## 다운로드
국가코드 | DB종류 | 특허/실용 구분 | 문헌종류 코드 | 발명의 명칭-번역문 | 발명의 명칭 | 요약-번역문 | 요약 | 대표청구항-번역문 | 대표청구항 | 독립청구항-번역문[JP,US,CN,EP] | 독립청구항[KR,JP,US,CN,EP,IN] | 청구항 수 | 출원번호 | 출원일 | 공개번호 | 공개일 | 등록번호 | 등록일 | 출원인 | 발명자 | 우선권 번호 | 우선권 국가 | 우선권 주장일 | 인용 문헌 수(B1) | 인용 문헌번호(B1) | 피인용 문헌 수(F1) | 피인용 문헌번호(F1) | WIPS패밀리 ID | WIPS패밀리 문헌번호(출원기준) | WIPS패밀리 문헌 수(출원기준) | 상태정보[KR,JP,US,EP,CN,CA,AU] | 현재권리자[KR,JP,US,CN,CA,AU] | WIPS ON key
KR | KR | P | B1 |  | 무방향성 전기강판 및 이의 제조방법 |  | 본 발명의 일 실시 예에 따르는 무방향성 전기강판의 제조 방법은 (a) 질량%로, 탄소(C): 0 초과 %0.003% 이하, 실리콘(Si): 2.0%~4.0%, 망간(Mn) : 0.1%~0.5%, 인(P): 0초과 0.015%이하, 황(S): 0초과 0.003%이하, 알루미늄(Al): 0.3%~0.9%, 티타늄(Ti): 0초과 0.003% 이하, 질소(N): 0초과 0.003% 이하 및 나머지 철과 불가피한 불순물로 이루어지는 슬라브를 1010~1150℃의 온도로 재가열하는 단계; (b) 상기 강 슬라브를 마무리 압연 온도 860~900℃에서 열간 압연하고 550~650℃에서 권취하여 열연 강판을 제조하는 단계; (c) 상기 열연 강판을 950~1100℃에서 30~150 초 동안 예비소둔하고 산세하는 단계; (d) 상기 열연 강판을 냉간 압연하여 냉연강판을 제조하는 단계; 및 (e) 상기 냉연강판을 900~1100℃에서 30~120 초 동안 최종 소둔하는 단계를 포함한다. |  | (a) 질량%로, 탄소(C): 0 초과 0.003% 이하, 실리콘(Si): 2.0%~4.0%, 망간(Mn) : 0.1%~0.5%, 인(P): 0초과 0.015%이하, 황(S): 0초과 0.003%이하, 알루미늄(Al): 0.3%~0.9%, 티타늄(Ti): 0초과 0.003% 이하, 질소(N): 0초과 0.003% 이하 및 나머지 철과 불가피한 불순물로 이루어지는 강 슬라브를 재가열하는 단계; (b) 상기 강 슬라브를 열간 압연하여 열연강판을 제조하는 단계; (c) 상기 열연강판을 950℃~1100℃에서 30초~150초 동안 예비 소둔하고 산세하는 단계; (d) 상기 열연강판을 냉간 압연하여 냉연강판을 제조하는 단계; 및 (e) 상기 냉연강판을 최종 소둔하는 단계를 포함하고, 상기 (c) 단계는, 상기 예비 소둔된 열연강판의 결정립 크기 비가 다음의 식 1을 만족하도록 제어되며, 상기 (c) 단계의 상기 예비 소둔은 식 2를 만족하고, 상기 (d) 단계는 상기 예비 소둔 및 산세가 완료된 열연강판을 150℃~200℃로 상승시킨 후에 냉간 압연을 진행하는 것을 특징으로 하며, 상기 (e) 단계의 최종 소둔은 1000℃~1100℃에서 30초~120초 동안 최종 소둔하는, 무방향성 전기강판의 제조 방법. (식 1) : 표면층의 결정립 크기/ 중앙층의 결정립 크기 > 0.8 (여기서, 상기 표면층은 상기 열연강판의 1/4 두께 지점이며, 상기 중앙층은 상기 열연강판의 1/2 두께 지점임.) (식 2) : (소둔 온도) + 35* ln(소둔 시간) > 1100 (여기서, 상기 소둔 온도는 [℃] 의 단위를 가지며, 소둔 시간은 [초]의 단위를 가지며, 상수 35는 [℃/ln[s]]의 단위를 가지며, 상수 1100은 [℃]의 단위를 가짐) |  | 1. (a) 질량%로, 탄소(C): 0 초과 0.003% 이하, 실리콘(Si): 2.0%~4.0%, 망간(Mn) : 0.1%~0.5%, 인(P): 0초과 0.015%이하, 황(S): 0초과 0.003%이하, 알루미늄(Al): 0.3%~0.9%, 티타늄(Ti): 0초과 0.003% 이하, 질소(N): 0초과 0.003% 이하 및 나머지 철과 불가피한 불순물로 이루어지는 강 슬라브를 재가열하는 단계; (b) 상기 강 슬라브를 열간 압연하여 열연강판을 제조하는 단계; (c) 상기 열연강판을 950℃~1100℃에서 30초~150초 동안 예비 소둔하고 산세하는 단계; (d) 상기 열연강판을 냉간 압연하여 냉연강판을 제조하는 단계; 및 (e) 상기 냉연강판을 최종 소둔하는 단계를 포함하고, 상기 (c) 단계는, 상기 예비 소둔된 열연강판의 결정립 크기 비가 다음의 식 1을 만족하도록 제어되며, 상기 (c) 단계의 상기 예비 소둔은 식 2를 만족하고, 상기 (d) 단계는 상기 예비 소둔 및 산세가 완료된 열연강판을 150℃~200℃로 상승시킨 후에 냉간 압연을 진행하는 것을 특징으로 하며, 상기 (e) 단계의 최종 소둔은 1000℃~1100℃에서 30초~120초 동안 최종 소둔하는, 무방향성 전기강판의 제조 방법. (식 1) : 표면층의 결정립 크기/ 중앙층의 결정립 크기 > 0.8 (여기서, 상기 표면층은 상기 열연강판의 1/4 두께 지점이며, 상기 중앙층은 상기 열연강판의 1/2 두께 지점임.) (식 2) : (소둔 온도) + 35* ln(소둔 시간) > 1100 (여기서, 상기 소둔 온도는 [℃] 의 단위를 가지며, 소둔 시간은 [초]의 단위를 가지며, 상수 35는 [℃/ln[s]]의 단위를 가지며, 상수 1100은 [℃]의 단위를 가짐) | 5 | 10-2021-0194029 | 2021-12-31 | 10-2023-0103264 | 2023-07-07 | 10-2863154 | 2025-09-18 | 현대제철 주식회사 | 조한혁 ¦ 김민성 ¦ 오규진 |  |  |  | 6 | JP6855895B2(BE) ¦ JP4710458B2 ¦ KR10-2348508B1(BE) ¦ KR10-2107439B1(BE) ¦ KR10-2108231B1(BE) ¦ KR10-2015-0048690A(BE) | 4 | KR10-2025-0061358A(FE) ¦ KR10-2025-0015207A ¦ KR10-2025-0016706A ¦ KR10-2025-0014321A(FE) | 106345438 | KR10-2025-0144346A ¦ KR10-2863154B1 | 2 | 등록 | 현대제철 주식회사 | 3525394000316
KR | KR | P | B1 |  | 무방향성 전기강판 및 그 제조 방법 |  | 본 발명의 일 실시예에 따른 무방향성 전기강판의 제조 방법은 실리콘(Si), 망간(Mn) 및 알루미늄(Al)을 함유하는 제 1 강재와 제 2 강재를 각각 제 1 열간 압연하는 단계; 제 1 열간 압연된 상기 제 1 강재와 상기 제 2 강재를 적층한 제 1 적층 구조체를 형성하는 단계; 상기 제 1 적층 구조체를 제 2 열간 압연하여 제 2 적층 구조체를 형성하는 단계; 상기 제 2 적층 구조체를 예비 소둔 처리하는 단계; 예비 소둔 처리된 상기 제 2 적층 구조체를 냉간 압연하여 제 3 적층 구조체를 형성하는 단계; 및 상기 제 3 적층 구조체를 냉연 소둔 처리하는 단계;를 포함한다. |  | 제 1 강재와 제 2 강재를 각각 제 1 열간 압연하는 단계; 제 1 열간 압연된 상기 제 1 강재와 상기 제 2 강재를 적층하되, 상기 제 1 열간 압연에서 상기 제 1 강재 및 상기 제 2 강재 중 적어도 어느 하나의 표면에 형성된 열연 스케일층이 중간절연층으로 상기 제 1 강재와 상기 제 2 강재 사이에 개재되는, 제 1 적층 구조체를 형성하는 단계; 상기 제 1 적층 구조체를 제 2 열간 압연하여 제 2 적층 구조체를 형성하는 단계; 상기 제 2 적층 구조체를 예비 소둔 처리하는 단계; 예비 소둔 처리된 상기 제 2 적층 구조체를 냉간 압연하여 제 3 적층 구조체를 형성하는 단계; 및 상기 제 3 적층 구조체를 냉연 소둔 처리하는 단계;를 포함하며, 상기 제 3 적층 구조체는 0.4 ~ 0.6mm의 두께를 가지며, 상기 제 3 적층 구조체에서 상기 중간절연층의 두께는 1㎛ 초과 3㎛ 이하인, 무방향성 전기강판의 제조 방법. |  | 1. 제 1 강재와 제 2 강재를 각각 제 1 열간 압연하는 단계; 제 1 열간 압연된 상기 제 1 강재와 상기 제 2 강재를 적층하되, 상기 제 1 열간 압연에서 상기 제 1 강재 및 상기 제 2 강재 중 적어도 어느 하나의 표면에 형성된 열연 스케일층이 중간절연층으로 상기 제 1 강재와 상기 제 2 강재 사이에 개재되는, 제 1 적층 구조체를 형성하는 단계; 상기 제 1 적층 구조체를 제 2 열간 압연하여 제 2 적층 구조체를 형성하는 단계; 상기 제 2 적층 구조체를 예비 소둔 처리하는 단계; 예비 소둔 처리된 상기 제 2 적층 구조체를 냉간 압연하여 제 3 적층 구조체를 형성하는 단계; 및 상기 제 3 적층 구조체를 냉연 소둔 처리하는 단계;를 포함하며, 상기 제 3 적층 구조체는 0.4 ~ 0.6mm의 두께를 가지며, 상기 제 3 적층 구조체에서 상기 중간절연층의 두께는 1㎛ 초과 3㎛ 이하인, 무방향성 전기강판의 제조 방법. ¦ 9. 적층 배치된 제 1 강재 및 제 2 강재; 및 상기 제 1 강재와 상기 제 2 강재 사이에 개재되는 중간절연층;을 포함하는 적층 구조체이며, 상기 적층 구조체는, 각각 제 1 열간 압연된 상기 제 1 강재와 상기 제 2 강재를 적층하여 예비 적층 구조체를 형성한 후 상기 예비 적층 구조체를 제 2 열간 압연하여 형성된 것이며, 상기 중간절연층은 상기 제 1 열간 압연에서 상기 제 1 강재 및 상기 제 2 강재 중 적어도 어느 하나의 표면에 형성된 열연 스케일층이 상기 제 2 열간 압연되어 형성된 것을 특징으로 하며, 상기 적층 구조체의 최종두께는 0.4 ~ 0.6mm이며, 상기 중간절연층의 최종두께는 1㎛ 초과 3㎛ 이하인, 무방향성 전기강판. | 9 | 10-2022-0087436 | 2022-07-15 | 10-2024-0010202 | 2024-01-23 | 10-2863560 | 2025-09-18 | 현대제철 주식회사 | 오규진 ¦ 강춘구 ¦ 신경식 |  |  |  | 5 | JP6176181B2 ¦ KR10-2142512B1(BE) ¦ KR10-2120276B1 ¦ KR10-1633633B1(BE) ¦ KR10-1505300B1 | 0 |  | 105922555 | KR10-2863560B1 | 1 | 등록 | 현대제철 주식회사 | 3525394000448
KR | KR | P | B1 |  | 무방향성 전기강판 및 그 제조방법 |  | 본 발명은 중량%로, 실리콘(Si): 2.8% 이상 3.8% 이하, 망간(Mn): 0.2% 이상 0.5% 이하, 알루미늄(Al): 0.5% 이상 1.5% 이하, 탄소(C): 0% 초과 0.003% 이하, 황(S): 0% 초과 0.003% 이하, 질소(N): 0% 초과 0.003% 이하, 티타늄(Ti): 0% 초과 0.003% 이하, 잔부의 철(Fe) 및 기타 불가피한 불순물을 포함하는 슬라브를 준비하는 단계와, 상기 슬라브를 열간 압연하여 열연판을 형성하는 단계와, 상기 열연판을 열연 소둔하여 열연 소둔판을 형성하는 단계와, 상기 열연 소둔판을 제1 냉간 압연하여 제1 냉연판을 형성하는 단계와, 상기 제1 냉연판을 중간 소둔하여 중간 소둔판을 형성하는 단계와, 상기 중간 소둔판을 제2 냉간 압연하여 제2 냉연판을 형성하는 단계와, 상기 제2 냉연판을 냉연 소둔하여 냉연 소둔판을 형성하는 단계를 포함하고, 상기 중간 소둔판은 70% 내지 90%의 재결정분율을 가지는, 무방향성 전기강판의 제조 방법을 제공한다. |  | 중량%로, 실리콘(Si): 2.8% 이상 3.8% 이하, 망간(Mn): 0.2% 이상 0.5% 이하, 알루미늄(Al): 0.5% 이상 1.5% 이하, 탄소(C): 0% 초과 0.003% 이하, 황(S): 0% 초과 0.003% 이하, 질소(N): 0% 초과 0.003% 이하, 티타늄(Ti): 0% 초과 0.003% 이하, 잔부의 철(Fe) 및 기타 불가피한 불순물을 포함하는 슬라브를 준비하는 단계; 상기 슬라브를 열간 압연하여 열연판을 형성하는 단계; 상기 열연판을 열연 소둔하여 열연 소둔판을 형성하는 단계; 상기 열연 소둔판을 제1 냉간 압연하여 제1 냉연판을 형성하는 단계; 상기 제1 냉연판을 600℃ 내지 800℃의 온도에서 중간 소둔하여 중간 소둔판을 형성하는 단계; 상기 중간 소둔판을 제2 냉간 압연하여 제2 냉연판을 형성하는 단계; 및 상기 제2 냉연판을 냉연 소둔하여 냉연 소둔판을 형성하는 단계; 를 포함하고, 상기 중간 소둔판은 70% 내지 90%의 재결정분율을 가지는, 무방향성 전기강판의 제조 방법. |  | 1. 중량%로, 실리콘(Si): 2.8% 이상 3.8% 이하, 망간(Mn): 0.2% 이상 0.5% 이하, 알루미늄(Al): 0.5% 이상 1.5% 이하, 탄소(C): 0% 초과 0.003% 이하, 황(S): 0% 초과 0.003% 이하, 질소(N): 0% 초과 0.003% 이하, 티타늄(Ti): 0% 초과 0.003% 이하, 잔부의 철(Fe) 및 기타 불가피한 불순물을 포함하는 슬라브를 준비하는 단계; 상기 슬라브를 열간 압연하여 열연판을 형성하는 단계; 상기 열연판을 열연 소둔하여 열연 소둔판을 형성하는 단계; 상기 열연 소둔판을 제1 냉간 압연하여 제1 냉연판을 형성하는 단계; 상기 제1 냉연판을 600℃ 내지 800℃의 온도에서 중간 소둔하여 중간 소둔판을 형성하는 단계; 상기 중간 소둔판을 제2 냉간 압연하여 제2 냉연판을 형성하는 단계; 및 상기 제2 냉연판을 냉연 소둔하여 냉연 소둔판을 형성하는 단계; 를 포함하고, 상기 중간 소둔판은 70% 내지 90%의 재결정분율을 가지는, 무방향성 전기강판의 제조 방법. ¦ 7. 무방향성 전기강판으로서, 중량%로, 실리콘(Si): 2.8% 이상 3.8% 이하, 망간(Mn): 0.2% 이상 0.5% 이하, 알루미늄(Al): 0.5% 이상 1.5% 이하, 탄소(C): 0% 초과 0.003% 이하, 황(S): 0% 초과 0.003% 이하, 질소(N): 0% 초과 0.003% 이하, 티타늄(Ti): 0% 초과 0.003% 이하, 잔부의 철(Fe) 및 기타 불가피한 불순물을 포함하고, 방위 분포 함수의 =45° 단면에서 Goss 방위의 집합조직의 최대 강도가 2.5 이상 4.5 이하인, 무방향성 전기강판 | 9 | 10-2022-0176113 | 2022-12-15 | 10-2024-0093139 | 2024-06-24 | 10-2861182 | 2025-09-12 | 현대제철 주식회사 | 오규진 ¦ 강춘구 |  |  |  | 12 | JP6977436B2 ¦ JP6402865B2 ¦ JP6406522B2(BE) ¦ JP6319586B2 ¦ JP5671871B2(BE) ¦ JP5375149B2(BE) ¦ JP4586669B2 ¦ JP1992-107216A(BE) ¦ KR10-2516331B1 ¦ KR10-2014007B1 ¦ WOWO2016-136095A9 ¦ KR10-1991-0012292 B1(미포함) | 0 |  | 105839198 | KR10-2025-0138699A ¦ KR10-2861182B1 | 2 | 등록 | 현대제철 주식회사 | 3525382000850
JP | JP | P | B2 | 무방향성 전기강판 | 무방향성 전기강판 | 【요약】 【과제】응력 감수성이 낮고 45°방향의 우수한 자기 특성을 가지는 무방향성 전기강판을 제공하는 것. 【해결 수단】(2×[Mn]+2.5×[Ni]+[Cu])-([Si]+2×[sol.Al]+4×[P]) ≧1.50%를 충족하는 소정의 화학 조성을 가지며, 표면에서 판 두께의 것1/2한 깊이의 압연면에 평행한 면을 SEM-EBSD로 측정했을 때의{hkl}<uvw>방위의 결정립 전체 시야에 대한 면적률을 Ahkl-uvw라고 표기했을 때, A411-011이 15.0% 이상이며 압연 방향으로 대해 45도 방향 및 135도 방향의 평균 자속밀도인 B50D가 1.70T 이상이며 상기 압연 방향으로 대해 45도 방향 및 135도 방향의 평균 철손인 W10D/400D가 12.0W/kg이하인 무방향성 전기강판. 【선택도】없음 | 【요약】 【과제】응력 감수성이 낮고 45°방향의 우수한 자기 특성을 가지는 무방향성 전기강판을 제공하는 것. 【해결 수단】(2×[Mn]+2.5×[Ni]+[Cu])-([Si]+2×[sol.Al]+4×[P]) ≧1.50%를 충족하는 소정의 화학 조성을 가지며, 표면에서 판 두께의 것1/2한 깊이의 압연면에 평행한 면을 SEM-EBSD로 측정했을 때의{hkl}<uvw>방위의 결정립 전체 시야에 대한 면적률을 Ahkl-uvw라고 표기했을 때, A411-011이 15.0% 이상이며 압연 방향으로 대해 45도 방향 및 135도 방향의 평균 자속밀도인 B50D가 1.70T 이상이며 상기 압연 방향으로 대해 45도 방향 및 135도 방향의 평균 철손인 W10D/400D가 12.0W/kg이하인 무방향성 전기강판. 【선택도】없음 | 【청구항1】 질량%로, C:0.0100% 이하, Si:1.50%~4.00%, sol.Al:0.0001%~1.00%, S:0.0100% 이하, N:0.0100% 이하, Mn, Ni, Cu로 이루어진 군에서 선택되는 1종 이상:총계로 2.50%~5.00%, Co:0.000%~1.000%, Sn:0.000%~0.400%, Sb:0.000%~0.400%, P:0.000%~0.400% 및 Mg, Ca, Sr, Ba, Ce, La, Nd, Pr, Zn, Cd로 이루어진 군에서 선택되는 1종 이상:총계로 0.0000%~0.0100%, (을)를 함유하고 질량%에서의, Mn함유량을[Mn], Ni함유량을[Ni], Cu함유량을[Cu], Si함유량을[Si], sol.Al 함유량을[sol.Al], P함유량을[P]로 했을 때, 다음 (1) 식을 충족하고, 잔부가 Fe 및 불순물로 이루어지는 화학 조성을 가지며, 표면에서 판 두께의 것1/2한 깊이의 압연면에 평행한 면을 SEM-EBSD로 측정했을 때의{hkl}<uvw>방위의 결정립 전체 시야에 대한 면적률을 Ahkl-uvw라고 표기했을 때, A411-011이 40.0 % 이상이며 압연 방향에 대해 45도 방향 및 135도 방향의 평균 자속밀도인 B50D가 1.70 T 이상이며 상기 압연 방향에 대해 45도 방향 및 135도 방향의 평균 철손인 W10D/400 D가 12.0 W/kg이하인 일을 특징으로 하는 무방향성 전기강판. (2×[Mn]+2.5×[Ni]+[Cu])-([Si]+2×[sol.Al]+4×[P])≧1.50% ···(1) | 【청구항1】 질량%로, C:0.0100% 이하, Si:1.50%~4.00%, sol.Al:0.0001%~1.00%, S:0.0100% 이하, N:0.0100% 이하, Mn, Ni, Cu로 이루어진 군에서 선택되는 1종 이상:총계로 2.50%~5.00%, Co:0.000%~1.000%, Sn:0.000%~0.400%, Sb:0.000%~0.400%, P:0.000%~0.400% 및 Mg, Ca, Sr, Ba, Ce, La, Nd, Pr, Zn, Cd로 이루어진 군에서 선택되는 1종 이상:총계로 0.0000%~0.0100%, (을)를 함유하고 질량%에서의, Mn함유량을[Mn], Ni함유량을[Ni], Cu함유량을[Cu], Si함유량을[Si], sol.Al 함유량을[sol.Al], P함유량을[P]로 했을 때, 다음 (1) 식을 충족하고, 잔부가 Fe 및 불순물로 이루어지는 화학 조성을 가지며, 표면에서 판 두께의 것1/2한 깊이의 압연면에 평행한 면을 SEM-EBSD로 측정했을 때의{hkl}<uvw>방위의 결정립 전체 시야에 대한 면적률을 Ahkl-uvw라고 표기했을 때, A411-011이 40.0 % 이상이며 압연 방향에 대해 45도 방향 및 135도 방향의 평균 자속밀도인 B50D가 1.70 T 이상이며 상기 압연 방향에 대해 45도 방향 및 135도 방향의 평균 철손인 W10D/400 D가 12.0 W/kg이하인 일을 특징으로 하는 무방향성 전기강판. (2×[Mn]+2.5×[Ni]+[Cu])-([Si]+2×[sol.Al]+4×[P])≧1.50% ···(1) | 【청구항1】 질량%로, C:0.0100% 이하, Si:1.50%~4.00%, sol.Al:0.0001%~1.00%, S:0.0100% 이하, N:0.0100% 이하, Mn, Ni, Cu로 이루어진 군에서 선택되는 1종 이상:총계로 2.50%~5.00%, Co:0.000%~1.000%, Sn:0.000%~0.400%, Sb:0.000%~0.400%, P:0.000%~0.400% 및 Mg, Ca, Sr, Ba, Ce, La, Nd, Pr, Zn, Cd로 이루어진 군에서 선택되는 1종 이상:총계로 0.0000%~0.0100%, (을)를 함유하고 질량%에서의, Mn함유량을[Mn], Ni함유량을[Ni], Cu함유량을[Cu], Si함유량을[Si], sol.Al 함유량을[sol.Al], P함유량을[P]로 했을 때, 다음 (1) 식을 충족하고, 잔부가 Fe 및 불순물로 이루어지는 화학 조성을 가지며, 표면에서 판 두께의 것1/2한 깊이의 압연면에 평행한 면을 SEM-EBSD로 측정했을 때의{hkl}<uvw>방위의 결정립 전체 시야에 대한 면적률을 Ahkl-uvw라고 표기했을 때, A411-011이 40.0 % 이상이며 압연 방향에 대해 45도 방향 및 135도 방향의 평균 자속밀도인 B50D가 1.70 T 이상이며 상기 압연 방향에 대해 45도 방향 및 135도 방향의 평균 철손인 W10D/400 D가 12.0 W/kg이하인 일을 특징으로 하는 무방향성 전기강판. (2×[Mn]+2.5×[Ni]+[Cu])-([Si]+2×[sol.Al]+4×[P])≧1.50% ···(1) | 【청구항1】 질량%로, C:0.0100% 이하, Si:1.50%~4.00%, sol.Al:0.0001%~1.00%, S:0.0100% 이하, N:0.0100% 이하, Mn, Ni, Cu로 이루어진 군에서 선택되는 1종 이상:총계로 2.50%~5.00%, Co:0.000%~1.000%, Sn:0.000%~0.400%, Sb:0.000%~0.400%, P:0.000%~0.400% 및 Mg, Ca, Sr, Ba, Ce, La, Nd, Pr, Zn, Cd로 이루어진 군에서 선택되는 1종 이상:총계로 0.0000%~0.0100%, (을)를 함유하고 질량%에서의, Mn함유량을[Mn], Ni함유량을[Ni], Cu함유량을[Cu], Si함유량을[Si], sol.Al 함유량을[sol.Al], P함유량을[P]로 했을 때, 다음 (1) 식을 충족하고, 잔부가 Fe 및 불순물로 이루어지는 화학 조성을 가지며, 표면에서 판 두께의 것1/2한 깊이의 압연면에 평행한 면을 SEM-EBSD로 측정했을 때의{hkl}<uvw>방위의 결정립 전체 시야에 대한 면적률을 Ahkl-uvw라고 표기했을 때, A411-011이 40.0 % 이상이며 압연 방향에 대해 45도 방향 및 135도 방향의 평균 자속밀도인 B50D가 1.70 T 이상이며 상기 압연 방향에 대해 45도 방향 및 135도 방향의 평균 철손인 W10D/400 D가 12.0 W/kg이하인 일을 특징으로 하는 무방향성 전기강판. (2×[Mn]+2.5×[Ni]+[Cu])-([Si]+2×[sol.Al]+4×[P])≧1.50% ···(1) | 2 | 2021-167804 | 2021-10-13 | 2023-058067 | 2023-04-25 | 7733299 | 2025-08-26 | NIPPON STEEL CORP | 福地 美菜子 ¦ 名取 義顕 |  |  |  | 6 | JP7311739B2 ¦ JP6891682B2(BE) ¦ JP6794630B2(BE) ¦ JP4724431B2(BE) ¦ JP4589737B2(BE) ¦ JP4533036B2(BE) | 0 |  | 104962467 | JP7733299B2 | 1 | 등록 | NIPPON STEEL CORP | 2725164000021
KR | KR | P | B1 |  | 다층 무방향성 전기강판 및 다층 무방향성 전기강판의 제조 방법 |  | 내부층, 상기 내부층의 일면에 형성된 제1 표층, 및 상기 내부층의 다른 일면에 형성된 제2 표층을 구비하고, 상기 제1 표층, 상기 제2 표층은 각각 탄소(C) 0.0030중량% 이하, 실리콘(Si) 2.8 중량% 이상 5.0중량% 미만, 망간(Mn) 0.2중량% 내지 0.31중량%, 알루미늄(Al) 0.32중량% 초과 0.5중량% 이하, 코발트(Co) 0.001중량% 이하, 바나듐(V) 0.001중량% 이하, 잔부의 철(Fe) 및 기타 불가피한 불순물을 함유하고, 상기 내부층은 탄소(C) 0.0030중량% 이하, 실리콘(Si) 0.6중량% 이상 3.0중량% 미만, 알루미늄(Al) 0.32중량% 초과 0.5중량% 이하, 망간(Mn) 0.2중량% 내지 0.31중량%, 코발트(Co) 0.5중량% 초과 7중량% 이하, 바나듐(V) 0.001중량% 초과 1.3중량% 이하, 잔부의 철(Fe) 및 기타 불가피한 불순물을 함유하고, 상기 내부층의 두께(t2)에 대한 상기 제1표층, 상기 제2표층 각각의 두께(t1)의 두께비(t1/t2)의 2배는 1.0 이하인 다층 무방향성 전기강판 및 이의 제조 방법이 제공된다. |  | 내부층, 상기 내부층의 일면에 형성된 제1 표층, 및 상기 내부층의 다른 일면에 형성된 제2 표층을 구비하고, 상기 제1 표층, 상기 제2 표층은 각각 탄소(C) 0.001 내지 0.0030중량%, 실리콘(Si) 2.8 중량% 이상 5.0중량% 미만, 망간(Mn) 0.2중량% 내지 0.31중량%, 알루미늄(Al) 0.32중량% 초과 0.5중량% 이하, 코발트(Co) 0.001중량% 이하, 바나듐(V) 0.001중량% 이하, 잔부의 철(Fe) 및 기타 불가피한 불순물을 함유하고, 상기 내부층은 탄소(C) 0.001 내지 0.0030중량%, 실리콘(Si) 0.6중량% 이상 3.0중량% 미만, 알루미늄(Al) 0.32중량% 초과 0.5중량% 이하, 망간(Mn) 0.2중량% 내지 0.31중량%, 코발트(Co) 3.0 내지 6.0중량%, 바나듐(V) 0.90 내지 1.3중량%, 잔부의 철(Fe) 및 기타 불가피한 불순물을 함유하고, 상기 내부층의 두께(t2)에 대한 상기 제1표층, 상기 제2표층 각각의 두께(t1)의 두께비(t1/t2)의 2배는 1.0 이하인 것인, 다층 무방향성 전기강판. |  | 1. 내부층, 상기 내부층의 일면에 형성된 제1 표층, 및 상기 내부층의 다른 일면에 형성된 제2 표층을 구비하고, 상기 제1 표층, 상기 제2 표층은 각각 탄소(C) 0.001 내지 0.0030중량%, 실리콘(Si) 2.8 중량% 이상 5.0중량% 미만, 망간(Mn) 0.2중량% 내지 0.31중량%, 알루미늄(Al) 0.32중량% 초과 0.5중량% 이하, 코발트(Co) 0.001중량% 이하, 바나듐(V) 0.001중량% 이하, 잔부의 철(Fe) 및 기타 불가피한 불순물을 함유하고, 상기 내부층은 탄소(C) 0.001 내지 0.0030중량%, 실리콘(Si) 0.6중량% 이상 3.0중량% 미만, 알루미늄(Al) 0.32중량% 초과 0.5중량% 이하, 망간(Mn) 0.2중량% 내지 0.31중량%, 코발트(Co) 3.0 내지 6.0중량%, 바나듐(V) 0.90 내지 1.3중량%, 잔부의 철(Fe) 및 기타 불가피한 불순물을 함유하고, 상기 내부층의 두께(t2)에 대한 상기 제1표층, 상기 제2표층 각각의 두께(t1)의 두께비(t1/t2)의 2배는 1.0 이하인 것인, 다층 무방향성 전기강판. ¦ 9. 각각, 탄소(C) 0.001 내지 0.0030중량%, 실리콘(Si) 2.8 중량% 이상 5.0중량% 미만, 망간(Mn) 0.2중량% 내지 0.31중량%, 알루미늄(Al) 0.32중량% 초과 0.5중량% 이하, 코발트(Co) 0.001중량% 이하, 바나듐(V) 0.001중량% 이하, 잔부의 철(Fe) 및 기타 불가피한 불순물을 포함하는 제1 표층 및 제2표층용 슬라브를 준비하고; 탄소(C) 0.001 내지 0.0030중량%, 실리콘(Si) 0.6중량% 이상 3.0중량% 미만, 알루미늄(Al) 0.32중량% 초과 0.5중량% 이하, 망간(Mn) 0.2중량% 내지 0.31중량%, 코발트(Co) 3.0 내지 6.0중량%, 바나듐(V) 0.90 내지 1.3중량%, 잔부의 철 및 기타 불가피한 불순물을 포함하는 내부층용 슬라브를 준비하고; 상기 내부층용 슬라브의 일면에 상기 제1표층용 슬라브를 합지하고 상기 내부층용 슬라브의 다른 일면에 상기 제2표층용 슬라브를 합지하고; 상기 내부층용 슬라브, 상기 제1표층용 슬라브 및 상기 제2표층용 슬라브 전체를 열간압연, 냉간압연 및 소둔하여, 내부층, 상기 내부층의 일면에 형성된 제1 표층, 및 상기 내부층의 다른 일면에 형성된 제2 표층을 구비하되 상기 내부층의 두께(t2)에 대한 상기 제1표층, 상기 제2표층 각각의 두께(t1)의 두께비(t1/t2)의 2배는 1.0 이하인 다층 무방향성 전기강판을 제조하는 단계를 포함하는 것인, 다층 무방향성 전기강판의 제조방법. | 9 | 10-2022-0176894 | 2022-12-16 | 10-2024-0095614 | 2024-06-26 | 10-2846978 | 2025-08-12 | 현대제철 주식회사 | 첸 레이 ¦ 강춘구 |  |  |  | 11 | JP7056699B2 ¦ JP6805978B2 ¦ JP6481287B2(BE) ¦ JP5272688B2(BE) ¦ JP2003-504508A ¦ JP3243099B2 ¦ KR10-2691108B1 ¦ KR10-2633252B1(BE) ¦ KR10-2325011B1 ¦ KR10-2457575B1 ¦ KR10-2139649B1 | 0 |  | 103746125 | KR10-2846978B1 | 1 | 등록 | 현대제철 주식회사 | 3525342000427
CN | CN | P | B | 모터 코어접착제 도포 공정에 적합한 무방향성 규소강 절연 코팅액 및 제조 방법 및 용도 | Non-oriented silicon steel insulation coating liquid suitable for motor core adhesive bonding technology, and preparation method and application thereof | 본 발명은, 무기 성분, 아크릴 에멀전, 수용성 변성 에폭시 수지, 마이크로 캡슐 에폭시 경화제, 성막 보조제, 실란 커플링제, 소포제, 물의 질량비 (30 내지 60):(10 내지 30):(5 내지 10):(0.1 내지 0.8):(1 내지 3):(0.2 내지 0.6)0.1 내지 1:20 (0.1)로 이루어지는, 모터 코어 접착 사이징 프로세스에 적합한 무방향성 실리콘강 절연 코팅액을 개시한다; 무기 성분은 인산이수소알루미늄, 몰리브덴산암모늄, 붕산 및 탈이온수로 구성된다; 상기 아크릴 에멀젼은 메틸 메타크릴레이트, 에틸 아크릴레이트, N-하이드록시에틸 아크릴아미드, 아크릴산을 단량체로 하여 제조된다; 상기 수용성 변성 에폭시 수지는 에폭시 수지 E44, 프로필렌 글리콜 메틸 에테르, 디에탄올아민, 디에틸테트라메틸이미다졸, 에틸렌 글리콜 디글리시딜 에테르를 주원료로 하여 제조된다. 이 절연 도포액에 의해 형성된 코팅은, 실리콘 강편 기체에 대한 밀착력이 좋고, 우수한 절연 성능과 방청 성능을 갖고, 모터 코어에 다른 수지계를 사용하는 디스펜싱 프로세스에 양호한 호환성을 갖고, 코어 접착 디스펜싱 효과를 견고하게 할 수 있다. | The invention discloses a non-oriented silicon steel insulation coating liquid suitable for a motor core adhesive process, which comprises, by mass, 10-30 parts of inorganic components, 5-10 parts of acrylic emulsion, 0.1-0.8 part of water, 1-3 parts of 0.2-0.6 part of water, 0.1-0.3 part of water, 60-120 parts of inorganic components, wherein the inorganic components consist of aluminum dihydrogen phosphate, ammonium molybdate, boric acid and deionized water, the acrylic emulsion is prepared by taking methyl methacrylate, ethyl acrylate, N-hydroxyethyl acrylamide and acrylic acid as monomers, and the water-soluble modified epoxy resin is prepared by taking epoxy resin E44, propylene glycol methyl ether, diethanolamine, diethyl tetramethyl imidazole and ethylene glycol diglycidyl ether as main raw materials. The coating formed by the insulating coating liquid has good adhesive force to the silicon steel sheet matrix, has excellent insulating property and antirust property, and can have good compatibility to the adhesive dispensing process of the motor iron core by using different resin systems, so that the adhesive effect of the iron core is firm. | 1. 무방향성 실리콘강 절연 코팅액의 주원료가 무기 성분, 아크릴 에멀션, 수용성 변성 에폭시 수지, 마이크로 캡슐 에폭시 경화제, 성막 보조제, 실란 커플링제, 소포제, 물인 것을 특징으로 하는 모터 철심 접착 사이징 프로세스에 적합한 무방향성 실리콘강 절연 코팅액; 단, 무기 성분, 아크릴 에멀전, 수용성 변성 에폭시 수지, 마이크로 캡슐 에폭시 경화제, 성막 보조제, 실란 커플링제, 소포제, 물의 질량비가 (30∼60):(10∼30):(5∼10):(0.1∼0.8):(1∼3):(0.2∼0.6):(0.1∼0.3):(60∼120); 단, 상기 무기 성분은 인산이수소알루미늄, 몰리브덴산암모늄, 붕산 및 탈이온수의 질량비 (30~70):(4~12):(1~4):(40~80)로 이루어진다; 상기 아크릴 에멀젼은, 메틸메타크릴레이트, 에틸아크릴레이트, N-히드록시에틸아크릴아미드, 아크릴산을 단량체로 하여, 개시제, 연쇄 이동제, 유화제, 중탄산나트륨, 물의 작용에 의해 제조된다; 상기 수용성 변성 에폭시 수지는 에폭시 수지 E44, 프로필렌 글리콜 메틸 에테르, 디에탄올아민, 디에틸테트라메틸이미다졸, 에틸렌 글리콜 디글리시딜 에테르를 주원료로 하여 제조된다. | 1. The non-oriented silicon steel insulation coating liquid is suitable for a motor iron core adhesive process and is characterized by comprising the following main raw materials of inorganic components, acrylic emulsion, water-soluble modified epoxy resin, microcapsule epoxy curing agent, film forming auxiliary agent, silane coupling agent, defoaming agent and water, wherein the mass ratio of the inorganic components, the acrylic emulsion, the water-soluble modified epoxy resin, the microcapsule epoxy curing agent, the film forming auxiliary agent, the silane coupling agent, the defoaming agent and the water is (30-60): (10-30): (5-10): (0.1-0.8): (1-3): (0.2-0.6): (0.1-0.3): (60-120); the water-soluble modified epoxy resin is prepared from (by mass) aluminum dihydrogen phosphate, ammonium molybdate, boric acid and deionized water in a mass ratio of (30-70): (4-12): (1-4): (40-80), wherein the acrylic emulsion is prepared from methyl methacrylate, ethyl acrylate, N-hydroxyethyl acrylamide and acrylic acid serving as monomers under the action of an initiator, a chain transfer agent, an emulsifying agent, sodium bicarbonate and water, and the water-soluble modified epoxy resin is prepared from main raw materials such as epoxy resin E44, propylene glycol methyl ether, diethanolamine, diethyl tetramethyl imidazole and ethylene glycol diglycidyl ether. | 1. 무방향성 실리콘강 절연 코팅액의 주원료가 무기 성분, 아크릴 에멀션, 수용성 변성 에폭시 수지, 마이크로 캡슐 에폭시 경화제, 성막 보조제, 실란 커플링제, 소포제, 물인 것을 특징으로 하는 모터 철심 접착 사이징 프로세스에 적합한 무방향성 실리콘강 절연 코팅액; 단, 무기 성분, 아크릴 에멀전, 수용성 변성 에폭시 수지, 마이크로 캡슐 에폭시 경화제, 성막 보조제, 실란 커플링제, 소포제, 물의 질량비가 (30∼60):(10∼30):(5∼10):(0.1∼0.8):(1∼3):(0.2∼0.6):(0.1∼0.3):(60∼120); 단, 상기 무기 성분은 인산이수소알루미늄, 몰리브덴산암모늄, 붕산 및 탈이온수의 질량비 (30~70):(4~12):(1~4):(40~80)로 이루어진다; 상기 아크릴 에멀젼은, 메틸메타크릴레이트, 에틸아크릴레이트, N-히드록시에틸아크릴아미드, 아크릴산을 단량체로 하여, 개시제, 연쇄 이동제, 유화제, 중탄산나트륨, 물의 작용에 의해 제조된다; 상기 수용성 변성 에폭시 수지는 에폭시 수지 E44, 프로필렌 글리콜 메틸 에테르, 디에탄올아민, 디에틸테트라메틸이미다졸, 에틸렌 글리콜 디글리시딜 에테르를 주원료로 하여 제조된다. | 1. The non-oriented silicon steel insulation coating liquid is suitable for a motor iron core adhesive process and is characterized by comprising the following main raw materials of inorganic components, acrylic emulsion, water-soluble modified epoxy resin, microcapsule epoxy curing agent, film forming auxiliary agent, silane coupling agent, defoaming agent and water, wherein the mass ratio of the inorganic components, the acrylic emulsion, the water-soluble modified epoxy resin, the microcapsule epoxy curing agent, the film forming auxiliary agent, the silane coupling agent, the defoaming agent and the water is (30-60): (10-30): (5-10): (0.1-0.8): (1-3): (0.2-0.6): (0.1-0.3): (60-120); the water-soluble modified epoxy resin is prepared from (by mass) aluminum dihydrogen phosphate, ammonium molybdate, boric acid and deionized water in a mass ratio of (30-70): (4-12): (1-4): (40-80), wherein the acrylic emulsion is prepared from methyl methacrylate, ethyl acrylate, N-hydroxyethyl acrylamide and acrylic acid serving as monomers under the action of an initiator, a chain transfer agent, an emulsifying agent, sodium bicarbonate and water, and the water-soluble modified epoxy resin is prepared from main raw materials such as epoxy resin E44, propylene glycol methyl ether, diethanolamine, diethyl tetramethyl imidazole and ethylene glycol diglycidyl ether. | 9 | 2023-11718859 | 2023-12-14 | 117701085 | 2024-03-15 | 117701085 | 2025-08-12 | WUHAN IRON AND STEEL Co.,Ltd. | Song Gang ¦ Chen Shenglin ¦ Shi Wenmin ¦ Wang Xiaoyan ¦ Yang Guang ¦ Li Zhun ¦ Huang Jingwen ¦ Ye Guoming ¦ Ma Wenchao ¦ Tao Li |  |  |  | 2 | CN116515350B ¦ CN116144240B | 0 |  | 103668336 | CN117701085B | 1 | 등록 | WUHAN IRON AND STEEL Co.,Ltd. | 8425332012921
JP | JP | P | B2 | 전기강판, 적층 코어 및 회전 전기기계 및 전기강판 제조 방법 | 전기강판, 적층 코어 및 회전 전기기계 및 전기강판 제조 방법 | 【요약】 【과제】전기강판의 펀칭 가공 시의 찌꺼기 발생량을 감소시킬 수 있는 전기강판, 적층 코어 및 회전 전기기계의 제공을 과제로 한다. 【해결 수단】적층 코어에 이용하는 전기강판이 접착 능력을 구비하는 절연 피막 3에 의해 모재 강판 2의 표면이 피복된 전기강판이며 절연 피막 3에 대해, 펄스 NMR를 이용하여 25℃에서 Solid Echo법에 의해 측정되는 완화 곡선을 2 성분 분리 분석했을 때, 완화가 빠른 SS성분의 스핀-스핀 완화 시간 T2S가 15μs이하이며 완화가 늦은 SL성분의 스핀-스핀 완화 시간 T2L가 30μs이하이며 SS성분과 SL성분의 합계량에 대한 SS성분의 비율이 50 질량% 이상 80 질량%이하이다. 【선택도】도 5 | 【요약】 【과제】전기강판의 펀칭 가공 시의 찌꺼기 발생량을 감소시킬 수 있는 전기강판, 적층 코어 및 회전 전기기계의 제공을 과제로 한다. 【해결 수단】적층 코어에 이용하는 전기강판이 접착 능력을 구비하는 절연 피막 3에 의해 모재 강판 2의 표면이 피복된 전기강판이며 절연 피막 3에 대해, 펄스 NMR를 이용하여 25℃에서 Solid Echo법에 의해 측정되는 완화 곡선을 2 성분 분리 분석했을 때, 완화가 빠른 SS성분의 스핀-스핀 완화 시간 T2S가 15μs이하이며 완화가 늦은 SL성분의 스핀-스핀 완화 시간 T2L가 30μs이하이며 SS성분과 SL성분의 합계량에 대한 SS성분의 비율이 50 질량% 이상 80 질량%이하이다. 【선택도】도 5 | 【청구항1】 모재 강판 중 어느 한 쪽 또는 양쪽 표면의 적어도 일부가 , 접착 능력을 구비하는 절연 피막에 의해 피복된 전기강판으로서, 상기 절연 피막에 대해, 펄스 NMR를 이용하여 25℃에서 Solid Echo법에 의해 측정되는 완화 곡선을 2성분 분리 분석했을 때, 완화가 빠른 SS성분의 스핀-스핀 완화 시간 T2S가 15.0μs이하이며 완화가 늦은 SL성분의 스핀-스핀 완화 시간 T2L가 30.0μs이하이며 상기 SS성분과 상기 SL성분의 합계량에 대한 상기 SS성분의 비율이 , 50.0 질량% 이상 80.0 질량%이하인 전기강판. | 【청구항1】 모재 강판 중 어느 한 쪽 또는 양쪽 표면의 적어도 일부가 , 접착 능력을 구비하는 절연 피막에 의해 피복된 전기강판으로서, 상기 절연 피막에 대해, 펄스 NMR를 이용하여 25℃에서 Solid Echo법에 의해 측정되는 완화 곡선을 2성분 분리 분석했을 때, 완화가 빠른 SS성분의 스핀-스핀 완화 시간 T2S가 15.0μs이하이며 완화가 늦은 SL성분의 스핀-스핀 완화 시간 T2L가 30.0μs이하이며 상기 SS성분과 상기 SL성분의 합계량에 대한 상기 SS성분의 비율이 , 50.0 질량% 이상 80.0 질량%이하인 전기강판. | 【청구항1】 모재 강판 중 어느 한 쪽 또는 양쪽 표면의 적어도 일부가 , 접착 능력을 구비하는 절연 피막에 의해 피복된 전기강판으로서, 상기 절연 피막에 대해, 펄스 NMR를 이용하여 25℃에서 Solid Echo법에 의해 측정되는 완화 곡선을 2성분 분리 분석했을 때, 완화가 빠른 SS성분의 스핀-스핀 완화 시간 T2S가 15.0μs이하이며 완화가 늦은 SL성분의 스핀-스핀 완화 시간 T2L가 30.0μs이하이며 상기 SS성분과 상기 SL성분의 합계량에 대한 상기 SS성분의 비율이 , 50.0 질량% 이상 80.0 질량%이하인 전기강판. | 【청구항1】 모재 강판 중 어느 한 쪽 또는 양쪽 표면의 적어도 일부가 , 접착 능력을 구비하는 절연 피막에 의해 피복된 전기강판으로서, 상기 절연 피막에 대해, 펄스 NMR를 이용하여 25℃에서 Solid Echo법에 의해 측정되는 완화 곡선을 2성분 분리 분석했을 때, 완화가 빠른 SS성분의 스핀-스핀 완화 시간 T2S가 15.0μs이하이며 완화가 늦은 SL성분의 스핀-스핀 완화 시간 T2L가 30.0μs이하이며 상기 SS성분과 상기 SL성분의 합계량에 대한 상기 SS성분의 비율이 , 50.0 질량% 이상 80.0 질량%이하인 전기강판. | 6 | 2021-101087 | 2021-06-17 | 2022-000536 | 2022-01-04 | 7723249 | 2025-08-05 | NIPPON STEEL CORP | 高谷 真介 ¦ 竹田 和年 ¦ 田中 一郎 | 2020-104253 | JP | 2020-06-17 | 8 | CN110846576B(BE) ¦ JP2013-147665A(BE) ¦ JP6045056B2(BE) ¦ JP2003-168603A(BE) ¦ JP4572474B2(BE) ¦ JP3613809B2(BE) ¦ KR10-2444224B1(BE) ¦ KR10-2017-0054676A(BE) | 0 |  | 103901010 | JP2020-104253 ¦ JP7723249B2 | 2 | 등록 | NIPPON STEEL CORP | 2725150000020
CN | CN | P | B | 신에너지 중카드 전기 구동 철심용 무방향성 전기 강 및 그 제조 방법 | Non-oriented electrical steel for new energy heavy truck electric drive iron core and manufacturing method thereof | 본 발명은, 중량 백분율로 이하의 성분을 함유하는 신에너지 중카드 전기 구동 철심용 무방향성 전기 강 및 그 제조 방법을 개시한다: Si:2.90~3.30%; Al: 0.10%~0.40%; Als: ≥0.95×Al; N: ≤Als/130; C+N: ≤0.006%; C+Ti: ≤0.005%; Mn: 0.05%~0.2%; P: 0.01%~0.20%; S: ≤0.02%나머지는 Fe 및 불가피적 불순물이다; 성분 설계에 의해, 연속 주조, 가열, 열간 압연, 상화, 냉간 압연 및 연속 소둔 공정에 배합하여 조정하고, 신에너지 중차 전기 구동 철심에 적용되는 무방향성 전기 강 대량화 안정 생산을 실현하고, 전기 강이 넓은 주파수 범위에서 저철손, 고자성 성능을 가짐과 함께, 높은 항복 강도 및 항피로 성능을 갖는 것을 보증한다. | The invention discloses non-oriented electrical steel for a new energy heavy-duty electric drive iron core and a manufacturing method thereof, wherein the non-oriented electrical steel comprises the following components :Si:2.90%~3.30%;Al:0.10%~0.40%;Als:≥0.95×Al;N:≤Als/130;C+N:≤0.006%;C+Ti:≤0.005%;Mn:0.05%~0.2%;P:0.01%~0.20%;S:≤0.02%, in percentage by weight and the balance of Fe and unavoidable impurities, and is suitable for the mass stable production of the non-oriented electrical steel of the new energy heavy-duty electric drive iron core through component design in combination with continuous casting, heating, hot rolling, normalizing, cold rolling and continuous annealing processes, so that the electrical steel has low iron loss, high magnetic induction performance in a wide frequency range, and higher yield strength and fatigue resistance. | 1. 무방향성 전기 강이 중량 백분율로 하기 성분을 함유하는 것을 특징으로 하는 신에너지 중장비 전기 구동 철심용 무방향성 전기 강: Si:2.90~3.30%; Al: 0.10%~0.40%; Als: ≥0.95×Al; N: ≤Als/130; C+N: ≤0.006%; C+Ti: ≤0.005%; Mn: 0.05%~0.19%; P: 0.01%~0.20%; S: ≤0.02%나머지 성분은 Fe 및 불가피적 불순물 원소이다; 상기 신에너지 중카드 전기 구동 철심용 무방향성 전기강판의 제조 방법은, 하기 단계를 포함한다: (1)전로 제련; (2)RH 진공 처리; (3)연속 주조: 결정화기는 급속 냉각 모드를 채택하고, 전자기 교반 장치를 투입하지 않는다; (4)가열: 1020~1120°C로 가열하면 총 가열 및 보온 시간이 4시간을 초과하지 않습니다; (5)열간 압연; (6)정규화 처리: 상온 온도는 900~980°C, 시간은 1~5분이다; (7)산세; (8)냉간 압연; (10)연속 어닐링: 어닐링 온도는 920~960°C이고, 보온 시간은 120~200초이다; (10)절연 코팅; 상기 연속 어닐링 공정에서는, 60°C/s보다 큰 가열 속도로 920~960°C까지 승온하여 120~200s 보온하고, 노내 전 과정을 15%~50%H2및 N2혼합 가스로 보호하고, 노내 O2함유량을 40ppm 이하로 제어하고, 이슬점이-20°C 이하로 제어한다; 무방향성 전기강판의 Rp0.2≥440MPa, 피로강도≥400MPa. | 1. The non-oriented electrical steel for the new energy heavy truck electric drive iron core is characterized by comprising the following components in percentage by weight: Not less than 0.95 xAl, not more than 0.006% of N, not more than 0.005% of C+N, not more than 0.05% to 0.19% of C+Ti, 0.01% to 0.20% of P, not more than 0.02% of S, and the balance of Fe and unavoidable impurity elements; the manufacturing method of the non-oriented electrical steel for the new energy heavy truck electric drive iron core comprises the following steps: (1) Smelting in a converter; (2) RH vacuum treatment; (3) Continuous casting, namely, a crystallizer adopts a quick cooling mode, and electromagnetic stirring equipment is not used; (4) Heating to 1020-1120 ℃, wherein the total heating and heat preserving time is not more than 4 hours; (5) Hot rolling; (6) Normalizing treatment, namely normalizing the mixture at 900-980 ℃ for 1-5 min; (7) Acid washing; (8) Cold rolling; (10) Continuous annealing, wherein the annealing temperature is 920-960 ℃, and the heat preservation time is 120-200 s; (10) Coating an insulating coating; In the continuous annealing step, the temperature is raised to 920-960 ℃ at a heating rate of more than 60 ℃ per second, the temperature is kept for 120-200 seconds, the whole process in the furnace is protected by 15-50% of mixed gas of H 2 and N 2, the content of O 2 in the furnace is controlled below 40ppm, and the dew point is controlled below-20 ℃; rp0.2 of the non-oriented electrical steel is more than or equal to 440MPa, and fatigue strength is more than or equal to 400MPa. | 1. 무방향성 전기 강이 중량 백분율로 하기 성분을 함유하는 것을 특징으로 하는 신에너지 중장비 전기 구동 철심용 무방향성 전기 강: Si:2.90~3.30%; Al: 0.10%~0.40%; Als: ≥0.95×Al; N: ≤Als/130; C+N: ≤0.006%; C+Ti: ≤0.005%; Mn: 0.05%~0.19%; P: 0.01%~0.20%; S: ≤0.02%나머지 성분은 Fe 및 불가피적 불순물 원소이다; 상기 신에너지 중카드 전기 구동 철심용 무방향성 전기강판의 제조 방법은, 하기 단계를 포함한다: (1)전로 제련; (2)RH 진공 처리; (3)연속 주조: 결정화기는 급속 냉각 모드를 채택하고, 전자기 교반 장치를 투입하지 않는다; (4)가열: 1020~1120°C로 가열하면 총 가열 및 보온 시간이 4시간을 초과하지 않습니다; (5)열간 압연; (6)정규화 처리: 상온 온도는 900~980°C, 시간은 1~5분이다; (7)산세; (8)냉간 압연; (10)연속 어닐링: 어닐링 온도는 920~960°C이고, 보온 시간은 120~200초이다; (10)절연 코팅; 상기 연속 어닐링 공정에서는, 60°C/s보다 큰 가열 속도로 920~960°C까지 승온하여 120~200s 보온하고, 노내 전 과정을 15%~50%H2및 N2혼합 가스로 보호하고, 노내 O2함유량을 40ppm 이하로 제어하고, 이슬점이-20°C 이하로 제어한다; 무방향성 전기강판의 Rp0.2≥440MPa, 피로강도≥400MPa. | 1. The non-oriented electrical steel for the new energy heavy truck electric drive iron core is characterized by comprising the following components in percentage by weight: Not less than 0.95 xAl, not more than 0.006% of N, not more than 0.005% of C+N, not more than 0.05% to 0.19% of C+Ti, 0.01% to 0.20% of P, not more than 0.02% of S, and the balance of Fe and unavoidable impurity elements; the manufacturing method of the non-oriented electrical steel for the new energy heavy truck electric drive iron core comprises the following steps: (1) Smelting in a converter; (2) RH vacuum treatment; (3) Continuous casting, namely, a crystallizer adopts a quick cooling mode, and electromagnetic stirring equipment is not used; (4) Heating to 1020-1120 ℃, wherein the total heating and heat preserving time is not more than 4 hours; (5) Hot rolling; (6) Normalizing treatment, namely normalizing the mixture at 900-980 ℃ for 1-5 min; (7) Acid washing; (8) Cold rolling; (10) Continuous annealing, wherein the annealing temperature is 920-960 ℃, and the heat preservation time is 120-200 s; (10) Coating an insulating coating; In the continuous annealing step, the temperature is raised to 920-960 ℃ at a heating rate of more than 60 ℃ per second, the temperature is kept for 120-200 seconds, the whole process in the furnace is protected by 15-50% of mixed gas of H 2 and N 2, the content of O 2 in the furnace is controlled below 40ppm, and the dew point is controlled below-20 ℃; rp0.2 of the non-oriented electrical steel is more than or equal to 440MPa, and fatigue strength is more than or equal to 400MPa. | 9 | 2023-10298111 | 2023-03-24 | 116356204 | 2023-06-30 | 116356204 | 2025-07-29 | MAANSHAN IRON & STEEL Co.,Ltd. | Liu Qingsong ¦ Pei Yinghao ¦ Shi Lifa ¦ Qu Yizhen ¦ Qi Xuan ¦ Cheng Guoqing ¦ Zhan Yungao |  |  |  | 1 | CN113186451A | 0 |  | 102953459 | CN116356204B | 1 | 등록 | MAANSHAN IRON & STEEL Co.,Ltd. | 8425312009375
JP | JP | P | B2 | 고정자 및 모터 | 고정자 및 모터 | 【요약】 【과제】권선 재료로서 알루미늄을 이용하고, 모터 특성, 경제성 및 자원리사이클성이 우수한 고정자를 제공한다. 【해결 수단】전기강판을 적층해 이루어진 고정자 코어와 상기 고정자 코어에 감겨진 권선을 구비하고, 상기 권선은 질량%로, Al:99.6% 이상 및 Cu:0.001% 이상 0.15%이하를 함유하는 알루미늄 합금으로 구성되며, 상기 전기강판의 적분 자속밀도 IB (500)가 90000TA/m 이상이고 적분 자속밀도 IB (5)가 550TA/m 이상인 고정자. 여기서 상기 적분 자속밀도 IB (500)는 자계강도 H가 0A/m~50000A/m의 구간에서의 자속밀도 (T)의 적분값을 지칭하며 상기 적분 자속밀도 IB (5)는 자계강도 H가 0A/m~500A/m의 구간에서의 자속밀도 (T)의 적분값을 가리킨다. 【선택도】도 1 | 【요약】 【과제】권선 재료로서 알루미늄을 이용하고, 모터 특성, 경제성 및 자원리사이클성이 우수한 고정자를 제공한다. 【해결 수단】전기강판을 적층해 이루어진 고정자 코어와 상기 고정자 코어에 감겨진 권선을 구비하고, 상기 권선은 질량%로, Al:99.6% 이상 및 Cu:0.001% 이상 0.15%이하를 함유하는 알루미늄 합금으로 구성되며, 상기 전기강판의 적분 자속밀도 IB (500)가 90000TA/m 이상이고 적분 자속밀도 IB (5)가 550TA/m 이상인 고정자. 여기서 상기 적분 자속밀도 IB (500)는 자계강도 H가 0A/m~50000A/m의 구간에서의 자속밀도 (T)의 적분값을 지칭하며 상기 적분 자속밀도 IB (5)는 자계강도 H가 0A/m~500A/m의 구간에서의 자속밀도 (T)의 적분값을 가리킨다. 【선택도】도 1 | 【청구항1】 전기강판을 적층해 이루어진 고정자 코어와 상기 고정자 코어에 감겨진 권선과 (을)를 구비하고, 상기 권선은 질량%로, Al:99.6% 이상 및 Cu:0.001% 이상 0.15%다음을 함유하는 알루미늄 합금으로 구성되며, 상기 전기강판의 적분 자속밀도 IB (500)가 90000 TA/m 이상이고 적분 자속밀도 IB (5)가 550 TA/m 이상으로 , 상기 전기강판에 대해 외부 응력을 가하지 않는 때의 철손 W 10/400 (W/kg)에 대한, 상기 전기강판의 자속에 대해 수직인 방향으로 외부 응력 10 MPa를 더했을 때의 철손 W 10/400 (W/kg)가 0.98 이하에서 , 고정자. 여기서 상기 적분 자속밀도 IB (500)는 자계강도 H가 0 A/m~50000 A/m의 구간에서의 자속밀도 (T)의 적분값을 지칭하며 상기 적분 자속밀도 IB (5)는 자계강도 H가 0 A/m~500 A/m의 구간에서의 자속밀도 (T)의 적분값을 가리킨다. | 【청구항1】 전기강판을 적층해 이루어진 고정자 코어와 상기 고정자 코어에 감겨진 권선과 (을)를 구비하고, 상기 권선은 질량%로, Al:99.6% 이상 및 Cu:0.001% 이상 0.15%다음을 함유하는 알루미늄 합금으로 구성되며, 상기 전기강판의 적분 자속밀도 IB (500)가 90000 TA/m 이상이고 적분 자속밀도 IB (5)가 550 TA/m 이상으로 , 상기 전기강판에 대해 외부 응력을 가하지 않는 때의 철손 W 10/400 (W/kg)에 대한, 상기 전기강판의 자속에 대해 수직인 방향으로 외부 응력 10 MPa를 더했을 때의 철손 W 10/400 (W/kg)가 0.98 이하에서 , 고정자. 여기서 상기 적분 자속밀도 IB (500)는 자계강도 H가 0 A/m~50000 A/m의 구간에서의 자속밀도 (T)의 적분값을 지칭하며 상기 적분 자속밀도 IB (5)는 자계강도 H가 0 A/m~500 A/m의 구간에서의 자속밀도 (T)의 적분값을 가리킨다. | 【청구항1】 전기강판을 적층해 이루어진 고정자 코어와 상기 고정자 코어에 감겨진 권선과 (을)를 구비하고, 상기 권선은 질량%로, Al:99.6% 이상 및 Cu:0.001% 이상 0.15%다음을 함유하는 알루미늄 합금으로 구성되며, 상기 전기강판의 적분 자속밀도 IB (500)가 90000 TA/m 이상이고 적분 자속밀도 IB (5)가 550 TA/m 이상으로 , 상기 전기강판에 대해 외부 응력을 가하지 않는 때의 철손 W 10/400 (W/kg)에 대한, 상기 전기강판의 자속에 대해 수직인 방향으로 외부 응력 10 MPa를 더했을 때의 철손 W 10/400 (W/kg)가 0.98 이하에서 , 고정자. 여기서 상기 적분 자속밀도 IB (500)는 자계강도 H가 0 A/m~50000 A/m의 구간에서의 자속밀도 (T)의 적분값을 지칭하며 상기 적분 자속밀도 IB (5)는 자계강도 H가 0 A/m~500 A/m의 구간에서의 자속밀도 (T)의 적분값을 가리킨다. | 【청구항1】 전기강판을 적층해 이루어진 고정자 코어와 상기 고정자 코어에 감겨진 권선과 (을)를 구비하고, 상기 권선은 질량%로, Al:99.6% 이상 및 Cu:0.001% 이상 0.15%다음을 함유하는 알루미늄 합금으로 구성되며, 상기 전기강판의 적분 자속밀도 IB (500)가 90000 TA/m 이상이고 적분 자속밀도 IB (5)가 550 TA/m 이상으로 , 상기 전기강판에 대해 외부 응력을 가하지 않는 때의 철손 W 10/400 (W/kg)에 대한, 상기 전기강판의 자속에 대해 수직인 방향으로 외부 응력 10 MPa를 더했을 때의 철손 W 10/400 (W/kg)가 0.98 이하에서 , 고정자. 여기서 상기 적분 자속밀도 IB (500)는 자계강도 H가 0 A/m~50000 A/m의 구간에서의 자속밀도 (T)의 적분값을 지칭하며 상기 적분 자속밀도 IB (5)는 자계강도 H가 0 A/m~500 A/m의 구간에서의 자속밀도 (T)의 적분값을 가리킨다. | 7 | 2022-100684 | 2022-06-22 | 2024-001799 | 2024-01-10 | 7718334 | 2025-07-28 | JFE STEEL CORP | 吉▲崎▼ 聡一郎 ¦ 財前 善彰 |  |  |  | 10 | JP2020-174475A ¦ JP7032314B2(BE) ¦ JP2011-072170A(BE) ¦ JP5212000B2(BE) ¦ JP2007-312564A(BE) ¦ JP2004-088970A(BE) ¦ JP3724416B2(BE) ¦ WOWO2019-220770A1(BE) ¦ WOWO2019-151399A1(BE) ¦ JP1983-005254 B2(미포함) | 0 |  | 103119941 | JP7718334B2 | 1 | 등록 | JFE STEEL CORP | 2725144000328
CN | CN | P | B | 저비용 무방향성 규소강 및 그 고효율화 생산 방법 | Low-cost non-oriented silicon steel and efficient production method thereof | 본 발명은 저비용 무방향성 규소강 및 그 고효율화 생산 방법을 개시하고, 무방향성 규소강 생산 영역에 속한다. 본 발명의 저비용 무방향성 규소강은 슬래브의 화학 성분의 중량 백분율로 계산된다: C≤0.005%, Si:0.3 내지 1.9%, Mn:0.1 내지 0.3%, Als≤0.7%, B:0.001 내지 0.01%, P:0.001 내지 0.01%, S≤0.005%, N≤0.005%, Ti≤0.005%, 그 중 골판지 결함을 방지하기 위해 Si, Al, P, B 원소가 충족되어야 합니다: exp{0.6 (Si+Al)-4.7}≤(P+10B), 잔부는 Fe 및 불가피적 불순물이다. 열간 압연 공정의 최적화를 통해, 상시화 생산을 취소하고, 무방향성 규소강 생산 공정을 단축함과 동시에, 연속 어닐링 유닛의 고효율화 생산에 배합하여, 총 생산 시간을 단축함과 동시에, 생산 능력을 대폭 향상시킨다. | The invention discloses low-cost non-oriented silicon steel and an efficient production method thereof, and belongs to the field of non-oriented silicon steel production. The low-cost non-oriented silicon steel comprises, by weight, 0.005% or less of C, 0.3-1.9% of Si, 0.1-0.3% of Mn, 0.7% or less of Als, 0.001-0.01% of B, 0.001-0.01% of P, 0.005% or less of S, 0.005% or less of N, 0.005% or less of Ti, wherein Si, al, P, B elements are exp {0.6 (Si+Al) -4.7} (P+10B) and the balance of Fe and unavoidable impurities for preventing corrugated defects. Through the optimization of the hot rolling process, the standardized production is canceled, the production flow of the non-oriented silicon steel is shortened, meanwhile, the high-efficiency production of a continuous annealing unit is matched, and the production total time is shortened, and meanwhile, the productivity is greatly improved. | 1. 무방향성 규소강의 화학 성분 조성이 중량 백분율로 표시되는 것을 특징으로 하는 저비용 무방향성 규소강의 고효율 생산 방법: C≤0.005%, Si:1.7 내지 1.9%, Mn:0.1 내지 0.3%, Als≤0.7%, B:0.001 내지 0.01%, P:0.001 내지 0.01%, S≤0.005%, N≤0.005%, Ti≤0.005%여기서, Si, Al, P, B 원소는 만족한다: exp {0.6 (Si+Al)-4.7}≤(P+10B), 잔부는 Fe 및 불가피적 불순물이다; 규소강의 철손 P 1.5/50은 2.80∼5.5 W/kg, B 5000은 1.71∼1.75 T, 자기 이방성<10%이다; 화학 성분 중 Mn/S의 비율은 20~60으로 제어됩니다; 구체적인 생산 방법은 다음과 같은 과정을 포함합니다: S1, 용강을 연속 저온에서 적절한 두께의 슬래브로 주조하고, 연속 주조 시 전자기 교반을 사용한다; 특히 저온 주조를 사용하고, 주조 온도는≤1530°C이어야 하며, 주조 블랭크에서 등축 결정이 차지하는 비율>65%를 보장한다; S2, 연속 주조 슬래브를 가열로에 보내 가열하고, 가열로의 온도를 1150~1250°C로 조절하며, 총 가열 시간은 210min 이하이다; S3, 슬래브를 고온 열간 압연하고, 슬래브 조압연 후 온도가 940°C 이상이고, 최종 압연 온도가 860~920°C이다; S4, 열간 압연판은 최종 압연 후 층류 냉각을 거치지 않고 직접 고온에서 권취되며, 권취 전 스트립 온도는 800°C보다 크다; S5, 스트립을 쇼트피닝+산세 후 직접 냉간 압연하고, 냉간 압연의 총 압하율은 70.4~80.7%사이이다; S6, 냉연판을 연속 어닐링하고, 어닐링 후에 절연 도료의 도포 및 경화를 행한다; 구체적으로, 냉간 압연판을 연속 소둔로를 통해 소둔하고, 또한 스트립은 소둔로 내에서 다층 왕복식으로 작동하며, 연퇴로 승온단(100)과 연퇴로 균열단(101)의 두 영역 내에서 각각 왕복식으로 작동하며, 먼저 연퇴로 승온단(100)내에서 다층 왕복 승온 후, 연퇴로 균열단(101)내에 진입하여 다층 왕복 보온을 진행한다; 또한, 연속 소둔로에서의 벨트강의 연속 균열 구간 온도는 800~930°C이고, 벨트강로 내 운전 속도는 250~300m/min에 달한다; 또한 스트립 단위 장력은 2.0KN에서 2.5KN 사이입니다. | 1. A high-efficiency production method of low-cost non-oriented silicon steel is characterized in that the chemical composition of the non-oriented silicon steel is :C≤0.005%,Si:1.7%~1.9%,Mn:0.1~0.3%,Als≤0.7%,B:0.001~0.01%,P:0.001~0.01%,S≤0.005%, N≤0.005%,Ti≤0.005%,, wherein Si, al, P, B elements meet the requirements of exp {0.6 (Si+Al) -4.7} -less than or equal to (P+10B), the balance is Fe and unavoidable impurities, iron loss P 1.5/50 of the silicon steel is 2.80-5.5W/kg, B 5000 is 1.71-1.75T, magnetic anisotropy is less than 10%, the ratio of Mn/S in the chemical composition is controlled to be 20-60, and the specific production method comprises the following steps: S1, continuously casting molten steel into a plate blank with proper thickness at low temperature, and adopting electromagnetic stirring during continuous casting, wherein the casting temperature is required to be less than or equal to 1530 ℃ by adopting low-temperature casting, and the ratio of equiaxed crystals in a casting blank is ensured to be more than 65%; s2, feeding the continuous casting slab into a heating furnace for heating, wherein the temperature of the heating furnace is controlled to 1150-1250 ℃, and the total heating time is not more than 210min; S3, carrying out high-temperature hot rolling on the slab, wherein the temperature of the slab after rough rolling is not lower than 940 ℃, and the final rolling temperature is 860-920 ℃; s4, directly coiling the hot rolled plate at a high temperature without laminar cooling after final rolling, wherein the temperature of the strip steel before coiling is more than 800 ℃; S5, performing shot blasting and acid washing on the strip steel, and then directly cold-rolling, wherein the total rolling reduction is 70.4-80.7%; S6, continuously annealing the cold-rolled sheet, and then coating and solidifying an insulating coating, specifically annealing the cold-rolled sheet through a continuous annealing furnace, wherein the strip steel runs back and forth in multiple layers in the annealing furnace, the method comprises the steps of respectively running back and forth in two areas of a continuous annealing furnace heating section (100) and a continuous annealing furnace soaking section (101), carrying out multi-layer back and forth heat preservation in the continuous annealing furnace soaking section (101) after the temperature is increased in multiple layers in the continuous annealing furnace heating section (100), the temperature of the strip steel in the continuous soaking section of the continuous annealing furnace is 800-930 ℃, the running speed in the strip steel furnace is 250-300 m/min, and the unit tension of the strip steel is between 2.0KN and 2.5 KN. | 1. 무방향성 규소강의 화학 성분 조성이 중량 백분율로 표시되는 것을 특징으로 하는 저비용 무방향성 규소강의 고효율 생산 방법: C≤0.005%, Si:1.7 내지 1.9%, Mn:0.1 내지 0.3%, Als≤0.7%, B:0.001 내지 0.01%, P:0.001 내지 0.01%, S≤0.005%, N≤0.005%, Ti≤0.005%여기서, Si, Al, P, B 원소는 만족한다: exp {0.6 (Si+Al)-4.7}≤(P+10B), 잔부는 Fe 및 불가피적 불순물이다; 규소강의 철손 P 1.5/50은 2.80∼5.5 W/kg, B 5000은 1.71∼1.75 T, 자기 이방성<10%이다; 화학 성분 중 Mn/S의 비율은 20~60으로 제어됩니다; 구체적인 생산 방법은 다음과 같은 과정을 포함합니다: S1, 용강을 연속 저온에서 적절한 두께의 슬래브로 주조하고, 연속 주조 시 전자기 교반을 사용한다; 특히 저온 주조를 사용하고, 주조 온도는≤1530°C이어야 하며, 주조 블랭크에서 등축 결정이 차지하는 비율>65%를 보장한다; S2, 연속 주조 슬래브를 가열로에 보내 가열하고, 가열로의 온도를 1150~1250°C로 조절하며, 총 가열 시간은 210min 이하이다; S3, 슬래브를 고온 열간 압연하고, 슬래브 조압연 후 온도가 940°C 이상이고, 최종 압연 온도가 860~920°C이다; S4, 열간 압연판은 최종 압연 후 층류 냉각을 거치지 않고 직접 고온에서 권취되며, 권취 전 스트립 온도는 800°C보다 크다; S5, 스트립을 쇼트피닝+산세 후 직접 냉간 압연하고, 냉간 압연의 총 압하율은 70.4~80.7%사이이다; S6, 냉연판을 연속 어닐링하고, 어닐링 후에 절연 도료의 도포 및 경화를 행한다; 구체적으로, 냉간 압연판을 연속 소둔로를 통해 소둔하고, 또한 스트립은 소둔로 내에서 다층 왕복식으로 작동하며, 연퇴로 승온단(100)과 연퇴로 균열단(101)의 두 영역 내에서 각각 왕복식으로 작동하며, 먼저 연퇴로 승온단(100)내에서 다층 왕복 승온 후, 연퇴로 균열단(101)내에 진입하여 다층 왕복 보온을 진행한다; 또한, 연속 소둔로에서의 벨트강의 연속 균열 구간 온도는 800~930°C이고, 벨트강로 내 운전 속도는 250~300m/min에 달한다; 또한 스트립 단위 장력은 2.0KN에서 2.5KN 사이입니다. | 1. A high-efficiency production method of low-cost non-oriented silicon steel is characterized in that the chemical composition of the non-oriented silicon steel is :C≤0.005%,Si:1.7%~1.9%,Mn:0.1~0.3%,Als≤0.7%,B:0.001~0.01%,P:0.001~0.01%,S≤0.005%, N≤0.005%,Ti≤0.005%,, wherein Si, al, P, B elements meet the requirements of exp {0.6 (Si+Al) -4.7} -less than or equal to (P+10B), the balance is Fe and unavoidable impurities, iron loss P 1.5/50 of the silicon steel is 2.80-5.5W/kg, B 5000 is 1.71-1.75T, magnetic anisotropy is less than 10%, the ratio of Mn/S in the chemical composition is controlled to be 20-60, and the specific production method comprises the following steps: S1, continuously casting molten steel into a plate blank with proper thickness at low temperature, and adopting electromagnetic stirring during continuous casting, wherein the casting temperature is required to be less than or equal to 1530 ℃ by adopting low-temperature casting, and the ratio of equiaxed crystals in a casting blank is ensured to be more than 65%; s2, feeding the continuous casting slab into a heating furnace for heating, wherein the temperature of the heating furnace is controlled to 1150-1250 ℃, and the total heating time is not more than 210min; S3, carrying out high-temperature hot rolling on the slab, wherein the temperature of the slab after rough rolling is not lower than 940 ℃, and the final rolling temperature is 860-920 ℃; s4, directly coiling the hot rolled plate at a high temperature without laminar cooling after final rolling, wherein the temperature of the strip steel before coiling is more than 800 ℃; S5, performing shot blasting and acid washing on the strip steel, and then directly cold-rolling, wherein the total rolling reduction is 70.4-80.7%; S6, continuously annealing the cold-rolled sheet, and then coating and solidifying an insulating coating, specifically annealing the cold-rolled sheet through a continuous annealing furnace, wherein the strip steel runs back and forth in multiple layers in the annealing furnace, the method comprises the steps of respectively running back and forth in two areas of a continuous annealing furnace heating section (100) and a continuous annealing furnace soaking section (101), carrying out multi-layer back and forth heat preservation in the continuous annealing furnace soaking section (101) after the temperature is increased in multiple layers in the continuous annealing furnace heating section (100), the temperature of the strip steel in the continuous soaking section of the continuous annealing furnace is 800-930 ℃, the running speed in the strip steel furnace is 250-300 m/min, and the unit tension of the strip steel is between 2.0KN and 2.5 KN. | 4 | 2023-10304010 | 2023-03-24 | 116536575 | 2023-08-04 | 116536575 | 2025-06-06 | MAANSHAN IRON & STEEL Co.,Ltd. | Qi Xuan ¦ Pei Yinghao ¦ Shi Lifa ¦ Xia Xuelan ¦ Liu Qingsong ¦ Zhan Yungao ¦ Du Jun ¦ Cheng Guoqing |  |  |  | 2 | CN103276175B ¦ CN101358318B | 0 |  | 101097909 | CN116536575B | 1 | 등록 | MAANSHAN IRON & STEEL Co.,Ltd. | 8425241010104
KR | KR | P | B1 |  | 무방향성 전기강판 및 그 제조 방법 |  | 본 발명의 일 실시예에 따른 무방향성 전기강판의 제조 방법은 실리콘(Si), 망간(Mn) 및 알루미늄(Al)을 함유하는 제 1 강재와 제 2 강재를 각각 열간 압연하는 단계; 열간 압연된 상기 제 1 강재와 상기 제 2 강재 사이에 페로실리콘으로 이루어진 중간층을 개재하여 적층한 제 1 적층 구조체를 형성하는 단계; 상기 제 1 적층 구조체를 냉간 압연하여 제 2 적층 구조체를 형성하는 단계; 및 냉간 압연된 상기 제 2 적층 구조체를 냉연 소둔 처리하는 단계;를 포함한다. |  | 탄소(C): 0 초과 0.003 중량% 이하, 실리콘(Si): 2.8 ~ 3.8 중량%, 망간(Mn): 0.2 ~ 0.5 중량%, 알루미늄(Al): 0.5 ~ 1.5 중량%, 인(P): 0 초과 0.015 중량% 이하, 황(S): 0 초과 0.003 중량% 이하, 질소(N): 0 초과 0.003 중량% 이하, 티타늄(Ti): 0 초과 0.003 중량% 이하 및 나머지 철(Fe)과 기타 불가피한 불순물을 각각 포함하는 제 1 강재와 제 2 강재를 각각 열간 압연하는 단계; 열간 압연된 상기 제 1 강재와 상기 제 2 강재 사이에 페로실리콘으로 이루어진 중간층을 개재하여 적층한 제 1 적층 구조체를 형성하는 단계; 상기 제 1 적층 구조체를 냉간 압연하여 제 2 적층 구조체를 형성하는 단계; 및 냉간 압연된 상기 제 2 적층 구조체를 냉연 소둔 처리하는 단계;를 포함하며, 상기 냉연 소둔 처리하는 단계에서 상기 페로실리콘을 구성하는 철과 상기 제 1 강재와 상기 제 2 강재를 구성하는 철이 접합되는 동종 접합이 구현되는, 무방향성 전기강판의 제조 방법. |  | 1. 탄소(C): 0 초과 0.003 중량% 이하, 실리콘(Si): 2.8 ~ 3.8 중량%, 망간(Mn): 0.2 ~ 0.5 중량%, 알루미늄(Al): 0.5 ~ 1.5 중량%, 인(P): 0 초과 0.015 중량% 이하, 황(S): 0 초과 0.003 중량% 이하, 질소(N): 0 초과 0.003 중량% 이하, 티타늄(Ti): 0 초과 0.003 중량% 이하 및 나머지 철(Fe)과 기타 불가피한 불순물을 각각 포함하는 제 1 강재와 제 2 강재를 각각 열간 압연하는 단계; 열간 압연된 상기 제 1 강재와 상기 제 2 강재 사이에 페로실리콘으로 이루어진 중간층을 개재하여 적층한 제 1 적층 구조체를 형성하는 단계; 상기 제 1 적층 구조체를 냉간 압연하여 제 2 적층 구조체를 형성하는 단계; 및 냉간 압연된 상기 제 2 적층 구조체를 냉연 소둔 처리하는 단계;를 포함하며, 상기 냉연 소둔 처리하는 단계에서 상기 페로실리콘을 구성하는 철과 상기 제 1 강재와 상기 제 2 강재를 구성하는 철이 접합되는 동종 접합이 구현되는, 무방향성 전기강판의 제조 방법. ¦ 5. 탄소(C): 0 초과 0.003 중량% 이하, 실리콘(Si): 2.8 ~ 3.8 중량%, 망간(Mn): 0.2 ~ 0.5 중량%, 알루미늄(Al): 0.5 ~ 1.5 중량%, 인(P): 0 초과 0.015 중량% 이하, 황(S): 0 초과 0.003 중량% 이하, 질소(N): 0 초과 0.003 중량% 이하, 티타늄(Ti): 0 초과 0.003 중량% 이하 및 나머지 철(Fe)과 기타 불가피한 불순물을 각각 포함하며, 열간 압연된, 제 1 강재와 제 2 강재 사이에 페로실리콘으로 이루어진 중간층을 개재하여 적층한 적층 구조체가 냉간 압연 및 냉연소둔 처리되어 구현되되, 상기 페로실리콘을 구성하는 철과 상기 제 1 강재와 상기 제 2 강재를 구성하는 철이 접합되는 동종 접합이 구현된, 무방향성 전기강판. | 6 | 10-2022-0091261 | 2022-07-22 | 10-2024-0013555 | 2024-01-30 | 10-2814258 | 2025-05-26 | 현대제철 주식회사 | 김성환 ¦ 오규진 ¦ 이강노 |  |  |  | 6 | KR10-2020-0086822A ¦ KR10-1892227B1 ¦ KR10-1633633B1(BE) ¦ KR10-1505300B1 ¦ KR10-1103449B1(BE) ¦ KR10-0967049B1(BE) | 0 |  | 100738850 | KR10-2814258B1 | 1 | 등록 | 현대제철 주식회사 | 3525224000548
KR | KR | P | B1 |  | 무방향성 전기강판 및 그 제조 방법 |  | 본 발명의 일 실시예에 따른 무방향성 전기강판의 제조 방법은 (a) 실리콘(Si), 망간(Mn) 및 알루미늄(Al)을 함유하는 제 1 강재와 제 2 강재를 각각 열간 압연하는 단계; (b) 열간 압연된 상기 제 1 강재와 상기 제 2 강재 사이에 페로실리콘을 포함하는 중간층을 개재하여 적층한 제 1 적층 구조체를 형성하는 단계; (c) 상기 제 1 적층 구조체를 냉간 압연하여 제 2 적층 구조체를 형성하는 단계; 및 (d) 상기 페로실리콘을 구성하는 실리콘이 상기 제 2 적층 구조체에 걸쳐 균일하게 확산하도록, 냉간 압연된 상기 제 2 적층 구조체를 열처리하는 단계;를 포함한다. |  | (a) 탄소(C): 0 초과 0.005 중량% 이하, 실리콘(Si): 2.0 ~ 4.0 중량%, 망간(Mn): 0.1 ~ 0.5 중량%, 알루미늄(Al): 0.3 ~ 0.9 중량%, 인(P): 0 초과 0.015 중량% 이하, 황(S): 0 초과 0.005 중량% 이하, 질소(N): 0 초과 0.005 중량% 이하, 티타늄(Ti): 0 초과 0.005 중량% 이하 및 나머지 철(Fe)과 기타 불가피한 불순물을 각각 포함하는 제 1 강재와 제 2 강재를 각각 열간 압연하는 단계; (b) 열간 압연된 상기 제 1 강재와 상기 제 2 강재 사이에 페로실리콘을 포함하는 중간층을 개재하여 적층한 제 1 적층 구조체를 형성하고 열연 소둔을 수행하는 단계; (c) 상기 제 1 적층 구조체를 냉간 압연하여 제 2 적층 구조체를 형성하는 단계; 및 (d) 상기 페로실리콘을 구성하는 실리콘이 상기 제 2 적층 구조체에 걸쳐 균일하게 확산하도록, 냉간 압연된 상기 제 2 적층 구조체를 열처리하는 단계;를 포함하며, 상기 열연 소둔을 수행하는 단계에서 상기 페로실리콘을 구성하는 철과 상기 제 1 강재와 상기 제 2 강재를 구성하는 철이 접합되는 동종 접합이 구현되며, 상기 제 1 강재와 제 2 강재의 실리콘 함유량보다 상기 열처리 후의 상기 제 2 적층 구조체의 실리콘 함유량이 더 높은 것을 특징으로 하는, 무방향성 전기강판의 제조 방법. |  | 1. (a) 탄소(C): 0 초과 0.005 중량% 이하, 실리콘(Si): 2.0 ~ 4.0 중량%, 망간(Mn): 0.1 ~ 0.5 중량%, 알루미늄(Al): 0.3 ~ 0.9 중량%, 인(P): 0 초과 0.015 중량% 이하, 황(S): 0 초과 0.005 중량% 이하, 질소(N): 0 초과 0.005 중량% 이하, 티타늄(Ti): 0 초과 0.005 중량% 이하 및 나머지 철(Fe)과 기타 불가피한 불순물을 각각 포함하는 제 1 강재와 제 2 강재를 각각 열간 압연하는 단계; (b) 열간 압연된 상기 제 1 강재와 상기 제 2 강재 사이에 페로실리콘을 포함하는 중간층을 개재하여 적층한 제 1 적층 구조체를 형성하고 열연 소둔을 수행하는 단계; (c) 상기 제 1 적층 구조체를 냉간 압연하여 제 2 적층 구조체를 형성하는 단계; 및 (d) 상기 페로실리콘을 구성하는 실리콘이 상기 제 2 적층 구조체에 걸쳐 균일하게 확산하도록, 냉간 압연된 상기 제 2 적층 구조체를 열처리하는 단계;를 포함하며, 상기 열연 소둔을 수행하는 단계에서 상기 페로실리콘을 구성하는 철과 상기 제 1 강재와 상기 제 2 강재를 구성하는 철이 접합되는 동종 접합이 구현되며, 상기 제 1 강재와 제 2 강재의 실리콘 함유량보다 상기 열처리 후의 상기 제 2 적층 구조체의 실리콘 함유량이 더 높은 것을 특징으로 하는, 무방향성 전기강판의 제조 방법. ¦ 9. 탄소(C): 0 초과 0.005 중량% 이하, 실리콘(Si): 2.0 ~ 4.0 중량%, 망간(Mn): 0.1 ~ 0.5 중량%, 알루미늄(Al): 0.3 ~ 0.9 중량%, 인(P): 0 초과 0.015 중량% 이하, 황(S): 0 초과 0.005 중량% 이하, 질소(N): 0 초과 0.005 중량% 이하, 티타늄(Ti): 0 초과 0.005 중량% 이하 및 나머지 철(Fe)과 기타 불가피한 불순물을 각각 포함하며 열간 압연된 제 1 강재와 제 2 강재 사이에 페로실리콘을 포함하는 중간층을 개재하여 적층한 적층 구조체가 냉간 압연 및 열처리되어 구현되는 무방향성 전기강판이며, 상기 페로실리콘을 구성하는 철과 상기 제 1 강재와 상기 제 2 강재를 구성하는 철이 접합되는 동종 접합이 구현되며, 상기 열처리 후의 상기 무방향성 전기강판의 실리콘 함유량은 상기 제 1 강재와 제 2 강재의 실리콘 함유량보다 더 높은 것을 특징으로 하는, 무방향성 전기강판. | 10 | 10-2022-0091262 | 2022-07-22 | 10-2024-0013556 | 2024-01-30 | 10-2814259 | 2025-05-26 | 현대제철 주식회사 | 이강노 ¦ 김성환 ¦ 오규진 |  |  |  | 6 | KR10-2020-0086822A ¦ KR10-1892227B1 ¦ KR10-1633633B1(BE) ¦ KR10-1505300B1 ¦ KR10-1103449B1(BE) ¦ KR10-0967049B1(BE) | 0 |  | 100738851 | KR10-2814259B1 | 1 | 등록 | 현대제철 주식회사 | 3525224000549
KR | KR | P | B1 |  | 코어 제조용 접착제 도포기와 코어 제조장치 및 이를 이용한 접착제 도포방법 |  | 본 발명은, 코어 제조용 접착제 도포기와 코어 제조방치 및 이를 이용한 접착제 도포방법을 개시한다. 상기 접착제 도포기는; 적어도 하나의 접착제 배출부를 갖는 노즐 몸체; 및 상기 접착제 배출부를 개폐하기 위해 상기 노즐 몸체의 내부에 이동 가능하게 구비되는 노즐 플러그;를 포함한다. 그리고 상기 접착제 배출부는, 상기 노즐 몸체의 내부에서 외부로 접착제를 배출하는 노즐 홀을 가지며; 상기 노즐 플러그는, 상기 노즐 홀을 선택적으로 막도록 상기 노즐 몸체의 내부에 이동 가능하게 구비되는 플러그 몸체와, 상기 플러그 몸체의 선단면에 돌출 형성되는 플러그 팁을 포함한다. 상기 플러그 몸체의 선단면은 상기 노즐 홀과 마주하며 상기 노즐 홀의 축선에 직교하는 평면이다. 본 발명에 의하면, 접착제 배출부를 개폐하는 노즐 플러그 및 접착제 배출부의 가공 정밀도 및 가공 용이성이 향상될 수 있으므로, 복수의 접착제 배출부를 갖는 접착제 도포기에서 소재에 도포되는 접착제 도포량이 균일하게 관리될 수 있다. |  | 코어 제조용 소재의 블랭킹(Blanking)에 의해 형성되는 라미나 부재들의 계면을 접착방식으로 결합하기 위해, 상기 소재에 접착제를 도포하는 코어 제조용 접착제 도포기로서; 적어도 하나의 접착제 배출부를 갖는 노즐 몸체; 및 상기 접착제 배출부를 개폐하기 위해 상기 노즐 몸체의 내부에 이동 가능하게 구비되는 노즐 플러그;를 포함하고: 상기 접착제 배출부는, 상기 노즐 몸체의 내부에서 외부로 접착제를 배출하는 노즐 홀을 가지며; 상기 노즐 플러그는, 상기 노즐 홀을 선택적으로 막도록 상기 노즐 몸체의 내부에 이동 가능하게 구비되는 플러그 몸체와, 상기 플러그 몸체의 선단면에 돌출 형성되는 플러그 팁을 포함하고; 상기 접착제 배출부의 내측면은, 상기 플러그 몸체의 선단면과 마주해서 상기 플러그 몸체의 움직임에 의해 상기 플러그 몸체의 선단면과 선택적으로 면접촉되는 플러그 대향면을 가지며; 상기 플러그 대향면은, 상기 플러그 몸체의 선단면에 나란하며 상기 노즐 홀의 축선에 직교하는 평면이고; 상기 플러그 팁은, 상기 플러그 팁의 선단면에 요입 형성되는 도피 홈을 가지며, 상기 접착제 배출부의 외부로 돌출되도록 상기 플러그 대향면에 형성되는 상기 노즐 홀에 진퇴 가능하게 삽입되는 코어 제조용 접착제 도포기. |  | 1. 코어 제조용 소재의 블랭킹(Blanking)에 의해 형성되는 라미나 부재들의 계면을 접착방식으로 결합하기 위해, 상기 소재에 접착제를 도포하는 코어 제조용 접착제 도포기로서; 적어도 하나의 접착제 배출부를 갖는 노즐 몸체; 및 상기 접착제 배출부를 개폐하기 위해 상기 노즐 몸체의 내부에 이동 가능하게 구비되는 노즐 플러그;를 포함하고: 상기 접착제 배출부는, 상기 노즐 몸체의 내부에서 외부로 접착제를 배출하는 노즐 홀을 가지며; 상기 노즐 플러그는, 상기 노즐 홀을 선택적으로 막도록 상기 노즐 몸체의 내부에 이동 가능하게 구비되는 플러그 몸체와, 상기 플러그 몸체의 선단면에 돌출 형성되는 플러그 팁을 포함하고; 상기 접착제 배출부의 내측면은, 상기 플러그 몸체의 선단면과 마주해서 상기 플러그 몸체의 움직임에 의해 상기 플러그 몸체의 선단면과 선택적으로 면접촉되는 플러그 대향면을 가지며; 상기 플러그 대향면은, 상기 플러그 몸체의 선단면에 나란하며 상기 노즐 홀의 축선에 직교하는 평면이고; 상기 플러그 팁은, 상기 플러그 팁의 선단면에 요입 형성되는 도피 홈을 가지며, 상기 접착제 배출부의 외부로 돌출되도록 상기 플러그 대향면에 형성되는 상기 노즐 홀에 진퇴 가능하게 삽입되는 코어 제조용 접착제 도포기. ¦ 4. 코어 제조용 소재의 블랭킹(Blanking)에 의해 형성되는 라미나 부재들의 계면을 접착방식으로 결합하기 위해, 상기 소재에 접착제를 도포하는 코어 제조용 접착제 도포기로서; 적어도 하나의 접착제 배출부를 갖는 노즐 몸체; 및 상기 접착제 배출부를 개폐하기 위해 상기 노즐 몸체의 내부에 이동 가능하게 구비되는 노즐 플러그;를 포함하고: 상기 접착제 배출부는, 상기 노즐 몸체의 내부에서 외부로 접착제를 배출하는 노즐 홀을 가지며; 상기 노즐 플러그는, 상기 노즐 홀을 선택적으로 막도록 상기 노즐 몸체의 내부에 이동 가능하게 구비되는 플러그 몸체와, 상기 플러그 몸체의 선단면에 돌출 형성되는 플러그 팁을 포함하고; 상기 접착제 배출부의 내측면은, 상기 플러그 몸체의 선단면과 마주해서 상기 플러그 몸체의 움직임에 의해 상기 플러그 몸체의 선단면과 선택적으로 면접촉되는 플러그 대향면을 가지며; 상기 플러그 대향면은, 상기 플러그 몸체의 선단면에 나란하며 상기 노즐 홀의 축선에 직교하는 평면이고; 상기 플러그 팁은, 상기 접착제 배출부의 외부로 돌출되도록 상기 플러그 대향면에 형성되는 상기 노즐 홀에 진퇴 가능하게 삽입되며; 상기 노즐 플러그를 관통해서 상기 노즐 몸체 내부의 접착제를 상기 접착제 배출부의 외부로 안내하는 플러그 홀이 형성된 것을 특징으로 하는 코어 제조용 접착제 도포기. ¦ 8. 적어도 하나의 접착제 배출부를 갖는 노즐 몸체와 상기 접착제 배출부를 개폐하기 위해 상기 노즐 몸체의 내부에 이동 가능하게 구비되는 노즐 플러그를 포함하며, 코어 제조용 소재의 블랭킹(Blanking)에 의해 형성되는 라미나 부재들의 계면을 접착방식으로 결합하기 위해 상기 소재에 접착제를 도포하는 코어 제조용 접착제 도포기를 이용한 접착제 도포방법으로서: 기설정된 1 피치(Pitch)씩 이송되는 상기 소재에 의해 상기 노즐 플러그가 눌린 상태에서, 상기 접착제 배출부를 통해 상기 소재에 접착제를 도포하는 압력식 접착제 도포단계; 및 상기 소재의 이송이 멈춘 상태에서, 상기 압력식 접착제 도포단계의 이전 또는 이후에 상기 노즐 플러그를 통해 상기 소재에 접착제를 분출하는 분사식 접착제 도포단계를 포함하는 코어 제조용 접착제 도포방법. | 7 | 10-2021-0163012 | 2021-11-24 | 10-2023-0076245 | 2023-05-31 | 10-2813745 | 2025-05-23 | (주)포스코모빌리티솔루션 | 우덕균 ¦ 지정규 ¦ 권재상 ¦ 홍이경 ¦ 이정일 ¦ 최성진 ¦ 이야곱 ¦ 강석조 ¦ 최창일 |  |  |  | 7 | JP7109058B2(BE) ¦ JP5323400B2 ¦ JP2007-082319A(BE) ¦ KR10-2266485B1 ¦ KR10-1922189B1(BE) ¦ KR10-1616987B1(BE) ¦ KR10-1599291B1 | 0 |  | 105271012 | CN117120174A ¦ KR10-2813745B1 ¦ MXMX/a/2023/015551A ¦ PL445739A1 ¦ US2024-0033765A1 ¦ WOWO2023-095959A1 | 6 | 등록 | (주)포스코모빌리티솔루션 | 3525224000327
KR | KR | P | B1 |  | 무방향성 전기강판 및 그 제조 방법 |  | 본 발명의 일 실시예에 따른 무방향성 전기강판의 제조 방법은 실리콘(Si), 망간(Mn) 및 알루미늄(Al)을 함유하는 제 1 강재와 제 2 강재를 각각 제 1 열간 압연하는 단계; 제 1 열간 압연된 상기 제 1 강재와 상기 제 2 강재를 적층한 제 1 적층 구조체를 형성하는 단계; 상기 제 1 적층 구조체를 제 2 열간 압연하여 제 2 적층 구조체를 형성하는 단계; 상기 제 2 적층 구조체를 냉간 압연하여 제 3 적층 구조체를 형성하는 단계; 및 상기 제 3 적층 구조체를 냉연 소둔 처리하는 단계;를 포함한다. |  | 실리콘(Si): 2.8 ~ 3.8 중량%, 망간(Mn): 0 초과 0.5 중량% 이하, 알루미늄(Al): 0.5 ~ 1.2 중량%, 탄소(C): 0 초과 0.002 중량% 이하, 인(P): 0 초과 0.015 중량% 이하, 황(S): 0 초과 0.002 중량% 이하, 질소(N): 0 초과 0.002 중량% 이하, 티타늄(Ti): 0 초과 0.002 중량% 이하 및 나머지 철(Fe)과 기타 불가피한 불순물을 각각 포함하는 제 1 강재와 제 2 강재를 각각 제 1 열간 압연하는 단계; 제 1 열간 압연된 상기 제 1 강재와 상기 제 2 강재를 적층한 제 1 적층 구조체를 형성하는 단계; 상기 제 1 적층 구조체를 제 2 열간 압연하여 제 2 적층 구조체를 형성하는 단계; 상기 제 2 적층 구조체를 냉간 압연하여 제 3 적층 구조체를 형성하는 단계; 및 상기 제 3 적층 구조체를 냉연 소둔 처리하는 단계;를 포함하며, 상기 냉연 소둔 처리된 상기 제 3 적층 구조체는 14.0W/kg 이하의 철손(W10/400)과 1.6T 이상의 자속밀도(B50)를 가지는 것을 특징으로 하는, 무방향성 전기강판의 제조 방법. |  | 1. 실리콘(Si): 2.8 ~ 3.8 중량%, 망간(Mn): 0 초과 0.5 중량% 이하, 알루미늄(Al): 0.5 ~ 1.2 중량%, 탄소(C): 0 초과 0.002 중량% 이하, 인(P): 0 초과 0.015 중량% 이하, 황(S): 0 초과 0.002 중량% 이하, 질소(N): 0 초과 0.002 중량% 이하, 티타늄(Ti): 0 초과 0.002 중량% 이하 및 나머지 철(Fe)과 기타 불가피한 불순물을 각각 포함하는 제 1 강재와 제 2 강재를 각각 제 1 열간 압연하는 단계; 제 1 열간 압연된 상기 제 1 강재와 상기 제 2 강재를 적층한 제 1 적층 구조체를 형성하는 단계; 상기 제 1 적층 구조체를 제 2 열간 압연하여 제 2 적층 구조체를 형성하는 단계; 상기 제 2 적층 구조체를 냉간 압연하여 제 3 적층 구조체를 형성하는 단계; 및 상기 제 3 적층 구조체를 냉연 소둔 처리하는 단계;를 포함하며, 상기 냉연 소둔 처리된 상기 제 3 적층 구조체는 14.0W/kg 이하의 철손(W10/400)과 1.6T 이상의 자속밀도(B50)를 가지는 것을 특징으로 하는, 무방향성 전기강판의 제조 방법. ¦ 9. 제 1 강재와 제 2 강재의 적층 구조체를 포함하되, 상기 제 1 강재 및 상기 제 2 강재는 실리콘(Si): 2.8 ~ 3.8 중량%, 망간(Mn): 0 초과 0.5 중량% 이하, 알루미늄(Al): 0.5 ~ 1.2 중량%, 탄소(C): 0 초과 0.002 중량% 이하, 인(P): 0 초과 0.015 중량% 이하, 황(S): 0 초과 0.002 중량% 이하, 질소(N): 0 초과 0.002 중량% 이하, 티타늄(Ti): 0 초과 0.002 중량% 이하 및 나머지 철(Fe)과 기타 불가피한 불순물을 각각 포함하며, 상기 적층 구조체는 14.0W/kg 이하의 철손(W10/400)과 1.6T 이상의 자속밀도(B50)를 가지는 것을 특징으로 하는, 무방향성 전기강판. | 8 | 10-2022-0067155 | 2022-05-31 | 10-2023-0166751 | 2023-12-07 | 10-2813903 | 2025-05-23 | 현대제철 주식회사 | 신경식 ¦ 강춘구 ¦ 안용근 |  |  |  | 7 | JP7159592B2(BE) ¦ JP2009-194966A(BE) ¦ JP2007-056303A(BE) ¦ JP4765347B2(BE) ¦ KR10-1892227B1(BE) ¦ KR10-1505300B1 ¦ WOWO2019-117089A1(BE) | 0 |  | 101760761 | CN119301288A ¦ EP4534717A1 ¦ IN202417100058 ¦ JP2025-519185A ¦ KR10-2813903B1 ¦ US2025-0092483A1 ¦ WOWO2023-234632A1 | 7 | 등록 | 현대제철 주식회사 | 3525224000505
KR | KR | P | B1 |  | 무방향성 전기 강판 및 무방향성 전기 강판의 제조 방법 |  | 본 발명의 무방향성 전기 강판은 중량% 기준으로, C: 0.003 이하(0 제외), Si: 2.8 이상 3.8 이하, Al: 0.5 이상 1.5 이하, Mn: 0.2 이상 0.5 이하, S: 0.003 이하, N: 0.003 이하, Ti: 0.003 이하, 잔부 Fe 및 불가피적 불순물을 포함하고, 표면에 복수의 홈들이 정의되고, 복수의 홈들은 하기 식 1을 만족한다. [식 1] 0.02 x t ≤ D ≤ 0.08 x t |  | 중량% 기준으로, C: 0.003 이하(0 제외), Si: 2.8 이상 3.8 이하, Al: 0.5 이상 1.5 이하, Mn: 0.2 이상 0.5 이하, S: 0.003 이하, N: 0.003 이하, Ti: 0.003 이하, 잔부 Fe 및 불가피적 불순물을 포함하고, 표면에 복수의 홈들이 정의되고, 인접한 상기 홈들의 간격은 0.10mm 이상 0.50mm 이하이고, 상기 복수의 홈들은 하기 식 1을 만족하는 무방향성 전기 강판: [식 1] 0.02 x t ≤ D ≤ 0.08 x t 상기 식 1에서, D는 상기 복수의 홈들의 깊이이고, t는 상기 무방향성 전기 강판의 두께이다. |  | 1. 중량% 기준으로, C: 0.003 이하(0 제외), Si: 2.8 이상 3.8 이하, Al: 0.5 이상 1.5 이하, Mn: 0.2 이상 0.5 이하, S: 0.003 이하, N: 0.003 이하, Ti: 0.003 이하, 잔부 Fe 및 불가피적 불순물을 포함하고, 표면에 복수의 홈들이 정의되고, 인접한 상기 홈들의 간격은 0.10mm 이상 0.50mm 이하이고, 상기 복수의 홈들은 하기 식 1을 만족하는 무방향성 전기 강판: [식 1] 0.02 x t ≤ D ≤ 0.08 x t 상기 식 1에서, D는 상기 복수의 홈들의 깊이이고, t는 상기 무방향성 전기 강판의 두께이다. ¦ 16. 중량% 기준으로, C: 0.003 이하(0 제외), Si: 2.8 이상 3.8 이하, Al: 0.5 이상 1.5 이하, Mn: 0.2 이상 0.5 이하, S: 0.003 이하, N: 0.003 이하, Ti: 0.003 이하, 잔부 Fe 및 불가피적 불순물을 포함하는 반제품을 재가열하는 준비 단계; 열연 강판을 형성하는 열간 압연 단계; 냉연 강판을 형성하는 냉간 압연 단계; 및 냉연 강판의 표면에 복수의 홈들을 형성하는 자구 미세화 단계; 를 포함하고, 상기 복수의 홈들 중 인접한 홈들 사이의 간격은 0.1 mm 이상 0.5 mm 이하이고, 상기 자구 미세화 단계에서, 상기 홈은 하기 식 1을 만족하는 무방향성 전기 강판의 제조 방법: [식 1] 0.02 x t ≤ D ≤ 0.08 x t 상기 식 1에서, D는 상기 복수의 홈들의 깊이이고, t는 상기 무방향성 전기 강판의 두께이고, 상기 무방향성 전기 강판의 두께는 0.1 mm 이상 0.25 mm 이하이다 | 11 | 10-2022-0139453 | 2022-10-26 | 10-2024-0058575 | 2024-05-03 | 10-2812034 | 2025-05-20 | 현대제철 주식회사 | 오규진 ¦ 강춘구 |  |  |  | 8 | JP7744564B2 ¦ JP7597994B2 ¦ JP7620552B2 ¦ JP7052391B2 ¦ JP5740835B2 ¦ JP5493411B2 ¦ JP1996-023046B2(BE) ¦ WOWO2014-024746A1(BE) | 0 |  | 102594675 | KR10-2812034B1 | 1 | 등록 | 현대제철 주식회사 | 3525214000688
KR | KR | P | B1 |  | 무방향성 전기 강판 및 그 제조 방법 |  | 본 발명은 중량%로, 탄소(C): 0% 초과 0.005% 이하, 실리콘(Si): 2.0% 이상 4.0% 이하, 망간(Mn): 0.1% 이상 0.5% 이하, 알루미늄(Al): 0.9% 이상 1.5% 이하, 인(P): 0% 초과 0.015% 이하, 황(S): 0% 초과 0.005% 이하, 질소(N): 0% 초과 0.005% 이하, 티타늄(Ti): 0% 초과 0.005% 이하, 잔부의 철(Fe) 및 불가피한 불순물을 포함하는 슬라브를 열간 압연하는 단계; 상기 열간 압연된 열연판을 예비 소둔하는 단계; 상기 예비 소둔된 열연소둔판을 냉간 압연하는 단계; 및 상기 냉간 압연된 냉연판을 냉연 소둔하는 단계;를 구비하고, 상기 냉연 소둔하는 단계는 제1 승온 구간, 제2 승온 구간, 및 균열 구간을 포함하고, 상기 제1 승온 구간에서는 상기 냉연판이 개시 온도부터 재결정 온도까지 제1 평균 승온 속도로 승온되고, 상기 제2 승온 구간에서는 상기 냉연판이 상기 재결정 온도에서 목표 온도까지 상기 제1 평균 승온 속도보다 빠른 제2 평균 승온 속도로 승온되는 무방향성 전기 강판의 제조 방법이 제공된다. |  | 무방향성 전기 강판의 제조 방법으로서, 중량%로, 탄소(C): 0% 초과 0.005% 이하, 실리콘(Si): 2.0% 이상 4.0% 이하, 망간(Mn): 0.1% 이상 0.5% 이하, 알루미늄(Al): 0.9% 이상 1.5% 이하, 인(P): 0% 초과 0.015% 이하, 황(S): 0% 초과 0.005% 이하, 질소(N): 0% 초과 0.005% 이하, 티타늄(Ti): 0% 초과 0.005% 이하, 잔부의 철(Fe) 및 불가피한 불순물을 포함하는 슬라브를 열간 압연하는 단계; 상기 열간 압연된 열연판을 예비 소둔하는 단계; 상기 예비 소둔된 열연소둔판을 냉간 압연하는 단계; 및 상기 냉간 압연된 냉연판을 냉연 소둔하는 단계; 를 구비하고, 상기 냉연 소둔하는 단계는 제1 승온 구간, 제2 승온 구간, 및 균열 구간을 포함하고, 상기 제1 승온 구간에서는 상기 냉연판이 개시 온도부터 재결정 온도까지 제1 평균 승온 속도로 승온되고, 상기 제2 승온 구간에서는 상기 냉연판이 상기 재결정 온도에서 850℃ 내지 1,050℃까지 상기 제1 평균 승온 속도보다 빠른 제2 평균 승온 속도로 승온되고, 상기 제1 평균 승온 속도는 5℃/s 초과 20℃/s 미만이고, 상기 제2 평균 승온 속도는 15℃/s 이상 30 ℃/s 이하인, 무방향성 전기 강판의 제조 방법. |  | 1. 무방향성 전기 강판의 제조 방법으로서, 중량%로, 탄소(C): 0% 초과 0.005% 이하, 실리콘(Si): 2.0% 이상 4.0% 이하, 망간(Mn): 0.1% 이상 0.5% 이하, 알루미늄(Al): 0.9% 이상 1.5% 이하, 인(P): 0% 초과 0.015% 이하, 황(S): 0% 초과 0.005% 이하, 질소(N): 0% 초과 0.005% 이하, 티타늄(Ti): 0% 초과 0.005% 이하, 잔부의 철(Fe) 및 불가피한 불순물을 포함하는 슬라브를 열간 압연하는 단계; 상기 열간 압연된 열연판을 예비 소둔하는 단계; 상기 예비 소둔된 열연소둔판을 냉간 압연하는 단계; 및 상기 냉간 압연된 냉연판을 냉연 소둔하는 단계; 를 구비하고, 상기 냉연 소둔하는 단계는 제1 승온 구간, 제2 승온 구간, 및 균열 구간을 포함하고, 상기 제1 승온 구간에서는 상기 냉연판이 개시 온도부터 재결정 온도까지 제1 평균 승온 속도로 승온되고, 상기 제2 승온 구간에서는 상기 냉연판이 상기 재결정 온도에서 850℃ 내지 1,050℃까지 상기 제1 평균 승온 속도보다 빠른 제2 평균 승온 속도로 승온되고, 상기 제1 평균 승온 속도는 5℃/s 초과 20℃/s 미만이고, 상기 제2 평균 승온 속도는 15℃/s 이상 30 ℃/s 이하인, 무방향성 전기 강판의 제조 방법. ¦ 10. 무방향성 전기 강판으로서, 중량%로, 탄소(C): 0% 초과 0.005% 이하, 실리콘(Si): 2.0% 이상 4.0% 이하, 망간(Mn): 0.1% 이상 0.5% 이하, 알루미늄(Al): 0.9% 이상 1.5% 이하, 인(P): 0% 초과 0.015% 이하, 황(S): 0% 초과 0.005% 이하, 질소(N): 0% 초과 0.005% 이하, 티타늄(Ti): 0% 초과 0.005% 이하, 잔부의 철(Fe) 및 불가피한 불순물을 포함하고, 상기 무방향성 전기 강판의 집합조직의 <111>//ND 방위 분율이 30% 이하이고, 집합조직의 <100>//ND 방위 분율이 20% 이상이고, 상기 무방향성 전기 강판의 평균 결정립 크기는 100㎛ 이상 130㎛ 이하인, 무방향성 전기 강판. | 9 | 10-2022-0125792 | 2022-09-30 | 10-2024-0045883 | 2024-04-08 | 10-2812345 | 2025-05-20 | 현대제철 주식회사 | 유성현 ¦ 강춘구 |  |  |  | 6 | JP7529973B2(BE) ¦ JP6319586B2(BE) ¦ KR10-2533366B1 ¦ KR10-2015-0074296A ¦ WOWO2019-017426A1(BE) ¦ WOWO2017-115657A1 | 0 |  | 106280374 | CN119923488A ¦ EP4596743A1 ¦ IN202517036064 ¦ JP2025-533579A ¦ KR10-2025-0083414A ¦ KR10-2812345B1 ¦ US2025-0223663A1 ¦ WOWO2024-071628A1 | 8 | 등록 | 현대제철 주식회사 | 3525222000885
KR | KR | P | B1 |  | 무방향성 전기 강판 및 이의 제조 방법 |  | 본 발명의 일 실시예는 무방향성 전기 강판으로서, 중량%로, 탄소(C): 0% 초과 0.002% 이하, 실리콘(Si): 1.8% 이상 2.3% 이하, 알루미늄(Al): 0.32% 이상 0.45% 이하, 망간(Mn): 0.2% 이상 0.28% 이하, 황(S): 0% 초과 0.002% 이하, 질소(N): 0% 초과 0.002% 이하, 티타늄(Ti): 0% 초과 0.002% 이하, 잔부의 철(Fe) 및 불가피한 불순물을 포함하고, 상기 탄소(C), 망간(Mn), 알루미늄(Al), 황(S), 질소(N) 및 티타늄(Ti)은 하기 식 1을 만족하는, 무방향성 전기 강판을 개시한다. <식 1> (2*[Mn]+3*[Al]) / (([C]+2*[S]+3*[N]+3*[Ti])*100) ≤1.0 (여기서, 상기 [C], [Mn], [Al], [S], [N], 및 [Ti]는 각각 무방향성 전기 강판에 포함된 탄소(C), 망간(Mn), 알루미늄(Al), 황(S), 질소(N) 및 티타늄(Ti)의 중량%를 의미한다.) |  | 무방향성 전기 강판으로서, 중량%로, 탄소(C): 0% 초과 0.002% 이하, 실리콘(Si): 1.8% 이상 2.3% 이하, 알루미늄(Al): 0.32% 이상 0.45% 이하, 망간(Mn): 0.2% 이상 0.28% 이하, 황(S): 0% 초과 0.002% 이하, 질소(N): 0% 초과 0.002% 이하, 티타늄(Ti): 0% 초과 0.002% 이하, 잔부의 철(Fe) 및 불가피한 불순물을 포함하고, 상기 탄소(C), 망간(Mn), 알루미늄(Al), 황(S), 질소(N) 및 티타늄(Ti)은 하기 식 1을 만족하고, 평균 결정립의 크기가 80 ㎛ 내지 150 ㎛이고, 상기 망간(Mn), 알루미늄(Al) 및 티타늄(Ti) 중 적어도 어느 하나를 포함하는 질화물 또는 탄화물을 포함하는 석출물을 포함하며, 1 ㎛ 이상의 크기를 갖는 석출물은 전체 석출물의 60 부피% 이상인, 무방향성 전기 강판. <식 1> (2*[Mn]+3*[Al]) / (([C]+2*[S]+3*[N]+3*[Ti])*100) ≤1.0 (여기서, 상기 [C], [Mn], [Al], [S], [N], 및 [Ti]는 각각 무방향성 전기 강판에 포함된 탄소(C), 망간(Mn), 알루미늄(Al), 황(S), 질소(N) 및 티타늄(Ti)의 중량%를 의미한다.) |  | 1. 무방향성 전기 강판으로서, 중량%로, 탄소(C): 0% 초과 0.002% 이하, 실리콘(Si): 1.8% 이상 2.3% 이하, 알루미늄(Al): 0.32% 이상 0.45% 이하, 망간(Mn): 0.2% 이상 0.28% 이하, 황(S): 0% 초과 0.002% 이하, 질소(N): 0% 초과 0.002% 이하, 티타늄(Ti): 0% 초과 0.002% 이하, 잔부의 철(Fe) 및 불가피한 불순물을 포함하고, 상기 탄소(C), 망간(Mn), 알루미늄(Al), 황(S), 질소(N) 및 티타늄(Ti)은 하기 식 1을 만족하고, 평균 결정립의 크기가 80 ㎛ 내지 150 ㎛이고, 상기 망간(Mn), 알루미늄(Al) 및 티타늄(Ti) 중 적어도 어느 하나를 포함하는 질화물 또는 탄화물을 포함하는 석출물을 포함하며, 1 ㎛ 이상의 크기를 갖는 석출물은 전체 석출물의 60 부피% 이상인, 무방향성 전기 강판. <식 1> (2*[Mn]+3*[Al]) / (([C]+2*[S]+3*[N]+3*[Ti])*100) ≤1.0 (여기서, 상기 [C], [Mn], [Al], [S], [N], 및 [Ti]는 각각 무방향성 전기 강판에 포함된 탄소(C), 망간(Mn), 알루미늄(Al), 황(S), 질소(N) 및 티타늄(Ti)의 중량%를 의미한다.) ¦ 6. 중량%로, 탄소(C): 0% 초과 0.002% 이하, 실리콘(Si): 1.8% 이상 2.3% 이하, 알루미늄(Al): 0.32% 이상 0.45% 이하, 망간(Mn): 0.2% 이상 0.28% 이하, 황(S): 0% 초과 0.002% 이하, 질소(N): 0% 초과 0.002% 이하, 티타늄(Ti): 0% 초과 0.002% 이하, 잔부의 철(Fe) 및 불가피한 불순물을 포함하는 슬라브를 준비하는 단계; 상기 슬라브를 가열한 후 열간 압연하여 열연판을 형성하는 단계; 상기 열연판을 예비 소둔하여 열연 소둔판을 형성하는 단계; 상기 열연 소둔판을 냉간 압연하여 냉연판을 형성하는 단계; 및 상기 냉연판을 냉연 소둔하여 냉연 소둔판을 형성하는 단계;를 포함하고, 상기 슬라브에 포함된 탄소(C), 망간(Mn), 알루미늄(Al), 황(S), 질소(N) 및 티타늄(Ti)은 하기 식 1을 만족하고, 슬라브 가열 온도 및 냉연판 소둔 온도는 하기 식 2를 만족하는, 무방향성 전기 강판의 제조 방법. <식 1> (2*[Mn]+3*[Al]) / (([C]+2*[S]+3*[N]+3*[Ti])*100) ≤1.0 (여기서, 상기 [C], [Mn], [Al], [S], [N], 및 [Ti]는 각각 무방향성 전기 강판에 포함된 탄소(C), 망간(Mn), 알루미늄(Al), 황(S), 질소(N) 및 티타늄(Ti)의 중량%를 의미한다.) <식 2> 12.04 ≤ 2log([SRT] * [ACL])≤ 12.24 (여기서, 상기 [SRT]는 상기 슬라브를 가열한 후 열간 압연하여 열연판을 형성하는 단계에서의 상기 슬라브 가열 온도(℃)를 의미하고, 상기 [ACL]은 상기 냉연판을 냉연 소둔하여 냉연 소둔판을 형성하는 단계에서 상기 냉연판 소둔 온도(℃)를 의미한다.) | 7 | 10-2022-0141608 | 2022-10-28 | 10-2024-0060238 | 2024-05-08 | 10-2811719 | 2025-05-19 | 현대제철 주식회사 | 안용근 ¦ 이강노 ¦ 강춘구 |  |  |  | 12 | JP6679948B2 ¦ JP2009-518546A ¦ JP4506664B2 ¦ JP4790151B2(BE) ¦ KR10-2045655B1 ¦ KR10-2175064B1 ¦ KR10-2015-0075250A ¦ KR10-1353462B1 ¦ KR10-1353463B1(BE) ¦ KR10-0733345B1(BE) ¦ KR10-0973627B1 ¦ KR10-2018-0070950 B1(미포함) | 0 |  | 102596185 | KR10-2811719B1 | 1 | 등록 | 현대제철 주식회사 | 3525214000692
KR | KR | P | B1 |  | 무방향성 전기강판 및 그 제조 방법 |  | 본 발명의 일 실시예에 따른 무방향성 전기강판은 탄소(C): 0 초과 0.003 중량% 이하, 실리콘(Si): 2.0 ~ 4.0 중량%, 망간(Mn): 0.1 ~ 0.5 중량%, 알루미늄(Al): 0.3 ~ 0.9 중량%, 인(P): 0 초과 0.015 중량% 이하, 황(S): 0 초과 0.003 중량% 이하, 질소(N): 0 초과 0.003 중량% 이하, 티타늄(Ti): 0 초과 0.003 중량% 이하 및 나머지 철(Fe)과 기타 불가피한 불순물을 포함하는 무방향성 전기강판이며, 최종 미세조직에서 하기 수식1을 만족한다. 수식1: 0.00172[A] - 0.0266[B] < 2.0 (단, 상기 [A]는 10 x 10 mm2 면적의 강판 단면에서의 이차상 입자의 평균 개수이고, 상기 [B]는 상기 이차상 입자 중 평균크기가 2㎛ 이상인 입자의 부피분율(단위: %)값임) |  | 탄소(C): 0 초과 0.003 중량% 이하, 실리콘(Si): 2.0 ~ 4.0 중량%, 망간(Mn): 0.1 ~ 0.5 중량%, 알루미늄(Al): 0.3 ~ 0.9 중량%, 인(P): 0 초과 0.015 중량% 이하, 황(S): 0 초과 0.003 중량% 이하, 질소(N): 0 초과 0.003 중량% 이하, 티타늄(Ti): 0 초과 0.003 중량% 이하 및 나머지 철(Fe)과 기타 불가피한 불순물을 포함하는 무방향성 전기강판이며, 최종 미세조직에서 하기 수식1을 만족하는, 무방향성 전기강판. 수식1: 0.00172[A] - 0.0266[B] < 2.0 (단, 상기 [A]는 10 x 10 mm2 면적의 강판 단면에서의 이차상 입자의 평균 개수이고, 상기 [B]는 상기 이차상 입자 중 평균크기가 2㎛ 이상인 입자의 부피분율(단위: %)값임) |  | 1. 탄소(C): 0 초과 0.003 중량% 이하, 실리콘(Si): 2.0 ~ 4.0 중량%, 망간(Mn): 0.1 ~ 0.5 중량%, 알루미늄(Al): 0.3 ~ 0.9 중량%, 인(P): 0 초과 0.015 중량% 이하, 황(S): 0 초과 0.003 중량% 이하, 질소(N): 0 초과 0.003 중량% 이하, 티타늄(Ti): 0 초과 0.003 중량% 이하 및 나머지 철(Fe)과 기타 불가피한 불순물을 포함하는 무방향성 전기강판이며, 최종 미세조직에서 하기 수식1을 만족하는, 무방향성 전기강판. 수식1: 0.00172[A] - 0.0266[B] < 2.0 (단, 상기 [A]는 10 x 10 mm2 면적의 강판 단면에서의 이차상 입자의 평균 개수이고, 상기 [B]는 상기 이차상 입자 중 평균크기가 2㎛ 이상인 입자의 부피분율(단위: %)값임) ¦ 4. (a) 탄소(C): 0 초과 0.003 중량% 이하, 실리콘(Si): 2.0 ~ 4.0 중량%, 망간(Mn): 0.1 ~ 0.5 중량%, 알루미늄(Al): 0.3 ~ 0.9 중량%, 인(P): 0 초과 0.015 중량% 이하, 황(S): 0 초과 0.003 중량% 이하, 질소(N): 0 초과 0.003 중량% 이하, 티타늄(Ti): 0 초과 0.003 중량% 이하 및 나머지 철(Fe)과 기타 불가피한 불순물로 이루어진 강재를 제공하는 단계; (b) 상기 강재를 열간 압연하는 단계; (c) 상기 열간 압연된 강재를 권취한 후 상온으로 냉각하지 않고 권취된 상태로 예비 소둔 처리를 수행하는 단계; (d) 상기 예비 소둔 처리된 강재에 대하여 냉간 압연하는 단계; 및 (e) 상기 냉간 압연된 강재에 대하여 냉연 소둔 처리를 수행하는 단계;를 포함하고, 상기 (c) 단계는 550 ~ 650℃의 권취 온도(CT)에서 권취하는 단계 및 850 ~ 950℃에서 10 ~ 30시간 동안 어닐링 하는 단계를 포함하며, 상기 냉연 소둔 처리를 수행하는 단계는 승온 속도: 10℃/s 이상, 어닐링 온도: 900 ~ 1100℃, 유지 시간: 30 ~ 120초의 조건으로 어닐링 하는 단계 및 냉각 속도: 20℃/s 이상인 조건으로 냉각하는 단계를 포함하는, 무방향성 전기강판의 제조 방법. | 8 | 10-2022-0093291 | 2022-07-27 | 10-2024-0015427 | 2024-02-05 | 10-2811640 | 2025-05-19 | 현대제철 주식회사 | 조한혁 ¦ 강춘구 |  |  |  | 4 | JP7260849B2 ¦ KR10-2325005B1(BE) ¦ KR10-2107439B1(BE) ¦ KR10-1505300B1 | 0 |  | 103117602 | CN119604637A ¦ EP4563715A1 ¦ IN202517012952 ¦ JP2025-525652A ¦ KR10-2025-0073070A ¦ KR10-2811640B1 ¦ US2025-0163533A1 ¦ WOWO2024-025245A1 | 8 | 등록 | 현대제철 주식회사 | 3525222000805
KR | KR | P | B1 |  | 무방향성 전기강판의 제조 방법 |  | 본 발명의 일 실시예에 따른 무방향성 전기강판의 제조 방법은 (a) 무방향성 전기강판용 강재를 제공하는 단계; (b) 상기 강재를 열간 압연하여 열연 강판을 형성하는 단계; (c) 상기 열연 강판의 온도 분포를 측정하는 단계; 및 (d) 상기 온도 분포에서, i) 페라이트와 오스테나이트의 이상 영역 온도 구간 내에 해당하되, ii) 임의의 한 지점의 온도와 상기 한 지점을 중심으로 제1 설정값을 가지는 반경 내 다른 지점의 온도의 편차가 제2 설정값을 초과하는 경우, 상기 열간 압연 조건을 변경하는 단계;를 포함한다. |  | (a) 무방향성 전기강판용 강재를 제공하는 단계; (b) 상기 강재를 열간 압연하여 열연 강판을 형성하는 단계; (c) 상기 열연 강판의 온도 분포를 측정하는 단계; 및 (d) 상기 온도 분포에서, i) 페라이트와 오스테나이트의 이상 영역 온도 구간 내에 해당하되, ii) 임의의 한 지점의 온도와 상기 한 지점을 중심으로 제1 설정값을 가지는 반경 내 다른 지점의 온도의 편차가 제2 설정값을 초과하는 지 여부를 판단하는 단계; 를 포함하되, 상기 제1 설정값은 100mm이며, 상기 제2 설정값은 40℃인 것을 특징으로 하는, 무방향성 전기강판의 제조 방법. |  | 1. (a) 무방향성 전기강판용 강재를 제공하는 단계; (b) 상기 강재를 열간 압연하여 열연 강판을 형성하는 단계; (c) 상기 열연 강판의 온도 분포를 측정하는 단계; 및 (d) 상기 온도 분포에서, i) 페라이트와 오스테나이트의 이상 영역 온도 구간 내에 해당하되, ii) 임의의 한 지점의 온도와 상기 한 지점을 중심으로 제1 설정값을 가지는 반경 내 다른 지점의 온도의 편차가 제2 설정값을 초과하는 지 여부를 판단하는 단계; 를 포함하되, 상기 제1 설정값은 100mm이며, 상기 제2 설정값은 40℃인 것을 특징으로 하는, 무방향성 전기강판의 제조 방법. ¦ 7. 실리콘(Si): 0.1 ~ 4.0 중량%, 망간(Mn): 0.1 ~ 0.5 중량%, 알루미늄(Al): 0.3 ~ 0.9 중량%, 탄소(C): 0 초과 0.004 중량% 이하, 인(P): 0 초과 0.015 중량% 이하, 황(S): 0 초과 0.004 중량% 이하, 질소(N): 0 초과 0.004 중량% 이하, 티타늄(Ti): 0 초과 0.004 중량% 이하 및 나머지 철(Fe)과 기타 불가피한 불순물로 이루어진 강재를 열간 압연, 열연 소둔, 냉간 압연 및 냉연 소둔 공정을 순차로 적용하여 구현한 무방향성 전기강판이며, 상기 강재를 열간 압연한 열연 강판의 온도 분포에서 i) 페라이트와 오스테나이트의 이상 영역 온도 구간 내에 해당하되, ii) 임의의 한 지점의 온도와 상기 한 지점을 중심으로 제1 설정값을 가지는 반경 내 다른 지점의 온도의 편차가 모두 제2 설정값 이하이며, 상기 제1 설정값은 100mm이며, 상기 제2 설정값은 40℃인 것을 특징으로 하는, 무방향성 전기강판. | 6 | 10-2022-0089079 | 2022-07-19 | 10-2024-0011531 | 2024-01-26 | 10-2801182 | 2025-04-23 | 현대제철 주식회사 | 이승태 ¦ 강춘구 ¦ 김민성 ¦ 신경식 ¦ 김성환 |  |  |  | 5 | JP6176181B2 ¦ JP3646546B2(BE) ¦ KR10-2386733B1(BE) ¦ KR10-1633633B1(BE) ¦ KR10-1505300B1 | 0 |  | 89670321 | KR10-2801182B1 | 1 | 등록 | 현대제철 주식회사 | 3525182000661
KR | KR | P | B1 |  | 무방향성 전기강판 및 그 제조 방법 |  | 본 발명은 중량%로, 탄소(C): 0% 초과 0.002% 이하, 실리콘(Si): 2.3% 이상 2.8% 이하, 망간(Mn): 0.2% 이상 0.28% 이하, 알루미늄(Al): 0.32% 이상 0.45% 이하, 인(P): 0% 초과 0.015% 이하, 황(S): 0% 초과 0.002% 이하, 질소(N): 0% 초과 0.002% 이하, 티타늄(Ti): 0% 초과 0.002% 이하, 잔부의 철(Fe) 및 불가피한 불순물을 포함하는 슬라브를 준비하는 단계; 상기 슬라브를 열간 압연하여 열연판을 형성하는 단계; 상기 열연판을 예비 소둔하여 열연 소둔판을 형성하는 단계; 상기 열연 소둔판을 냉간 압연하여 냉연판을 형성하는 단계; 및 상기 냉연판을 냉연 소둔하여 냉연 소둔판을 형성하는 단계;를 포함하고, 상기 슬라브에 포함된 망간(Mn) 및 알루미늄(Al)은 하기 식 1을 만족하는 무방향성 전기강판의 제조 방법이 제공된다. <식 1> 0.10 ≤ 1.3 x [Mn] - 0.46 x [Al] ≤ 0.18 (상기 식 1에서 [Mn] 및 [Al]은 각각 슬라브에 포함된 망간(Mn) 및 알루미늄(Al)의 중량%를 의미한다.) |  | 중량%로, 탄소(C): 0% 초과 0.002% 이하, 실리콘(Si): 2.3% 이상 2.8% 이하, 망간(Mn): 0.2% 이상 0.28% 이하, 알루미늄(Al): 0.32% 이상 0.45% 이하, 인(P): 0% 초과 0.015% 이하, 황(S): 0% 초과 0.002% 이하, 질소(N): 0% 초과 0.002% 이하, 티타늄(Ti): 0% 초과 0.002% 이하, 잔부의 철(Fe) 및 불가피한 불순물을 포함하는 슬라브를 준비하는 단계; 상기 슬라브를 열간 압연하여 열연판을 형성하는 단계; 상기 열연판을 예비 소둔하여 열연 소둔판을 형성하는 단계; 상기 열연 소둔판을 냉간 압연하여 냉연판을 형성하는 단계; 및 상기 냉연판을 냉연 소둔하여 냉연 소둔판을 형성하는 단계; 를 포함하고, 상기 슬라브에 포함된 망간(Mn) 및 알루미늄(Al)은 하기 식 1을 만족하고, <식 1> 0.10 ≤ 1.3 x [Mn] - 0.46 x [Al] ≤ 0.18 (상기 식 1에서 [Mn] 및 [Al]은 각각 슬라브에 포함된 망간(Mn) 및 알루미늄(Al)의 중량%를 의미한다.) 상기 열연 소둔판의 표면으로부터 두께 방향으로 t/4 (t는 상기 열연 소둔판의 두께) 지점에서의 평균 결정립 크기(GS1)와 상기 열연 소둔판의 표면으로부터 두께 방향으로 t/2 (t는 상기 열연 소둔판의 두께) 지점에서의 평균 결정립 크기(GS2)는 하기 식 2를 만족하는, 무방향성 전기강판의 제조 방법. <식 2> 0.7 ≤ (GS1 / GS2) ≤ 0.9 |  | 1. 중량%로, 탄소(C): 0% 초과 0.002% 이하, 실리콘(Si): 2.3% 이상 2.8% 이하, 망간(Mn): 0.2% 이상 0.28% 이하, 알루미늄(Al): 0.32% 이상 0.45% 이하, 인(P): 0% 초과 0.015% 이하, 황(S): 0% 초과 0.002% 이하, 질소(N): 0% 초과 0.002% 이하, 티타늄(Ti): 0% 초과 0.002% 이하, 잔부의 철(Fe) 및 불가피한 불순물을 포함하는 슬라브를 준비하는 단계; 상기 슬라브를 열간 압연하여 열연판을 형성하는 단계; 상기 열연판을 예비 소둔하여 열연 소둔판을 형성하는 단계; 상기 열연 소둔판을 냉간 압연하여 냉연판을 형성하는 단계; 및 상기 냉연판을 냉연 소둔하여 냉연 소둔판을 형성하는 단계; 를 포함하고, 상기 슬라브에 포함된 망간(Mn) 및 알루미늄(Al)은 하기 식 1을 만족하고, <식 1> 0.10 ≤ 1.3 x [Mn] - 0.46 x [Al] ≤ 0.18 (상기 식 1에서 [Mn] 및 [Al]은 각각 슬라브에 포함된 망간(Mn) 및 알루미늄(Al)의 중량%를 의미한다.) 상기 열연 소둔판의 표면으로부터 두께 방향으로 t/4 (t는 상기 열연 소둔판의 두께) 지점에서의 평균 결정립 크기(GS1)와 상기 열연 소둔판의 표면으로부터 두께 방향으로 t/2 (t는 상기 열연 소둔판의 두께) 지점에서의 평균 결정립 크기(GS2)는 하기 식 2를 만족하는, 무방향성 전기강판의 제조 방법. <식 2> 0.7 ≤ (GS1 / GS2) ≤ 0.9 ¦ 8. 무방향성 전기강판으로서, 중량%로, 탄소(C): 0% 초과 0.002% 이하, 실리콘(Si): 2.3% 이상 2.8% 이하, 망간(Mn): 0.2% 이상 0.28% 이하, 알루미늄(Al): 0.32% 이상 0.45% 이하, 인(P): 0% 초과 0.015% 이하, 황(S): 0% 초과 0.002% 이하, 질소(N): 0% 초과 0.002% 이하, 티타늄(Ti): 0% 초과 0.002% 이하, 잔부의 철(Fe) 및 불가피한 불순물을 포함하고, 상기 무방향성 전기강판에 포함된 망간(Mn) 및 알루미늄(Al)은 하기 식 4를 만족하고, <식 4> 0.10 ≤ 1.3 x [Mn] - 0.46 x [Al] ≤ 0.18 (상기 식 4에서 [Mn] 및 [Al]은 각각 무방향성 전기강판에 포함된 망간(Mn) 및 알루미늄(Al)의 중량%를 의미한다.) 상기 무방향성 전기강판은 2.8 W/kg 이하의 철손(W15/50 기준) 및 1.68T 이상의 자속밀도(B50 기준)를 갖는, 무방향성 전기강판. | 8 | 10-2022-0119515 | 2022-09-21 | 10-2024-0040492 | 2024-03-28 | 10-2800985 | 2025-04-22 | 현대제철 주식회사 | 조한혁 ¦ 강춘구 |  |  |  | 5 | JP7127358B2(BE) ¦ JP3870725B2 ¦ KR10-2022-0089073A(BE) ¦ KR10-1141283B1 ¦ WOWO2021-006280A1 | 0 |  | 106280348 | CN119907870A ¦ EP4592418A1 ¦ IN202517034947 ¦ JP2025-533553A ¦ KR10-2025-0058734A ¦ KR10-2800985B1 ¦ US2025-0215520A1 ¦ WOWO2024-063574A1 | 8 | 등록 | 현대제철 주식회사 | 3525182000715
KR | KR | P | B1 |  | 무방향성 전기강판 및 그 제조방법 |  | 본 발명은 중량%로, 실리콘(Si): 2.8% 이상 3.8% 이하, 망간(Mn): 0.2% 이상 0.5% 이하, 알루미늄(Al): 0.9% 이상 2.5% 이하, 탄소(C): 0% 초과 0.002% 이하, 황(S): 0% 초과 0.002% 이하, 인(P): 0% 초과 0.015% 이하, 질소(N): 0% 초과 0.002% 이하, 티타늄(Ti): 0% 초과 0.002% 이하, 잔부의 철(Fe) 및 불가피한 불순물을 포함하는 슬라브를 준비하는 단계와, 상기 슬라브를 열간 압연하여 열연판을 형성하는 단계와, 상기 열연판의 표면에 형성된 열연산화층이 8㎛ 이상 18㎛ 이하의 두께를 가지도록 상기 열연판을 권취하는 단계와, 상기 열연판을 예비 소둔하는 단계와, 상기 열연판으로부터 상기 열연산화층을 제거하는 단계와, 상기 열연판을 냉간 압연하여 냉연판을 형성하는 단계와, 상기 냉연판을 냉연 소둔하는 단계를 포함하는, 무방향성 전기강판의 제조 방법을 제공한다. |  | 무방향성 전기강판의 제조 방법에 있어서, 중량%로, 실리콘(Si): 2.8% 이상 3.8% 이하, 망간(Mn): 0.2% 이상 0.5% 이하, 알루미늄(Al): 0.9% 이상 2.5% 이하, 탄소(C): 0% 초과 0.002% 이하, 황(S): 0% 초과 0.002% 이하, 인(P): 0% 초과 0.015% 이하, 질소(N): 0% 초과 0.002% 이하, 티타늄(Ti): 0% 초과 0.002% 이하, 잔부의 철(Fe) 및 불가피한 불순물을 포함하는 슬라브를 준비하는 단계; 상기 슬라브를 열간 압연하여 열연판을 형성하는 단계; 상기 열연판의 표면에 형성된 열연산화층이 8㎛ 이상 18㎛ 이하의 두께를 가지도록 상기 열연판을 630℃ 이상 700℃ 이하의 권취 온도에서 권취하는 단계; 상기 열연판을 예비 소둔하는 단계; 숏 볼을 600kg/min 이상 1200kg/min 이하의 분사량으로 상기 열연판에 분사함으로써 상기 열연판을 숏 블라스트 처리하여서 상기 열연판으로부터 상기 열연산화층을 제거하는 단계; 상기 열연판을 냉간 압연하여 냉연판을 형성하는 단계; 및 상기 냉연판을 냉연 소둔하는 단계; 를 포함하고, 상기 무방향성 전기강판은 13.0W/kg 이하의 철손(W10/400 기준)을 가지고, 상기 무방향성 전기강판은 1.60T 이상의 자속밀도(B50 기준)를 가지고, 상기 무방향성 전기강판은 95% 이상 98% 이하의 점적율을 가지는, 무방향성 전기강판의 제조 방법. |  | 1. 무방향성 전기강판의 제조 방법에 있어서, 중량%로, 실리콘(Si): 2.8% 이상 3.8% 이하, 망간(Mn): 0.2% 이상 0.5% 이하, 알루미늄(Al): 0.9% 이상 2.5% 이하, 탄소(C): 0% 초과 0.002% 이하, 황(S): 0% 초과 0.002% 이하, 인(P): 0% 초과 0.015% 이하, 질소(N): 0% 초과 0.002% 이하, 티타늄(Ti): 0% 초과 0.002% 이하, 잔부의 철(Fe) 및 불가피한 불순물을 포함하는 슬라브를 준비하는 단계; 상기 슬라브를 열간 압연하여 열연판을 형성하는 단계; 상기 열연판의 표면에 형성된 열연산화층이 8㎛ 이상 18㎛ 이하의 두께를 가지도록 상기 열연판을 630℃ 이상 700℃ 이하의 권취 온도에서 권취하는 단계; 상기 열연판을 예비 소둔하는 단계; 숏 볼을 600kg/min 이상 1200kg/min 이하의 분사량으로 상기 열연판에 분사함으로써 상기 열연판을 숏 블라스트 처리하여서 상기 열연판으로부터 상기 열연산화층을 제거하는 단계; 상기 열연판을 냉간 압연하여 냉연판을 형성하는 단계; 및 상기 냉연판을 냉연 소둔하는 단계; 를 포함하고, 상기 무방향성 전기강판은 13.0W/kg 이하의 철손(W10/400 기준)을 가지고, 상기 무방향성 전기강판은 1.60T 이상의 자속밀도(B50 기준)를 가지고, 상기 무방향성 전기강판은 95% 이상 98% 이하의 점적율을 가지는, 무방향성 전기강판의 제조 방법. ¦ 7. 무방향성 전기강판으로서, 중량%로, 실리콘(Si): 2.8% 이상 3.8% 이하, 망간(Mn): 0.2% 이상 0.5% 이하, 알루미늄(Al): 0.9% 이상 2.5% 이하, 탄소(C): 0% 초과 0.002% 이하, 황(S): 0% 초과 0.002% 이하, 인(P): 0% 초과 0.015% 이하, 질소(N): 0% 초과 0.002% 이하, 티타늄(Ti): 0% 초과 0.002% 이하, 잔부의 철(Fe) 및 불가피한 불순물을 포함하고, 상기 무방향성 전기강판은 13.0W/kg 이하의 철손(W10/400 기준)을 가지고, 상기 무방향성 전기강판은 1.60T 이상의 자속밀도(B50 기준)를 가지고, 상기 무방향성 전기강판은 95% 이상 98% 이하의 점적율을 가지는, 무방향성 전기강판. | 7 | 10-2022-0127552 | 2022-10-06 | 10-2024-0048585 | 2024-04-16 | 10-2800986 | 2025-04-22 | 현대제철 주식회사 | 오규진 ¦ 강춘구 ¦ 조한혁 ¦ 강성규 |  |  |  | 6 | JP7295394B2 ¦ JP6880814B2 ¦ JP5375653B2 ¦ KR10-2325005B1(BE) ¦ KR10-2139649B1 ¦ KR10-2011-0023890 B1(미포함) | 0 |  | 101678507 | KR10-2800986B1 | 1 | 등록 | 현대제철 주식회사 | 3525184000306
KR | KR | P | B1 |  | 무방향성 전기강판 및 그 제조 방법 |  | 본 발명은 무방향성 전기강판용 열연 강판을 제공하는 단계; 상기 열연 강판을 제 1 소둔 열처리하는 단계; 및 상기 제 1 소둔 열처리된 열연 강판의 중심부의 집합조직을 분석한 제 1 데이타(A)와 상기 제 1 소둔 열처리된 열연 강판의 표면부의 집합조직을 분석한 제 2 데이타(B)의 비율(A/B)를 이용하여 상기 제 1 소둔 열처리된 열연 강판의 미세조직의 균일도를 판별하는 단계;를 포함하되, 상기 제 1 데이타 및 상기 제 2 데이타는 KAM(Kernel average misorientation), LAM(Local Average Misorientation) 및 GAM(Grain Average Misorientation) 방식 중 적어도 어느 하나 이상의 방식으로 산출된 데이타인 것을 특징으로 하는, 무방향성 전기강판의 제조방법을 제공한다. |  | 실리콘(Si): 2.0 ~ 4.0 중량%, 망간(Mn): 0.1 ~ 0.5 중량%, 알루미늄(Al): 0.3 ~ 0.9 중량%, 탄소(C): 0 초과 0.003 중량% 이하, 인(P): 0 초과 0.015 중량% 이하, 황(S): 0 초과 0.003 중량% 이하, 질소(N): 0 초과 0.003 중량% 이하, 티타늄(Ti): 0 초과 0.003 중량% 이하 및 나머지 철(Fe)과 기타 불가피한 불순물을 포함하는 무방향성 전기강판용 열연 강판을 제공하는 단계; 상기 열연 강판을 제 1 소둔 열처리하는 단계; 및 상기 제 1 소둔 열처리된 열연 강판의 중심부의 집합조직을 분석한 제 1 데이타(A)와 상기 제 1 소둔 열처리된 열연 강판의 표면부의 집합조직을 분석한 제 2 데이타(B)의 비율(A/B)을 이용하여 상기 제 1 소둔 열처리된 열연 강판의 미세조직의 균일도를 판별하는 단계;를 포함하되, 상기 제 1 소둔 열처리된 열연 강판의 중심부의 집합조직을 분석한 제 1 데이타(A)는 상기 제 1 소둔 열처리된 열연 강판의 중심부의 집합조직에서 KAM(Kernel average misorientation) 방식으로 산출한 결정방위차의 평균이 0.3° 미만인 면적분율이며, 상기 제 1 소둔 열처리된 열연 강판의 표면부의 집합조직을 분석한 제 2 데이타(B)는 상기 제 1 소둔 열처리된 열연 강판의 표면부의 집합조직에서 KAM(Kernel average misorientation) 방식으로 산출한 결정방위차의 평균이 0.3° 미만인 면적분율인, 무방향성 전기강판의 제조 방법. |  | 2. 실리콘(Si): 2.0 ~ 4.0 중량%, 망간(Mn): 0.1 ~ 0.5 중량%, 알루미늄(Al): 0.3 ~ 0.9 중량%, 탄소(C): 0 초과 0.003 중량% 이하, 인(P): 0 초과 0.015 중량% 이하, 황(S): 0 초과 0.003 중량% 이하, 질소(N): 0 초과 0.003 중량% 이하, 티타늄(Ti): 0 초과 0.003 중량% 이하 및 나머지 철(Fe)과 기타 불가피한 불순물을 포함하는 무방향성 전기강판용 열연 강판을 제공하는 단계; 상기 열연 강판을 제 1 소둔 열처리하는 단계; 및 상기 제 1 소둔 열처리된 열연 강판의 중심부의 집합조직을 분석한 제 1 데이타(A)와 상기 제 1 소둔 열처리된 열연 강판의 표면부의 집합조직을 분석한 제 2 데이타(B)의 비율(A/B)을 이용하여 상기 제 1 소둔 열처리된 열연 강판의 미세조직의 균일도를 판별하는 단계;를 포함하되, 상기 제 1 소둔 열처리된 열연 강판의 중심부의 집합조직을 분석한 제 1 데이타(A)는 상기 제 1 소둔 열처리된 열연 강판의 중심부의 집합조직에서 KAM(Kernel average misorientation) 방식으로 산출한 결정방위차의 평균이 0.3° 미만인 면적분율이며, 상기 제 1 소둔 열처리된 열연 강판의 표면부의 집합조직을 분석한 제 2 데이타(B)는 상기 제 1 소둔 열처리된 열연 강판의 표면부의 집합조직에서 KAM(Kernel average misorientation) 방식으로 산출한 결정방위차의 평균이 0.3° 미만인 면적분율인, 무방향성 전기강판의 제조 방법. ¦ 3. 실리콘(Si): 2.0 ~ 4.0 중량%, 망간(Mn): 0.1 ~ 0.5 중량%, 알루미늄(Al): 0.3 ~ 0.9 중량%, 탄소(C): 0 초과 0.003 중량% 이하, 인(P): 0 초과 0.015 중량% 이하, 황(S): 0 초과 0.003 중량% 이하, 질소(N): 0 초과 0.003 중량% 이하, 티타늄(Ti): 0 초과 0.003 중량% 이하 및 나머지 철(Fe)과 기타 불가피한 불순물을 포함하는 무방향성 전기강판용 열연 강판을 제공하는 단계; 상기 열연 강판을 제 1 소둔 열처리하는 단계; 및 상기 제 1 소둔 열처리된 열연 강판의 중심부의 집합조직을 분석한 제 1 데이타(A)와 상기 제 1 소둔 열처리된 열연 강판의 표면부의 집합조직을 분석한 제 2 데이타(B)의 비율(A/B)을 이용하여 상기 제 1 소둔 열처리된 열연 강판의 미세조직의 균일도를 판별하는 단계;를 포함하되, 상기 제 1 소둔 열처리된 열연 강판의 중심부의 집합조직을 분석한 제 1 데이타(A)는 상기 제 1 소둔 열처리된 열연 강판의 중심부의 집합조직에서 LAM(Local Average Misorientation) 방식으로 산출한 결정방위차의 평균이 0.3° 미만인 면적분율이며, 상기 제 1 소둔 열처리된 열연 강판의 표면부의 집합조직을 분석한 제 2 데이타(B)는 상기 제 1 소둔 열처리된 열연 강판의 표면부의 집합조직에서 LAM(Local Average Misorientation) 방식으로 산출한 결정방위차의 평균이 0.3° 미만인 면적분율인, 무방향성 전기강판의 제조 방법. ¦ 4. 실리콘(Si): 2.0 ~ 4.0 중량%, 망간(Mn): 0.1 ~ 0.5 중량%, 알루미늄(Al): 0.3 ~ 0.9 중량%, 탄소(C): 0 초과 0.003 중량% 이하, 인(P): 0 초과 0.015 중량% 이하, 황(S): 0 초과 0.003 중량% 이하, 질소(N): 0 초과 0.003 중량% 이하, 티타늄(Ti): 0 초과 0.003 중량% 이하 및 나머지 철(Fe)과 기타 불가피한 불순물을 포함하는 무방향성 전기강판용 열연 강판을 제공하는 단계; 상기 열연 강판을 제 1 소둔 열처리하는 단계; 및 상기 제 1 소둔 열처리된 열연 강판의 중심부의 집합조직을 분석한 제 1 데이타(A)와 상기 제 1 소둔 열처리된 열연 강판의 표면부의 집합조직을 분석한 제 2 데이타(B)의 비율(A/B)을 이용하여 상기 제 1 소둔 열처리된 열연 강판의 미세조직의 균일도를 판별하는 단계;를 포함하되, 상기 제 1 소둔 열처리된 열연 강판의 중심부의 집합조직을 분석한 제 1 데이타(A)는 상기 제 1 소둔 열처리된 열연 강판의 중심부의 집합조직에서 GAM(Grain Average Misorientation) 방식으로 산출한 결정방위차의 평균이 0.5° 미만인 면적분율이며, 상기 제 1 소둔 열처리된 열연 강판의 표면부의 집합조직을 분석한 제 2 데이타(B)는 상기 제 1 소둔 열처리된 열연 강판의 표면부의 집합조직에서 GAM(Grain Average Misorientation) 방식으로 산출한 결정방위차의 평균이 0.5° 미만인 면적분율인, 무방향성 전기강판의 제조 방법. ¦ 8. 실리콘(Si): 2.0 ~ 4.0 중량%, 망간(Mn): 0.1 ~ 0.5 중량%, 알루미늄(Al): 0.3 ~ 0.9 중량%, 탄소(C): 0 초과 0.003 중량% 이하, 인(P): 0 초과 0.015 중량% 이하, 황(S): 0 초과 0.003 중량% 이하, 질소(N): 0 초과 0.003 중량% 이하, 티타늄(Ti): 0 초과 0.003 중량% 이하 및 나머지 철(Fe)과 기타 불가피한 불순물을 포함하는 무방향성 전기강판이며, 상기 강판의 중심부의 집합조직에서 KAM(Kernel average misorientation) 방식으로 산출한 결정방위차의 평균이 0.3° 미만인 면적분율과 상기 강판의 표면부의 집합조직에서 KAM 방식으로 산출한 결정방위차의 평균이 0.3° 미만인 면적분율의 비는 0.9보다 크며, 상기 강판의 중심부의 집합조직에서 LAM(Local Average Misorientation) 방식으로 산출한 결정방위차의 평균이 0.3° 미만인 면적분율과 상기 강판의 표면부의 집합조직에서 LAM 방식으로 산출한 결정방위차의 평균이 0.3° 미만인 면적분율의 비는 0.9보다 크며, 상기 강판의 중심부의 집합조직에서 GAM(Grain Average Misorientation) 방식으로 산출한 결정방위차의 평균이 0.5° 미만인 면적분율과 상기 강판의 표면부의 집합조직에서 GAM 방식으로 산출한 결정방위차의 평균이 0.5° 미만인 면적분율의 비는 0.9보다 큰 것을 특징으로 하는, 무방향성 전기강판. | 6 | 10-2022-0089539 | 2022-07-20 | 10-2024-0012072 | 2024-01-29 | 10-2795297 | 2025-04-09 | 현대제철 주식회사 | 유성현 ¦ 강춘구 ¦ 조한혁 |  |  |  | 5 | KR10-2561512B1(BE) ¦ KR10-1842417B1(BE) ¦ KR10-2020276B1(BE) ¦ KR10-1633633B1 ¦ KR10-1505300B1 | 0 |  | 89265671 | KR10-2795297B1 | 1 | 등록 | 현대제철 주식회사 | 3525162000871
CN | CN | P | B | 무방향성 규소강 및 그 코팅액 및 제조 방법, 철심 및 그 제조 방법 | Non-oriented silicon steel, coating liquid of non-oriented silicon steel, preparation method of coating liquid, iron core and preparation method of iron core | 본 출원은 무방향성 규소강 및 그 코팅액 및 제조 방법, 철심 및 그 제조 방법에 관한 것으로, 무방향성 규소강 코팅 기술 분야에 속한다; 코팅액의 성분은 수성 수지, 무기염, 보조제 및 용매를 포함하고, 수성 수지는 아크릴 수지 및 에폭시 수지를 포함한다. 규소강의 제조에 있어서의 건조 과정에서, 무기염은 골격으로서 지지 효과를 발휘할 수 있음과 함께, 수성 수지 중의 열경화성 수지는 고온에서 화학 반응을 일으켜, 경화 후의 수지 경도가 높고, 무기염과 함께, 코팅 강도를 상승시키는 작용을 할 수 있어, 규소강과 고온에서 로 롤러에 접촉할 수 있고, 또한, 수성 수지 중의 열가소성 수지는, 철심으로 가공한 후, 코팅 시트 사이에서 열에 의해 가압될 때, 수성 수지 대분자 쇄상기가 서로 확산되어, 그 냉각 후에 일부 수성 수지 대분자기가 서로 고착되어, 그 규소강에 철심을 형성한 후, 철심의 각 시트 사이에 접착력을 형성할 수 있도록 수분과 용제를 잃고 치밀하게 퇴적하여 성막한다. | The invention relates to non-oriented silicon steel, a coating liquid and a preparation method thereof, an iron core and a preparation method thereof, and belongs to the technical field of non-oriented silicon steel coatings. The coating liquid comprises the following components: water-based resin, inorganic salt, an auxiliary agent and a solvent, wherein the water-based resin comprises acrylic resin and epoxy resin. In the drying process of preparing the silicon steel, the inorganic salt can serve as a framework to achieve the supporting effect, meanwhile, thermosetting resin in the water-based resin is subjected to chemical reaction at the high temperature, the cured resin is high in hardness and can achieve the effect of synergistically increasing the coating strength with the inorganic salt, and the silicon steel can make contact with a furnace roller at the high temperature; thermoplastic resin in the water-based resin loses moisture and solvent and then is densely stacked to form a film, so that macromolecular chain groups of the water-based resin stretch and mutually diffuse when coating sheets are heated and pressed after the silicon steel is processed into an iron core, and part of macromolecular groups of the water-based resin are mutually hooked after the water-based resin is cooled; according to the invention, cohesive force can be formed between sheets of an iron core. | 1. 상기 코팅액의 성분은, 아크릴 수지와 에폭시계 수지로 이루어지는 수성 수지, 무기염, 보조제 및 용제를 포함하는 것을 특징으로 하는 무방향성 실리콘강 코팅액; 상기 아크릴 수지는 전프로필렌 수성 수지, 벤젠프로필렌 수성 수지, 실리콘프로필렌 수성 수지, 초프로필렌 수성 수지, 불소프로필렌 수성 수지로부터 선택된다; 상기 에폭시계 수지는 글리시딜에스테르계 에폭시 수지의 변성 공중합체이다; 무기염은 무기 인산염을 포함한다; 상기 무기 인산염은 인산이수소알루미늄, 인산이수소마그네슘, 인산이수소칼슘, 인산이수소아연, 인산이수소망간, 인산이수소니켈 및 인산이수소코발트 중 적어도 하나로부터 선택된다; 상기 보조제는 필름 형성 보조제, 습윤제 및 소포제를 포함한다; 코팅액의 각 성분의 질량 백분율은 다음과 같다: 인산염 40~60%, 수성 수지 30~55%, 나머지는 보조제 및 탈이온수이다; 상기 수성 수지의 고형분은20%-50%이다; 코팅액의 점도는 9 내지 20S이다. | 1. The non-oriented silicon steel coating liquid is characterized by comprising the components of aqueous resin, inorganic salt, auxiliary agent and solvent, wherein the aqueous resin consists of acrylic resin and epoxy resin; the acrylic resin is selected from a total acrylic resin, a styrene acrylic resin, a silicone acrylic resin, an acetate acrylic resin and a fluorine acrylic resin; The epoxy resin is a modified copolymer of glycidyl ester epoxy resin; the inorganic salts include inorganic phosphates; The inorganic phosphate is at least one selected from aluminum dihydrogen phosphate, magnesium dihydrogen phosphate, calcium dihydrogen phosphate, zinc dihydrogen phosphate, manganese dihydrogen phosphate, nickel dihydrogen phosphate and cobalt dihydrogen phosphate; The auxiliary agent comprises a film forming auxiliary agent, a wetting agent and a defoaming agent; the coating liquid comprises, by mass, 40% -60% of phosphate, 30% -55% of aqueous resin, and the balance of auxiliary agents and deionized water; The solid content of the aqueous resin is 20% -50%; the viscosity of the coating liquid is 9-20S. | 1. 상기 코팅액의 성분은, 아크릴 수지와 에폭시계 수지로 이루어지는 수성 수지, 무기염, 보조제 및 용제를 포함하는 것을 특징으로 하는 무방향성 실리콘강 코팅액; 상기 아크릴 수지는 전프로필렌 수성 수지, 벤젠프로필렌 수성 수지, 실리콘프로필렌 수성 수지, 초프로필렌 수성 수지, 불소프로필렌 수성 수지로부터 선택된다; 상기 에폭시계 수지는 글리시딜에스테르계 에폭시 수지의 변성 공중합체이다; 무기염은 무기 인산염을 포함한다; 상기 무기 인산염은 인산이수소알루미늄, 인산이수소마그네슘, 인산이수소칼슘, 인산이수소아연, 인산이수소망간, 인산이수소니켈 및 인산이수소코발트 중 적어도 하나로부터 선택된다; 상기 보조제는 필름 형성 보조제, 습윤제 및 소포제를 포함한다; 코팅액의 각 성분의 질량 백분율은 다음과 같다: 인산염 40~60%, 수성 수지 30~55%, 나머지는 보조제 및 탈이온수이다; 상기 수성 수지의 고형분은20%-50%이다; 코팅액의 점도는 9 내지 20S이다. ¦ 2. 제1항에 기재된 무방향성 실리콘강 코팅액으로부터 제조된 베이스와, 상기 베이스의 적어도 일부의 표면에 부착된 코팅층을 포함하는 것을 특징으로 하는 무방향성 실리콘강; 코팅의 두께는 0.5 내지 2 μm이다. ¦ 3. 다음을 포함하는 것을 특징으로 하는 무방향성 규소강의 제조 방법: 제1항에 기재된 무방향성 규소강 코팅액을 얻는 것을 특징으로 하는 무방향성 규소강 코팅액; 상기 코팅액을 기체 표면에 도포한 후, 베이킹하여, 코팅층을 갖는 규소강을 얻는다; 베이킹 온도는 300-650°C이다; 베이킹 시간은 20-40s이다. ¦ 4. 철심의 제조 방법에 있어서, 상기 방법을 포함하는 것을 특징으로 하는 철심의 제조 방법: 제2항에 기재된 무방향성 실리콘강을 프레스, 후적층 성형하여 반제품을 얻는다; 상기 반제품을 가열하여 상기 무방향성 규소강 표면의 코팅층을 경화시켜 철심을 얻는다; 가열 압력은 2-11 bar이다; 가열 온도는 200-300°C이다; 가열 시간은 5 내지 40분이다. ¦ 5. 제4항에 기재된 철심의 제조 방법에 의해 제조된 철심으로서, 상기 철심의각 결착력이 존재하도록 결착층이 형성되어 있고, 규소 강판 층간 결착 강도가 0.05 내지 0.3 Mpa인 것을 특징으로 하는 철심. | 1. The non-oriented silicon steel coating liquid is characterized by comprising the components of aqueous resin, inorganic salt, auxiliary agent and solvent, wherein the aqueous resin consists of acrylic resin and epoxy resin; the acrylic resin is selected from a total acrylic resin, a styrene acrylic resin, a silicone acrylic resin, an acetate acrylic resin and a fluorine acrylic resin; The epoxy resin is a modified copolymer of glycidyl ester epoxy resin; the inorganic salts include inorganic phosphates; The inorganic phosphate is at least one selected from aluminum dihydrogen phosphate, magnesium dihydrogen phosphate, calcium dihydrogen phosphate, zinc dihydrogen phosphate, manganese dihydrogen phosphate, nickel dihydrogen phosphate and cobalt dihydrogen phosphate; The auxiliary agent comprises a film forming auxiliary agent, a wetting agent and a defoaming agent; the coating liquid comprises, by mass, 40% -60% of phosphate, 30% -55% of aqueous resin, and the balance of auxiliary agents and deionized water; The solid content of the aqueous resin is 20% -50%; the viscosity of the coating liquid is 9-20S. ¦ 2. A non-oriented silicon steel comprising a substrate and a coating layer attached to at least a portion of the surface of the substrate, wherein the coating layer is prepared from the non-oriented silicon steel coating liquid of claim 1; the thickness of the coating is 0.5-2 mu m. ¦ 3. The preparation method of the non-oriented silicon steel is characterized by comprising the following steps: Obtaining the non-oriented silicon steel coating liquid of claim 1; coating the coating liquid on the surface of a substrate, and then baking to obtain silicon steel with a coating; the baking temperature is 300-650 ℃; the baking time is 20-40s. ¦ 4. A method of manufacturing an iron core, the method comprising: Stamping, stacking and forming the non-oriented silicon steel of claim 2 to obtain a semi-finished product; heating the semi-finished product to solidify the coating on the surface of the non-oriented silicon steel to obtain an iron core; the heating pressure is 2-11bar; the heating temperature is 200-300 ℃; the heating time is 5-40min. ¦ 5. An iron core, characterized in that the iron core is manufactured by the manufacturing method of the iron core according to claim 4, and bonding layers are formed among the silicon steel sheets of the iron core, so that bonding force exists among the silicon steel sheets, and the bonding strength among the silicon steel sheets reaches 0.05-0.3Mpa. | 5 | 2023-10378392 | 2023-04-11 | 116515350 | 2023-08-01 | 116515350 | 2025-04-04 | SHOUGANG ZHIXIN QIAN'AN ELECTROMAGNETIC MATERIALS Co.,Ltd. | Tian Jinlong ¦ Huo Lijie ¦ Yang Kun ¦ Yang Xueyan ¦ Zheng Dongsen ¦ Li Yang ¦ An Dongyang ¦ Xie Yu ¦ Hu Zhiyuan |  |  |  | 3 | CN115702260B ¦ CN110317532B ¦ CN101486866B | 1 | CN117701085B | 89037717 | CN116515350B | 1 | 등록 | SHOUGANG ZHIXIN QIAN'AN ELECTROMAGNETIC MATERIALS Co.,Ltd. | 8425151011829
KR | KR | P | B1 |  | 무방향성 전기강판 및 그 제조 방법 |  | 본 발명의 일 실시예에 따른 무방향성 전기강판의 제조 방법은 실리콘(Si), 망간(Mn) 및 알루미늄(Al)을 함유하는 강재를 제공하는 단계; 상기 강재를 열간 압연하는 단계; 상기 열간 압연된 강재를 권취하기 전에 제 1 열처리하는 단계; 상기 제 1 열처리된 강재를 권취하는 단계; 상기 권취된 강재를 언코일링하여 냉간 압연하는 단계; 및 상기 냉간 압연된 강재를 냉연 소둔 처리하는 단계;를 포함한다. |  | 실리콘(Si), 망간(Mn) 및 알루미늄(Al)을 함유하는 강재를 제공하는 단계; 상기 강재를 열간 압연하는 단계; 상기 열간 압연된 강재를 권취하기 전에 제 1 열처리하는 단계; 상기 제 1 열처리된 강재를 권취하는 단계; 상기 권취된 강재를 언코일링하여 냉간 압연하는 단계; 및 상기 냉간 압연된 강재를 냉연 소둔 처리하는 단계;를 포함하는, 무방향성 전기강판의 제조 방법이며, 상기 강재는 실리콘(Si): 2.0 ~ 4.0 중량%, 망간(Mn): 0.1 ~ 0.5 중량%, 알루미늄(Al): 0.3 ~ 0.9 중량%, 탄소(C): 0 초과 0.003 중량% 이하, 인(P): 0 초과 0.015 중량% 이하, 황(S): 0 초과 0.003 중량% 이하, 질소(N): 0 초과 0.003 중량% 이하, 티타늄(Ti): 0 초과 0.003 중량% 이하 및 나머지 철(Fe)과 기타 불가피한 불순물을 포함하고, 상기 제 1 열처리하는 단계는 상기 열간 압연된 강재를 상온으로 냉각하기 전에 수행하되, 상기 제 1 열처리하는 단계의 온도는 상기 권취하는 단계의 온도보다 높은 것을 특징으로 하며, 상기 제 1 열처리하는 단계는 850 ~ 1000℃의 온도에서 5 ~ 10분 동안 유지하는 단계를 포함하며, 상기 냉연 소둔 처리하는 단계까지 수행하여 구현된 상기 무방향성 전기강판의 최종 미세조직을 구성하는 개재물 중 평균직경이 5㎛ 이상인 개재물의 면적분율과 평균직경이 2㎛ 이하인 개재물의 면적분율의 비가 0.3보다 큰 것을 특징으로 하는, 무방향성 전기강판의 제조 방법. |  | 1. 실리콘(Si), 망간(Mn) 및 알루미늄(Al)을 함유하는 강재를 제공하는 단계; 상기 강재를 열간 압연하는 단계; 상기 열간 압연된 강재를 권취하기 전에 제 1 열처리하는 단계; 상기 제 1 열처리된 강재를 권취하는 단계; 상기 권취된 강재를 언코일링하여 냉간 압연하는 단계; 및 상기 냉간 압연된 강재를 냉연 소둔 처리하는 단계;를 포함하는, 무방향성 전기강판의 제조 방법이며, 상기 강재는 실리콘(Si): 2.0 ~ 4.0 중량%, 망간(Mn): 0.1 ~ 0.5 중량%, 알루미늄(Al): 0.3 ~ 0.9 중량%, 탄소(C): 0 초과 0.003 중량% 이하, 인(P): 0 초과 0.015 중량% 이하, 황(S): 0 초과 0.003 중량% 이하, 질소(N): 0 초과 0.003 중량% 이하, 티타늄(Ti): 0 초과 0.003 중량% 이하 및 나머지 철(Fe)과 기타 불가피한 불순물을 포함하고, 상기 제 1 열처리하는 단계는 상기 열간 압연된 강재를 상온으로 냉각하기 전에 수행하되, 상기 제 1 열처리하는 단계의 온도는 상기 권취하는 단계의 온도보다 높은 것을 특징으로 하며, 상기 제 1 열처리하는 단계는 850 ~ 1000℃의 온도에서 5 ~ 10분 동안 유지하는 단계를 포함하며, 상기 냉연 소둔 처리하는 단계까지 수행하여 구현된 상기 무방향성 전기강판의 최종 미세조직을 구성하는 개재물 중 평균직경이 5㎛ 이상인 개재물의 면적분율과 평균직경이 2㎛ 이하인 개재물의 면적분율의 비가 0.3보다 큰 것을 특징으로 하는, 무방향성 전기강판의 제조 방법. ¦ 7. 실리콘(Si): 2.0 ~ 4.0 중량%, 망간(Mn): 0.1 ~ 0.5 중량%, 알루미늄(Al): 0.3 ~ 0.9 중량%, 탄소(C): 0 초과 0.003 중량% 이하, 인(P): 0 초과 0.015 중량% 이하, 황(S): 0 초과 0.003 중량% 이하, 질소(N): 0 초과 0.003 중량% 이하, 티타늄(Ti): 0 초과 0.003 중량% 이하 및 나머지 철(Fe)과 기타 불가피한 불순물을 포함하는 무방향성 전기강판이며, 최종 미세조직을 구성하는 개재물 중 평균직경이 5㎛ 이상인 개재물의 면적분율과 평균직경이 2㎛ 이하인 개재물의 면적분율의 비가 0.3보다 큰 것을 특징으로 하는, 무방향성 전기강판. | 5 | 10-2022-0076986 | 2022-06-23 | 10-2024-0000242 | 2024-01-02 | 10-2792056 | 2025-04-02 | 현대제철 주식회사 | 조한혁 ¦ 강춘구 |  |  |  | 7 | JP5712863B2 ¦ JP1987-102506A(BE) ¦ JP1985-138014A(BE) ¦ KR10-2177530B1 ¦ KR10-2120276B1 ¦ KR10-1505300B1 ¦ KR10-2014-0133100A(BE) | 0 |  | 102472559 | CN119452108A ¦ EP4545659A1 ¦ IN202517001494 ¦ JP2025-522540A ¦ KR10-2792056B1 ¦ US2025-0122591A1 ¦ WOWO2023-249295A1 | 7 | 등록 | 현대제철 주식회사 | 3525152001009
KR | KR | P | B1 |  | 접착 적층 코어 제조 방법 및 접착 적층 코어 제조 장치 |  | 이 접착 적층 코어 제조 방법은, 편면 또는 양면에 프레스 가공유를 도포한 띠상 강판에 프레스 가공을 행하고, 상기 띠상 강판의 편면에 혐기성 접착제 및 순간 접착제를 도포해서 복수매의 강판 부품을 얻고, 상기 각 강판 부품을 적층 접착함으로써 접착 적층 코어를 제조하는 방법이며, 상기 프레스 가공유를 도포하기 전의 상기 띠상 강판의 편면 또는 양면에, 혐기성 접착제용 경화 촉진제 및 순간 접착제용 경화 촉진제를 도포해서 건조시킨 경화 촉진층을 형성한다. |  | 편면 또는 양면에 프레스 가공유를 도포한 띠상 강판에 프레스 가공을 행하고, 상기 띠상 강판의 편면에 혐기성 접착제 및 순간 접착제를 도포해서 복수매의 강판 부품을 얻고, 상기 각 강판 부품을 적층 접착함으로써 접착 적층 코어를 제조하는 방법이며, 상기 프레스 가공유를 도포하기 전의 상기 띠상 강판의 편면 또는 양면에, 혐기성 접착제용 경화 촉진제 및 순간 접착제용 경화 촉진제를 도포해서 건조시킨 경화 촉진층을 형성하는 것을 특징으로 하는, 접착 적층 코어 제조 방법. |  | 1. 편면 또는 양면에 프레스 가공유를 도포한 띠상 강판에 프레스 가공을 행하고, 상기 띠상 강판의 편면에 혐기성 접착제 및 순간 접착제를 도포해서 복수매의 강판 부품을 얻고, 상기 각 강판 부품을 적층 접착함으로써 접착 적층 코어를 제조하는 방법이며, 상기 프레스 가공유를 도포하기 전의 상기 띠상 강판의 편면 또는 양면에, 혐기성 접착제용 경화 촉진제 및 순간 접착제용 경화 촉진제를 도포해서 건조시킨 경화 촉진층을 형성하는 것을 특징으로 하는, 접착 적층 코어 제조 방법. ¦ 11. 띠상 강판으로부터 펀칭된 복수매의 강판 부품을 구비하는 접착 적층 코어를 제조하는 장치이며, 상기 띠상 강판의 편면 또는 양면에 프레스 가공유를 도포하는 프레스 가공유 도포부와, 상기 띠상 강판에 프레스 가공을 더하는 프레스 가공부와, 상기 띠상 강판의 편면에 혐기성 접착제 및 순간 접착제를 도포하는 접착제 도포부와, 상기 프레스 가공유를 도포하기 전의 상기 띠상 강판의 편면 또는 양면에, 혐기성 접착제용 경화 촉진제 및 순간 접착제용 경화 촉진제를 도포해서 건조시킨 경화 촉진층을 형성하는 경화 촉진층 형성부를 구비하는 것을 특징으로 하는, 접착 적층 코어 제조 장치. | 18 | 10-2023-7034248 | 2022-04-13 | 10-2023-0156374 | 2023-11-14 | 10-2791409 | 2025-04-01 | 닛폰세이테츠 가부시키가이샤 | 다케다 가즈토시 ¦ 다카타니 신스케 ¦ 히라야마 류 ¦ 후쿠치 미나코 ¦ 이와세 요시아키 ¦ 니와 마코토 ¦ 히라카와 마코토 | 2021-068134 | JP | 2021-04-14 | 4 | JP2019-212756A(BE) ¦ JP6376706B2(BE) ¦ JP2011-023523A(BE) ¦ WOWO2019-123885A1(BE) | 0 |  | 106164327 | BR112023021167A2 ¦ CA3214720A1 ¦ CN117561584A ¦ EP4325534B1 ¦ IN202317072599 ¦ JP2021-068134 ¦ JP7580580B2 ¦ KR10-2791409B1 ¦ MXMX/a/2023/012021A ¦ MYPI2023006117A0 ¦ PL4325534T3 ¦ RS66995B1 ¦ SG11202307765PA ¦ TWI813248B ¦ US2024-0204634A1 ¦ VN102741A ¦ WOWO2022-220260A1 | 17 | 등록 | 닛폰세이테츠 가부시키가이샤 | 3525154000693
KR | KR | P | B1 |  | 무방향성 전기강판 및 그 제조 방법 |  | 본 발명은 실리콘(Si): 2.8 ~ 3.8 중량%, 망간(Mn): 0.2 ~ 0.5 중량%, 알루미늄(Al): 0.5 ~ 1.2 중량%, 탄소(C): 0 초과 0.002 중량% 이하, 인(P): 0 초과 0.015 중량% 이하, 황(S): 0 초과 0.002 중량% 이하, 질소(N): 0 초과 0.002 중량% 이하, 티타늄(Ti): 0 초과 0.002 중량% 이하 및 나머지 철(Fe)과 기타 불가피한 불순물을 포함하는 무방향성 전기강판이며, 최종 미세조직에서, {111}//ND 방위를 갖는 결정립들은 부피분율이 30% 이하이고 평균 방위차 각도(misorientation angle)는 23°이상이며, {001}//ND 방위를 갖는 결정립들은 부피분율이 15% 이상이고 평균 방위차 각도(misorientation angle)는 48°이상인 것을 특징으로 하는, 무방향성 전기강판을 제공한다. |  | 실리콘(Si): 2.8 ~ 3.8 중량%, 망간(Mn): 0.2 ~ 0.5 중량%, 알루미늄(Al): 0.5 ~ 1.2 중량%, 탄소(C): 0 초과 0.002 중량% 이하, 인(P): 0 초과 0.015 중량% 이하, 황(S): 0 초과 0.002 중량% 이하, 질소(N): 0 초과 0.002 중량% 이하, 티타늄(Ti): 0 초과 0.002 중량% 이하 및 나머지 철(Fe)과 기타 불가피한 불순물을 포함하는 무방향성 전기강판이며, 14.5W/kg 이하의 철손(W10/400)을 가지되, 철손 표준편차는 0.725 W/kg 이하이며, 최종 미세조직에서, {111}//ND 방위를 갖는 결정립들은 부피분율이 30% 이하이고 평균 방위차 각도(misorientation angle)는 23°이상이며, {001}//ND 방위를 갖는 결정립들은 부피분율이 15% 이상이고 평균 방위차 각도(misorientation angle)는 48°이상인 것을 특징으로 하는, 무방향성 전기강판. |  | 1. 실리콘(Si): 2.8 ~ 3.8 중량%, 망간(Mn): 0.2 ~ 0.5 중량%, 알루미늄(Al): 0.5 ~ 1.2 중량%, 탄소(C): 0 초과 0.002 중량% 이하, 인(P): 0 초과 0.015 중량% 이하, 황(S): 0 초과 0.002 중량% 이하, 질소(N): 0 초과 0.002 중량% 이하, 티타늄(Ti): 0 초과 0.002 중량% 이하 및 나머지 철(Fe)과 기타 불가피한 불순물을 포함하는 무방향성 전기강판이며, 14.5W/kg 이하의 철손(W10/400)을 가지되, 철손 표준편차는 0.725 W/kg 이하이며, 최종 미세조직에서, {111}//ND 방위를 갖는 결정립들은 부피분율이 30% 이하이고 평균 방위차 각도(misorientation angle)는 23°이상이며, {001}//ND 방위를 갖는 결정립들은 부피분율이 15% 이상이고 평균 방위차 각도(misorientation angle)는 48°이상인 것을 특징으로 하는, 무방향성 전기강판. ¦ 4. 실리콘(Si): 2.8 ~ 3.8 중량%, 망간(Mn): 0.2 ~ 0.5 중량%, 알루미늄(Al): 0.5 ~ 1.2 중량%, 탄소(C): 0 초과 0.002 중량% 이하, 인(P): 0 초과 0.015 중량% 이하, 황(S): 0 초과 0.002 중량% 이하, 질소(N): 0 초과 0.002 중량% 이하, 티타늄(Ti): 0 초과 0.002 중량% 이하 및 나머지 철(Fe)과 기타 불가피한 불순물을 포함하는 강재를 제공하는 단계; 상기 강재를 열간 압연하는 단계; 상기 열간 압연된 강재를 제 1 소둔 열처리하는 단계; 상기 제 1 소둔 열처리된 강재를 냉간 압연하는 단계; 및 상기 냉간 압연된 강재를 제 2 소둔 열처리하는 단계;를 포함하되, 상기 열간 압연하는 단계는 재가열온도: 1100 ~ 1200℃, 마무리압연온도: 800 ~ 1000℃, 권취온도: 560 ~ 600℃인 조건에서 수행되며, 상기 제 1 소둔 열처리하는 단계는 승온속도: 10℃/s 이상, 어닐링 시작온도: 900 ~ 1050℃, 어닐링 유지시간: 30 ~ 90초, 냉각속도: 20℃/s 이상인 조건에서 수행되며, 상기 제 2 소둔 열처리하는 단계는 승온속도: 10℃/s 이상, 어닐링 시작온도: 900 ~ 1100℃, 어닐링 유지시간: 30 ~ 90초, 냉각속도: 30℃/s 이상인 조건에서 수행되며, 상기 제 1 소둔 열처리 후, 평균 결정립 크기는 140 ~ 200㎛이며 중앙층에서의 <110>//RD 방위를 갖는 결정립의 부피분율은 20% 이하이며, 상기 제 2 소둔 열처리 후, 최종 미세조직에서, {111}//ND 방위를 갖는 결정립들은 부피분율이 30% 이하이고 평균 방위차 각도(misorientation angle)는 23°이상이며, {001}//ND 방위를 갖는 결정립들은 부피분율이 15% 이상이고 평균 방위차 각도(misorientation angle)는 48°이상인 것을 특징으로 하는, 무방향성 전기강판의 제조 방법. | 6 | 10-2022-0089078 | 2022-07-19 | 10-2024-0011530 | 2024-01-26 | 10-2786629 | 2025-03-21 | 현대제철 주식회사 | 오규진 ¦ 강춘구 |  |  |  | 4 | JP6682853B2(BE) ¦ KR10-2325005B1(BE) ¦ KR10-1919529B1(BE) ¦ KR10-1505300B1 | 0 |  | 102928025 | CN119563042A ¦ EP4560042A1 ¦ IN202517012359 ¦ JP2025-524690A ¦ KR10-2786629B1 ¦ US2025-0154619A1 ¦ WOWO2024-019478A1 | 7 | 등록 | 현대제철 주식회사 | 3525134000740
KR | KR | P | B1 |  | 무방향성 전기강판 및 그 제조 방법 |  | 본 발명은 실리콘(Si): 0.1 ~ 0.4 중량%, 망간(Mn): 0.2 ~ 0.5 중량%, 알루미늄(Al): 0 초과 0.1 중량% 이하, 탄소(C): 0 초과 0.003 중량% 이하, 인(P): 0 초과 0.1 중량% 이하, 황(S): 0 초과 0.002 중량% 이하, 질소(N): 0 초과 0.003 중량% 이하, 티타늄(Ti): 0 초과 0.003 중량% 이하 및 나머지 철(Fe)과 기타 불가피한 불순물을 포함하되, 최종 미세조직에서 평균 결정립크기는 80 ~ 100㎛이며, 하기 수식1을 만족하는 무방향성 전기강판을 제공한다. 수식1: 20 ≤ [Mn] × [평균 결정립 크기] ≤ 50 (단, 상기 [Mn]은 단위가 중량%인 망간의 함량값이며, 상기 [평균 결정립 크기]는 단위가 ㎛인 평균 결정립 크기의 값임) |  | 실리콘(Si): 0.1 ~ 0.4 중량%, 망간(Mn): 0.2 ~ 0.5 중량%, 알루미늄(Al): 0 초과 0.1 중량% 이하, 탄소(C): 0 초과 0.003 중량% 이하, 인(P): 0 초과 0.1 중량% 이하, 황(S): 0 초과 0.002 중량% 이하, 질소(N): 0 초과 0.003 중량% 이하, 티타늄(Ti): 0 초과 0.003 중량% 이하 및 나머지 철(Fe)과 기타 불가피한 불순물을 포함하는 무방향성 전기강판이며, 최종 미세조직에서 평균 결정립크기는 80 ~ 100㎛이며, 평균 철손(W10/400)이 40 ~ 50 W/kg이며, 하기 수식1을 만족하는 것을 특징으로 하는, 무방향성 전기강판. 수식1: 20 ≤ [Mn] × [평균 결정립 크기] ≤ 50 (단, 상기 [Mn]은 단위가 중량%인 망간의 함량값이며, 상기 [평균 결정립 크기]는 단위가 ㎛인 평균 결정립 크기의 값임) |  | 1. 실리콘(Si): 0.1 ~ 0.4 중량%, 망간(Mn): 0.2 ~ 0.5 중량%, 알루미늄(Al): 0 초과 0.1 중량% 이하, 탄소(C): 0 초과 0.003 중량% 이하, 인(P): 0 초과 0.1 중량% 이하, 황(S): 0 초과 0.002 중량% 이하, 질소(N): 0 초과 0.003 중량% 이하, 티타늄(Ti): 0 초과 0.003 중량% 이하 및 나머지 철(Fe)과 기타 불가피한 불순물을 포함하는 무방향성 전기강판이며, 최종 미세조직에서 평균 결정립크기는 80 ~ 100㎛이며, 평균 철손(W10/400)이 40 ~ 50 W/kg이며, 하기 수식1을 만족하는 것을 특징으로 하는, 무방향성 전기강판. 수식1: 20 ≤ [Mn] × [평균 결정립 크기] ≤ 50 (단, 상기 [Mn]은 단위가 중량%인 망간의 함량값이며, 상기 [평균 결정립 크기]는 단위가 ㎛인 평균 결정립 크기의 값임) ¦ 4. (a) 실리콘(Si): 0.1 ~ 0.4 중량%, 망간(Mn): 0.2 ~ 0.5 중량%, 알루미늄(Al): 0 초과 0.1 중량% 이하, 탄소(C): 0 초과 0.003 중량% 이하, 인(P): 0 초과 0.1 중량% 이하, 황(S): 0 초과 0.002 중량% 이하, 질소(N): 0 초과 0.003 중량% 이하, 티타늄(Ti): 0 초과 0.003 중량% 이하 및 나머지 철(Fe)과 기타 불가피한 불순물을 포함하되 하기 수식1을 만족하는 강재를 제공하는 단계; (b) 상기 강재를 열간 압연하는 단계; (c) 상기 열간 압연된 강재를 냉간 압연하는 단계; 및 (d) 상기 냉간 압연된 강재를 소둔 열처리하는 단계;를 포함하고,, 상기 (b) 단계는 재가열온도(SRT): 1100 ~ 1250℃이고, 마무리 압연 온도(FDT): 800 ~ 1000℃이고, 권취온도(CT): 600 ~ 700℃인 조건으로 수행하며, 상기 (d) 단계는 900 ~ 1100℃의 온도범위에서 30 ~ 90초 동안 소둔하는 단계를 포함하는, 무방향성 전기강판의 제조 방법. 수식1: 20 ≤ [Mn] × [평균 결정립 크기] ≤ 50 (단, 상기 [Mn]은 단위가 중량%인 망간의 함량값이며, 상기 [평균 결정립 크기]는 단위가 ㎛인 평균 결정립 크기의 값임) | 6 | 10-2022-0091263 | 2022-07-22 | 10-2024-0013557 | 2024-01-30 | 10-2786631 | 2025-03-21 | 현대제철 주식회사 | 이승태 ¦ 이강노 |  |  |  | 5 | JP3352599B2(BE) ¦ JP1997-228005A(BE) ¦ JP3399726B2(BE) ¦ KR10-1505300B1 ¦ KR10-0268612B1 | 0 |  | 88663749 | KR10-2786631B1 | 1 | 등록 | 현대제철 주식회사 | 3525134000743
KR | KR | P | B1 |  | 무방향성 전기강판의 제조 방법 |  | 본 발명은 열간 압연이 수행된 모재를 냉간 압연하는 단계; 및 상기 냉간 압연이 수행된 모재를 이슬점 온도가 -30℃ 내지 +60℃인 분위기의 냉연 소둔로에서 냉연 소둔하는 단계; 를 포함하고, 상기 냉연 소둔 단계에서 상기 모재 상에 산화물층이 형성되고, 상기 산화물층의 두께는 상기 이슬점 온도의 변화를 통해 제어되는 무방향성 전기강판의 제조 방법이 제공된다. |  | 열간 압연이 수행된 모재를 냉간 압연하는 단계; 및 상기 냉간 압연이 수행된 모재를 이슬점 온도가 -30℃ 내지 +60℃인 분위기의 냉연 소둔로에서 냉연 소둔하는 단계;를 포함하고, 상기 냉연 소둔하는 단계에서 상기 모재 상에 산화물층이 형성되고, 상기 냉연 소둔하는 단계는 상기 산화물층의 두께를 제어하는 단계를 포함하고, 상기 산화물층의 두께를 제어하는 단계는, 제1 온도계 및 제2 온도계를 이용하여 상기 모재의 방사 온도 및 실제 온도를 측정하는 단계; 상기 측정된 상기 방사 온도 및 상기 실제 온도를 이용하여 상기 모재의 실제 방사율을 도출하는 단계; 상기 도출된 실제 방사율을 이용하여 상기 모재에 포함된 산화물층의 두께를 예측하는 단계; 및 상기 예측된 산화물층의 두께를 통해 상기 냉연 소둔로의 이슬점 온도를 제어하는 단계;를 포함하고, 상기 산화물층의 두께는 상기 이슬점 온도 변화를 통해 제어되는, 무방향성 전기강판의 제조 방법. |  | 1. 열간 압연이 수행된 모재를 냉간 압연하는 단계; 및 상기 냉간 압연이 수행된 모재를 이슬점 온도가 -30℃ 내지 +60℃인 분위기의 냉연 소둔로에서 냉연 소둔하는 단계;를 포함하고, 상기 냉연 소둔하는 단계에서 상기 모재 상에 산화물층이 형성되고, 상기 냉연 소둔하는 단계는 상기 산화물층의 두께를 제어하는 단계를 포함하고, 상기 산화물층의 두께를 제어하는 단계는, 제1 온도계 및 제2 온도계를 이용하여 상기 모재의 방사 온도 및 실제 온도를 측정하는 단계; 상기 측정된 상기 방사 온도 및 상기 실제 온도를 이용하여 상기 모재의 실제 방사율을 도출하는 단계; 상기 도출된 실제 방사율을 이용하여 상기 모재에 포함된 산화물층의 두께를 예측하는 단계; 및 상기 예측된 산화물층의 두께를 통해 상기 냉연 소둔로의 이슬점 온도를 제어하는 단계;를 포함하고, 상기 산화물층의 두께는 상기 이슬점 온도 변화를 통해 제어되는, 무방향성 전기강판의 제조 방법. | 8 | 10-2022-0110265 | 2022-08-31 | 10-2024-0030782 | 2024-03-07 | 10-2784042 | 2025-03-14 | 현대제철 주식회사 | 강성규 ¦ 김윤겸 ¦ 김현수 |  |  |  | 4 | JP6870381B2(BE) ¦ JP2910508B2(BE) ¦ KR10-2493776B1(BE) ¦ KR10-2014-0075274 B1(미포함) | 0 |  | 100663133 | KR10-2784042B1 | 1 | 등록 | 현대제철 주식회사 | 3525132000856
JP | JP | P | B2 | 전기강판, 적층 코어 및 회전 전기기계 및 전기강판 제조 방법 | 전기강판, 적층 코어 및 회전 전기기계 및 전기강판 제조 방법 | 【요약】 【과제】높은 적층 정밀도로 전기강판을 적층할 수 있는 전기강판, 적층 코어 및 회전 전기기계 및 전기강판 제조 방법의 제공을 과제로 한다. 【해결 수단】적층 코어에 이용하는 전기강판이 접착 능력을 구비하는 절연 피막 3에 의해 모재 강판 2의 표면이 피복된 전기강판이며 절연 피막 3에 대해, 펄스 NMR를 이용하여 180℃에서 Solid Echo법에 의해 측정되는 완화 곡선을 2 성분 분리 분석했을 때, 완화가 빠른 SS성분의 스핀-스핀 완화 시간 T2S가 15.0μs이하이며 완화가 늦은 SL성분의 스핀-스핀 완화 시간 T2L가 50.0μs이하이며 SS성분과 SL성분의 합계량에 대한 SS성분의 비율이 40.0~60.0 질량%이다. 【선택도】도 5 | 【요약】 【과제】높은 적층 정밀도로 전기강판을 적층할 수 있는 전기강판, 적층 코어 및 회전 전기기계 및 전기강판 제조 방법의 제공을 과제로 한다. 【해결 수단】적층 코어에 이용하는 전기강판이 접착 능력을 구비하는 절연 피막 3에 의해 모재 강판 2의 표면이 피복된 전기강판이며 절연 피막 3에 대해, 펄스 NMR를 이용하여 180℃에서 Solid Echo법에 의해 측정되는 완화 곡선을 2 성분 분리 분석했을 때, 완화가 빠른 SS성분의 스핀-스핀 완화 시간 T2S가 15.0μs이하이며 완화가 늦은 SL성분의 스핀-스핀 완화 시간 T2L가 50.0μs이하이며 SS성분과 SL성분의 합계량에 대한 SS성분의 비율이 40.0~60.0 질량%이다. 【선택도】도 5 | 【청구항1】 모재 강판 중 어느 한 쪽 또는 양쪽 표면의 적어도 일부가 , 접착 능력을 구비하는 절연 피막에 의해 피복된 전기강판으로서, 상기 절연 피막에 대해, 펄스 NMR를 이용하여 180℃에서 Solid Echo법으로 측정되는 완화 곡선을 2성분 분리 분석했을 때, 완화가 빠른 SS성분의 스핀-스핀 완화 시간 T2S가 15.0μs이하이며 완화가 늦은 SL성분의 스핀-스핀 완화 시간 T2L가 50.0μs이하이며 상기 SS성분과 상기 SL성분의 합계량에 대해, 상기 SS성분의 비율이 40.0~60.0 질량%인 전기강판. | 【청구항1】 모재 강판 중 어느 한 쪽 또는 양쪽 표면의 적어도 일부가 , 접착 능력을 구비하는 절연 피막에 의해 피복된 전기강판으로서, 상기 절연 피막에 대해, 펄스 NMR를 이용하여 180℃에서 Solid Echo법으로 측정되는 완화 곡선을 2성분 분리 분석했을 때, 완화가 빠른 SS성분의 스핀-스핀 완화 시간 T2S가 15.0μs이하이며 완화가 늦은 SL성분의 스핀-스핀 완화 시간 T2L가 50.0μs이하이며 상기 SS성분과 상기 SL성분의 합계량에 대해, 상기 SS성분의 비율이 40.0~60.0 질량%인 전기강판. | 【청구항1】 모재 강판 중 어느 한 쪽 또는 양쪽 표면의 적어도 일부가 , 접착 능력을 구비하는 절연 피막에 의해 피복된 전기강판으로서, 상기 절연 피막에 대해, 펄스 NMR를 이용하여 180℃에서 Solid Echo법으로 측정되는 완화 곡선을 2성분 분리 분석했을 때, 완화가 빠른 SS성분의 스핀-스핀 완화 시간 T2S가 15.0μs이하이며 완화가 늦은 SL성분의 스핀-스핀 완화 시간 T2L가 50.0μs이하이며 상기 SS성분과 상기 SL성분의 합계량에 대해, 상기 SS성분의 비율이 40.0~60.0 질량%인 전기강판. | 【청구항1】 모재 강판 중 어느 한 쪽 또는 양쪽 표면의 적어도 일부가 , 접착 능력을 구비하는 절연 피막에 의해 피복된 전기강판으로서, 상기 절연 피막에 대해, 펄스 NMR를 이용하여 180℃에서 Solid Echo법으로 측정되는 완화 곡선을 2성분 분리 분석했을 때, 완화가 빠른 SS성분의 스핀-스핀 완화 시간 T2S가 15.0μs이하이며 완화가 늦은 SL성분의 스핀-스핀 완화 시간 T2L가 50.0μs이하이며 상기 SS성분과 상기 SL성분의 합계량에 대해, 상기 SS성분의 비율이 40.0~60.0 질량%인 전기강판. | 6 | 2021-101106 | 2021-06-17 | 2022-000537 | 2022-01-04 | 7648894 | 2025-03-11 | NIPPON STEEL CORP | 高谷 真介 ¦ 竹田 和年 ¦ 田中 一郎 | 2020-104247 | JP | 2020-06-17 | 8 | CN110846576B(BE) ¦ JP2013-147665A(BE) ¦ JP6045056B2(BE) ¦ JP2003-168603A(BE) ¦ JP4572474B2(BE) ¦ JP3613809B2(BE) ¦ KR10-2444224B1(BE) ¦ KR10-2017-0054676A(BE) | 0 |  | 88810252 | JP2020-104247 ¦ JP7648894B2 | 2 | 등록 | NIPPON STEEL CORP | 2725050000039
JP | JP | P | B2 | 전기강판, 적층 코어 및 회전 전기기계 및 전기강판 제조 방법 | 전기강판, 적층 코어 및 회전 전기기계 및 전기강판 제조 방법 | 【요약】 【과제】펀칭 가공 시의 찌꺼기 발생량의 감소와 전기강판끼리의 접착 강도를 양립할 수 있는 전기강판, 적층 코어 및 회전 전기기계 및 전기강판 제조 방법의 제공을 과제로 한다. 【해결 수단】적층 코어에 이용하는 전기강판이 접착 능력을 구비하는 절연 피막 3에 의해 모재 강판 2의 표면이 피복된 전기강판이며 절연 피막 3은 펄스 NMR를 이용하여 25℃에서 Solid Echo법에 의해 측정되는 스핀-스핀 완화 시간 T2(25)가 50μs이하이며 180℃에서의 펄스 NMR로 측정되는 스핀-스핀 완화 시간 T2(180)가 50μs 이상 100μs이하이다. 【선택도】도 5 | 【요약】 【과제】펀칭 가공 시의 찌꺼기 발생량의 감소와 전기강판끼리의 접착 강도를 양립할 수 있는 전기강판, 적층 코어 및 회전 전기기계 및 전기강판 제조 방법의 제공을 과제로 한다. 【해결 수단】적층 코어에 이용하는 전기강판이 접착 능력을 구비하는 절연 피막 3에 의해 모재 강판 2의 표면이 피복된 전기강판이며 절연 피막 3은 펄스 NMR를 이용하여 25℃에서 Solid Echo법에 의해 측정되는 스핀-스핀 완화 시간 T2(25)가 50μs이하이며 180℃에서의 펄스 NMR로 측정되는 스핀-스핀 완화 시간 T2(180)가 50μs 이상 100μs이하이다. 【선택도】도 5 | 【청구항1】 모재 강판 중 어느 한 쪽 또는 양쪽 표면의 적어도 일부가 , 접착 능력을 구비하는 절연 피막에 의해 피복된 전기강판으로서, 상기 절연 피막에 대해, 펄스 NMR를 이용하여 25℃에서 Solid Echo법에 의해 측정되는 스핀-스핀 완화 시간 T2 (25)가 50.0μs이하이며 180℃에서의 펄스 NMR로 측정되는 스핀-스핀 완화 시간 T2 (180)가 50.0μs 이상100.0μs이하인 전기강판. | 【청구항1】 모재 강판 중 어느 한 쪽 또는 양쪽 표면의 적어도 일부가 , 접착 능력을 구비하는 절연 피막에 의해 피복된 전기강판으로서, 상기 절연 피막에 대해, 펄스 NMR를 이용하여 25℃에서 Solid Echo법에 의해 측정되는 스핀-스핀 완화 시간 T2 (25)가 50.0μs이하이며 180℃에서의 펄스 NMR로 측정되는 스핀-스핀 완화 시간 T2 (180)가 50.0μs 이상100.0μs이하인 전기강판. | 【청구항1】 모재 강판 중 어느 한 쪽 또는 양쪽 표면의 적어도 일부가 , 접착 능력을 구비하는 절연 피막에 의해 피복된 전기강판으로서, 상기 절연 피막에 대해, 펄스 NMR를 이용하여 25℃에서 Solid Echo법에 의해 측정되는 스핀-스핀 완화 시간 T2 (25)가 50.0μs이하이며 180℃에서의 펄스 NMR로 측정되는 스핀-스핀 완화 시간 T2 (180)가 50.0μs 이상100.0μs이하인 전기강판. | 【청구항1】 모재 강판 중 어느 한 쪽 또는 양쪽 표면의 적어도 일부가 , 접착 능력을 구비하는 절연 피막에 의해 피복된 전기강판으로서, 상기 절연 피막에 대해, 펄스 NMR를 이용하여 25℃에서 Solid Echo법에 의해 측정되는 스핀-스핀 완화 시간 T2 (25)가 50.0μs이하이며 180℃에서의 펄스 NMR로 측정되는 스핀-스핀 완화 시간 T2 (180)가 50.0μs 이상100.0μs이하인 전기강판. | 6 | 2021-101110 | 2021-06-17 | 2022-000538 | 2022-01-04 | 7648895 | 2025-03-11 | NIPPON STEEL CORP | 高谷 真介 ¦ 竹田 和年 ¦ 田中 一郎 | 2020-104240 | JP | 2020-06-17 | 8 | CN110846576B(BE) ¦ JP2013-147665A(BE) ¦ JP6045056B2(BE) ¦ JP2003-168603A(BE) ¦ JP4572474B2(BE) ¦ JP3613809B2(BE) ¦ KR10-2444224B1(BE) ¦ KR10-2017-0054676A(BE) | 0 |  | 88810253 | JP2020-104240 ¦ JP7648895B2 | 2 | 등록 | NIPPON STEEL CORP | 2725050000040
KR | KR | P | B1 |  | 무방향성 전기강판 및 그 제조 방법 |  | 본 발명은 (a) 연속주조 공정으로 무방향성 전기강판용 슬라브를 제공하는 단계; (b) 상기 슬라브를 재가열한 후 압연 및 권취하는 열간 압연 단계; 및 (c) 상기 열간 압연된 강재를 냉간 압연하는 단계;를 포함하고, 상기 (a) 단계 후 상기 (b) 단계를 수행하기 전에 상기 슬라브를 냉각하는 냉각 단계를 수행하되, 상기 냉각 단계는 TiC 형성 온도 구간을 지나지 않고 상기 TiC 형성 온도 구간보다 높은 온도에서만 수행되는 것을 특징으로 하는, 무방향성 전기강판의 제조 방법을 제공한다. |  | (a) 연속주조 공정으로 무방향성 전기강판용 슬라브를 제공하는 단계; (b) 상기 슬라브를 재가열한 후 압연 및 권취하는 열간 압연 단계; 및 (c) 상기 열간 압연된 강재를 냉간 압연하는 단계;를 포함하는 무방향성 전기강판의 제조 방법이며, 상기 무방향성 전기강판용 슬라브는 실리콘(Si): 2.0 ~ 4.0 중량%, 망간(Mn): 0.1 ~ 0.5 중량%, 알루미늄(Al): 0.3 ~ 0.9 중량%, 탄소(C): 0 초과 0.004 중량% 이하, 인(P): 0 초과 0.015 중량% 이하, 황(S): 0 초과 0.004 중량% 이하, 질소(N): 0 초과 0.004 중량% 이하, 티타늄(Ti): 0 초과 0.004 중량% 이하 및 나머지 철(Fe)과 기타 불가피한 불순물을 포함하며, 상기 (a) 단계 후 상기 (b) 단계를 수행하기 전에 상기 슬라브를 냉각하는 냉각 단계를 수행하되, 상기 냉각 단계는 TiC 형성 온도 구간을 지나지 않고 상기 TiC 형성 온도 구간보다 높은 온도에서만 수행되는 것을 특징으로 하며, 상기 (b) 단계에서 상기 권취는 권취 온도 범위가 상기 TiC 형성 온도 구간보다 낮은 500 ~ 600℃인 조건에서 수행되는 것을 특징으로 하며, 상기 (a) 단계 내지 상기 (c) 단계를 수행하여 구현된 무방향성 전기강판의 최종 미세조직 내 TiC 석출물 중 평균 직경이 1㎛ 이하의 TiC 석출물의 부피분율은 20.1% 이상 및 30% 이하인 것을 특징으로 하는, 무방향성 전기강판의 제조 방법. |  | 1. (a) 연속주조 공정으로 무방향성 전기강판용 슬라브를 제공하는 단계; (b) 상기 슬라브를 재가열한 후 압연 및 권취하는 열간 압연 단계; 및 (c) 상기 열간 압연된 강재를 냉간 압연하는 단계;를 포함하는 무방향성 전기강판의 제조 방법이며, 상기 무방향성 전기강판용 슬라브는 실리콘(Si): 2.0 ~ 4.0 중량%, 망간(Mn): 0.1 ~ 0.5 중량%, 알루미늄(Al): 0.3 ~ 0.9 중량%, 탄소(C): 0 초과 0.004 중량% 이하, 인(P): 0 초과 0.015 중량% 이하, 황(S): 0 초과 0.004 중량% 이하, 질소(N): 0 초과 0.004 중량% 이하, 티타늄(Ti): 0 초과 0.004 중량% 이하 및 나머지 철(Fe)과 기타 불가피한 불순물을 포함하며, 상기 (a) 단계 후 상기 (b) 단계를 수행하기 전에 상기 슬라브를 냉각하는 냉각 단계를 수행하되, 상기 냉각 단계는 TiC 형성 온도 구간을 지나지 않고 상기 TiC 형성 온도 구간보다 높은 온도에서만 수행되는 것을 특징으로 하며, 상기 (b) 단계에서 상기 권취는 권취 온도 범위가 상기 TiC 형성 온도 구간보다 낮은 500 ~ 600℃인 조건에서 수행되는 것을 특징으로 하며, 상기 (a) 단계 내지 상기 (c) 단계를 수행하여 구현된 무방향성 전기강판의 최종 미세조직 내 TiC 석출물 중 평균 직경이 1㎛ 이하의 TiC 석출물의 부피분율은 20.1% 이상 및 30% 이하인 것을 특징으로 하는, 무방향성 전기강판의 제조 방법. ¦ 7. 실리콘(Si): 2.0 ~ 4.0 중량%, 망간(Mn): 0.1 ~ 0.5 중량%, 알루미늄(Al): 0.3 ~ 0.9 중량%, 탄소(C): 0 초과 0.004 중량% 이하, 인(P): 0 초과 0.015 중량% 이하, 황(S): 0 초과 0.004 중량% 이하, 질소(N): 0 초과 0.004 중량% 이하, 티타늄(Ti): 0 초과 0.004 중량% 이하 및 나머지 철(Fe)과 기타 불가피한 불순물을 포함하는 무방향성 전기강판이며, 최종 미세조직 내 TiC 석출물 중 평균 직경이 1㎛ 이하의 TiC 석출물의 부피분율은 20.1% 이상 및 30% 이하인 것을 특징으로 하는, 무방향성 전기강판. | 5 | 10-2022-0076987 | 2022-06-23 | 10-2024-0000243 | 2024-01-02 | 10-2777024 | 2025-02-28 | 현대제철 주식회사 | 김민성 ¦ 강춘구 |  |  |  | 7 | CN111531138B(BE) ¦ KR10-2120276B1 ¦ KR10-2080167B1(BE) ¦ KR10-2045655B1(BE) ¦ KR10-1505300B1 ¦ KR10-1296115B1 ¦ KR10-1129807B1 | 0 |  | 88107846 | KR10-2777024B1 | 1 | 등록 | 현대제철 주식회사 | 3525112001160
JP | JP | P | B2 | 적층 코어 제조 방법 | 적층 코어 제조 방법 | 【요약】 【과제】생산성이 우수한 적층 코어 제조 방법의 제공. 【해결 수단】절연 피막을 구비하는 전자 강대를 펀칭 가공함으로써 코어 단판을 얻어 상기 코어 단판을 적층함으로써 적층 코어를 제조하는 방법으로서, 상기 펀칭 가공과 동시에 코어 단판을 가압함으로써 임시 접착하고 상기 임시 접착 후 및 상기 펀칭 가공 후의 상기 코어 단판을 가열함으로써 본접착을 하는, 것을 특징으로 하는 적층 코어 제조 방법을 채택한다. 【선택도】도 8 | 【요약】 【과제】생산성이 우수한 적층 코어 제조 방법의 제공. 【해결 수단】절연 피막을 구비하는 전자 강대를 펀칭 가공함으로써 코어 단판을 얻어 상기 코어 단판을 적층함으로써 적층 코어를 제조하는 방법으로서, 상기 펀칭 가공과 동시에 코어 단판을 가압함으로써 임시 접착하고 상기 임시 접착 후 및 상기 펀칭 가공 후의 상기 코어 단판을 가열함으로써 본접착을 하는, 것을 특징으로 하는 적층 코어 제조 방법을 채택한다. 【선택도】도 8 | 【청구항1】 절연 피막을 구비하는 전자 강대를 펀칭 가공함으로써 코어 단판을 얻어 상기 코어 단판을 적층함으로써 적층 코어를 제조하는 방법으로서, 상기 펀칭 가공과 동시에, 코어 단판을 3.0~10.0 MPa의 가압력으로 가압함으로써 임시 접착하고 상기 임시 접착 후 및 상기 펀칭 가공 후 상기 코어 단판을 가열 장치로 이송하고 가열함으로써 본접착을 수행하는 것을 특징으로 하는 적층 코어 제조 방법. | 【청구항1】 절연 피막을 구비하는 전자 강대를 펀칭 가공함으로써 코어 단판을 얻어 상기 코어 단판을 적층함으로써 적층 코어를 제조하는 방법으로서, 상기 펀칭 가공과 동시에, 코어 단판을 3.0~10.0 MPa의 가압력으로 가압함으로써 임시 접착하고 상기 임시 접착 후 및 상기 펀칭 가공 후 상기 코어 단판을 가열 장치로 이송하고 가열함으로써 본접착을 수행하는 것을 특징으로 하는 적층 코어 제조 방법. | 【청구항1】 절연 피막을 구비하는 전자 강대를 펀칭 가공함으로써 코어 단판을 얻어 상기 코어 단판을 적층함으로써 적층 코어를 제조하는 방법으로서, 상기 펀칭 가공과 동시에, 코어 단판을 3.0~10.0 MPa의 가압력으로 가압함으로써 임시 접착하고 상기 임시 접착 후 및 상기 펀칭 가공 후 상기 코어 단판을 가열 장치로 이송하고 가열함으로써 본접착을 수행하는 것을 특징으로 하는 적층 코어 제조 방법. | 【청구항1】 절연 피막을 구비하는 전자 강대를 펀칭 가공함으로써 코어 단판을 얻어 상기 코어 단판을 적층함으로써 적층 코어를 제조하는 방법으로서, 상기 펀칭 가공과 동시에, 코어 단판을 3.0~10.0 MPa의 가압력으로 가압함으로써 임시 접착하고 상기 임시 접착 후 및 상기 펀칭 가공 후 상기 코어 단판을 가열 장치로 이송하고 가열함으로써 본접착을 수행하는 것을 특징으로 하는 적층 코어 제조 방법. | 5 | 2021-098417 | 2021-06-14 | 2022-000888 | 2022-01-04 | 7636669 | 2025-02-18 | NIPPON STEEL CORP | 田中 一郎 ¦ 竹田 和年 ¦ 福地 美菜子 ¦ 高谷 真介 ¦ 山崎 修一 | 2020-104239 | JP | 2020-06-17 | 4 | JP4987224B2(BE) ¦ JP4008170B2(BE) ¦ JP3569440B2(BE) ¦ JP3806236B2(BE) | 2 | CN115776202B ¦ JP7513941B1 | 88094965 | JP2020-104239 ¦ JP7636669B2 | 2 | 등록 | NIPPON STEEL CORP | 2725036000026
KR | KR | P | B1 |  | 무방향성 전기강판 및 그 제조 방법 |  | 절연 피막을 얇게 해도, 그 피막의 밀착성이 우수한 무방향성 전기강판을 제공한다. 본 발명의 무방향성 전기강판은, 강판의 적어도 편면에 절연 피막을 갖는 전기강판에 있어서, 상기 절연 피막은, 표면 측 및 지철과의 계면 측의 양방에, 상기 지철에 있어서의 P 농도보다 높은 P 농도의 P 농화층을 갖는다. |  | 강판의 적어도 편면에 절연 피막을 갖는 전기강판에 있어서, 상기 절연 피막은, 표면 측 및 지철과의 계면 측의 양방에, 상기 지철에 있어서의 P 농도보다 높은 P 농도의 P 농화층을 갖는 무방향성 전기강판. |  | 1. 강판의 적어도 편면에 절연 피막을 갖는 전기강판에 있어서, 상기 절연 피막은, 표면 측 및 지철과의 계면 측의 양방에, 상기 지철에 있어서의 P 농도보다 높은 P 농도의 P 농화층을 갖는 무방향성 전기강판. | 16 | 10-2022-7003293 | 2020-04-28 | 10-2022-0028054 | 2022-03-08 | 10-2771127 | 2025-02-18 | 제이에프이 스틸 가부시키가이샤 | 요시자키 소우이치로 ¦ 미야모토 유키노 ¦ 자이젠 요시아키 ¦ 센다 구니히로 | 2019-141336 | JP | 2019-07-31 | 7 | JP6593097B2(BE) ¦ JP5995002B2 ¦ KR10-2081360B1 ¦ KR10-1620768B1 ¦ KR10-0883245B1 ¦ WOWO2019-013347A1 ¦ WOWO2018-164185A1 | 0 |  | 104338799 | CN114207158A ¦ EP4006184A1 ¦ IN535275 ¦ JP2019-141336 ¦ JP7044165B2 ¦ KR10-2771127B1 ¦ MXMX/a/2022/001312A ¦ RU0002791753C1 ¦ TH2201000455A ¦ TWI736255B ¦ US12371757B2 ¦ WOWO2021-019859A1 | 13 | 등록 | 제이에프이 스틸 가부시키가이샤 | 3525084000766
CN | CN | P | B | 저소음 무방향성 규소강 및 그 제조 방법 및 용도 | Low-noise non-oriented silicon steel and production method and application thereof | 본 발명은 저소음 무방향성 규소강 및 그 제조 방법 및 용도, 성분을 제공한다: C≤0.0025%,2.15%≤Si≤2.90%,0.25%≤Mn≤0.65%, P≤0.25%,0.3%≤Als≤0.6%, S ≤0.0030%, N≤0.0030%, Ti≤0.0030%, 잔부는 Fe 및 불가피한 불순물이다. 종래 기술과 비교하여, 본 발명은 합리적인 합금 성분 설계를 채택하고, 보다 작은 소음 무방향성 실리콘강을 얻는 가장 적합한 성분 체계를 명확히 한다. 이 방법은 절연 코팅의 두께를 제어하여 실리콘강의 표면 장력을 제어하는 목적을 달성하여 자기변형을 더욱 제어하고, 소음을 감소시키며, 제조된 저소음 아크 소호 코일은 작동 소음이≤55dB이다. | The invention provides low-noise non-oriented silicon steel as well as a production method and application thereof. The low-noise non-oriented silicon steel comprises the following components: less than or equal to 0.0025% of C, 2.15% < = Si < = 2.90%, 0.25% < = Mn < = 0.65%, less than or equal to 0.25% of P, 0.3% < = Als < = 0.6%, less than or equal to 0.0030% of S, less than or equal to 0.0030% of N, less than or equal to 0.0030% of Ti and the balance of Fe and inevitable impurities. Compared with the prior art, reasonable alloy component design is adopted, and the most appropriate component system of the low-noise non-oriented silicon steel is clearly obtained. According to the method, the purpose of controlling the surface tension of silicon steel is achieved by controlling the thickness of the insulating coating, so that magnetostriction is further controlled, noise is reduced, and the working noise of the manufactured low-noise arc suppression coil is smaller than or equal to 55 dB. | 1. 저소음 무방향성 규소강은 이하의 질량 백분율의 화학 성분을 포함하는 것을 특징으로 하는 저소음 무방향성 규소강: C≤0.0025%, 2.15%≤Si≤2.90%, 0.25%≤Mn≤0.65%, P≤0.25%, 0.3%≤Als≤0.6%, S≤0.0030%, N≤0.0030%, Ti≤0.0030%, 나머지는 Fe 및 불가피적 불순물이다; 상기 저소음 무방향성 규소강의 화학 성분은 또한 만족한다: 3.2%≤Si+Mn+Als≤3.4%, 5≤Si/Als≤6, 4.5≤Si/Mn≤5.5; 상기 저소음 무방향성 규소강 완제품의 평균 결정립 크기는 만족한다: 65μm≤R avg≤80μm; 상기 저소음 무방향성 규소강 소둔 후 코팅 롤을 통해 절연 도료를 코팅하고, 440-570°C에서 절연 도료를 경화하며, 완제품 코팅 두께는 0.5 μm-0.6 μm 사이이다. | 1. The low-noise non-oriented silicon steel is characterized by comprising the following chemical components in percentage by mass: C≤0.0025%, 2.15%≤Si≤2.90%, 0.25%≤Mn≤0.65%, P≤0.25%, 0.3%≤Als≤0.6%, S≤0.0030%, N≤0.0030%, Ti≤0.0030%, the balance of Fe and unavoidable impurities; The chemical composition of the low-noise non-oriented silicon steel also satisfies that Si+Mn+Als is more than or equal to 3.2% and less than or equal to 3.4%, si/Als is more than or equal to 5 and less than or equal to 6,4.5 and Si/Mn is more than or equal to 5 and less than or equal to 5.5; the average grain size of the low-noise non-oriented silicon steel product is 65 mu m or less and R avg or less and 80 mu m or less; And (3) after the low-noise non-oriented silicon steel is annealed, coating the insulating paint by a coating roller, and curing the insulating paint at 440-570 ℃, wherein the thickness of a finished product coating is 0.5-0.6 mu m. | 1. 저소음 무방향성 규소강은 이하의 질량 백분율의 화학 성분을 포함하는 것을 특징으로 하는 저소음 무방향성 규소강: C≤0.0025%, 2.15%≤Si≤2.90%, 0.25%≤Mn≤0.65%, P≤0.25%, 0.3%≤Als≤0.6%, S≤0.0030%, N≤0.0030%, Ti≤0.0030%, 나머지는 Fe 및 불가피적 불순물이다; 상기 저소음 무방향성 규소강의 화학 성분은 또한 만족한다: 3.2%≤Si+Mn+Als≤3.4%, 5≤Si/Als≤6, 4.5≤Si/Mn≤5.5; 상기 저소음 무방향성 규소강 완제품의 평균 결정립 크기는 만족한다: 65μm≤R avg≤80μm; 상기 저소음 무방향성 규소강 소둔 후 코팅 롤을 통해 절연 도료를 코팅하고, 440-570°C에서 절연 도료를 경화하며, 완제품 코팅 두께는 0.5 μm-0.6 μm 사이이다. | 1. The low-noise non-oriented silicon steel is characterized by comprising the following chemical components in percentage by mass: C≤0.0025%, 2.15%≤Si≤2.90%, 0.25%≤Mn≤0.65%, P≤0.25%, 0.3%≤Als≤0.6%, S≤0.0030%, N≤0.0030%, Ti≤0.0030%, the balance of Fe and unavoidable impurities; The chemical composition of the low-noise non-oriented silicon steel also satisfies that Si+Mn+Als is more than or equal to 3.2% and less than or equal to 3.4%, si/Als is more than or equal to 5 and less than or equal to 6,4.5 and Si/Mn is more than or equal to 5 and less than or equal to 5.5; the average grain size of the low-noise non-oriented silicon steel product is 65 mu m or less and R avg or less and 80 mu m or less; And (3) after the low-noise non-oriented silicon steel is annealed, coating the insulating paint by a coating roller, and curing the insulating paint at 440-570 ℃, wherein the thickness of a finished product coating is 0.5-0.6 mu m. | 7 | 2023-10144162 | 2023-02-21 | 116121653 | 2023-05-16 | 116121653 | 2025-02-14 | MAANSHAN IRON & STEEL Co.,Ltd. | Xu Wenxiang ¦ Pei Yinghao ¦ Shi Lifa ¦ Du Jun ¦ Cheng Guoqing ¦ Lu Tianlin ¦ Qi Xuan ¦ Zhan Yungao ¦ Liu Qingsong ¦ Xia Xuelan ¦ Chen Mingxia |  |  |  | 2 | CN112063819A ¦ CN109943766B | 0 |  | 87538733 | CN116121653B | 1 | 등록 | MAANSHAN IRON & STEEL Co.,Ltd. | 8425081014083
CN | CN | P | B | 고투자성 무방향성 규소강 및 그 제조 방법 | Non-oriented silicon steel with high magnetic conductivity and manufacturing method thereof | 본 발명은 고투자자성 에너지 무방향성 규소강 및 그 제조 방법을 개시하고, 야금 기술 영역에 속한다. 무방향성 규소강의 화학 성분은 중량 백분율로 포함되어야 합니다: C≤0.0025%, Si:0.5%내지 1.5%, Mn:0.10%내지 0.30%, 0.30%≤Als≤1.0%, P:≤0.05%, Sb:0.04%내지 0.10%, S≤0.0040%, N ≤0.0015%, Ti≤0.0020%, 잔부는 Fe 및 불가피한 불순물이다. 상기 무방향성 규소강은 정규화 처리를 거쳐 합리적인 성분, 공정, 텍스처 제어를 통해 제조된 제품 투자율μ1.5/50및μ1.5/60은 모두 2000Gs/Oe 이상이다, 또한, 완성된 철손 P 1.5/50≤3.5W/kg, P 1.5/60≤4.5W/kg이다. | The invention discloses high-magnetic-conductivity non-oriented silicon steel and a manufacturing method thereof, and belongs to the technical field of metallurgy. The non-oriented silicon steel comprises the following chemical components in percentage by weight: less than or equal to 0.0025% of C, 0.5-1.5% of Si, 0.10-0.30% of Mn, more than or equal to 0.30% and less than or equal to 1.0% of Als, less than or equal to 0.05% of P, 0.04-0.10% of Sb, less than or equal to 0.0040% of S, less than or equal to 0.0015% of N, less than or equal to 0.0020% of Ti and the balance of Fe and inevitable impurities. The non-oriented silicon steel is subjected to normalizing treatment, through reasonable component, process and texture control, the magnetic conductivity mu 1.5/50 and mu 1.5/60 of the prepared product are both 2000 Gs/Oe or above, the iron loss P1.5/50 of the finished product is smaller than or equal to 3.5 W/kg, and the iron loss P1.5/60 is smaller than or equal to 4.5 W/kg. | 1. 화학 성분은 중량 백분율에 따라 요구되는 것을 특징으로 하는 고투자성 무방향성 규소강: C≤0.0025%, Si:0.5 내지 1.5%, Mn:0.10 내지 0.30%, 0.30%≤Als≤1.0%, P:≤0.05%, Sb:0.04~0.10%, S≤0.0040%, N≤0.0015%, Ti≤0.0020%, 잔부 Fe 및 불가피한 불순물 [Al]=1.32-0.68 [Si], 그리고 [S b]=1.12* ([S] i]+2 [Al]) ^2-5.07* ([S] i]+2 [Al]) +5.79,상기 고투자성 무방향성 규소강이 900~980°C 상화처리를 거쳐, 상화처리 후에 80~100 μm 굵고 균일의 등축 결정 조직을 취득하고, 상기 고투자성 무방향성 규소강의 투자율μ1.5/50및μ1.5/60이 2000 Gs/Oe보다 큼, 철손 P 1.5/50≤3.5W/kg, P 1.5/60≤4.5W/kg. | 1. The high magnetic permeability non-oriented silicon steel is characterized in that the chemical components are required to be :C≤0.0025%、Si:0.5%~1.5%、Mn:0.10%~0.30%、0.30%≤Als≤1.0%,P:≤0.05%,Sb:0.04%~0.10%,S≤0.0040%,N≤0.0015%、Ti≤0.0020%, percent by weight and the balance of Fe and unavoidable impurities, wherein [ Al ] =1.32-0.68 [ Si ] and [ Sb ] =1.12 ([ Si ] +2Al ]) 2-5.07 ([ Si ] +2Al ]) 5.79, the high magnetic permeability non-oriented silicon steel is subjected to 900-980 ℃ normalizing treatment, 80-100 mu m thick uniform equiaxed crystal tissues are obtained after normalizing treatment, and the magnetic permeability mu 1.5/50 and mu 1.5/60 of the high magnetic permeability non-oriented silicon steel are larger than 2000Gs/Oe, and the iron loss P 1.5/50≤3.5W/kg,P1.5/60 is less than or equal to 4.5W/kg. | 1. 화학 성분은 중량 백분율에 따라 요구되는 것을 특징으로 하는 고투자성 무방향성 규소강: C≤0.0025%, Si:0.5 내지 1.5%, Mn:0.10 내지 0.30%, 0.30%≤Als≤1.0%, P:≤0.05%, Sb:0.04~0.10%, S≤0.0040%, N≤0.0015%, Ti≤0.0020%, 잔부 Fe 및 불가피한 불순물 [Al]=1.32-0.68 [Si], 그리고 [S b]=1.12* ([S] i]+2 [Al]) ^2-5.07* ([S] i]+2 [Al]) +5.79,상기 고투자성 무방향성 규소강이 900~980°C 상화처리를 거쳐, 상화처리 후에 80~100 μm 굵고 균일의 등축 결정 조직을 취득하고, 상기 고투자성 무방향성 규소강의 투자율μ1.5/50및μ1.5/60이 2000 Gs/Oe보다 큼, 철손 P 1.5/50≤3.5W/kg, P 1.5/60≤4.5W/kg. | 1. The high magnetic permeability non-oriented silicon steel is characterized in that the chemical components are required to be :C≤0.0025%、Si:0.5%~1.5%、Mn:0.10%~0.30%、0.30%≤Als≤1.0%,P:≤0.05%,Sb:0.04%~0.10%,S≤0.0040%,N≤0.0015%、Ti≤0.0020%, percent by weight and the balance of Fe and unavoidable impurities, wherein [ Al ] =1.32-0.68 [ Si ] and [ Sb ] =1.12 ([ Si ] +2Al ]) 2-5.07 ([ Si ] +2Al ]) 5.79, the high magnetic permeability non-oriented silicon steel is subjected to 900-980 ℃ normalizing treatment, 80-100 mu m thick uniform equiaxed crystal tissues are obtained after normalizing treatment, and the magnetic permeability mu 1.5/50 and mu 1.5/60 of the high magnetic permeability non-oriented silicon steel are larger than 2000Gs/Oe, and the iron loss P 1.5/50≤3.5W/kg,P1.5/60 is less than or equal to 4.5W/kg. | 8 | 2023-10488548 | 2023-04-28 | 116623077 | 2023-08-22 | 116623077 | 2025-02-07 | MAANSHAN IRON & STEEL Co.,Ltd. | Xia Xuelan ¦ Hong Jin ¦ Qi Xuan ¦ Pei Yinghao ¦ Shi Lifa ¦ Liu Qingsong ¦ Zhan Yungao ¦ Chen Mingxia |  |  |  | 1 | CN110042310A | 0 |  | 87336489 | CN116623077B | 1 | 등록 | MAANSHAN IRON & STEEL Co.,Ltd. | 8425071011981
US | US | P | B2 | 무방향성 전기 강판 | Non-oriented electrical steel sheet | 질량%로 C가 함유된 화학 조성을 가지는 무방향성 전기 강판이 제공된다: 0.010%이하, Si: 1.50%내지 4.00%의 졸. 알루미늄: 0.0001%내지 1.0%S: 0.010%이하, N: Mn, Ni, Co, Pt, Pb, Cu 및 Au로 이루어지는 군으로부터 선택되는 0.010%이하 및 하나 또는 복수의 원소: 메탈로그래픽 구조에서 재결정화율이 1%내지 99%인 Fe 및 불순물을 포함하는 나머지 전체 2.50%내지 5.00%이고, 시트 두께는 0.50mm 이하이고, 2시간 동안 800°C에서 상기 무방향성 전기 강판을 소둔한 후 자속 밀도 B50을 측정하는 경우, 압연 방향에 대한 45°방향의 자속 밀도(B50)는 1.75 T 이상이다. | What is provided is a non-oriented electrical steel sheet having a chemical composition in which, by mass %, C: 0.010% or less, Si: 1.50% to 4.00%, sol. Al: 0.0001% to 1.0%, S: 0.010% or less, N: 0.010% or less and one or a plurality of elements selected from the group consisting of Mn, Ni, Co, Pt, Pb, Cu and Au: 2.50% to 5.00% in total with a remainder including Fe and impurities, in which a recrystallization rate is 1% to 99% in a metallographic structure, a sheet thickness is 0.50 mm or less, and, in the case of measuring a magnetic flux density B50 after annealing the non-oriented electrical steel sheet at 800° C. for two hours, a magnetic flux density B50 in a 45° direction with respect to a rolling direction is 1.75 T or more. | 1. 질량%의 화학 조성을 포함하는 무방향성 전기 강판: C.C.C.C: 0.010%이하, 실리콘: 1.50%내지 4.00%, 졸 알루미늄: 0.0001%내지 1.0%, S.S.S: 0.010%이하, N개: 0.010%이하, Mn, Ni, Co, Pt, Pb, Cu 및 Au의 군으로부터 선택된 하나 또는 복수의 원소: 전체 2.50%내지 5.00%, SN: 0.000%내지 0.40%, SB: 0.000%내지 0.40%, P.P.P.P: 0.000%내지 0.40%, 및 Mg, Ca, Sr, Ba, Ce, La, Nd, Pr, Zn 및 Cd의 군으로부터 선택되는 하나 또는 복수의 원소: 총 0.000%내지 0.0100%가 포함된다, Mn 함량 (질량%)이 [Mn]으로 표시되고, Ni 함량 (질량%)이 [Ni]로 표시되고, Co 함량 (질량%)이 [Co]로 표시되고, Pt 함량 (질량%)이 [Pt]로 표시되고, Pb 함량 (질량%)이 [Pb]로 표시되고, Cu 함량 (질량%)이 [C)로 표시된다, Si 함량(질량%)은 [Si]및 졸로 표시된다. Al 함량(질량%)은 [sol로 표시된다. al], 하기의 식(1)을 만족하고, 이를 만족한다. 나머지는 Fe와 불순물을 포함한다, 재결정화율은 메탈로그래픽 구조에서 1%내지 99%이고, 시트 두께는 0.50mm 이하이고,, 무방향성 전기강판을 800°C에서 2시간 소둔 후의 자속밀도(B50)를 측정하는 경우, 압연 방향에 대해 45°방향의 자속밀도(B50)는 1.75 T 이상이다, ( [Mn]+[Ni]+[Co]+[Pt]+[Pb]+[Cu]+[Au] )−( [Si]+[sol. Al] ) > 0 % ( 1 ) . | 1. A non-oriented electrical steel sheet comprising a chemical composition in which, by mass %: C: 0.010% or less,Si: 1.50% to 4.00%,sol. Al: 0.0001% to 1.0%,S: 0.010% or less,N: 0.010% or less,one or a plurality of elements selected from the group of Mn, Ni, Co, Pt, Pb, Cu and Au: 2.50% to 5.00% in total,Sn: 0.000% to 0.400%,Sb: 0.000% to 0.400%,P: 0.000% to 0.400%, andone or a plurality of elements selected from the group of Mg, Ca, Sr, Ba, Ce, La, Nd, Pr, Zn and Cd: 0.0000% to 0.0100% in total are contained,when a Mn content (mass %) is indicated by [Mn], a Ni content (mass %) is indicated by [Ni], a Co content (mass %) is indicated by [Co], a Pt content (mass %) is indicated by [Pt], a Pb content (mass %) is indicated by [Pb], a Cu content (mass %) is indicated by [Cu], a Au content (mass %) is indicated by [Au], a Si content (mass %) is indicated by [Si], and a sol. Al content (mass %) is indicated by [sol. Al], Formula (1) below is satisfied, anda remainder includes Fe and impurities,wherein a recrystallization rate is 1% to 99% in a metallographic structure, a sheet thickness is 0.50 mm or less, and,in the case of measuring a magnetic flux density B50 after annealing the non-oriented electrical steel sheet at 800° C. for two hours, a magnetic flux density B50 in a 45° direction with respect to a rolling direction is 1.75 T or more, ([Mn]+[Ni]+[Co]+[Pt]+[Pb]+[Cu]+[Au])−([Si]+[sol. Al])>0% (1). | 1. 질량%의 화학 조성을 포함하는 무방향성 전기 강판: C.C.C.C: 0.010%이하, 실리콘: 1.50%내지 4.00%, 졸 알루미늄: 0.0001%내지 1.0%, S.S.S: 0.010%이하, N개: 0.010%이하, Mn, Ni, Co, Pt, Pb, Cu 및 Au의 군으로부터 선택된 하나 또는 복수의 원소: 전체 2.50%내지 5.00%, SN: 0.000%내지 0.40%, SB: 0.000%내지 0.40%, P.P.P.P: 0.000%내지 0.40%, 및 Mg, Ca, Sr, Ba, Ce, La, Nd, Pr, Zn 및 Cd의 군으로부터 선택되는 하나 또는 복수의 원소: 총 0.000%내지 0.0100%가 포함된다, Mn 함량 (질량%)이 [Mn]으로 표시되고, Ni 함량 (질량%)이 [Ni]로 표시되고, Co 함량 (질량%)이 [Co]로 표시되고, Pt 함량 (질량%)이 [Pt]로 표시되고, Pb 함량 (질량%)이 [Pb]로 표시되고, Cu 함량 (질량%)이 [C)로 표시된다, Si 함량(질량%)은 [Si]및 졸로 표시된다. Al 함량(질량%)은 [sol로 표시된다. al], 하기의 식(1)을 만족하고, 이를 만족한다. 나머지는 Fe와 불순물을 포함한다, 재결정화율은 메탈로그래픽 구조에서 1%내지 99%이고, 시트 두께는 0.50mm 이하이고,, 무방향성 전기강판을 800°C에서 2시간 소둔 후의 자속밀도(B50)를 측정하는 경우, 압연 방향에 대해 45°방향의 자속밀도(B50)는 1.75 T 이상이다, ( [Mn]+[Ni]+[Co]+[Pt]+[Pb]+[Cu]+[Au] )−( [Si]+[sol. Al] ) > 0 % ( 1 ) . | 1. A non-oriented electrical steel sheet comprising a chemical composition in which, by mass %: C: 0.010% or less,Si: 1.50% to 4.00%,sol. Al: 0.0001% to 1.0%,S: 0.010% or less,N: 0.010% or less,one or a plurality of elements selected from the group of Mn, Ni, Co, Pt, Pb, Cu and Au: 2.50% to 5.00% in total,Sn: 0.000% to 0.400%,Sb: 0.000% to 0.400%,P: 0.000% to 0.400%, andone or a plurality of elements selected from the group of Mg, Ca, Sr, Ba, Ce, La, Nd, Pr, Zn and Cd: 0.0000% to 0.0100% in total are contained,when a Mn content (mass %) is indicated by [Mn], a Ni content (mass %) is indicated by [Ni], a Co content (mass %) is indicated by [Co], a Pt content (mass %) is indicated by [Pt], a Pb content (mass %) is indicated by [Pb], a Cu content (mass %) is indicated by [Cu], a Au content (mass %) is indicated by [Au], a Si content (mass %) is indicated by [Si], and a sol. Al content (mass %) is indicated by [sol. Al], Formula (1) below is satisfied, anda remainder includes Fe and impurities,wherein a recrystallization rate is 1% to 99% in a metallographic structure, a sheet thickness is 0.50 mm or less, and,in the case of measuring a magnetic flux density B50 after annealing the non-oriented electrical steel sheet at 800° C. for two hours, a magnetic flux density B50 in a 45° direction with respect to a rolling direction is 1.75 T or more, ([Mn]+[Ni]+[Co]+[Pt]+[Pb]+[Cu]+[Au])−([Si]+[sol. Al])>0% (1). | 20 | 17/769272 | 2020-11-13 | 2024-0047105 | 2024-02-08 | 12211633 | 2025-01-28 | NIPPON STEEL CORPORATION | Tesshu Murakawa ¦ Miho Tomita ¦ Hiroshi Fujimura ¦ Satoshi Kano | 2019-206709 ¦ 2019-206813 | JP ¦ JP | 2019-11-15 ¦ 2019-11-15 | 15 | EP3214195B1 ¦ JP6992652B2 ¦ JP6319465B2 ¦ JP6855684B2 ¦ JP6763148B2 ¦ JP4790537B2 ¦ JP4589737B2 ¦ JP2001-303213A ¦ JP4029430B2 ¦ US2019-0024205A9 ¦ US10316382B2 ¦ US9728312B2(BE) ¦ US2013-0263981A1 ¦ WOWO2015-170271A1 ¦ WOWO2012-086534A1 | 0 |  | 105401995 | BR112022006211B1 ¦ BR112022007516B1 ¦ CN114616353B ¦ CN114651079B ¦ EP4060060B1 ¦ EP4060061A1 ¦ IN468575 ¦ IN570334 ¦ JP2019-206709 ¦ JP2019-206711 ¦ JP2019-206813 ¦ JP7288215B2 ¦ JP7295465B2 ¦ KR10-2742671B1 ¦ KR10-2749424B1 ¦ TWI747609B ¦ TWI753651B ¦ US12195831B2 ¦ US12211633B2 ¦ VN1-0043435B ¦ VN1-0044908B ¦ WOPCT-JP2021-095846 ¦ WOWO2021-095846A1 ¦ WOWO2021-095851A1 | 24 | 등록 | NIPPON STEEL CORPORATION | 4925005004792
CN | CN | P | A | 고주파 저철손으로 피로 성능이 우수한 무방향성 전기 강 및 그 제조 방법 | Non-oriented electrical steel with high frequency, low iron loss and excellent fatigue performance and manufacturing method thereof | 본 발명은 Fe 및 불가피적 불순물을 함유하고, 또한 질량 백분율 함량을 다음과 같은 각 화학 원소를 함유하는 고주파 저철손 및 피로 성능이 우수한 무방향성 전기 강을 개시한다: C≤0.0045%, Si:2.65-3.75%, Mn:0.1-1.04%, Al:0.1-1.85%; 상기 무방향성 전기 강 중 치수 2.0μm 이상의 Al 2O 3개재물의 수는 4개/mm 2를 초과하지 않는다. 따라서, 본 발명은 또한 고주파 저철손 및 피로 성능이 우수한 무방향성 전기강판의 제조 방법을 제공한다. 상기 무방향성 전기 강철은 우수한 고주파 저철손 특성을 가지고 있고, 모터 손실을 낮추고, 모터 효율을 향상시키고, 동시에 우수한 피로 성능을 가지고 있고, 모터 철심 모터 로터를 만족시켜 상온에서 150°C 범위 안에 고속 안정 운전, 변형이 발생하지 않는다 부러집니다. | The invention discloses non-oriented electrical steel with high frequency, low iron loss and excellent fatigue performance, which contains Fe and inevitable impurities, and also contains the following chemical elements in percentage by mass: less than or equal to 0.0045% of C, 2.65-3.75% of Si, 0.1-1.04% of Mn, 0.1-1.85% of Al, less than or equal to 0.025% of P, less than or equal to 0.025% of S, less than or equal to 0.025% of P, less than or equal to 0.025% of S, less than or equal to 0.025% The number of Al2O3 inclusions with the size of 2.0 microns or above in the non-oriented electrical steel is not more than 4/mm < 2 >. Correspondingly, the invention also provides a manufacturing method of the non-oriented electrical steel with high frequency, low iron loss and excellent fatigue performance. The non-oriented electrical steel has the characteristics of excellent high frequency and low iron loss, reduces the motor loss, improves the motor efficiency, has excellent fatigue performance, and can meet the requirement that a motor iron core motor rotor stably runs at a high speed in a range from room temperature to 150 DEG C without deformation and fracture. | 1. Fe 및 불가피적 불순물을 포함하는 고주파 저철손 및 피로 성능이 우수한 무방향성 전기강판에 있어서, 하기 각 화학 원소를 질량 백분율로 함유하는 것을 특징으로 하는 무방향성 전기강판: C≤0.0045%, Si:2.65-3.75%,Mn:0.1-1.04%,Al:0.1-1.85%; 상기 무방향성 전기 강 중 치수 2.0μm 이상의 Al 2O 3개재물의 수는 4개/mm 2를 초과하지 않는다. | 1. A non-oriented electrical steel with high frequency, low iron loss and excellent fatigue performance contains Fe and unavoidable impurities, and is characterized by further containing the following chemical elements in percentage by mass: C≤0.0045%,Si:2.65-3.75%,Mn:0.1-1.04%,Al:0.1-1.85%; The number of Al 2O3 inclusions with the size of more than 2.0 mu m in the non-oriented electrical steel is not more than 4/mm 2. | 1. Fe 및 불가피적 불순물을 포함하는 고주파 저철손 및 피로 성능이 우수한 무방향성 전기강판에 있어서, 하기 각 화학 원소를 질량 백분율로 함유하는 것을 특징으로 하는 무방향성 전기강판: C≤0.0045%, Si:2.65-3.75%,Mn:0.1-1.04%,Al:0.1-1.85%; 상기 무방향성 전기 강 중 치수 2.0μm 이상의 Al 2O 3개재물의 수는 4개/mm 2를 초과하지 않는다. | 1. A non-oriented electrical steel with high frequency, low iron loss and excellent fatigue performance contains Fe and unavoidable impurities, and is characterized by further containing the following chemical elements in percentage by mass: C≤0.0045%,Si:2.65-3.75%,Mn:0.1-1.04%,Al:0.1-1.85%; The number of Al 2O3 inclusions with the size of more than 2.0 mu m in the non-oriented electrical steel is not more than 4/mm 2. | 11 | 2023-10881254 | 2023-07-18 | 119332162 | 2025-01-21 |  |  | BAOSHAN IRON & STEEL Co.,Ltd. | Fang Xianshi ¦ Zhang Feng ¦ Wang Bo ¦ Hao Yunwei |  |  |  | 0 |  | 0 |  | 87034136 | CN119332162A ¦ WOWO2025-016427A1 | 2 | 심사중 |  | 8425042019080
CN | CN | P | A | 피로 성능이 우수한 무방향성 전기 강 및 그 제조 방법 | Non-oriented electrical steel with excellent fatigue performance and manufacturing method thereof | 본 발명은 피로 성능이 우수한 무방향성 전기 강을 개시하고, 그는 Fe 및 불가피한 불순물을 포함하고, 또한 질량 백분율 함량을 다음과 같은 각 화학 원소를 더 포함한다: C≤0.0025%, Si:3.1-3.8%, Mn:0.14-0.95%, Al:0.25-1.05%, Ca:0.0003%-0.01%; 상기 무방향성 전기 강 중 치수 1.5μm 이상의 MgO.Al 2O 3스피넬형 개재물의 수는 7개/mm 2를 초과하지 않는다. 따라서, 본 발명은 피로 성능이 우수한 무방향성 전기강판의 제조 방법을 제공한다. 이 무방향성 전기강판은 피로 성능이 우수하여 복잡한 작업 조건에서 신에너지 자동차 구동 모터가 반복적으로 작동하고 안정적으로 작동할 수 있으며 변형 및 파손이 발생하지 않습니다. 또한, 고정자 소재로 사용시 응력제거 소둔을 거친 후 소재의 고주파 철손이 낮은 특징을 갖는다. | The invention discloses a non-oriented electrical steel with excellent fatigue performance, which contains Fe and inevitable impurities, and further contains the following chemical elements in percentage by mass: less than or equal to 0.0025% of C, 3.1-3.8% of Si, 0.14-0.95% of Mn, 0.25-1.05% of Al, 0.0003-0.01% of Ca, less than or equal to 0.015% of P, less than or equal to 0.015% of S and the balance of Fe. In the non-oriented electrical steel, the number of MgO.Al2O3 spinel type inclusions with the size of 1.5 microns or above is not more than 7/mm < 2 >. Correspondingly, the invention also provides a manufacturing method of the non-oriented electrical steel with excellent fatigue performance. The non-oriented electrical steel has excellent fatigue performance, can meet the requirement that a new energy automobile driving motor is repeatedly started and stably runs under complex working conditions, and does not deform or break. And when the material is used as a stator material, the material has the characteristic of low high-frequency iron loss after stress relief annealing. | 1. Fe 및 불가피적 불순물을 함유하는 피로 특성이 우수한 무방향성 전기 강으로서, 하기 각 화학 원소를 질량 백분율로 함유하는 것을 특징으로 하는 무방향성 전기 강: C≤0.0025%, Si:3.1-3.8%,Mn:0.14-0.95%,Al:0.25-1.05%,Ca:0.0003%-0.01%; 상기 무방향성 전기 강 중 치수 1.5μm 이상의 MgO.Al 2O 3스피넬형 개재물의 수는 7개/mm 2를 초과하지 않는다. | 1. A non-oriented electrical steel with excellent fatigue performance contains Fe and unavoidable impurities, and is characterized by further containing the following chemical elements in percentage by mass: C≤0.0025%,Si:3.1-3.8%,Mn:0.14-0.95%,Al:0.25-1.05%,Ca:0.0003%-0.01%; The number of MgO.Al 2O3 spinel type inclusions with the size of more than 1.5 mu m in the non-oriented electrical steel is not more than 7/mm 2. | 1. Fe 및 불가피적 불순물을 함유하는 피로 특성이 우수한 무방향성 전기 강으로서, 하기 각 화학 원소를 질량 백분율로 함유하는 것을 특징으로 하는 무방향성 전기 강: C≤0.0025%, Si:3.1-3.8%,Mn:0.14-0.95%,Al:0.25-1.05%,Ca:0.0003%-0.01%; 상기 무방향성 전기 강 중 치수 1.5μm 이상의 MgO.Al 2O 3스피넬형 개재물의 수는 7개/mm 2를 초과하지 않는다. | 1. A non-oriented electrical steel with excellent fatigue performance contains Fe and unavoidable impurities, and is characterized by further containing the following chemical elements in percentage by mass: C≤0.0025%,Si:3.1-3.8%,Mn:0.14-0.95%,Al:0.25-1.05%,Ca:0.0003%-0.01%; The number of MgO.Al 2O3 spinel type inclusions with the size of more than 1.5 mu m in the non-oriented electrical steel is not more than 7/mm 2. | 12 | 2023-10881256 | 2023-07-18 | 119332163 | 2025-01-21 |  |  | BAOSHAN IRON & STEEL Co.,Ltd. | Fang Xianshi ¦ Zhang Feng ¦ Wang Bo ¦ Wang Zhicheng |  |  |  | 0 |  | 0 |  | 87034138 | CN119332163A ¦ WOWO2025-016429A1 | 2 | 심사중 |  | 8425042019081
CN | CN | P | A | 고온 피로 성능이 우수한 무방향성 전기 강 및 그 제조 방법 | Non-oriented electrical steel with excellent high-temperature fatigue performance and manufacturing method thereof | 본 발명은 고온 피로 성능이 우수한 무방향성 전기 강을 개시하고, 그는 Fe 및 불가피한 불순물을 포함하고, 또한 질량 백분율 함량이 다음과 같은 하기 각 화학 원소를 포함한다: C≤0.0028%, Si:3.05-3.95%, Mn:0.12-0.65%, Al:0.14-1.15%, Sn:0.0035-0.25%; 여기서, 치수 1.5μm 이상의 Al 2O 3개재물의 수는 4.5개/mm 2를 초과하지 않는다. 무방향성 전기 강철의 제조 방법은 다음을 포함한다: 제련, RH 정제, 주조, 열간 압연, 상온 어닐링, 냉간 압연, 연속 어닐링 및 절연 코팅; RH 정제 단계에서: 탈탄 후 용강의 자유 산소 함량은 225ppm 이하로 조절됩니다; 알루미늄 재료를 첨가한 후, 제어 루프 블로우 가스량 V 1과 탈탄하여 루프 블로우 가스량 V 0가 만족한다:V 1/V 0≥1.12, 또한, V 0≥135Nm 3/h | The invention discloses a non-oriented electrical steel with excellent high-temperature fatigue performance, which contains Fe and inevitable impurities, and also contains the following chemical elements in percentage by mass: less than or equal to 0.0028% of C, 3.05-3.95% of Si, 0.12-0.65% of Mn, 0.14-1.15% of Al, 0.0035-0.25% of Sn, less than or equal to 0.025% of P, less than or equal to 0.025% of S, less than or equal to 0.025% of S, less than or equal to 0.025% of P, less than or equal to 0.025% of Wherein the number of Al2O3 inclusions with the size of 1.5 microns or above is not more than 4.5 per mm < 2 >. The manufacturing method of the non-oriented electrical steel comprises the steps of smelting, RH refining, casting, hot rolling, normalizing annealing, cold rolling, continuous annealing and insulating coating. In the RH refining step, after decarburization is finished, the content of free oxygen in molten steel is controlled not to exceed 225 ppm; and after the aluminum material is added, the circulation blowing amount V1 and the circulation blowing amount V0 after decarburization are controlled to meet the conditions that V1/V0 is larger than or equal to 1.12, and V0 is larger than or equal to 135 Nm < 3 >/h. | 1. Fe 및 불가피적 불순물을 포함하는 고온 피로 성능이 우수한 무방향성 전기 강으로서, 질량 백분율 함량을 다음과 같은 각 화학 원소를 더 포함하는 것을 특징으로 하는 무방향성 전기 강: C≤0.0028%, Si:3.05-3.95%,Mn:0.12-0.65%,Al:0.14-1.15%,Sn:0.0035-0.25%; 상기 무방향성 전기 강 중 치수 1.5μm 이상의 Al 2O 3개재물의 수는 4.5개/mm 2를 초과하지 않는다. | 1. The non-oriented electrical steel with excellent high-temperature fatigue performance contains Fe and unavoidable impurities, and is characterized by further comprising the following chemical elements in percentage by mass: C≤0.0028%,Si:3.05-3.95%,Mn:0.12-0.65%,Al:0.14-1.15%,Sn:0.0035-0.25%; The number of Al 2O3 inclusions with the size of more than 1.5 mu m in the non-oriented electrical steel is not more than 4.5/mm 2. | 1. Fe 및 불가피적 불순물을 포함하는 고온 피로 성능이 우수한 무방향성 전기 강으로서, 질량 백분율 함량을 다음과 같은 각 화학 원소를 더 포함하는 것을 특징으로 하는 무방향성 전기 강: C≤0.0028%, Si:3.05-3.95%,Mn:0.12-0.65%,Al:0.14-1.15%,Sn:0.0035-0.25%; 상기 무방향성 전기 강 중 치수 1.5μm 이상의 Al 2O 3개재물의 수는 4.5개/mm 2를 초과하지 않는다. | 1. The non-oriented electrical steel with excellent high-temperature fatigue performance contains Fe and unavoidable impurities, and is characterized by further comprising the following chemical elements in percentage by mass: C≤0.0028%,Si:3.05-3.95%,Mn:0.12-0.65%,Al:0.14-1.15%,Sn:0.0035-0.25%; The number of Al 2O3 inclusions with the size of more than 1.5 mu m in the non-oriented electrical steel is not more than 4.5/mm 2. | 10 | 2023-10881257 | 2023-07-18 | 119332164 | 2025-01-21 |  |  | BAOSHAN IRON & STEEL Co.,Ltd. | Fang Xianshi ¦ Wang Bo ¦ Hao Yunwei ¦ Zhou Lin |  |  |  | 0 |  | 0 |  | 87034137 | CN119332164A ¦ WOWO2025-016428A1 | 2 | 심사중 |  | 8425042019082
JP | JP | P | B2 | 전기강판용 코팅 조성물, 전기강판, 적층 코어 및 회전 전기기계 | 전기강판용 코팅 조성물, 전기강판, 적층 코어 및 회전 전기기계 | 【요약】 【과제】전기강판의 판 두께가 얇아도 접착 성분에 의한 응력 변형의 부여를 감소시킬 수 있고, 모터 발열 시에도 접착 강도를 담보할 수 있는 내열성이 얻어지는 전기강판용 코팅 조성물, 그것을 이용한 전기강판, 적층 코어 및 회전 전기기계의 제공을 과제로 한다. 【해결 수단】적층 코어에 이용하는 전기강판이 전기강판용 코팅 조성물이 도포되어서 이루어진 절연 피막 3에 의해 모재 강판 2의 표면이 피복된 전기강판이며 상기 전기강판용 코팅 조성물은 폴리에스테르계 우레탄 수지 및 경화제인 융점이 50℃이상 200℃이하의 방향족 아민으로 이루어진 가교형 핫멜트 접착제와 연화점이 100℃이상 200℃이하 상온 고화 수지를 함유하고 상기 상온 고화 수지의 함유량이 상기 가교형 핫멜트 접착제 100 질량부에 대해 50 질량부 이상 300 질량부 이하인 전기강판용 코팅 조성물. 【선택도】도 5 | 【요약】 【과제】전기강판의 판 두께가 얇아도 접착 성분에 의한 응력 변형의 부여를 감소시킬 수 있고, 모터 발열 시에도 접착 강도를 담보할 수 있는 내열성이 얻어지는 전기강판용 코팅 조성물, 그것을 이용한 전기강판, 적층 코어 및 회전 전기기계의 제공을 과제로 한다. 【해결 수단】적층 코어에 이용하는 전기강판이 전기강판용 코팅 조성물이 도포되어서 이루어진 절연 피막 3에 의해 모재 강판 2의 표면이 피복된 전기강판이며 상기 전기강판용 코팅 조성물은 폴리에스테르계 우레탄 수지 및 경화제인 융점이 50℃이상 200℃이하의 방향족 아민으로 이루어진 가교형 핫멜트 접착제와 연화점이 100℃이상 200℃이하 상온 고화 수지를 함유하고 상기 상온 고화 수지의 함유량이 상기 가교형 핫멜트 접착제 100 질량부에 대해 50 질량부 이상 300 질량부 이하인 전기강판용 코팅 조성물. 【선택도】도 5 | 【청구항1】 폴리에스테르 폴리올과 폴리이소시아네이트와의 반응물인 폴리에스테르계 우레탄 수지 및 경화제로 이루어진 가교형 핫멜트 접착제와 상온 고화 수지를 함유하고 상기 상온 고화 수지의 연화점이 100℃이상 200℃이하이며 상기 상온 고화 수지의 함유량이 , 상기 가교형 핫멜트 접착제 100 질량부에 대해, 50 질량부 이상 300 질량부 이하인 전기강판용 코팅 조성물. | 【청구항1】 폴리에스테르 폴리올과 폴리이소시아네이트와의 반응물인 폴리에스테르계 우레탄 수지 및 경화제로 이루어진 가교형 핫멜트 접착제와 상온 고화 수지를 함유하고 상기 상온 고화 수지의 연화점이 100℃이상 200℃이하이며 상기 상온 고화 수지의 함유량이 , 상기 가교형 핫멜트 접착제 100 질량부에 대해, 50 질량부 이상 300 질량부 이하인 전기강판용 코팅 조성물. | 【청구항1】 폴리에스테르 폴리올과 폴리이소시아네이트와의 반응물인 폴리에스테르계 우레탄 수지 및 경화제로 이루어진 가교형 핫멜트 접착제와 상온 고화 수지를 함유하고 상기 상온 고화 수지의 연화점이 100℃이상 200℃이하이며 상기 상온 고화 수지의 함유량이 , 상기 가교형 핫멜트 접착제 100 질량부에 대해, 50 질량부 이상 300 질량부 이하인 전기강판용 코팅 조성물. | 【청구항1】 폴리에스테르 폴리올과 폴리이소시아네이트와의 반응물인 폴리에스테르계 우레탄 수지 및 경화제로 이루어진 가교형 핫멜트 접착제와 상온 고화 수지를 함유하고 상기 상온 고화 수지의 연화점이 100℃이상 200℃이하이며 상기 상온 고화 수지의 함유량이 , 상기 가교형 핫멜트 접착제 100 질량부에 대해, 50 질량부 이상 300 질량부 이하인 전기강판용 코팅 조성물. | 6 | 2021-101090 | 2021-06-17 | 2022-000504 | 2022-01-04 | 7620211 | 2025-01-15 | NIPPON STEEL CORP | 竹田 和年 ¦ 高谷 真介 ¦ 福地 美菜子 ¦ 田中 一郎 | 2020-104249 | JP | 2020-06-17 | 3 | JP6368733B2(BE) ¦ JP1995-336969A(BE) ¦ JP3563434B2(BE) | 0 |  | 87219528 | JP2020-104249 ¦ JP7620211B2 | 2 | 등록 | NIPPON STEEL CORP | 2725013000046
CN | CN | P | A | 인버터 압축기용 고효율 무방향성 실리콘강 및 그 제조 방법 | Efficient non-oriented silicon steel for inverter compressor and manufacturing method of efficient non-oriented silicon steel | 본 발명은 인버터 압축기용 고효율 무방향성 규소강 및 그 제조 방법을 제공하고, 종래 기술에 비해, 본 발명의 산 연결 압연 마무리 프레임은 평탄화기로 사용되어, 유화액 시스템의 전환이 생산 효율에 영향을 주는 것을 방지한다. 용접 와이어를 추가하지 않으면 용접 품질을 보장할 수 있으며 냉간 압연 전에 스트립을 유도 가열할 필요가 없어 비용을 절감할 수 있습니다. 완제품만 한 번 잘라 소재율을 높이고 생산성을 높였다. 또한 성분이 간단하고 비용이 저렴합니다. 압연 속도는 600-800m/min에 도달하고, 종방향 두께 변동은 ±3μm 이내이며, 동일 판차≤5μm이며, 고효율 인버터 압축기용 고정 로터의 요구를 만족시킨다. | According to the efficient non-oriented silicon steel for the inverter compressor and the manufacturing method of the efficient non-oriented silicon steel, compared with the prior art, an acid continuous rolling tail rack serves as a temper mill, and the situation that the production efficiency is affected by switching of an emulsion system is avoided. The welding quality can be guaranteed without adding welding wires, induction heating of strip steel is not needed before cold rolling, and cost is saved. And the finished product is cut once, so that the yield is improved, and the production efficiency is high. And the components are simple, and the cost is low. And the rolling speed reaches 600-800m/min, the longitudinal thickness fluctuation is within +/-3mu m, the same plate difference is less than or equal to 5mu m, and the stator and rotor requirements for the high-efficiency variable-frequency compressor are met. | 1. 상기 인버터 압축기용 고효율 무방향성 실리콘강은 이하의 질량 백분율 성분을 포함하는 것을 특징으로 하는 인버터 압축기용 고효율 무방향성 실리콘강: C≤0.0025%, Si 2.0%-2.5%,Als 0.3%-0.45%,Mn 0.15-0.35%,S≤0.0035%, P≤0.04%, N≤0.002%, Ti≤0.002%, Cu≤0.03%, Cr ≤0.03%Ni≤0.02%잔부는 Fe 및 불가피한 불순물이다. | 1. The high-efficiency non-oriented silicon steel for the variable frequency compressor is characterized by comprising the following components in percentage by mass of C less than or equal to 0.0025%, si 2.0% -2.5%, and Als 0.3 To 0.45 percent, 0.15 to 0.35 percent of Mn, less than or equal to 0.0035 percent of S, less than or equal to 0.04 percent of P, less than or equal to 0.002 percent of N, less than or equal to 0.002 percent of Ti, less than or equal to 0.03 percent of Cu, less than or equal to 0.03 percent of Cr, less than or equal to 0.02 percent of Ni, and the balance of Fe and unavoidable impurities. | 1. 상기 인버터 압축기용 고효율 무방향성 실리콘강은 이하의 질량 백분율 성분을 포함하는 것을 특징으로 하는 인버터 압축기용 고효율 무방향성 실리콘강: C≤0.0025%, Si 2.0%-2.5%,Als 0.3%-0.45%,Mn 0.15-0.35%,S≤0.0035%, P≤0.04%, N≤0.002%, Ti≤0.002%, Cu≤0.03%, Cr ≤0.03%Ni≤0.02%잔부는 Fe 및 불가피한 불순물이다. | 1. The high-efficiency non-oriented silicon steel for the variable frequency compressor is characterized by comprising the following components in percentage by mass of C less than or equal to 0.0025%, si 2.0% -2.5%, and Als 0.3 To 0.45 percent, 0.15 to 0.35 percent of Mn, less than or equal to 0.0035 percent of S, less than or equal to 0.04 percent of P, less than or equal to 0.002 percent of N, less than or equal to 0.002 percent of Ti, less than or equal to 0.03 percent of Cu, less than or equal to 0.03 percent of Cr, less than or equal to 0.02 percent of Ni, and the balance of Fe and unavoidable impurities. | 10 | 2024-11383276 | 2024-09-30 | 119307809 | 2025-01-14 |  |  | XINYU IRON & STEEL Co.,Ltd. | Xu Jianping ¦ Yu Xiaoqin ¦ Xie Fangjun ¦ Xing Zexin ¦ Li Na ¦ Wan Wei ¦ Yan Zheng ¦ Yang Jingfu ¦ Huang Suzhong ¦ Lai Yun |  |  |  | 0 |  | 0 |  | 86737302 | CN119307809A | 1 | 심사중 |  | 8425032018450
KR | KR | P | A |  | 무방향성 전기강판 및 그 제조방법 |  | 본 출원은 무방향성 전기강판 및 그 제조방법에 관한 것이다. 본 출원의 무방향성 전기강판 및 그 제조방법에 의하면, 자기적 특성이 우수할 수 있고, 구체적으로, 낮은 철손 및 우수한 자속밀도를 가질 수 있다. |  | 중량%로, Si: 3.0%~3.8%, Mn: 0.2%~0.5% 및 Al: 0.5%~1.5% 포함하고, 나머지 Fe 및 기타 불가피한 불순물을 포함하는 강판기재; 및 상기 강판기재의 표면에 형성되며, 두께가 0.05 ㎛ 이상인 Ni층을 포함하고, 전체 표면으로부터 1 ㎛의 깊이에서 측정된 질소분율이 5% 이하인 무방향성 전기강판. |  | 1. 중량%로, Si: 3.0%~3.8%, Mn: 0.2%~0.5% 및 Al: 0.5%~1.5% 포함하고, 나머지 Fe 및 기타 불가피한 불순물을 포함하는 강판기재; 및 상기 강판기재의 표면에 형성되며, 두께가 0.05 ㎛ 이상인 Ni층을 포함하고, 전체 표면으로부터 1 ㎛의 깊이에서 측정된 질소분율이 5% 이하인 무방향성 전기강판. ¦ 5. 중량%로, Si: 3.0%~3.8%, Mn: 0.2%~0.5% 및 Al: 0.5%~1.5% 포함하고, 나머지 Fe 및 기타 불가피한 불순물을 포함하는 슬라브를 재가열한 후 열간압연하는 단계; 냉간압연하여 냉연강판을 제조하는 단계; 상기 냉연강판의 표면에 두께가 0.05 ㎛ 이상인 Ni층을 형성하는 단계; 및 상기 냉연강판을 최종 소둔하는 단계를 포함하며, 상기 최종 소둔하는 단계를 거쳐 제조된 무방향성 전기강판은 전체 표면으로부터 1 ㎛의 깊이에서 측정된 질소분율이 5% 이하인 무방향성 전기강판의 제조방법. | 8 | 10-2023-0086382 | 2023-07-04 | 10-2025-0006510 | 2025-01-13 |  |  | 현대제철 주식회사 | 오규진 ¦ 강춘구 |  |  |  | 6 | CN001225396A ¦ JP5181439B2 ¦ JP3490048B2 ¦ JP1999-106876A(BE) ¦ KR10-1284466B1 ¦ KR10-0514933B1 | 0 |  | 86623675 | KR10-2025-0006510A | 1 | 거절 |  | 3525031000412
CN | CN | P | A | 실리콘강의 자기 접착 코팅 경화 정도 평가 방법 | Evaluation method for curing degree of silicon steel self-adhesive coating | 본 발명은 실리콘강 자가접착 코팅층의 경화 정도 평가 방법을 개시하고, 이하의 단계를 포함한다: S1, 푸리에 변환 감쇠 전반사 적외선 분광법을 이용하여 규소강 자가접착 코팅층의 적외선 스펙트럼을 획득한다; S2, 적외선 스펙트럼을 분석하고 규소강 자가접착 코팅층의 반응 특성 피크와 기준 피크를 식별하고 선택합니다; S3,단계S2가 선택하는 반응 특징 피크 및 기준 피크에 대해 적분 계산을 진행하고, 자가접착 코팅층 경화 정도의 반응 전환율을 획득한다; S4,자체 접착 코팅층 경화정도의 반응 전환율에 근거하여 규소강의 자체 접착 코팅층 경화정도를 판단한다. 본 발명은 인위적인 요인의 영향을 피하고, 샘플에 대해 특수한 처리를 할 필요가 없고, 테스트 감도 및 해상도가 양호하고, 테스트 결과가 비교적 과학적이고 신뢰할 수 있으며, 샘플의 겉보기 색상 및 코팅 두께의 간섭을 받지 않고, 자체 접착 코팅의 경화 상태의 기계측 검사 또는 신속한 분석 방법으로 사용될 수 있다. | The invention discloses a method for evaluating the curing degree of a silicon steel self-adhesive coating. The method comprises the following steps: S1, acquiring an infrared spectrogram of the silicon steel self-adhesive coating by using Fourier transform attenuated total reflection infrared spectroscopy; s2, analyzing the infrared spectrogram, identifying and selecting a reaction characteristic peak and a reference peak of the silicon steel self-adhesive coating; s3, performing integral calculation on the reaction characteristic peak and the reference peak selected in the step S2 to obtain the reaction conversion rate of the curing degree of the self-adhesive coating; and S4, judging the curing degree of the silicon steel self-adhesive coating according to the reaction conversion rate of the curing degree of the self-adhesive coating. According to the method, the influence of human factors is avoided, the sample does not need to be specially treated, the test sensitivity and the resolution ratio are relatively good, the test result is relatively scientific and reliable, the method is not interfered by the apparent color of the sample and the thickness of the coating, and the method can be used as a beside-machine detection or rapid analysis method for the curing state of the self-adhesive coating. | 1. 다음 단계를 포함하는 것을 특징으로 하는 실리콘강 자가접착 코팅층의 경화 정도 평가 방법: S1, 푸리에 변환 감쇠 전반사 적외선 분광법을 이용하여 규소강 자가접착 코팅층의 적외선 스펙트럼을 획득한다; S2,상기 적외선 스펙트럼에 대해 분석을 하고, 식별하고 선택하고 규소강 자가접착 코팅층의 반응 특징 피크 및 기준 피크; S3,상기 단계S2가 선택하는 반응 특징 피크 및 기준 피크에 대해 적분 계산을 진행하고, 자가접착 코팅층 경화 정도의 반응 전환율을 획득한다; S4,상기 자가접착 코팅층 경화정도의 반응 전환율에 근거하여 규소강 자가접착 코팅층 경화정도를 판단한다. | 1. The method for evaluating the curing degree of the silicon steel self-adhesive coating is characterized by comprising the following steps of: s1, obtaining an infrared spectrogram of a silicon steel self-adhesive coating by utilizing a Fourier transform attenuated total reflection infrared spectrometry; s2, analyzing the infrared spectrogram, and identifying and selecting a reaction characteristic peak and a reference peak of the silicon steel self-bonding coating; s3, carrying out integral calculation on the reaction characteristic peak and the reference peak selected in the step S2 to obtain the reaction conversion rate of the curing degree of the self-adhesive coating; s4, judging the curing degree of the silicon steel self-bonding coating according to the reaction conversion rate of the curing degree of the self-bonding coating. | 1. 다음 단계를 포함하는 것을 특징으로 하는 실리콘강 자가접착 코팅층의 경화 정도 평가 방법: S1, 푸리에 변환 감쇠 전반사 적외선 분광법을 이용하여 규소강 자가접착 코팅층의 적외선 스펙트럼을 획득한다; S2,상기 적외선 스펙트럼에 대해 분석을 하고, 식별하고 선택하고 규소강 자가접착 코팅층의 반응 특징 피크 및 기준 피크; S3,상기 단계S2가 선택하는 반응 특징 피크 및 기준 피크에 대해 적분 계산을 진행하고, 자가접착 코팅층 경화 정도의 반응 전환율을 획득한다; S4,상기 자가접착 코팅층 경화정도의 반응 전환율에 근거하여 규소강 자가접착 코팅층 경화정도를 판단한다. | 1. The method for evaluating the curing degree of the silicon steel self-adhesive coating is characterized by comprising the following steps of: s1, obtaining an infrared spectrogram of a silicon steel self-adhesive coating by utilizing a Fourier transform attenuated total reflection infrared spectrometry; s2, analyzing the infrared spectrogram, and identifying and selecting a reaction characteristic peak and a reference peak of the silicon steel self-bonding coating; s3, carrying out integral calculation on the reaction characteristic peak and the reference peak selected in the step S2 to obtain the reaction conversion rate of the curing degree of the self-adhesive coating; s4, judging the curing degree of the silicon steel self-bonding coating according to the reaction conversion rate of the curing degree of the self-bonding coating. | 9 | 2023-10835971 | 2023-07-10 | 119290799 | 2025-01-10 |  |  | BAOSHAN IRON & STEEL Co.,Ltd. | Li Dengfeng ¦ Wang Ni ¦ Hong Tao ¦ Wang Bo |  |  |  | 0 |  | 0 |  | 86659803 | CN119290799A | 1 | 심사중 |  | 8425031027159
PCT | PCT | P | A1 | 비-결정립-방향 금속 전기 스트립 또는 시트, 비-결정립-방향 전기 스트립의 제조 방법, 및 사용 | NON-GRAIN-ORIENTED METAL ELECTRICAL STRIP OR SHEET, METHOD FOR PRODUCING A NON-GRAIN-ORIENTED ELECTRICAL STRIP, AND USE | 본 발명은<0.270 mm 두께로 그 합금 조성에 추가하여 특성화되는 비 결정립 지향 금속 전기 스트립 또는 시트에 관한 것이다. 그리고 0.2%저항성 응력 Rp0.2>(420)MPa. 본 발명의 다른 측면은 비결정질 지향 전기 스트립의 제조 방법 및 용도에 관한 것이다. | The invention relates to a non-grain-oriented metal electrical strip or sheet which is characterized, in addition to its alloy composition, by a thickness of < 0.270 mm and a 0.2% proof stress Rp0.2 > 420 MPa. Another aspect of the invention relates to a method for producing a non-grain-oriented electrical strip and to a use. | 1. 각각 중량 백분율로 짧은 다음 구성 요소로 구성된 비 결정립 지향 금속 전기 강판 또는 시트: wt.%: C.C.C.C: 0.0005 내지 0.00040, 바람직하게는 0.0005 내지 0.00035; 실리콘: 2.8 내지 3.2, 바람직하게는 2.9 내지 3.1; 알루미늄: 1.3 내지 1.7, 바람직하게는 1.40 내지 1.60; MN: 0.5 내지 0.7, 바람직하게는 0.55 내지 0.65; P.P.P.P: 최대 0.040, 바람직하게는 최대 0.020; S.S.S: 최대 0.0030, 바람직하게는 최대 0.0010; N개: 최대 0.0030; 티타늄: 0.0070까지, 바람직하게는 0.0040까지; mo+Nb+V+Zr+Sb+Sn+Cu+Cr+Ni: 최대 0.1; 전기 강 또는 시트가 두께<0.270 mm, 바람직하게는<0.260 mm, 및 0.2%항복 강도 Rp0.2>420 MPa를 갖는 것을 특징으로 하는 잔여물 Fe 및 불가피한 불순물. | 1. Non-grain-oriented metallic electrical steel or sheet, consisting of the following components, each in weight percentage, in short: wt.-%: C: 0.0005 to 0.0040, preferably 0.0005 to 0.0035;Si: 2.8 to 3.2, preferably 2.9 to 3.1; Al: 1.3 to 1.7, preferably 1.40 to 1.60; Mn: 0.5 to 0.7, preferably 0.55 to 0.65; P: up to 0.040, preferably up to 0.020; S: up to 0.0030, preferably up to 0.0010; N : up to 0.0030; Ti: up to 0.0070, preferably up to 0.0040; Mo+Nb+V+Zr+Sb+Sn+Cu+Cr+Ni: up to 0.1; Residue Fe and unavoidable impurities, characterised by the fact that the electrical steel or sheet has a thickness < 0.270 mm, preferably < 0.260 mm, and a 0.2 % yield strength Rp0.2 > 420 MPa. |  |  |  | PCT-EP2024-062237 | 2024-05-03 | WO2025-008095 | 2025-01-09 |  |  | THYSSENKRUPP STEEL EUROPE AG | VIDOVIC, Anton ¦ WINKLER, Nina Maria ¦ FISCHER, Olaf ¦ MATOS COSTA, Aleksander ¦ MACHALITZA, Karsten ¦ LÜBKE, Jan | 10-2023-117593 | DE | 2023-07-04 |  |  |  |  | 86638052 | DE10-2023-117593 ¦ WOWO2025-008095A1 | 2 |  |  | 6025002001004
EP | EP | P | A1 | 코어 설계 장치, 코어 설계 방법과 프로그램 | CORE DESIGN DEVICE, CORE DESIGN METHOD, AND PROGRAM | 코어 설계 장치(100)는 변형 패턴((310a, 310b))의 적용 방법을 나타내는 파라미터를 포함하는 적용 파라미터를 취득한다. 코어 장치(100)는 애플리케이션 파라미터에 포함된 애플리케이션 방식에 따라 설계 대상 요소에 변형 패턴((310a, 310b))을 적용하여 설계 대상 요소의 형상을 변경한다. 코어 설계 장치(100)는 설계 대상 요소의 형상이 변경된 코어를 포함하는 장치가 동작하는 경우, 장치의 특성을 나타내는 값에 기초하여 코어의 형상을 결정한다. | A core design device (100) acquires an application parameter including a parameter indicating an application method of a deformation pattern (310a, 310b). The core device (100) changes a shape of a design target element by applying the deformation pattern (310a, 310b) to the design target element according to the application method included in the application parameter. The core design apparatus (100) determines a shape of a core based on a value indicating a characteristic of a device when the device including the core in which the shape of the design target element has been changed is operated. | 코어의 형상 설계와 관련된 계산을 수행하기 위한 코어 설계 장치, 상기 코어 설계 장치는 코어를 포함한다: 상기 코어의 설계 대상 요소의 기본 형상을 획득하도록 구성된 기본 형상 획득부; 그리고 상기 기본 형상으로부터 상기 코어의 상기 설계 대상 요소의 형상을 변경함으로써 상기 코어의 형상을 결정하도록 구성된 코어 형상 결정부, 코어 형상 결정부가 포함하는 코어 형상 결정부: 설계 대상 요소의 형상에 대한 변형의 내용을 나타내는 변형 패턴을 획득하는 변형 패턴 획득부; 응용 파라미터를 획득하는 파라미터 획득부; 변형 패턴과 적용 파라미터를 이용하여 설계 대상 요소의 형상을 변경하는 설계 대상 요소 변경부; 설계 대상 요소의 형상이 변경된 코어를 포함하는 장치가 동작하는 경우, 장치의 특성을 나타내는 값을 산출하는 특성값 산출부; 그리고 장치의 특성을 나타내는 값에 기초하여 코어의 형상을 결정하는 결정부, 상기 적용 파라미터는 상기 설계 대상 요소에 상기 변형 패턴이 적용될 때 상기 변형 패턴의 적용 방법을 나타내는 파라미터를 포함한다, 설계 대상 요소 변경부는 적용 방식에 따라 설계 대상 요소에 변형 패턴을 적용하여 설계 대상 요소에 비선형 매핑을 적용한다, 변형 패턴은 설계 대상 요소의 기본 형상 상의 상대 좌표계의 각 위치에서의 변위를 나타내고, 변형 패턴은 설계 대상 요소의 기본 형상 상의 각 위치에서의 변위를 나타낸다. 변형 패턴들 중 적어도 하나는 변경 전후의 형상들이 동형 매핑 관계로 들어오는 변형의 내용을 나타낸다. | A core design apparatus for performing calculations related to design of a shape of a core, the core design apparatus comprising: a basic shape acquisition part configured to acquire a basic shape of a design target element of the core; and a core shape determination part configured to determine a shape of the core by changing a shape of the design target element of the core from the basic shape, wherein the core shape determination part includes: a deformation pattern acquisition part that acquires a deformation pattern indicating content of deformation to the shape of the design target element; a parameter acquisition part that acquires an application parameter; a design target element change part that changes the shape of the design target element by using the deformation pattern and the application parameter; a characteristic value calculation part that calculates a value indicating a characteristic of a device when the device including the core in which the shape of the design target element has been changed is operated; and a determination part that determines the shape of the core based on the value indicating the characteristic of the device, wherein the application parameter includes a parameter indicating an application method of the deformation pattern when the deformation pattern is applied to the design target element, wherein the design target element change part applies nonlinear mapping to the design target element by applying the deformation pattern to the design target element according to the application method, wherein the deformation pattern indicates displacement at each position in a relative coordinate system on the basic shape of the design target element, and at least one of the deformation patterns indicates content of deformation in which shapes before and after change are brought into a homeomorphic mapping relationship. | 코어의 형상 설계와 관련된 계산을 수행하기 위한 코어 설계 장치, 상기 코어 설계 장치는 코어를 포함한다: 상기 코어의 설계 대상 요소의 기본 형상을 획득하도록 구성된 기본 형상 획득부; 그리고 상기 기본 형상으로부터 상기 코어의 상기 설계 대상 요소의 형상을 변경함으로써 상기 코어의 형상을 결정하도록 구성된 코어 형상 결정부, 코어 형상 결정부가 포함하는 코어 형상 결정부: 설계 대상 요소의 형상에 대한 변형의 내용을 나타내는 변형 패턴을 획득하는 변형 패턴 획득부; 응용 파라미터를 획득하는 파라미터 획득부; 변형 패턴과 적용 파라미터를 이용하여 설계 대상 요소의 형상을 변경하는 설계 대상 요소 변경부; 설계 대상 요소의 형상이 변경된 코어를 포함하는 장치가 동작하는 경우, 장치의 특성을 나타내는 값을 산출하는 특성값 산출부; 그리고 장치의 특성을 나타내는 값에 기초하여 코어의 형상을 결정하는 결정부, 상기 적용 파라미터는 상기 설계 대상 요소에 상기 변형 패턴이 적용될 때 상기 변형 패턴의 적용 방법을 나타내는 파라미터를 포함한다, 설계 대상 요소 변경부는 적용 방식에 따라 설계 대상 요소에 변형 패턴을 적용하여 설계 대상 요소에 비선형 매핑을 적용한다, 변형 패턴은 설계 대상 요소의 기본 형상 상의 상대 좌표계의 각 위치에서의 변위를 나타내고, 변형 패턴은 설계 대상 요소의 기본 형상 상의 각 위치에서의 변위를 나타낸다. 변형 패턴들 중 적어도 하나는 변경 전후의 형상들이 동형 매핑 관계로 들어오는 변형의 내용을 나타낸다. ¦ 코어의 형상 설계와 관련된 계산을 수행하는 코어 설계 방법, 상기 코어 설계 방법은 코어의 형상 설계와 관련된 계산을 포함한다: 코어의 설계 대상 요소의 기본 형상을 획득하는 기본 형상 획득 단계; 그리고 상기 기초 형상으로부터 상기 코어의 설계 대상 요소의 형상을 변경하여 상기 코어의 형상을 결정하는 코어 형상 결정 단계, 상기 코어 형상 결정 단계는 상기 코어 형상 결정 단계를 포함한다: 설계 대상 요소의 형상에 대한 변형의 내용을 나타내는 변형 패턴을 획득하는 변형 패턴 획득 단계; 애플리케이션 파라미터를 획득하는 파라미터 획득 단계; 상기 변형패턴과 상기 적용파라미터를 이용하여 상기 설계대상요소의 형상을 변경하는 설계대상요소 변경단계; 설계 대상 요소의 형상이 변경된 코어를 포함하는 장치가 동작하는 경우, 장치의 특성을 나타내는 값을 산출하는 특성값 산출 단계; 그리고 디바이스의 특성을 나타내는 값에 기초하여 코어의 형상을 결정하는 결정 단계, 상기 적용 파라미터는 상기 설계 대상 요소에 상기 변형 패턴이 적용될 때 상기 변형 패턴의 적용 방법을 나타내는 파라미터를 포함한다, 설계 대상 요소 변경 단계는 적용 방식에 따라 설계 대상 요소에 변형 패턴을 적용하여 설계 대상 요소에 비선형 매핑을 적용한다, 변형 패턴은 설계 대상 요소의 기본 형상 상의 상대 좌표계의 각 위치에서의 변위를 나타내고, 변형 패턴은 설계 대상 요소의 기본 형상 상의 각 위치에서의 변위를 나타낸다. 변형 패턴들 중 적어도 하나는 변경 전후의 형상들이 동형 매핑 관계로 들어오는 변형의 내용을 나타낸다. | A core design apparatus for performing calculations related to design of a shape of a core, the core design apparatus comprising: a basic shape acquisition part configured to acquire a basic shape of a design target element of the core; and a core shape determination part configured to determine a shape of the core by changing a shape of the design target element of the core from the basic shape, wherein the core shape determination part includes: a deformation pattern acquisition part that acquires a deformation pattern indicating content of deformation to the shape of the design target element; a parameter acquisition part that acquires an application parameter; a design target element change part that changes the shape of the design target element by using the deformation pattern and the application parameter; a characteristic value calculation part that calculates a value indicating a characteristic of a device when the device including the core in which the shape of the design target element has been changed is operated; and a determination part that determines the shape of the core based on the value indicating the characteristic of the device, wherein the application parameter includes a parameter indicating an application method of the deformation pattern when the deformation pattern is applied to the design target element, wherein the design target element change part applies nonlinear mapping to the design target element by applying the deformation pattern to the design target element according to the application method, wherein the deformation pattern indicates displacement at each position in a relative coordinate system on the basic shape of the design target element, and at least one of the deformation patterns indicates content of deformation in which shapes before and after change are brought into a homeomorphic mapping relationship. ¦ A core design method of performing calculations related to design of a shape of a core, the core design method comprising: a basic shape acquisition step of acquiring a basic shape of a design target element of the core; and a core shape determination step of determining a shape of the core by changing a shape of the design target element of the core from the basic shape, wherein the core shape determination step includes: a deformation pattern acquisition step of acquiring a deformation pattern indicating content of deformation to the shape of the design target element; a parameter acquisition step of acquiring an application parameter; a design target element change step of changing the shape of the design target element by using the deformation pattern and the application parameter; a characteristic value calculation step of calculating a value indicating a characteristic of a device when the device including the core in which the shape of the design target element has been changed is operated; and a determination step of determining the shape of the core based on the value indicating the characteristic of the device, wherein the application parameter includes a parameter indicating an application method of the deformation pattern when the deformation pattern is applied to the design target element, wherein the design target element change step applies nonlinear mapping to the design target element by applying the deformation pattern to the design target element according to the application method, wherein the deformation pattern indicates displacement at each position in a relative coordinate system on the basic shape of the design target element, and at least one of the deformation patterns indicates content of deformation in which shapes before and after change are brought into a homeomorphic mapping relationship. | 9 | 2023-763309 | 2023-02-21 | 4488866 | 2025-01-08 |  |  | NIPPON STEEL CORPORATION | HONMA, Rei | 2022-031019 | JP | 2022-03-01 | 0 |  | 0 |  | 105111333 | BR112024013056A2 ¦ CA3241053A1 ¦ CN118749103B ¦ EP4488866A1 ¦ IN202417049621 ¦ JP2022-031019 ¦ JP7564497B2 ¦ KR10-2796532B1 ¦ MXMX/a/2024/009118A ¦ RU0002843515C2 ¦ SG11202403997XA ¦ TWI861735B ¦ US12299355B2 ¦ VN109036A ¦ WOWO2023-167050A1 | 15 | 심사중 |  | 1525002001990
KR | KR | P | A |  | 무방향성 전기강판 및 그 제조방법 |  | 본 발명은 무방향성 전기강판의 제조방법으로서, 슬라브를 열간 압연하여 열연판을 제조하는 단계; 상기 제조된 열연판을 열연 소둔하여 열연소둔판을 제조하는 단계; 상기 열연소둔판을 100℃ 이상 220℃ 이하의 온도로 가열하고 상기 가열된 열연소둔판을 슬리팅하는 단계; 상기 슬리팅된 열연소둔판을 냉간 압연하여 냉연판을 제조하는 단계; 및 상기 냉연판을 냉연 소둔하여 냉연소둔판을 제조하는 단계;를 포함하는, 무방향성 전기강판의 제조방법이 제공된다. |  | 무방향성 전기강판의 제조방법으로서, 중량%로, 탄소(C) 0 중량% 초과 0.003 중량% 이하, 규소(Si) 2.5 중량% 이상 7.0 중량% 이하, 망간(Mn) 0.2 중량% 이상 1.0 중량% 이하, 알루미늄(Al) 0 중량% 초과 3.5 중량% 이하, 인(P) 0 중량% 초과 0.015 중량% 이하, 황(S) 0 중량% 초과 0.003 중량% 이하, 질소(N) 0 중량% 초과 0.003 중량% 이하, 티타늄(Ti) 0 중량% 초과 0.003 중량% 이하, 잔부의 철(Fe) 및 불가피한 불순물을 포함하는 슬라브를 열간 압연하여 열연판을 제조하는 단계; 상기 제조된 열연판을 열연 소둔하여 열연소둔판을 제조하는 단계; 상기 열연소둔판을 100℃ 이상 220℃ 이하의 온도로 가열하고 상기 가열된 열연소둔판을 슬리팅하는 단계; 상기 슬리팅된 열연소둔판을 냉간 압연하여 냉연판을 제조하는 단계; 및 상기 냉연판을 냉연 소둔하여 냉연소둔판을 제조하는 단계; 를 포함하는, 무방향성 전기강판의 제조방법. |  | 1. 무방향성 전기강판의 제조방법으로서, 중량%로, 탄소(C) 0 중량% 초과 0.003 중량% 이하, 규소(Si) 2.5 중량% 이상 7.0 중량% 이하, 망간(Mn) 0.2 중량% 이상 1.0 중량% 이하, 알루미늄(Al) 0 중량% 초과 3.5 중량% 이하, 인(P) 0 중량% 초과 0.015 중량% 이하, 황(S) 0 중량% 초과 0.003 중량% 이하, 질소(N) 0 중량% 초과 0.003 중량% 이하, 티타늄(Ti) 0 중량% 초과 0.003 중량% 이하, 잔부의 철(Fe) 및 불가피한 불순물을 포함하는 슬라브를 열간 압연하여 열연판을 제조하는 단계; 상기 제조된 열연판을 열연 소둔하여 열연소둔판을 제조하는 단계; 상기 열연소둔판을 100℃ 이상 220℃ 이하의 온도로 가열하고 상기 가열된 열연소둔판을 슬리팅하는 단계; 상기 슬리팅된 열연소둔판을 냉간 압연하여 냉연판을 제조하는 단계; 및 상기 냉연판을 냉연 소둔하여 냉연소둔판을 제조하는 단계; 를 포함하는, 무방향성 전기강판의 제조방법. ¦ 8. 무방향성 전기강판으로서, 중량%로, 탄소(C) 0 중량% 초과 0.003 중량% 이하, 규소(Si) 2.5 중량% 이상 7.0 중량% 이하, 망간(Mn) 0.2 중량% 이상 1.0 중량% 이하, 알루미늄(Al) 0 중량% 초과 3.5 중량% 이하, 인(P) 0 중량% 초과 0.015 중량% 이하, 황(S) 0 중량% 초과 0.003 중량% 이하, 질소(N) 0 중량% 초과 0.003 중량% 이하, 티타늄(Ti) 0 중량% 초과 0.003 중량% 이하, 잔부의 철(Fe) 및 불가피한 불순물을 포함하고, 상기 무방향성 전기강판에서 10cm 길이당 100㎛ 이상의 길이는 갖는 에지 크랙의 개수는 14개 미만으로 존재하는, 무방향성 전기강판. | 12 | 10-2023-0085221 | 2023-06-30 | 10-2025-0003168 | 2025-01-07 |  |  | 현대제철 주식회사 | 장진영 ¦ 조한혁 ¦ 강춘구 |  |  |  | 6 | CN114045433B(BE) ¦ CN114045434B ¦ CN110366604B ¦ CN102367547B ¦ JP1994-017508B2 ¦ KR10-1582581B1(BE) | 0 |  | 86419333 | KR10-2025-0003168A | 1 | 거절 |  | 3525021001725
KR | KR | P | A |  | 무방향성 전기강판 및 그 제조방법 |  | 본 발명은 무방향성 전기강판으로서, 상기 무방향성 전기강판은 300 MPa 이상의 항복강도를 갖고, 상기 무방향성 전기강판의 철손(W)과 주파수(f)를 100으로 나눈 값(F)은 관계식 1(W = a*F2 + b*F + c)의 형식으로 표현되고, 상기 관계식 1에서 이차항의 계수 a와 상기 무방향성 전기강판의 항복강도는 관계식 2(σy = 322*a-0.615)를 만족하는 것을 특징으로 하는, 무방향성 전기강판이 제공된다. |  | 무방향성 전기강판으로서, 상기 무방향성 전기강판은 300MPa 이상의 항복강도를 갖고, 상기 무방향성 전기강판의 철손(W)과 주파수(f)를 100으로 나눈 값(F)은 아래의 관계식 1의 형식으로 표현되고, <관계식 1> W = a*F2 + b*F + c 상기 관계식 1에서 W는 주파수(f)에서 측정된 철손이고, F는 주파수(f)를 100으로 나눈 값에 해당하고, 상기 관계식 1에서 이차항의 계수 a와 상기 무방향성 전기강판의 항복강도는 아래의 관계식 2를 만족하고, <관계식 2> σy = 322*a-0.615 상기 관계식 2에서 σy는 무방향성 전기강판의 항복강도에 해당하고, a는 관계식 1에서의 이차항의 계수인, 무방향성 전기강판. |  | 1. 무방향성 전기강판으로서, 상기 무방향성 전기강판은 300MPa 이상의 항복강도를 갖고, 상기 무방향성 전기강판의 철손(W)과 주파수(f)를 100으로 나눈 값(F)은 아래의 관계식 1의 형식으로 표현되고, <관계식 1> W = a*F2 + b*F + c 상기 관계식 1에서 W는 주파수(f)에서 측정된 철손이고, F는 주파수(f)를 100으로 나눈 값에 해당하고, 상기 관계식 1에서 이차항의 계수 a와 상기 무방향성 전기강판의 항복강도는 아래의 관계식 2를 만족하고, <관계식 2> σy = 322*a-0.615 상기 관계식 2에서 σy는 무방향성 전기강판의 항복강도에 해당하고, a는 관계식 1에서의 이차항의 계수인, 무방향성 전기강판. ¦ 6. 무방향성 전기강판의 제조방법으로서, 슬라브를 열간 압연하여 열연판을 제조하는 단계; 상기 제조된 열연판을 열연 소둔하여 열연 소둔판을 제조하는 단계; 상기 제조된 열연 소둔판을 냉간 압연하여 냉연판을 제조하는 단계; 및 상기 제조된 냉연판을 냉연 소둔하여 냉연소둔판을 제조하는 단계; 를 포함하고, 상기 무방향성 전기강판의 철손(W)과 주파수(f)를 100으로 나눈 값(F)은 아래의 관계식 3의 형식으로 표현되고, <관계식 3> W = a*F2 + b*F + c 상기 관계식 3에서 W는 주파수(f)에서 측정된 철손이고, F는 주파수(f)를 100으로 나눈 값에 해당하고, 상기 관계식 3에서 이차항의 계수 a와 상기 무방향성 전기강판의 항복강도는 아래의 관계식 4를 만족하고, <관계식 4> σy = 322*a-0.615 상기 관계식 4에서 σy는 무방향성 전기강판의 항복강도에 해당하고, a는 관계식 3에서의 이차항의 계수인, 무방향성 전기강판의 제조방법. | 11 | 10-2023-0085222 | 2023-06-30 | 10-2025-0003169 | 2025-01-07 |  |  | 현대제철 주식회사 | 김성태 ¦ 강춘구 |  |  |  | 6 | JP7231134B1 ¦ KR10-2023-0095256A ¦ KR10-2794711B1 ¦ KR10-2021-0024613A ¦ KR10-2570981B1 ¦ KR10-2516331B1 | 0 |  | 86419334 | KR10-2025-0003169A | 1 | 심사중 |  | 3525021001726
KR | KR | P | A |  | 무방향성 전기강판 및 그 제조방법 |  | 본 발명은 탄소(C): 0wt% 초과 0.005wt% 이하, 실리콘(Si): 0.01wt% 이상 1.6wt% 이하, 망간(Mn): 0.1wt% 이상 0.5wt% 이하, 알루미늄(Al): 0wt% 초과 0.5wt% 이하, 인(P): 0wt% 초과 0.015wt% 이하, 황(S): 0wt% 초과 0.005wt% 이하, 질소(N): 0wt% 초과 0.005wt% 이하, 티타늄(Ti): 0wt% 초과 0.005wt% 이하, 잔부의 철(Fe) 및 기타 불가피한 불순물을 포함하는 슬라브를 준비하는 단계와, 상기 슬라브를 열간 압연하여 열연판을 형성하는 단계와, 상기 열연판을 권취하는 단계와, 상기 권취된 열연판을 보열 처리하는 단계와, 상기 보열 처리된 열연판을 냉간 압연하여 냉연판을 형성하는 단계와, 상기 냉연판을 냉연 소둔하여 냉연 소둔판을 형성하는 단계를 포함하고, 상기 권취된 열연판을 보열 처리하는 단계는, 상기 권취된 열연판의 폭방향 에지부를 650℃ 이상 700℃ 이하의 온도로 1시간 이상 2시간 이하 동안 가열하는 단계인, 무방향성 전기강판의 제조방법을 제공한다. |  | 탄소(C): 0wt% 초과 0.005wt% 이하, 실리콘(Si): 0.01wt% 이상 1.6wt% 이하, 망간(Mn): 0.1wt% 이상 0.5wt% 이하, 알루미늄(Al): 0wt% 초과 0.5wt% 이하, 인(P): 0wt% 초과 0.015wt% 이하, 황(S): 0wt% 초과 0.005wt% 이하, 질소(N): 0wt% 초과 0.005wt% 이하, 티타늄(Ti): 0wt% 초과 0.005wt% 이하, 잔부의 철(Fe) 및 기타 불가피한 불순물을 포함하는 슬라브를 준비하는 단계; 상기 슬라브를 열간 압연하여 열연판을 형성하는 단계; 상기 열연판을 권취하는 단계; 상기 권취된 열연판을 보열 처리하는 단계; 상기 보열 처리된 열연판을 냉간 압연하여 냉연판을 형성하는 단계; 및 상기 냉연판을 냉연 소둔하여 냉연 소둔판을 형성하는 단계;를 포함하고, 상기 권취된 열연판을 보열 처리하는 단계는, 상기 권취된 열연판의 폭방향 에지부를 650℃ 이상 700℃ 이하의 온도로 1시간 이상 2시간 이하 동안 가열하는 단계인, 무방향성 전기강판의 제조방법. |  | 1. 탄소(C): 0wt% 초과 0.005wt% 이하, 실리콘(Si): 0.01wt% 이상 1.6wt% 이하, 망간(Mn): 0.1wt% 이상 0.5wt% 이하, 알루미늄(Al): 0wt% 초과 0.5wt% 이하, 인(P): 0wt% 초과 0.015wt% 이하, 황(S): 0wt% 초과 0.005wt% 이하, 질소(N): 0wt% 초과 0.005wt% 이하, 티타늄(Ti): 0wt% 초과 0.005wt% 이하, 잔부의 철(Fe) 및 기타 불가피한 불순물을 포함하는 슬라브를 준비하는 단계; 상기 슬라브를 열간 압연하여 열연판을 형성하는 단계; 상기 열연판을 권취하는 단계; 상기 권취된 열연판을 보열 처리하는 단계; 상기 보열 처리된 열연판을 냉간 압연하여 냉연판을 형성하는 단계; 및 상기 냉연판을 냉연 소둔하여 냉연 소둔판을 형성하는 단계;를 포함하고, 상기 권취된 열연판을 보열 처리하는 단계는, 상기 권취된 열연판의 폭방향 에지부를 650℃ 이상 700℃ 이하의 온도로 1시간 이상 2시간 이하 동안 가열하는 단계인, 무방향성 전기강판의 제조방법. ¦ 5. 탄소(C): 0wt% 초과 0.005wt% 이하, 실리콘(Si): 0.01wt% 이상 1.6wt% 이하, 망간(Mn): 0.1wt% 이상 0.5wt% 이하, 알루미늄(Al): 0wt% 초과 0.5wt% 이하, 인(P): 0wt% 초과 0.015wt% 이하, 황(S): 0wt% 초과 0.005wt% 이하, 질소(N): 0wt% 초과 0.005wt% 이하, 티타늄(Ti): 0wt% 초과 0.005wt% 이하, 잔부의 철(Fe) 및 기타 불가피한 불순물을 포함하는 슬라브를 열간 압연하여 열연판을 형성하는 단계, 상기 열연판을 권취하는 단계, 상기 권취된 열연판을 보열 처리하는 단계, 상기 보열 처리된 열연판을 냉간 압연하여 냉연판을 형성하는 단계 및 상기 냉연판을 냉연 소둔하여 냉연 소둔판을 형성하는 단계를 통해 제조된 무방향성 전기강판으로서, 상기 권취된 열연판을 보열 처리하는 단계에서, 상기 권취된 열연판의 폭방향 에지부는 650℃ 이상 700℃ 이하의 온도로 1시간 이상 2시간 이하 동안 가열되는, 무방향성 전기강판. | 9 | 10-2023-0085223 | 2023-06-30 | 10-2025-0003170 | 2025-01-07 |  |  | 현대제철 주식회사 | 신경식 ¦ 조한혁 ¦ 강춘구 |  |  |  | 8 | JP2001-131636A(BE) ¦ JP1998-088298A ¦ KR10-2023-0095256A ¦ KR10-2043525B1 ¦ KR10-2018-0034573A(BE) ¦ KR10-1707452B1 ¦ KR10-1719445B1 ¦ KR10-2014-0123582A(BE) | 0 |  | 86419335 | KR10-2025-0003170A | 1 | 심사중 |  | 3525021001727
KR | KR | P | A |  | 무방향성 전기강판 및 그 제조방법 |  | 본 발명은 탄소(C): 0wt% 초과 0.005wt% 이하, 실리콘(Si): 0.01wt% 이상 1.6wt% 이하, 망간(Mn): 0.1wt% 이상 0.5wt% 이하, 알루미늄(Al): 0wt% 초과 0.5wt% 이하, 인(P): 0wt% 초과 0.015wt% 이하, 황(S): 0wt% 초과 0.005wt% 이하, 질소(N): 0wt% 초과 0.005wt% 이하, 티타늄(Ti): 0wt% 초과 0.005wt% 이하, 잔부의 철(Fe) 및 기타 불가피한 불순물을 포함하는 슬라브를 준비하는 단계와, 상기 슬라브를 열간 압연하여 열연판을 형성하는 단계와, 상기 열연판을 폭방향에서의 위치에 따라 온도를 달리하여 가열한 후 압연함으로써 온간 압연하여 온연판을 형성하는 단계와, 상기 온연판을 소둔하여 소둔판을 형성하는 단계를 포함하는, 무방향성 전기강판의 제조방법을 제공한다. |  | 탄소(C): 0wt% 초과 0.005wt% 이하, 실리콘(Si): 0.01wt% 이상 1.6wt% 이하, 망간(Mn): 0.1wt% 이상 0.5wt% 이하, 알루미늄(Al): 0wt% 초과 0.5wt% 이하, 인(P): 0wt% 초과 0.015wt% 이하, 황(S): 0wt% 초과 0.005wt% 이하, 질소(N): 0wt% 초과 0.005wt% 이하, 티타늄(Ti): 0wt% 초과 0.005wt% 이하, 잔부의 철(Fe) 및 기타 불가피한 불순물을 포함하는 슬라브를 준비하는 단계; 상기 슬라브를 열간 압연하여 열연판을 형성하는 단계; 상기 열연판을 폭방향에서의 위치에 따라 온도를 달리하여 가열한 후 압연함으로써 온간 압연하여 온연판을 형성하는 단계; 및 상기 온연판을 소둔하여 소둔판을 형성하는 단계;를 포함하는, 무방향성 전기강판의 제조방법. |  | 1. 탄소(C): 0wt% 초과 0.005wt% 이하, 실리콘(Si): 0.01wt% 이상 1.6wt% 이하, 망간(Mn): 0.1wt% 이상 0.5wt% 이하, 알루미늄(Al): 0wt% 초과 0.5wt% 이하, 인(P): 0wt% 초과 0.015wt% 이하, 황(S): 0wt% 초과 0.005wt% 이하, 질소(N): 0wt% 초과 0.005wt% 이하, 티타늄(Ti): 0wt% 초과 0.005wt% 이하, 잔부의 철(Fe) 및 기타 불가피한 불순물을 포함하는 슬라브를 준비하는 단계; 상기 슬라브를 열간 압연하여 열연판을 형성하는 단계; 상기 열연판을 폭방향에서의 위치에 따라 온도를 달리하여 가열한 후 압연함으로써 온간 압연하여 온연판을 형성하는 단계; 및 상기 온연판을 소둔하여 소둔판을 형성하는 단계;를 포함하는, 무방향성 전기강판의 제조방법. ¦ 5. 탄소(C): 0wt% 초과 0.005wt% 이하, 실리콘(Si): 0.01wt% 이상 1.6wt% 이하, 망간(Mn): 0.1wt% 이상 0.5wt% 이하, 알루미늄(Al): 0wt% 초과 0.5wt% 이하, 인(P): 0wt% 초과 0.015wt% 이하, 황(S): 0wt% 초과 0.005wt% 이하, 질소(N): 0wt% 초과 0.005wt% 이하, 티타늄(Ti): 0wt% 초과 0.005wt% 이하, 잔부의 철(Fe) 및 기타 불가피한 불순물을 포함하는 슬라브를 열간 압연하여 열연판을 형성하는 단계, 상기 열연판을 폭방향에서의 위치에 따라 온도를 달리하여 가열한 후 압연함으로써 온간 압연하여 온연판을 형성하는 단계 및 상기 온연판을 소둔하여 소둔판을 형성하는 단계를 통해 제조된 무방향성 전기강판. | 10 | 10-2023-0085224 | 2023-06-30 | 10-2025-0003171 | 2025-01-07 |  |  | 현대제철 주식회사 | 신경식 ¦ 강춘구 |  |  |  | 5 | JP4929484B2 ¦ JP2001-131636A(BE) ¦ KR10-2018-0034573A(BE) ¦ KR10-1412363B1(BE) ¦ KR10-0480002B1 | 0 |  | 86419336 | KR10-2025-0003171A | 1 | 심사중 |  | 3525021001728
KR | KR | P | A |  | 무방향성 전기강판 및 그 제조방법 |  | 본 발명은 슬라브를 열간 압연하여 열연판을 제조하는 단계; 상기 제조된 열연판을 열연 소둔하여 열연소둔판을 제조하는 단계; 상기 열연소둔판을 냉간 압연하여 냉연판을 제조하는 단계; 및 상기 냉연판을 냉연 소둔하여 냉연소둔판을 제조하는 단계;를 포함하고, 상기 슬라브를 열간 압연하여 열연판을 제조하는 단계에서, 상기 슬라브의 에지부는 에지 히터에 의해 가열되는, 무방향성 전기강판의 제조방법이 제공된다. |  | 중량%로, 탄소(C) 0 중량% 초과 0.005 중량% 이하, 규소(Si) 0.2 중량% 이상 4.0 중량% 이하, 망간(Mn) 0.1 중량% 이상 1.0 중량% 이하, 알루미늄(Al) 0.003 중량% 이상 1.5 중량% 이하, 인(P) 0 중량% 초과 0.2 중량% 이하, 황(S) 0 중량% 초과 0.005 중량% 이하, 질소(N) 0 중량% 초과 0.005 중량% 이하, 티타늄(Ti) 0 중량% 초과 0.005 중량% 이하, 잔부의 철(Fe) 및 불가피한 불순물을 포함하는 슬라브를 열간 압연하여 열연판을 제조하는 단계; 상기 제조된 열연판을 열연 소둔하여 열연소둔판을 제조하는 단계; 상기 열연소둔판을 냉간 압연하여 냉연판을 제조하는 단계; 및 상기 냉연판을 냉연 소둔하여 냉연소둔판을 제조하는 단계; 를 포함하고, 상기 슬라브를 열간 압연하여 열연판을 제조하는 단계에서, 상기 슬라브의 에지부는 에지 히터에 의해 가열되고, 상기 에지 히터의 출력량과 상기 슬라브에 포함된 규소(Si)의 함량은 하기 식을 만족하는, 무방향성 전기강판의 제조방법. <식> (A / (B + 2)) ≥ 500 상기 식에서 상기 A는 에지 히터의 출력량(kw)이고, 상기 B는 슬라브에 포함된 규소(Si)의 함량(중량%)이다. |  | 1. 중량%로, 탄소(C) 0 중량% 초과 0.005 중량% 이하, 규소(Si) 0.2 중량% 이상 4.0 중량% 이하, 망간(Mn) 0.1 중량% 이상 1.0 중량% 이하, 알루미늄(Al) 0.003 중량% 이상 1.5 중량% 이하, 인(P) 0 중량% 초과 0.2 중량% 이하, 황(S) 0 중량% 초과 0.005 중량% 이하, 질소(N) 0 중량% 초과 0.005 중량% 이하, 티타늄(Ti) 0 중량% 초과 0.005 중량% 이하, 잔부의 철(Fe) 및 불가피한 불순물을 포함하는 슬라브를 열간 압연하여 열연판을 제조하는 단계; 상기 제조된 열연판을 열연 소둔하여 열연소둔판을 제조하는 단계; 상기 열연소둔판을 냉간 압연하여 냉연판을 제조하는 단계; 및 상기 냉연판을 냉연 소둔하여 냉연소둔판을 제조하는 단계; 를 포함하고, 상기 슬라브를 열간 압연하여 열연판을 제조하는 단계에서, 상기 슬라브의 에지부는 에지 히터에 의해 가열되고, 상기 에지 히터의 출력량과 상기 슬라브에 포함된 규소(Si)의 함량은 하기 식을 만족하는, 무방향성 전기강판의 제조방법. <식> (A / (B + 2)) ≥ 500 상기 식에서 상기 A는 에지 히터의 출력량(kw)이고, 상기 B는 슬라브에 포함된 규소(Si)의 함량(중량%)이다. ¦ 8. 중량%로, 탄소(C) 0 중량% 초과 0.005 중량% 이하, 규소(Si) 0.2 중량% 이상 4.0 중량% 이하, 망간(Mn) 0.1 중량% 이상 1.0 중량% 이하, 알루미늄(Al) 0.003 중량% 이상 1.5 중량% 이하, 인(P) 0 중량% 초과 0.2 중량% 이하, 황(S) 0 중량% 초과 0.005 중량% 이하, 질소(N) 0 중량% 초과 0.005 중량% 이하, 티타늄(Ti) 0 중량% 초과 0.005 중량% 이하, 잔부의 철(Fe) 및 불가피한 불순물을 포함하는 슬라브를 열간 압연하여 열연판을 제조하는 단계, 상기 제조된 열연판을 열연 소둔하여 열연소둔판을 제조하는 단계, 상기 열연소둔판을 냉간 압연하여 냉연판을 제조하는 단계, 및 상기 냉연판을 냉연 소둔하여 냉연소둔판을 제조하는 단계를 통해 제조된 무방향성 전기강판으로서, 상기 슬라브를 열간 압연하여 열연판을 제조하는 단계에서, 상기 슬라브의 에지부는 에지 히터에 의해 가열되고, 상기 무방향성 전기강판은 6.0W/kg 이하의 철손(W15/50 기준)을 갖는, 무방향성 전기강판. | 10 | 10-2023-0085225 | 2023-06-30 | 10-2025-0003172 | 2025-01-07 |  |  | 현대제철 주식회사 | 배성민 ¦ 이승태 ¦ 신경식 ¦ 강춘구 |  |  |  | 7 | CN102367547B ¦ JP4452084B2 ¦ JP2001-131636A ¦ KR10-2045655B1(BE) ¦ KR10-1582581B1(BE) ¦ KR10-2014-0123582A(BE) ¦ KR10-0480002B1 | 0 |  | 86419337 | KR10-2025-0003172A | 1 | 심사중 |  | 3525021001729
CN | CN | P | B | 자기 특성이 우수한 무방향성 전기 강판 및 그 제조 방법 | Non-oriented electrical steel plate with excellent magnetic performance and manufacturing method thereof | 본 발명은 자성이 우수한 무방향성 전기 강판을 개시하고, 그는 Fe 및 불가피한 불순물을 포함하고, 또한 질량 백분율 함량이 다음과 같은 각 화학 원소를 함유한다: 0<C≤0.0025%; Si: 0.2~1.6%; Mn: 0.2~0.6%; Al: 0.2~0.6%; V: 0.001~0.008%; N: 0.002~0.0045%; 0<Nb≤0.003%; 0<Ti≤0.003%. 또한, 본 발명은 상기 자성이 우수한 무방향성 전기강판의 제조방법을 제조하는 단계를 포함한다: (1) 제련과 주조; (2) 열간 압연, 열간 압연 후의 롤은 상화 소둔이나 후드 소둔을 하지 않고 바로 다음 단계를 진행한다; (3) 산세; (4) 냉간 압연; (5) 완제품 소둔: 상온부터 냉연강판을 80~1000°C/s의 승온속도로 목표균열온도까지 빠르게 가열한다. 본 발명 상기 무방향성 전기강판 전자 성능은 우수하고, 그 철손은 낮고 자기감이 높으며, 효과적으로 철심을 제작한 것에 사용될 수 있고, 양호한 보급 전망 및 응용 가치를 가지고 있다. | The invention discloses a non-oriented electrical steel plate with excellent magnetic performance, which contains Fe and inevitable impurities, and also contains the following chemical elements in percentage by mass: 0 < C < = 0.0025%; 0.2 to 1.6 percent of Si; mn: 0.2 to 0.6%; 0.2 to 0.6 percent of Al; v: 0.001% to 0.008%; n: 0.002% to 0.0045%; 0 < Nb < = 0.003%; ti is more than 0 and less than or equal to 0.003%. In addition, the invention also discloses a manufacturing method of the non-oriented electrical steel plate with excellent magnetic performance. The manufacturing method comprises the following steps: (1) smelting and casting; (2) hot rolling, wherein the hot-rolled steel coil is not subjected to normalizing annealing or bell-type furnace annealing and is directly subjected to the next step; (3) pickling; (4) cold rolling; and (5) finished product annealing is conducted, specifically, from the room temperature, the cold-rolled steel plate is rapidly heated to the target soaking temperature at the heating rate of 80-1000 DEG C/s. The non-oriented electrical steel plate disclosed by the invention is excellent in electromagnetic performance, low in iron loss and high in magnetic induction, can be effectively used for preparing an iron core, and has a good popularization prospect and application value. | 1. 각 화학 원소의 질량 백분율 함량이 높은 것을 특징으로 하는 자성이 우수한 무방향성 전기 강판: 0<C≤0.0025%; Si: 0.2~1.6%; Mn: 0.2~0.6%; Al: 0.2~0.6%; V: 0.0019~0.008%; N: 0.002~0.0045%; 0<Nb≤0.003%; 0<Ti≤0.003%; 잔부는 Fe 및 불가피한 불순물이다; 그 개재물은 C, N을 포함하는 개재물이고, 개재물 본체는 AlN, VN, VC, V (CN)이며, 그 중 C, N을 포함하는 개재물의 크기는 200~500nm이며, 개재물은 1.5≤AlN 함유량/(VN 함유량+VC 함유량+V(CN)함유량)≤4.0을 만족한다. | 1. The non-oriented electrical steel plate with excellent magnetic performance is characterized by comprising the following chemical elements in percentage by mass: 0<C≤0.0025%;Si:0.2~1.6%;Mn:0.2~0.6%;Al:0.2~0.6%; V:0.0019~0.008%;N:0.002~0.0045%;0<Nb≤0.003%;0<Ti≤0.003%; The balance of Fe and unavoidable impurities; The inclusion is a C, N-containing inclusion, the inclusion body is AlN, VN, VC, V (CN), the size of the inclusion containing C, N is 200-500 nm, and the inclusion meets the requirement that AlN content/(VN content+VC Content+V (CN) content) is less than or equal to 1.5 and less than or equal to 4.0. | 1. 각 화학 원소의 질량 백분율 함량이 높은 것을 특징으로 하는 자성이 우수한 무방향성 전기 강판: 0<C≤0.0025%; Si: 0.2~1.6%; Mn: 0.2~0.6%; Al: 0.2~0.6%; V: 0.0019~0.008%; N: 0.002~0.0045%; 0<Nb≤0.003%; 0<Ti≤0.003%; 잔부는 Fe 및 불가피한 불순물이다; 그 개재물은 C, N을 포함하는 개재물이고, 개재물 본체는 AlN, VN, VC, V (CN)이며, 그 중 C, N을 포함하는 개재물의 크기는 200~500nm이며, 개재물은 1.5≤AlN 함유량/(VN 함유량+VC 함유량+V(CN)함유량)≤4.0을 만족한다. | 1. The non-oriented electrical steel plate with excellent magnetic performance is characterized by comprising the following chemical elements in percentage by mass: 0<C≤0.0025%;Si:0.2~1.6%;Mn:0.2~0.6%;Al:0.2~0.6%; V:0.0019~0.008%;N:0.002~0.0045%;0<Nb≤0.003%;0<Ti≤0.003%; The balance of Fe and unavoidable impurities; The inclusion is a C, N-containing inclusion, the inclusion body is AlN, VN, VC, V (CN), the size of the inclusion containing C, N is 200-500 nm, and the inclusion meets the requirement that AlN content/(VN content+VC Content+V (CN) content) is less than or equal to 1.5 and less than or equal to 4.0. | 9 | 2022-10016156 | 2022-01-07 | 116445808 | 2023-07-18 | 116445808 | 2025-01-07 | BAOSHAN IRON & STEEL Co.,Ltd. | Li Guobao ¦ Zhang Feng ¦ Lv Xuejun ¦ Fang Xianshi ¦ Gu Yeqiao ¦ Wang Bo |  |  |  | 3 | CN110592481A ¦ CN102453837B ¦ GB002057500B | 0 |  | 104351187 | BR112024013364A2 ¦ CN116445808B ¦ CN2022-100161563 ¦ EP4435131A1 ¦ ID2025/00373A ¦ IN202417051411 ¦ JP2025-501012A ¦ KR10-2024-0114758A ¦ MXMX/a/2024/008160A ¦ RU0002840327C2 ¦ VN108626A ¦ WOWO2023-131224A1 | 12 | 등록 | BAOSHAN IRON & STEEL Co.,Ltd. | 8425022011774
CN | CN | P | A | 실험실에서 전기강 자가접착 코팅층을 제조하는 방법 | Method for manufacturing electrical steel self-adhesive coating in laboratory | 본 발명은 실험실에서 전기강 자가접착 코팅층을 제조하는 방법을 개시한다. 완전 소둔 후 표면 절연 코팅층이 없는 무방향성 전기 강철 기판 표면에서, 소형 전동 코팅기를 채택하여 단면 코팅하고, 코팅층의 두께는 1.5~3.0μm에 제어되고, 코팅층을 코팅한 후 시편을 온도(180~210°C)의 송풍 건조박스에서 배치하여 굽는다, 베이킹 시간은 80~100S이며, 꺼낸 시료는 상온에서 자연 냉각되며, 접착 코팅층에 코팅된 시료를 1~3MPa의 압력에서 적층하고, 160~210°C의 경화 온도에서 1~3시간 연속 경화하여 T 박리값이 4.0N/mm 이상에 도달하도록 측정한다. | The invention discloses a method for manufacturing an electrical steel self-adhesive coating in a laboratory. The method comprises the following steps: performing single-sided coating on the surface of a non-oriented electrical steel substrate without a surface insulating coating after complete annealing by adopting a small-sized electric coating machine, controlling the thickness of the coating to be 1.5-3.0 microns, putting a sample coated with the coating into an air dry oven at the temperature of 180-210 DEG C, baking for 80-100 seconds, taking out the sample, naturally cooling at room temperature, and taking out the sample to obtain the non-oriented electrical steel substrate with the surface insulating coating. And laminating the sample coated with the self-adhesive coating under the pressure of 1-3MPa, continuously curing for 1-3 hours at the curing temperature of 160-210 DEG C, and measuring that the T stripping value reaches 4.0 N/mm or above. | 1. 실험실에서 전기강 자가접착 코팅층을 제조하는 방법은 다음을 포함하는 것을 특징으로 한다: 다음 단계를 포함합니다: 단계 1: 샘플링: 완전 소둔 후 표면 절연 코팅이 없는 무방향성 전기 강 기판을 시료로 절단한다; 단계 2: 견본 절단: 전단기로 시료의 크기를 가로×압연으로 자릅니다: 70~90mm×260~320mm; 단계 3: 버를 다듬다: 시료의 가장자리를 잘라낸 버를 샌드 페이퍼로 다듬어 버 높이가 0.01mm 미만이 되도록 한다; 단계 4: 알코올을 적신 흰 거즈로 잘라낸 시료의 코팅할 면을 깨끗이 닦아냅니다; 단계 5: 코팅기를 이용하여 자체 접착 코팅액을 전단 시료에 단면 코팅하고, 코팅 롤은 직경 8~10mm의 스테인리스 스틸 와인딩 와이어 봉이고, 와이어 봉의 홈 깊이는 0.13~0.17mm이며, 자체 접착 코팅액의 고형분은 25~40%로 제어된다, 점도는 20~30S이고 코팅 속도는 5m/min 미만이고 코팅 두께는 1.5~3.0μm로 제어됩니다; 단계 6: 코팅 후 절단 시료를 180 °C~210°C의 온도에서 송풍 건조 오븐에 넣고 굽는데 굽는 시간은 80~100S이며 코팅 굽는 과정은 송풍 건조 오븐의 습도가 50%미만인지 확인해야 합니다; 단계 7: 샘플을 꺼내 실온에서 자연 냉각합니다; 단계 8: 본드 코팅으로 코팅된 전단 시료를 25mm×200~250mm의 코팅 시료로 절단한 후, 코팅 시료를 1~3MPa의 압력에서 적층하여 160~210°C의 경화 온도에서 1~3시간 동안 연속 경화시킨다, 측정된 T 박리 값은 4.0N/mm 이상에 도달했습니다. | 1. A method for manufacturing an electrical steel self-adhesive coating in a laboratory is characterized by comprising the following steps: the method comprises the steps of sampling, namely cutting a non-oriented electrical steel substrate without a surface insulating coating after complete annealing to obtain a sample; secondly, shearing the sample, namely shearing the sample with a plate shearing machine, wherein the size of the sample is 70-90 mm multiplied by 260-320 mm in the transverse X rolling direction; polishing burrs, namely polishing the burrs at the edge of the shear sample by using sand paper to ensure that the heights of the burrs are less than 0.01mm; step four, scrubbing one surface of the shear sample to be coated with white gauze dipped with alcohol; Coating the single side of the shearing sample with self-adhesive coating liquid by using a coating machine, wherein a coating roller is a stainless steel wire winding wire rod with the diameter of 8-10 mm, the groove depth of the wire rod is 0.13-0.17 mm, the solid content of the self-adhesive coating liquid is controlled to be 25-40%, the viscosity is 20-30S, the coating speed is less than 5m/min, and the thickness of the coating is controlled to be 1.5-3.0 mu m; Step six, placing the shear sample with one coated surface in a blast drying oven with the temperature of 180-210 ℃ for baking for 80-100 seconds, wherein the humidity in the blast drying oven is ensured to be less than 50% in the baking process of the coating; Taking out the sample and naturally cooling the sample at room temperature; and step eight, shearing a shearing sample coated with the self-adhesive coating into a coating sample with the thickness of 25mm multiplied by 200-250 mm, laminating the coating sample under the pressure of 1-3 MPa, and continuously curing for 1-3 hours at the curing temperature of 160-210 ℃ to obtain a T stripping value reaching more than 4.0N/mm. | 1. 실험실에서 전기강 자가접착 코팅층을 제조하는 방법은 다음을 포함하는 것을 특징으로 한다: 다음 단계를 포함합니다: 단계 1: 샘플링: 완전 소둔 후 표면 절연 코팅이 없는 무방향성 전기 강 기판을 시료로 절단한다; 단계 2: 견본 절단: 전단기로 시료의 크기를 가로×압연으로 자릅니다: 70~90mm×260~320mm; 단계 3: 버를 다듬다: 시료의 가장자리를 잘라낸 버를 샌드 페이퍼로 다듬어 버 높이가 0.01mm 미만이 되도록 한다; 단계 4: 알코올을 적신 흰 거즈로 잘라낸 시료의 코팅할 면을 깨끗이 닦아냅니다; 단계 5: 코팅기를 이용하여 자체 접착 코팅액을 전단 시료에 단면 코팅하고, 코팅 롤은 직경 8~10mm의 스테인리스 스틸 와인딩 와이어 봉이고, 와이어 봉의 홈 깊이는 0.13~0.17mm이며, 자체 접착 코팅액의 고형분은 25~40%로 제어된다, 점도는 20~30S이고 코팅 속도는 5m/min 미만이고 코팅 두께는 1.5~3.0μm로 제어됩니다; 단계 6: 코팅 후 절단 시료를 180 °C~210°C의 온도에서 송풍 건조 오븐에 넣고 굽는데 굽는 시간은 80~100S이며 코팅 굽는 과정은 송풍 건조 오븐의 습도가 50%미만인지 확인해야 합니다; 단계 7: 샘플을 꺼내 실온에서 자연 냉각합니다; 단계 8: 본드 코팅으로 코팅된 전단 시료를 25mm×200~250mm의 코팅 시료로 절단한 후, 코팅 시료를 1~3MPa의 압력에서 적층하여 160~210°C의 경화 온도에서 1~3시간 동안 연속 경화시킨다, 측정된 T 박리 값은 4.0N/mm 이상에 도달했습니다. | 1. A method for manufacturing an electrical steel self-adhesive coating in a laboratory is characterized by comprising the following steps: the method comprises the steps of sampling, namely cutting a non-oriented electrical steel substrate without a surface insulating coating after complete annealing to obtain a sample; secondly, shearing the sample, namely shearing the sample with a plate shearing machine, wherein the size of the sample is 70-90 mm multiplied by 260-320 mm in the transverse X rolling direction; polishing burrs, namely polishing the burrs at the edge of the shear sample by using sand paper to ensure that the heights of the burrs are less than 0.01mm; step four, scrubbing one surface of the shear sample to be coated with white gauze dipped with alcohol; Coating the single side of the shearing sample with self-adhesive coating liquid by using a coating machine, wherein a coating roller is a stainless steel wire winding wire rod with the diameter of 8-10 mm, the groove depth of the wire rod is 0.13-0.17 mm, the solid content of the self-adhesive coating liquid is controlled to be 25-40%, the viscosity is 20-30S, the coating speed is less than 5m/min, and the thickness of the coating is controlled to be 1.5-3.0 mu m; Step six, placing the shear sample with one coated surface in a blast drying oven with the temperature of 180-210 ℃ for baking for 80-100 seconds, wherein the humidity in the blast drying oven is ensured to be less than 50% in the baking process of the coating; Taking out the sample and naturally cooling the sample at room temperature; and step eight, shearing a shearing sample coated with the self-adhesive coating into a coating sample with the thickness of 25mm multiplied by 200-250 mm, laminating the coating sample under the pressure of 1-3 MPa, and continuously curing for 1-3 hours at the curing temperature of 160-210 ℃ to obtain a T stripping value reaching more than 4.0N/mm. | 2 | 2024-11272883 | 2024-09-12 | 119237270 | 2025-01-03 |  |  | Shanxi Taigang Stainless Steel Co.,Ltd. | Hu Zhiqiang ¦ Lin Yuan ¦ Liu Jianhong ¦ Guang Hongbing |  |  |  | 0 |  | 0 |  | 86448160 | CN119237270A | 1 | 심사중 |  | 8425021015943
CN | CN | P | A | 자동차 구동 모터용 고자기 유도 강도 무방향성 실리콘강 박대 및 제조 방법 | High-magnetic-induction-intensity non-oriented silicon steel thin strip for automobile driving motor and manufacturing method | 본 발명은 자동차 구동 모터용 고자기 유도 강도 무방향성 규소강 박대 및 그 제조 방법을 제공하고, 전기 강 제조 기술 영역에 속하고, 상기 방법이 이하의 단계를 포함한다: (1) 제련, 연속 주조; (2) 위와 같은 성분에 따라 제련, RH 진공 처리를 하고, (3)열간 압연 롤은 순수 질소 보호 분위기 하에서 산성 세정 처리를 상시화한다; (4) 2차 냉간 압연법에 의해 0.10~0.30mm 두께의 냉간 압연 롤로 압연한다; (5) H 2대기 (H 2:N 2 비율>1.2:1) 950°C~1050°C에서 재결정 소둔을 하고, (6)소둔은 후드형 노에 말려 전자계 소둔을 증가시키고, 자계 강도는 1.5T이고, 소둔 온도는 760°C이며, 1.5h 보온 후 냉각하여, 즉 중간 주파수 철손 P1.0/400은 6~12W/kg이다 자기감각 B5000은 1.69~1.73T, 항복강도 Rp0.2는 450~520Mpa 성능이 우수한 무방향성 실리콘강 박대이다. 본 발명이 개발한 강종은, 중간 주파수 철손, 자기감각 및 강도에 대해 모두 매우 높은 요구를 동시에 만족시킬 수 있는 종합 성능이 매우 우수한 자동차 구동 모터용 무방향성 실리콘강 박대를 제공한다. | The invention provides a high-magnetic-induction-intensity non-oriented silicon steel thin strip for an automobile driving motor and a manufacturing method of the high-magnetic-induction-intensity non-oriented silicon steel thin strip, and belongs to the technical field of electrical steel manufacturing. (2) carrying out smelting and RH vacuum treatment according to the components; (3) carrying out normalizing pickling treatment on a hot-rolled coil in a pure nitrogen protective atmosphere; (4) rolling into a cold-rolled coil with the thickness of 0.10-0.30 mm by adopting a secondary cold rolling method; (5) recrystallization annealing is conducted at the temperature of 950-1050 DEG C in the H2 atmosphere (the ratio of H2 to N2 is larger than 1.2: 1), and (6) annealing is conducted on an annealed coil in a bell-type furnace, total magnetic field annealing is increased, the magnetic field intensity is 1.5 T, the annealing temperature is 760 DEG C, cooling is conducted after heat preservation is conducted for 1.5 h, and the non-oriented silicon steel thin strip with the medium-frequency iron loss P1.0/400 being 6-12 W/kg, the magnetic induction B5000 being 1.69-1.73 T, the yield strength Rp0.2 being 450-520 Mpa and the excellent performance is obtained. The steel grade developed by the invention can simultaneously meet the non-oriented silicon steel thin strip for the automobile driving motor, which has extremely high requirements on medium-frequency iron loss, magnetic induction and strength and extremely excellent comprehensive performance. | 1. 자동차 구동 모터용 고자기 유도 강도 무방향성 규소강 박대는 다음을 포함하는 것을 특징으로 한다: 성분은 다음과 같다:C≤0.003wt%, S≤0.001wt%, Si:3.3~3.7wt%, Al:0.7~1.5wt%, Mn:0.1~0.5wt%, S+N+Ti≤0.005wt%, P≤0.01wt%, V+Zr≤0.004wt%, 잔부는 Fe 및 불가피한 불순물이다. | 1. The high magnetic induction non-oriented silicon steel thin strip for the automobile driving motor is characterized in that the components are :C≤0.003wt%,S≤0.001wt%,Si:3.3~3.7wt%,Al:0.7~1.5wt%,Mn:0.1~0.5wt%,S+N+Ti≤0.005wt%,P≤0.01wt%,V+Zr≤0.004wt%, and the balance of Fe and unavoidable impurities. | 1. 자동차 구동 모터용 고자기 유도 강도 무방향성 규소강 박대는 다음을 포함하는 것을 특징으로 한다: 성분은 다음과 같다:C≤0.003wt%, S≤0.001wt%, Si:3.3~3.7wt%, Al:0.7~1.5wt%, Mn:0.1~0.5wt%, S+N+Ti≤0.005wt%, P≤0.01wt%, V+Zr≤0.004wt%, 잔부는 Fe 및 불가피한 불순물이다. ¦ 2. 자동차 구동 모터용 고자기 유도 강도 무방향성 실리콘강 박대의 제조 방법은 다음을 포함하는 것을 특징으로 한다: 다음 단계를 포함합니다: 단계 1: 제련, 연속 주조: 성분은 다음과 같습니다: C≤0.003 wt%, S≤0.001 wt%; Si: 3.3~3.7wt%, Al:0.7~1.5wt%, Mn:0.1~0.5wt%, S+N+Ti≤0.005wt%, P≤0.01wt%, V+Zr≤0.004wt%이다, 나머지는 Fe 및 불가피한 불순물이다; 위와 같은 성분으로 제련, RH 진공처리를 하여 220-230mm 두께의 주편으로 주조하고, 주편을 1100°C~1200°C로 가열하고, 보온 50-70min, 1.0mm~2.0mm 두께의 열연코일로 빠르게 열간압연한다; 단계 2: 열간 압연 롤은 순수 질소 보호 분위기에서 산성 세척 처리를 정상화하고, 정상화 온도는 850°C~950°C, 속도≤20m/min으로 유지한 후 실온으로 냉각한다; 단계 3: 냉간 압연, 1차 소둔 공정: 2차 냉간 압연법으로 0.10~0.25mm 두께 냉간 압연 롤을 압연하고, 1차 냉간 압연 압하율을 50~70%, 중간 어닐링 온도 800°C~900°C, 중간 어닐링 시간 2~5분으로 조절한다; 단계 4: 두 번째 어닐링 공정: H 2분위기인 H 2:N 2 비율:1.2-1.5:1 950°C~1050°C에서 재결정 소둔, 소둔 시간 3~10분,코팅을 40°C/s 미만의 속도로 냉각하고 권취합니다; 단계 5: Housing furnace에 감긴 annealing, full-magnetic annealing, magnetic intensity 1.5-1.8T, annealing temperature 720-780°C, 보온 1.5-2h 후 냉각, 즉 중간 주파수 철손 P1.0/400은 6-12 W/kg입니다, 자기감은 1.69~1.73T, 항복강도는 450~520Mpa인 무방향성 실리콘강 박대다. | 1. The high magnetic induction non-oriented silicon steel thin strip for the automobile driving motor is characterized in that the components are :C≤0.003wt%,S≤0.001wt%,Si:3.3~3.7wt%,Al:0.7~1.5wt%,Mn:0.1~0.5wt%,S+N+Ti≤0.005wt%,P≤0.01wt%,V+Zr≤0.004wt%, and the balance of Fe and unavoidable impurities. ¦ 2. The manufacturing method of the high magnetic induction non-oriented silicon steel thin strip for the automobile driving motor is characterized by comprising the following steps of: Smelting and continuously casting the following :C≤0.003wt%,S≤0.001wt%;Si:3.3~3.7wt%,Al:0.7~1.5wt%,Mn:0.1~0.5wt%,S+N+Ti≤0.005wt%,P≤0.01wt%,V+Zr≤0.004wt%, of Fe and unavoidable impurities, namely smelting and carrying out RH vacuum treatment according to the components, casting into a casting blank with the thickness of 220-230mm, heating the casting blank to 1100-1200 ℃, preserving heat for 50-70min, and rapidly hot-rolling to a hot-rolled coil with the thickness of 1.0-2.0 mm; Normalizing the hot rolled coil in a pure nitrogen protective atmosphere, maintaining the normalizing temperature at 850-950 ℃ at a speed of less than or equal to 20m/min, and cooling to room temperature; A first annealing process of rolling into a cold-rolled coil with the thickness of 0.10-0.25 mm by adopting a secondary cold rolling method, wherein the first cold rolling reduction rate is controlled to be 50% -70%, the intermediate annealing temperature is 800-900 ℃, and the intermediate annealing time is 2-5min; A second annealing process, namely, recrystallizing and annealing at 950-1050 ℃ in H 2 atmosphere, namely, H 2:N2 ratio of 1.2-1.5:1, wherein the annealing time is 3-10min, cooling the coating at a speed of less than 40 ℃ per second, and coiling; And fifthly, annealing the non-oriented silicon steel thin strip coiled in a bell-type furnace, wherein the full magnetic field annealing is added, the magnetic field strength is 1.5-1.8T, the annealing temperature is 720-780 ℃, the temperature is kept for 1.5-2 hours, and then the non-oriented silicon steel thin strip is cooled, so that the medium-frequency iron loss P1.0/400 is 6-12W/kg, the magnetic induction is 1.69-1.73T, and the yield strength is 450-520 mpa. | 2 | 2024-11279988 | 2024-09-12 | 119243029 | 2025-01-03 |  |  | Shanxi Taigang Stainless Steel Co.,Ltd. | Zhang Yugang ¦ Lin Yuan ¦ Gu Xiangyu ¦ Jiang Shiyong ¦ Hu Zhiqiang |  |  |  | 0 |  | 0 |  | 86453907 | CN119243029A | 1 | 심사중 |  | 8425021021702
KR | KR | P | A |  | 무방향성 전기강판 및 무방향성 전기강판의 제조 방법 |  | 본 발명의 일 실시예에 따른 무방향성 전기강판 및 무방향성 전기강판 제조 방법은, 내층부의 일 면과 타 면에 한 쌍으로 형성되는 외층부를 포함하는 강재를 준비하는 제1 단계, 상기 제1 단계를 수행한 강재를 열간 압연하여 열연 강판을 형성하는 제2 단계, 상기 열연 강판을 냉간 압연하여 냉연 강판을 형성하는 제3 단계 및 상기 냉연 강판을 냉연 소둔하여 최종 제품을 형성하는 제4 단계를 포함하며, 이로써 자기적 특성이 우수한 무방향성 전기강판 및 무방향성 전기강판 제조 방법을 구현할 수 있다. |  | 내층부의 일 면과 타 면에 한 쌍으로 형성되는 외층부를 포함하는 강재를 준비하는 제1 단계; 상기 제1 단계를 수행한 강재를 열간 압연하여 열연 강판을 형성하는 제2 단계; 상기 열연 강판을 냉간 압연하여 냉연 강판을 형성하는 제3 단계; 및 상기 냉연 강판을 냉연 소둔하여 최종 제품을 형성하는 제4 단계를 포함하는 무방향성 전기강판 제조방법. |  | 1. 내층부의 일 면과 타 면에 한 쌍으로 형성되는 외층부를 포함하는 강재를 준비하는 제1 단계; 상기 제1 단계를 수행한 강재를 열간 압연하여 열연 강판을 형성하는 제2 단계; 상기 열연 강판을 냉간 압연하여 냉연 강판을 형성하는 제3 단계; 및 상기 냉연 강판을 냉연 소둔하여 최종 제품을 형성하는 제4 단계를 포함하는 무방향성 전기강판 제조방법. ¦ 6. 규소(Si) 2.5 중량% 이하, 알루미늄(Al) 0.3 중량% 이하, 망간(Mn) 0.2 ~ 0.3 중량%, 니켈(Ni) 0.5 ~ 3 중량%, 나머지 철(Fe)과 기타 불가피한 불순물을 포함하는 내층부; 및 상기 내층부의 일 면과 타 면에 한 쌍으로 형성되며, 규소(Si) 2.0 ~ 5.0 중량%, 알루미늄(Al) 0.5 ~ 1.2 중량%, 망간(Mn) 0.2 ~ 0.31 중량%, 주석(Sn) 0.01 ~ 0.27 중량%, 나머지 철(Fe)과 기타 불가피한 불순물을 포함하는 외층부를 포함하고, 철손( )이 70W/kg 이하, 자속밀도( )가 1.67T 이상인 무방향성 전기강판. ¦ 10. 규소(Si) 2.5 중량% 이하, 알루미늄(Al) 0.3 중량% 이하, 망간(Mn) 0.2 ~ 0.3 중량%, 니켈(Ni) 0.5 ~ 3 중량%, 나머지 철(Fe)과 기타 불가피한 불순물을 포함하는 내층부; 및 상기 내층부의 일 면과 타 면에 한 쌍으로 형성되며, 규소(Si) 2.0 ~ 5.0 중량%, 알루미늄(Al) 0.5 ~ 1.2 중량%, 망간(Mn) 0.2 ~ 0.31 중량%, 주석(Sn) 0.01 ~ 0.27 중량%, 나머지 철(Fe)과 기타 불가피한 불순물을 포함하는 외층부를 포함하는 강재를 열간 압연과 냉간 압연을 수행한 후, 냉연 소둔하여 제조하는 무방향성 전기강판. | 12 | 10-2023-0076989 | 2023-06-15 | 10-2024-0176343 | 2024-12-24 |  |  | 현대제철 주식회사 | 첸레이 ¦ 강춘구 ¦ 안용근 |  |  |  | 2 | JP2012-112015A(BE) ¦ KR10-2633252B1(BE) | 0 |  | 86044031 | KR10-2024-0176343A | 1 | 심사중 |  | 3524521000876
KR | KR | P | A |  | 무방향성 전기강판 및 그 제조방법 |  | 본 출원은 무방향성 전기강판 및 그 제조방법에 관한 것이다. 본 출원의 무방향성 전기강판 및 그 제조방법에 의하면, 자기적 특성이 우수할 뿐만 아니라, 기계적 강도가 우수할 수 있고, 구체적으로, 철손을 낮추며, 자속밀도를 향상시킬 뿐만 아니라, 높은 내피로성을 가질 수 있다. |  | 중량%로, Si: 2.8%~3.8%, Mn: 0.2%~0.5%, Al: 0.6%~1.5%, 및 Sn 및 Sb 중 적어도 1종을 합계로 0.016%~0.05%로 포함하고, 나머지 Fe 및 기타 불가피한 불순물을 포함하는 슬라브를 재가열한 후 열간압연, 냉간압연 및 최종 소둔을 거쳐 제조된 무방향성 전기강판으로서, 하기 일반식 1을 만족하는 무방향성 전기강판: [일반식 1] 1.6 ≤ ([Sn]+[Sb]) × A ≤ 4 상기 일반식 1에서, [Sn] 및 [Sb]는 각각 Sn 및 Sb의 함량(중량%)이고, A는 최종 소둔 분위기의 수소의 비율(%)이다. |  | 1. 중량%로, Si: 2.8%~3.8%, Mn: 0.2%~0.5%, Al: 0.6%~1.5%, 및 Sn 및 Sb 중 적어도 1종을 합계로 0.016%~0.05%로 포함하고, 나머지 Fe 및 기타 불가피한 불순물을 포함하는 슬라브를 재가열한 후 열간압연, 냉간압연 및 최종 소둔을 거쳐 제조된 무방향성 전기강판으로서, 하기 일반식 1을 만족하는 무방향성 전기강판: [일반식 1] 1.6 ≤ ([Sn]+[Sb]) × A ≤ 4 상기 일반식 1에서, [Sn] 및 [Sb]는 각각 Sn 및 Sb의 함량(중량%)이고, A는 최종 소둔 분위기의 수소의 비율(%)이다. ¦ 9. 중량%로, Si: 2.8%~3.8%, Mn: 0.2%~0.5%, Al: 0.6%~1.5%, 및 Sn 및 Sb 중 적어도 1종을 합계로 0.016%~0.05%로 포함하고, 나머지 Fe 및 기타 불가피한 불순물을 포함하는 슬라브를 재가열한 후 열간압연하는 단계; 냉간압연하여 냉연강판을 제조하는 단계; 및 상기 냉연강판을 최종 소둔하는 단계를 포함하며, 하기 일반식 1을 만족하는 무방향성 전기강판의 제조방법: [일반식 1] 1.6 ≤ ([Sn]+[Sb]) × A ≤ 4 상기 일반식 1에서, [Sn] 및 [Sb]는 각각 Sn 및 Sb의 함량(중량%)이고, A는 최종 소둔 분위기의 수소의 비율(%)이다. | 14 | 10-2023-0077670 | 2023-06-16 | 10-2024-0176695 | 2024-12-24 |  |  | 현대제철 주식회사 | 오규진 ¦ 강춘구 |  |  |  | 3 | CN113846265B(BE) ¦ JP3490048B2 ¦ JP3395391B2(BE) | 0 |  | 86044295 | KR10-2024-0176695A | 1 | 심사중 |  | 3524521001141
CN | CN | P | A | 신에너지 자동차 로터용 고강도 무방향성 전기 강 및 제조 방법 | High-strength non-oriented electrical steel for new energy automobile drive rotor and manufacturing method of high-strength non-oriented electrical steel | 본 발명이 무방향성 전기 강철 기술 분야와 관련되고, 구체적으로 신에너지 자동차 로터용 고강도 무방향성 전기 강철 및 제조 방법과 관련되고, 상기 신에너지 자동차 로터용 고강도 무방향성 전기 강철, 이하의 중량 백분율의 성분을 포함한다: C:0-0.002%, Si:2.5-3.5%, Mn:0.25-0.75%, Al:0.50-1.50%, P:≤0.01%, S:≤0.002%, Sn:0.02-0.20%, 잔부는 철 및 불가피한 불순물이다. 본 발명은 저비용, 저철손의 경우에 높은 구조 강도 및 낮은 중고주파 자기 에너지를 얻는다. | The invention relates to the technical field of non-oriented electrical steel, in particular to high-strength non-oriented electrical steel for a new energy automobile drive rotor and a manufacturing method thereof.The high-strength non-oriented electrical steel for the new energy automobile drive rotor comprises, by weight, 0%-0.002% of C, 2.5%-3.5% of Si, 0.25%-0.75% of Mn, 0.50%-1.50% of Al, smaller than or equal to 0.01% of P, smaller than or equal to 0.002% of S, 0.02%-0.20% of Sn and the balance Fe and inevitable impurities. And the balance of iron and inevitable impurities. According to the invention, high structural strength and low medium-high frequency magnetic performance are obtained under the conditions of low cost and low iron loss. | 1. 신에너지 자동차 로터용 고강도 무방향성 전기 강철은 다음을 포함하는 것을 특징으로 한다: 이하의 중량 백분율의 성분을 포함한다:C: 0-0.002%, Si:2.5-3.5%, Mn:0.25-0.75%, Al:0.50-1.50%, P:≤0.01%, S:≤0.002%, Sn:0.02-0.20%,잔부는 철 및 불가피한 불순물이다. | 1. The high-strength non-oriented electrical steel for the new energy automobile rotor is characterized by comprising, by weight, 0-0.002% of C, 2.5-3.5% of Si, 0.25-0.75% of Mn, 0.50-1.50% of Al, less than or equal to 0.01% of P, less than or equal to 0.002% of S, 0.02-0.20% of Sn, and the balance of iron and unavoidable impurities. | 1. 신에너지 자동차 로터용 고강도 무방향성 전기 강철은 다음을 포함하는 것을 특징으로 한다: 이하의 중량 백분율의 성분을 포함한다:C: 0-0.002%, Si:2.5-3.5%, Mn:0.25-0.75%, Al:0.50-1.50%, P:≤0.01%, S:≤0.002%, Sn:0.02-0.20%,잔부는 철 및 불가피한 불순물이다. | 1. The high-strength non-oriented electrical steel for the new energy automobile rotor is characterized by comprising, by weight, 0-0.002% of C, 2.5-3.5% of Si, 0.25-0.75% of Mn, 0.50-1.50% of Al, less than or equal to 0.01% of P, less than or equal to 0.002% of S, 0.02-0.20% of Sn, and the balance of iron and unavoidable impurities. | 10 | 2024-11105937 | 2024-08-13 | 119177398 | 2024-12-24 |  |  | MAANSHAN IRON & STEEL Co.,Ltd. | Cheng Guoqing ¦ Xu Wenxiang ¦ Liu Qingsong ¦ Lu Tianlin ¦ Shi Lifa ¦ Qi Xuan ¦ Xia Xuelan ¦ Zhan Yungao ¦ Chen Mingxia ¦ Ding Shineng |  |  |  | 0 |  | 1 | CN116837283B | 86162765 | CN119177398A | 1 | 심사중 |  | 8424522016110
JP | JP | P | B2 | 자기 특성이 우수한 무방향성 전기강판 및 그 제조 방법 | 자기 특성이 우수한 무방향성 전기강판 및 그 제조 방법 | 【요약】 【과제】 냉간 취성을 개선하고 생산성을 향상시키면서, 자기 특성이 우수한 무방향성 전기강판을 제조할 수 있는, 새롭고 개선된 무방향성 전기강판 제조 방법 및 그로 인해 얻어진 무방향성 전기강판을 제공하는 것. 【해결 수단】 질량%로, C:0%이상~0.0050% 이하, Si:2.5%~5.0%, Mn:0.05%~4.0%, P:0%이상~0.030% 미만, S:0%이상~0.0050% 이하, Sol.Al:0%이상~0.0040% 이하, N:0%이상~0.0040%, Cu:0.00%~1.0% 이하, Sn:0.000%~0.10%, Sb:0.000%~0.10%, Ca:0.0000%~0.0050%를 함유하고 잔부가 Fe 및 불순물이며 모재 강판 표층부에서 SiO2와 복합 석출한 Mn2SiO4를 0.00000 1개/μm2 이상, 10.000개/μm2 다음에서 함유하는 것을 특징으로 하는 무방향성 전기강판 및 그 제조 방법. 【선택도】도 3 | 【요약】 【과제】 냉간 취성을 개선하고 생산성을 향상시키면서, 자기 특성이 우수한 무방향성 전기강판을 제조할 수 있는, 새롭고 개선된 무방향성 전기강판 제조 방법 및 그로 인해 얻어진 무방향성 전기강판을 제공하는 것. 【해결 수단】 질량%로, C:0%이상~0.0050% 이하, Si:2.5%~5.0%, Mn:0.05%~4.0%, P:0%이상~0.030% 미만, S:0%이상~0.0050% 이하, Sol.Al:0%이상~0.0040% 이하, N:0%이상~0.0040%, Cu:0.00%~1.0% 이하, Sn:0.000%~0.10%, Sb:0.000%~0.10%, Ca:0.0000%~0.0050%를 함유하고 잔부가 Fe 및 불순물이며 모재 강판 표층부에서 SiO2와 복합 석출한 Mn2SiO4를 0.00000 1개/μm2 이상, 10.000개/μm2 다음에서 함유하는 것을 특징으로 하는 무방향성 전기강판 및 그 제조 방법. 【선택도】도 3 | 【청구항1】 질량%로, C:0%이상~0.0050% 이하, Si:2.5%~5.0%, Mn:0.05%~4.0%, P:0%이상~0.030% 미만, S:0%이상~0.0050% 이하, Sol.Al:0%이상~0.0040% 이하, N:0%이상~0.0040%, Cu:0.00%~1.0% 이하, Sn:0.000%~0.10%, Sb:0.000%~0.10%, Ca:0.0000%~0.0050%를 함유하고 잔부가 Fe 및 불순물이며 모재 강판 표층부에서 SiO2와 복합 석출한 Mn2SiO4를 0.00000 하나/μm2 이상, 10.000개/μm2 다음에서 함유하는 것을 특징으로 하는 무방향성 전기강판. | 【청구항1】 질량%로, C:0%이상~0.0050% 이하, Si:2.5%~5.0%, Mn:0.05%~4.0%, P:0%이상~0.030% 미만, S:0%이상~0.0050% 이하, Sol.Al:0%이상~0.0040% 이하, N:0%이상~0.0040%, Cu:0.00%~1.0% 이하, Sn:0.000%~0.10%, Sb:0.000%~0.10%, Ca:0.0000%~0.0050%를 함유하고 잔부가 Fe 및 불순물이며 모재 강판 표층부에서 SiO2와 복합 석출한 Mn2SiO4를 0.00000 하나/μm2 이상, 10.000개/μm2 다음에서 함유하는 것을 특징으로 하는 무방향성 전기강판. | 【청구항1】 질량%로, C:0%이상~0.0050% 이하, Si:2.5%~5.0%, Mn:0.05%~4.0%, P:0%이상~0.030% 미만, S:0%이상~0.0050% 이하, Sol.Al:0%이상~0.0040% 이하, N:0%이상~0.0040%, Cu:0.00%~1.0% 이하, Sn:0.000%~0.10%, Sb:0.000%~0.10%, Ca:0.0000%~0.0050%를 함유하고 잔부가 Fe 및 불순물이며 모재 강판 표층부에서 SiO2와 복합 석출한 Mn2SiO4를 0.00000 하나/μm2 이상, 10.000개/μm2 다음에서 함유하는 것을 특징으로 하는 무방향성 전기강판. | 【청구항1】 질량%로, C:0%이상~0.0050% 이하, Si:2.5%~5.0%, Mn:0.05%~4.0%, P:0%이상~0.030% 미만, S:0%이상~0.0050% 이하, Sol.Al:0%이상~0.0040% 이하, N:0%이상~0.0040%, Cu:0.00%~1.0% 이하, Sn:0.000%~0.10%, Sb:0.000%~0.10%, Ca:0.0000%~0.0050%를 함유하고 잔부가 Fe 및 불순물이며 모재 강판 표층부에서 SiO2와 복합 석출한 Mn2SiO4를 0.00000 하나/μm2 이상, 10.000개/μm2 다음에서 함유하는 것을 특징으로 하는 무방향성 전기강판. | 8 | 2020-184924 | 2020-11-05 | 2022-074677 | 2022-05-18 | 7606075 | 2024-12-17 | NIPPON STEEL CORP | 片岡 隆史 ¦ 屋鋪 裕義 ¦ 名取 義顕 ¦ 竹田 和年 |  |  |  | 7 | JP6879341B2 ¦ JP6900889B2 ¦ JP6870381B2(BE) ¦ JP6880814B2(BE) ¦ JP6724712B2(BE) ¦ JP6127440B2(BE) ¦ KR10-2177530B1(BE) | 0 |  | 86133036 | JP7606075B2 | 1 | 등록 | NIPPON STEEL CORP | 2724242000019
KR | KR | P | A |  | 모터 코어 검사장치 및 검사방법 |  | 본 발명은 모터 코어의 체결력을 확인하기 위한 비파괴 검사장치 및 이를 이용한 검사방법에 대한 것으로서, 본 발명의 일실시예에 따른 검사장치는, 검사 대상물에 제 1 방향으로 충격을 가하여 진동을 발생시키는 가진부와, 상기 가진부에 연결되고, 상기 검사 대상물의 평면에 접촉되는 제1 면과 상기 검사 대상물의 굴곡진 면에 접촉되는 제2 면을 포함하는 부착부와, 상기 검사 대상물에서 상기 제 1 방향과 교차하는 제 2 방향의 진동응답을 측정하는 제 1 센서와 상기 검사 대상물에서 상기 제 1 및 제 2 방향과 교차하는 제 3 방향의 진동응답을 측정하는 제 2 센서를 포함하는 센서부 및 상기 센서부의 측정값을 전달받는 제어부를 포함하고, 본 발명의 일실시예에 따른 검사방법은 상기의 검사장치를 이용할 수 있다. |  | 검사 대상물에 제1 방향으로 충격을 가하여 진동을 발생시키는 가진부; 상기 가진부에 연결되고, 상기 검사 대상물의 평면에 접촉되는 제1 면과 상기 검사 대상물의 굴곡진 면에 접촉되는 제2 면을 포함하는 부착부; 상기 검사 대상물에서 상기 제1 방향과 교차하는 제2 방향의 진동응답을 측정하는 제1 센서와 상기 검사 대상물에서 상기 제1 방향 및 제2 방향과 교차하는 제3 방향의 진동응답을 측정하는 제2 센서를 포함하는 센서부; 및 상기 센서부의 측정값을 전달받는 제어부;를 포함하는 검사 장치. |  | 1. 검사 대상물에 제1 방향으로 충격을 가하여 진동을 발생시키는 가진부; 상기 가진부에 연결되고, 상기 검사 대상물의 평면에 접촉되는 제1 면과 상기 검사 대상물의 굴곡진 면에 접촉되는 제2 면을 포함하는 부착부; 상기 검사 대상물에서 상기 제1 방향과 교차하는 제2 방향의 진동응답을 측정하는 제1 센서와 상기 검사 대상물에서 상기 제1 방향 및 제2 방향과 교차하는 제3 방향의 진동응답을 측정하는 제2 센서를 포함하는 센서부; 및 상기 센서부의 측정값을 전달받는 제어부;를 포함하는 검사 장치. ¦ 8. 검사 대상물이 지지부에 위치되는 이동 단계; 상기 검사 대상물의 제1 평면과 굴곡진 면의 일측에서 부착부의 제1 면과 제2 면의 적어도 일부가 맞닿아 접촉되고, 상기 검사 대상물의 제2 평면과 상기 굴곡진 면의 타측에서 센서부가 접촉되는 부착 단계; 상기 부착부에 연결된 가진부에 의하여 제1 방향으로 상기 검사 대상물에 충격을 가하여 상기 검사 대상물에서 진동을 발생시키는 진동 단계; 상기 센서부를 통하여 상기 제1 방향과 교차되는 제2 방향과 상기 제1 방향 및 제2 방향과 교차되는 제3 방향의 진동 응답을 측정하는 측정 단계; 및 상기 측정 단계에서 측정한 값을 분석하여 양품과 불량품을 확인하는 분석 단계; 를 포함하는 검사단계. | 9 | 10-2023-0073683 | 2023-06-08 | 10-2024-0174365 | 2024-12-17 |  |  | 주식회사 포스코 | 강대규 |  |  |  | 0 |  | 0 |  | 85834981 | KR10-2024-0174365A | 1 | 출원 |  | 3524511000570
KR | KR | P | A |  | 적층 코어 및 적층 코어 제조방법 |  | 본 발명은 무방향성 전기 강판과 접착 물질로 제작된 적층 코어에 대한 것으로서, 본 발명의 일실시예에 따른 적층 코어는, 복수개가 적층되는 전기 강판과 상기 전기 강판을 접착시키는 접착부를 포함하며, 상기 전기 강판은, 링상의 코어 백부와, 상기 코어 백부와 연결되고 반경 방향으로 상기 링상의 중심을 향하여 연장되며 상기 코어 백부의 둘레 방향으로 배치된 티스부를 포함하며, 상기 접착부는, 상기 전기 강판의 적층 방향으로 인접한 상기 전기 강판 사이에 마련되어 상기 복수의 전기 강판을 접착시키며, 상기 코어 백부는 상기 접착부가 위치된 제1 영역 및 상기 코어 백부에서 상기 접착부가 위치되지 않고 상기 제1 영역을 둘러싸는 제2 영역을 포함하고, 이러한 전기 강판을 제조하는 제조방법에 대한 것이다. |  | 복수개가 적층되는 전기 강판과 상기 전기 강판을 접착시키는 접착부를 포함하며, 상기 전기 강판은, 링상의 코어 백부와, 상기 코어 백부와 연결되고 반경 방향으로 상기 링상의 중심을 향하여 연장되며 상기 코어 백부의 둘레 방향으로 배치된 티스부를 포함하며, 상기 접착부는, 상기 전기 강판의 적층 방향으로 인접한 상기 전기 강판 사이에 마련되어 복수의 상기 전기 강판을 접착시키며, 상기 코어 백부는 상기 접착부가 위치된 제1 영역 및 상기 코어 백부에서 상기 접착부가 위치되지 않고 상기 제1 영역을 둘러싸는 제2 영역을 포함하는 적층 코어. |  | 1. 복수개가 적층되는 전기 강판과 상기 전기 강판을 접착시키는 접착부를 포함하며, 상기 전기 강판은, 링상의 코어 백부와, 상기 코어 백부와 연결되고 반경 방향으로 상기 링상의 중심을 향하여 연장되며 상기 코어 백부의 둘레 방향으로 배치된 티스부를 포함하며, 상기 접착부는, 상기 전기 강판의 적층 방향으로 인접한 상기 전기 강판 사이에 마련되어 복수의 상기 전기 강판을 접착시키며, 상기 코어 백부는 상기 접착부가 위치된 제1 영역 및 상기 코어 백부에서 상기 접착부가 위치되지 않고 상기 제1 영역을 둘러싸는 제2 영역을 포함하는 적층 코어. ¦ 9. 링상의 코어 백부와, 상기 코어 백부와 연결되되 반경 방향으로 상기 링상의 중심을 향하여 연장되며 상기 코어 백부의 둘레 방향으로 배치된 티스부와 상기 코어 백부와 상기 티스부가 연결된 연결부를 포함하는 전기 강판에 있어서, 복수의 상기 전기 강판을 제1 높이로 적층하고, 상기 전기 강판의 적층 방향으로 인접한 상기 전기 강판 사이에 상기 연결부로부터 상기 반경 방향 외측으로 제1 영역에 접착 물질을 도포하고, 상기 접착 물질을 경화하여 블록 코어를 제작하는 블록코어 제작단계; 복수의 상기 블록 코어를 제2 높이로 적층하는 블록 적층 단계; 및 상기 블록 적층 단계 이후에 상기 복수의 블록 코어의 외주면에 용접하는 용접 단계;를 포함하는 적층 코어 제작방법. | 11 | 10-2023-0073684 | 2023-06-08 | 10-2024-0174366 | 2024-12-17 |  |  | 주식회사 포스코 | 심호경 |  |  |  | 0 |  | 0 |  | 85834982 | KR10-2024-0174366A | 1 | 출원 |  | 3524511000571
PCT | PCT | P | A1 | 무방향성 전기강판 및 그 제조 방법 | NON-ORIENTED MAGNETIC STEEL SHEET AND METHOD FOR MANUFACTURING SAME | 펀칭 가공성과 저철손을 양립하는 우수한 무방향성 전기강판을 저비용으로 제공하는 것을 목적으로 한다. C, Si, Mn, P, S, Al, N, Pb, Ca의 성분 조성을 가지며, 입자 지름이 10~100 nm의 Pb석출물을 100개/mm2 이하, 입자 지름이 0.5~5.0μm의 Pb―Ca복합 석출물을 0.하나/mm2 이상1000개/mm2 이하,를 갖는 무방향성 전기강판이다. 또한 열간 압연 공정, 열연판 어닐링 공정, 냉각 압연 공정, 마무리 어닐링 공정을 포함하고 열간 압연 공정에 있어서, 강철 슬래브의 가열은 1단째를 460℃이상 540℃이하에서 5 min 이상, 2단째를 1060℃이상 1140℃이하에서 20 min 이상의 2단 단계로 하고, 마무리 압연은 1 패스째의 입 측의 강판 온도 FET를 940℃이상 1100℃이하, 1 패스째의 압하율을40% 이상으로 하고, 열연판 어닐링 공정에 있어서, 어닐링 온도를 900℃이상 1100℃다음에로 하는 무방향성 전기강판 제조 방법이다. | The objective of the present invention is to inexpensively provide an excellent non-oriented magnetic steel sheet achieving both punching workability and low iron loss. Provided is a non-oriented magnetic steel sheet having a component composition of C, Si, Mn, P, S, Al, N, Pb, and Ca, and including no more than 100 pieces/mm2 of Pb precipitates having a particle diameter of 10-100 nm, and between 0.1 pieces/mm2 and 1,000 pieces/mm2 (both inclusive) of Pb-Ca composite precipitates having a particle diameter of 0.5-5.0 μm. Also provided is a method for manufacturing a non-oriented magnetic steel sheet, the method comprising a hot rolling step, a hot-rolled sheet annealing step, a cold rolling step, and a finish annealing step. In the hot rolling step, a steel slab is heated at between 460°C and 540°C (both inclusive) for 5 min or more in a first phase, and at between 1,060°C and 1,140°C (both inclusive) for 20 min or more in a second phase. In the finish rolling, the steel sheet temperature FET on the inlet side of a first pass is set to between 940°C and 1100°C (both inclusive), and the reduction rate of the first pass is set to 40% or more. In the hot-rolled sheet annealing step, the annealing temperature is set to between 900°C and 1100°C (both inclusive). | 질량%로, C :0.005% 이하, Si:2.5% 이상 5.0%이하, Mn:0.1% 이상 3.0%이하, P :0.100% 이하, S :0.005% 이하, Al:2.0% 이하, N :0.005% 이하, Pb:0.00010% 이상 0.00200%이하, 및 Ca:0.0010% 이상 0.020%다음을 함유하고 임의 선택적으로 또한 하기 A군~E군 중 적어도 1군의 성분을 함유하고 A군 ;Mo:0.001~0.050%, Zn:0.001~0.010%, Ti:0.001~0.010%, Sn:0.001~0.200% 및 Sb:0.001~0.200%에서 선택되는 1종 이상 B군 ;As:0.020% 이하, Nb:0.005% 이하, W:0.050% 이하, V:0.050% 이하, Ta:0.0020% 이하, Cu:0.01~1.0%에서 선택되는 1종 이상 C군 ;Ni:0.01~1.0%, B:0.0020% 이하에서 선택되는 1종 이상 D군 ;Cr:0.01~3.0%, Mg:0.0001~0.005%, REM:0.001~0.05%에서 선택되는 1종 이상 E군 ;Co:0.10% 이하, Ge:0.030% 이하, Ga:0.030% 이하에서 선택되는 1종 이상 잔부가 Fe 및 불가피한 불순물로 이루어진 성분 조성을 가지며, 입자 지름이 10~100 nm인 Pb석출물의 개수 밀도가 100개/mm2 이하이며 입자 지름이 0.5~5.0μm인 Pb―Ca복합 석출물의 개수 밀도가 0.하나/mm2 이상1000개/mm2 이하임을 충족하는 것을 특징으로 하는 무방향성 전기강판. | In mass %, C: 0.005% or less, Si: 2.5% or more and 5.0% or less, Mn: 0.1% to 3.0%, P : 0.100% or less, S: 0.005% or less, Al: not more than 2.0%, N: 0.005% or less, Pb: 0.00010% or more and 0.00200% or less, and Ca: 0.0010% or more and less than or equal to 0.020% Contains, Optionally, it further contains at least one of the following A ~ E groups, Group A; Mo: 0.001~0.050%, Zn: 0.001~0.010%, Ti: 0.001~0.010%, Sn: 0.001~0.200%, and Sb: 0.001~0.200% Group B; As: 0.020% or less, Nb: 0.005% or less, W: 0.050% or less, V: 0.050% or less, Ta: 0.0020% or less, Cu: 0.01~1.0% Group C; Ni: 0.01~1.0%, B: 0.0020% or less Group D; Cr: 0.01~3.0%, Mg: 0.0001~0.005%, REM: 0.001~0.05% Group E; One or more species selected from Co: 0.10% or less, Ge: 0.030% or less, Ga: 0.030% or less The remainder has a component composition consisting of Fe and unavoidable impurities, The number density of Pb precipitates having a particle size of 10 ~ 100 nm is 100 pieces / mm2 or less, A non-oriented electrical electrical steel sheet characterized by satisfying that the number density of Pb-Ca composite precipitates with a particle size of 0.5~5.0μm is 0.1 pcs/mm2 or more and 1000 pcs/mm2 or less. |  |  |  | PCT-JP2024-013541 | 2024-05-27 | WO2024-252769 | 2024-12-12 |  |  | JFE STEEL CORPORATION | MARUYAMA Shigehiro ¦ OKUBO Tomoyuki ¦ SAITO Hayato ¦ SUEHIRO Ryuichi | 2023-093004 | JP | 2023-06-06 |  |  |  |  | 93484062 | JP2023-093004 ¦ TW202449179A ¦ WOWO2024-252769A1 | 3 |  |  | 6024050002833
JP | JP | P | B2 | 회전자 코어와 그 제조 방법 및 모터 | 회전자 코어와 그 제조 방법 및 모터 | 【요약】 【과제】강도 특성, 특히 피로 특성이 우수한 회전자 코어를 제공하고 그 제조 방법을 제안함과 동시에, 상기 로터 코어를 이용한 에어갭의 제어가 용이한 모터를 제공한다. 【해결 수단】소정의 성분 조성을 가진 소재 강판에서 채취한 회전자 코어 형상의 강판에 열절단 가공에 의해 복수의 구멍을 형성한 후, 상기 강판을 적층해 회전자 코어를 제조할 때, 상기 열절단 가공에서는, 열 빔을 강판 표면의 수선에 대해 잘라내는 구멍 측에 1~5°경사시켜 조사함으로써, 절단면에 존재하는 결정립계에서의 단차의 최대값을 0.5μm 이하로 해 회전자 코어를 제조한다. 또한 상기 로터 코어와 고정자 코어의 내경 최단 거리가 0.30mm이하의 모터이다. 【선택도】도 2 | 【요약】 【과제】강도 특성, 특히 피로 특성이 우수한 회전자 코어를 제공하고 그 제조 방법을 제안함과 동시에, 상기 로터 코어를 이용한 에어갭의 제어가 용이한 모터를 제공한다. 【해결 수단】소정의 성분 조성을 가진 소재 강판에서 채취한 회전자 코어 형상의 강판에 열절단 가공에 의해 복수의 구멍을 형성한 후, 상기 강판을 적층해 회전자 코어를 제조할 때, 상기 열절단 가공에서는, 열 빔을 강판 표면의 수선에 대해 잘라내는 구멍 측에 1~5°경사시켜 조사함으로써, 절단면에 존재하는 결정립계에서의 단차의 최대값을 0.5μm 이하로 해 회전자 코어를 제조한다. 또한 상기 로터 코어와 고정자 코어의 내경 최단 거리가 0.30mm이하의 모터이다. 【선택도】도 2 | 【청구항1】 소재 강판에서 채취하고 회전자 코어의 외주 형상으로 가공해 이루어진 강판을 적층해 구성되는 회전자 코어로서, 상기 강판에는 열절단 가공되어 이루어진 복수의 구멍이 형성되어 이루어지며 또한 상기 구멍의 절단면에 존재하는 결정립계에서의 단차의 최대값이 0.33 μm이하임을 특징으로 하는 회전자 코어. | 【청구항1】 소재 강판에서 채취하고 회전자 코어의 외주 형상으로 가공해 이루어진 강판을 적층해 구성되는 회전자 코어로서, 상기 강판에는 열절단 가공되어 이루어진 복수의 구멍이 형성되어 이루어지며 또한 상기 구멍의 절단면에 존재하는 결정립계에서의 단차의 최대값이 0.33 μm이하임을 특징으로 하는 회전자 코어. | 【청구항1】 소재 강판에서 채취하고 회전자 코어의 외주 형상으로 가공해 이루어진 강판을 적층해 구성되는 회전자 코어로서, 상기 강판에는 열절단 가공되어 이루어진 복수의 구멍이 형성되어 이루어지며 또한 상기 구멍의 절단면에 존재하는 결정립계에서의 단차의 최대값이 0.33 μm이하임을 특징으로 하는 회전자 코어. | 【청구항1】 소재 강판에서 채취하고 회전자 코어의 외주 형상으로 가공해 이루어진 강판을 적층해 구성되는 회전자 코어로서, 상기 강판에는 열절단 가공되어 이루어진 복수의 구멍이 형성되어 이루어지며 또한 상기 구멍의 절단면에 존재하는 결정립계에서의 단차의 최대값이 0.33 μm이하임을 특징으로 하는 회전자 코어. | 20 | 2022-138304 | 2022-08-31 | 2023-041019 | 2023-03-23 | 7601068 | 2024-12-09 | JFE STEEL CORP | 吉▲崎▼ 聡一郎 ¦ 千田 邦浩 ¦ 財前 善彰 | 2021-148055 | JP | 2021-09-10 | 5 | JP4696592B2(BE) ¦ JP4984347B2(BE) ¦ JP1995-057427B2(BE) ¦ JP1994-037694B2(BE) ¦ WOWO2021-065555A1(BE) | 0 |  | 86210215 | JP2021-148055 ¦ JP7601068B2 | 2 | 등록 | JFE STEEL CORP | 2724236000591
PCT | PCT | P | A1 | 적층 코어 및 그 제조 장치 및 제조 방법 | LAMINATED CORE, AND MANUFACTURING APPARATUS AND MANUFACTURING METHOD THEREFOR | 제조 장치 100은 펀치 12, 펀칭 다이 14, 제1 지지부 16, 제2 지지부 18 및 가열부 20을 구비한다. 펀치 12 및 펀칭 다이 14에 의해 강대 1에서 복수의 코어 시트 1 a를 펀칭해, 펀칭한 복수의 코어 시트 1 a의 외주부를 제1 지지부 16에 의해 측방에서 가압하면서, 복수의 코어 시트 1 a를 펀치 12에 의해 아래쪽으로 가압하고 펀치 12에 의해 아래쪽으로 가압된 복수의 코어 시트 1 a를 제2 지지부 18 내에 지지하면서 가열부 20에 의해 가열한다. 제1 지지부 16은 복수의 코어 시트 1 a를 접착제층 11 b의 연화 온도 미만의 온도에서 유지하고 가열부 20은 제2 지지부 18 내에 지지된 복수의 코어 시트 1 a를 연화 온도 이상의 온도로 가열한다. | A manufacturing apparatus 100 comprises a punch 12, a punching die 14, a first holding part 16, a second holding part 18, and a heating part 20. A plurality of core sheets 1a are punched from a steel strip 1 by the punch 12 and the punching die 14, the plurality of punched core sheets 1a are pressed downward by the punch 12 while the outer peripheral parts of the plurality of core sheets 1a are pressed from the side by the first holding part 16, and the plurality of core sheets 1a being pressed downward by the punch 12 are heated by the heating part 20 while being held in the second holding part 18. The first holding part 16 holds the plurality of core sheets 1a at a temperature lower than the softening temperature of an adhesive layer 11b, and the heating part 20 heats the plurality of core sheets 1a held in the second holding part 18 to a temperature equal to or higher than the softening temperature. | 복수의 전기강판이 접착제층을 통해 적층된 적층 코어로서, 그 적층 코어로부터 분리한 2층의 전기강판에 대한 그 적층 코어의 철손 열화율이 ,10% 이하인 적층 코어. | A laminated core in which a plurality of electrical steel plates are laminated via an adhesive layer, A laminated core in which the iron loss deterioration rate of the laminated core for a two-layer electrical steel sheet separated from the laminated core is 10% or less. |  |  |  | PCT-JP2024-019371 | 2024-05-27 | WO2024-247957 | 2024-12-05 |  |  | NIPPON STEEL CORPORATION | ARAMAKI, Takashi ¦ HIRAYAMA, Ryu ¦ KAMIKAWABATA, Masahito | 2023-087246 | JP | 2023-05-26 |  |  |  |  | 100855774 | JP2023-087246 ¦ JP7680704B2 ¦ TW202500286A ¦ WOWO2024-247957A1 | 4 |  |  | 6024049004461
PCT | PCT | P | A1 | 적층 코어 제조 장치 및 제조 방법 | APPARATUS AND METHOD FOR MANUFACTURING LAMINATED CORE | 제조 장치 100은 펀치 12, 펀치 12의 아래쪽으로 배치되는 펀칭 다이 14, 펀칭 다이 14의 아래쪽으로 배치되는 제1 지지부 16, 제1 지지부 16의 아래쪽으로 배치되고 제1 지지부 16과는 별도의 부재에 의해 구성되는 제2 지지부 18 및 제1 지지부 16보다 아래쪽에서 제2 지지부 18의 주위에 배치되는 가열부 20를 구비한다. 펀치 12 및 펀칭 다이 14에 의해 강대 1에서 복수의 코어 시트 1 a를 펀칭해, 펀칭한 복수의 코어 시트 1 a의 외주부를 제1 지지부 16에 의해 측방에서 가압하면서, 복수의 코어 시트 1 a를 펀치 12에 의해 아래쪽으로 가압하고 펀치 12에 의해 아래쪽으로 가압된 복수의 코어 시트 1 a를 제2 지지부 18 내에 지지하면서 가열부 20에 의해 가열한다. | A manufacturing apparatus 100 comprises: a punch 12; a punching die 14 disposed under the punch 12; a first holding part 16 disposed under the punching die 14; a second holding part 18 disposed under the first holding part 16 and composed of a member different from the first holding part 16; and a heating part 20 disposed around the second holding part 18 under the first holding part 16. A plurality of core sheets 1a are punched from a steel strip 1 by the punch 12 and the punching die 14, the plurality of core sheets 1a are pressed downward by the punch 12 while the outer peripheral parts of the plurality of punched core sheets 1a are pressed from the side by the first holding part 16, and the plurality of core sheets 1a being pressed downward by the punch 12 are heated by the heating part 20 while being held inside the second holding part 18. | 표면에 접착제층을 갖는 강대에서 복수의 코어 시트를 펀칭해, 얻어진 복수의 코어 시트를 서로 접착함으로써 적층 코어를 제조하는 장치로서, 펀치, 상기 펀치의 아래쪽으로 배치되는 펀칭 다이, 상기 펀칭 다이의 아래쪽으로 배치되는 제1 지지부, 상기 제1 지지부의 아래쪽으로 배치되고 상기 제1 지지부와는 별도의 부재에 의해 구성되는 제2 지지부 및 상기 제1 지지부보다 아래쪽에서 상기 제2 지지부의 주위에 배치되는 가열부, 를 구비하고, 상기 펀치 및 상기 펀칭 다이에 의해 강대에서 복수의 코어 시트를 펀칭해, 펀칭한 상기 복수의 코어 시트의 외주부를 상기 제1 지지부에 의해 측방에서 가압하면서, 상기 복수의 코어 시트를 상기 펀치에 의해 아래쪽으로 가압하고 상기 펀치에 의해 아래쪽으로 가압된 상기 복수의 코어 시트를 상기 제2 지지부 내에 지지하면서 상기 가열부에 의해 가열하는 적층 코어 제조 장치. | A device for producing a laminated core by punching a plurality of core sheets from a steel strip having an adhesive layer on the surface and bonding the obtained plurality of core sheets to each other, punch A punching die disposed below the punch, A first holding unit disposed below the punching die, A second holding unit disposed below the first holding unit and composed of a member separate from the first holding portion, and A heating unit disposed around the second holding unit below the first holding unit, Equipped with A plurality of core sheets are punched from the steel strip by the punch and the punching die, While pressurizing the outer periphery of the punched plurality of core sheets from the side by the first holding portion, the plurality of core sheets is pressurized downward by the punch, A device for producing a laminated core in which the plurality of core sheets pressurized downward by the punch are heated by the heating unit while holding them in the second holding unit. |  |  |  | PCT-JP2024-019372 | 2024-05-27 | WO2024-247958 | 2024-12-05 |  |  | NIPPON STEEL CORPORATION | ARAMAKI, Takashi | 2023-087245 | JP | 2023-05-26 |  |  |  |  | 100855773 | JP2023-087245 ¦ JP7680703B2 ¦ TW202500287A ¦ WOWO2024-247958A1 | 4 |  |  | 6024049004462
JP | JP | P | B2 | 적층 코어 및 회전 전기기계 | 적층 코어 및 회전 전기기계 | 【요약】 【과제】본 발명은 적층 코어의 자기 특성을 열화시키지 않고 적층 고정 강도를 향상시키는 것을 목적으로 한다. 【해결 수단】서로 적층되고 양면이 절연 피막에 의해 피복된 복수의 전기강판 40과 적층 방향으로 인접한 전기강판 40끼리 사이에 설치되고, 전기강판 40끼리를 각각 접착하는 접착부 41과 전기강판 40끼리가 각각 용접된 용접부 42를 구비하는, 적층 코어 21. 【선택도】도 3 | 【요약】 【과제】본 발명은 적층 코어의 자기 특성을 열화시키지 않고 적층 고정 강도를 향상시키는 것을 목적으로 한다. 【해결 수단】서로 적층되고 양면이 절연 피막에 의해 피복된 복수의 전기강판 40과 적층 방향으로 인접한 전기강판 40끼리 사이에 설치되고, 전기강판 40끼리를 각각 접착하는 접착부 41과 전기강판 40끼리가 각각 용접된 용접부 42를 구비하는, 적층 코어 21. 【선택도】도 3 | 【청구항1】 서로 적층되고 양면이 절연 피막에 의해 피복된 복수의 전기강판과 적층 방향으로 인접한 상기 전기강판 간 간에 설치되고, 상기 전기강판끼리를 각각 접착하는 접착부와 상기 전기강판끼리가 각각 용접된 용접부를 구비하고, 상기 전기강판은 고리형 코어 백부와 상기 코어 백부에서 지름 방향을 향해 돌출됨과 동시에, 상기 코어 백부의 둘레 방향으로 간격을 두고 배치된 복수의 티스부를 구비하고, 상기 티스부에 접착제에 의한 상기 접착부가 설치되고 상기 코어 백부에 용접에 의한 상기 용접부가 설치되고 용접에 의한 상기 용접부가 , 상기 코어 백부의 외주연을 따라 설치되어 , 상기 티스부는 상기 접착부에 의해서만 접합되어 (이)라고 있는 적층 코어. | 【청구항1】 서로 적층되고 양면이 절연 피막에 의해 피복된 복수의 전기강판과 적층 방향으로 인접한 상기 전기강판 간 간에 설치되고, 상기 전기강판끼리를 각각 접착하는 접착부와 상기 전기강판끼리가 각각 용접된 용접부를 구비하고, 상기 전기강판은 고리형 코어 백부와 상기 코어 백부에서 지름 방향을 향해 돌출됨과 동시에, 상기 코어 백부의 둘레 방향으로 간격을 두고 배치된 복수의 티스부를 구비하고, 상기 티스부에 접착제에 의한 상기 접착부가 설치되고 상기 코어 백부에 용접에 의한 상기 용접부가 설치되고 용접에 의한 상기 용접부가 , 상기 코어 백부의 외주연을 따라 설치되어 , 상기 티스부는 상기 접착부에 의해서만 접합되어 (이)라고 있는 적층 코어. | 【청구항1】 서로 적층되고 양면이 절연 피막에 의해 피복된 복수의 전기강판과 적층 방향으로 인접한 상기 전기강판 간 간에 설치되고, 상기 전기강판끼리를 각각 접착하는 접착부와 상기 전기강판끼리가 각각 용접된 용접부를 구비하고, 상기 전기강판은 고리형 코어 백부와 상기 코어 백부에서 지름 방향을 향해 돌출됨과 동시에, 상기 코어 백부의 둘레 방향으로 간격을 두고 배치된 복수의 티스부를 구비하고, 상기 티스부에 접착제에 의한 상기 접착부가 설치되고 상기 코어 백부에 용접에 의한 상기 용접부가 설치되고 용접에 의한 상기 용접부가 , 상기 코어 백부의 외주연을 따라 설치되어 , 상기 티스부는 상기 접착부에 의해서만 접합되어 (이)라고 있는 적층 코어. | 【청구항1】 서로 적층되고 양면이 절연 피막에 의해 피복된 복수의 전기강판과 적층 방향으로 인접한 상기 전기강판 간 간에 설치되고, 상기 전기강판끼리를 각각 접착하는 접착부와 상기 전기강판끼리가 각각 용접된 용접부를 구비하고, 상기 전기강판은 고리형 코어 백부와 상기 코어 백부에서 지름 방향을 향해 돌출됨과 동시에, 상기 코어 백부의 둘레 방향으로 간격을 두고 배치된 복수의 티스부를 구비하고, 상기 티스부에 접착제에 의한 상기 접착부가 설치되고 상기 코어 백부에 용접에 의한 상기 용접부가 설치되고 용접에 의한 상기 용접부가 , 상기 코어 백부의 외주연을 따라 설치되어 , 상기 티스부는 상기 접착부에 의해서만 접합되어 (이)라고 있는 적층 코어. | 6 | 2019-132041 | 2019-07-17 | 2021-019373 | 2021-02-15 | 7595407 | 2024-11-28 | NIPPON STEEL CORP | 藤村 浩志 ¦ 平山 隆 |  |  |  | 4 | JP2019-071745A ¦ JP2017-011863A(BE) ¦ JP6066936B2 ¦ JP2002-078251A(BE) | 0 |  | 85710938 | JP2023-060136A ¦ JP7595407B2 | 2 | 등록 | NIPPON STEEL CORP | 2724229000176
KR | KR | P | A |  | 무방향성 전기강판 및 무방향성 전기강판의 제조 방법 |  | 본 발명의 일 실시예에 따른 무방향성 전기강판 및 무방향성 전기강판 제조 방법은, a) 반제품인 강재를 준비하는 단계, (b) 상기 강재를 열간 압연하여 열연 강판을 형성하는 단계, (c) 상기 열연 강판을 소둔 및 산세하는 예비 소둔 단계, (d) 상기 (c)단계를 수행한 열연 강판을 냉간 압연하여 냉연 강판을 형성하는 단계, (e) 상기 냉연 강판을 소둔 및 코팅하여 최종 제품을 형성하는 단계를 포함하고, 상기 (d) 단계는 상기 (c)단계를 수행한 열연 강판을 상기 식 1을 만족하도록 냉간 압연하여 냉연 강판을 형성하는 무방향성 전기강판의 제조 방법을 포함하며, 이로써 자기적 특성과 기계적 특성을 통시에 가지는 고효율 및 고강도의 무방향성 전기강판 및 무방향성 전기강판 제조 방법을 구현할 수 있다. |  | (a) 반제품인 강재를 준비하는 단계; (b) 상기 강재를 열간 압연하여 열연 강판을 형성하는 단계; (c) 상기 열연 강판을 소둔 및 산세하는 예비 소둔 단계; (d) 상기 (c)단계를 수행한 열연 강판을 냉간 압연하여 냉연 강판을 형성하는 단계; (e) 상기 냉연 강판을 소둔 및 코팅하여 최종 제품을 형성하는 단계를 포함하고, 상기 (d) 단계는, 상기 (c)단계를 수행한 열연 강판을 하기 식 1을 만족하도록 냉간 압연하여 냉연 강판을 형성하는 무방향성 전기강판 제조 방법. [식 1] ( : 냉연 강판의 전단 변형률, : 냉연 강판의 평면 변형률) |  | 1. (a) 반제품인 강재를 준비하는 단계; (b) 상기 강재를 열간 압연하여 열연 강판을 형성하는 단계; (c) 상기 열연 강판을 소둔 및 산세하는 예비 소둔 단계; (d) 상기 (c)단계를 수행한 열연 강판을 냉간 압연하여 냉연 강판을 형성하는 단계; (e) 상기 냉연 강판을 소둔 및 코팅하여 최종 제품을 형성하는 단계를 포함하고, 상기 (d) 단계는, 상기 (c)단계를 수행한 열연 강판을 하기 식 1을 만족하도록 냉간 압연하여 냉연 강판을 형성하는 무방향성 전기강판 제조 방법. [식 1] ( : 냉연 강판의 전단 변형률, : 냉연 강판의 평면 변형률) ¦ 7. 탄소(C) 0.005 중량% 이하, 규소(Si) 2.0 ~ 4.0 중량%, 망간(Mn) 0.1 ~ 0.5 중량%, 알루미늄(Al) 0.3 ~ 1.2 중량%, 황(S) 0.005 중량% 이하, 질소(N) 0.005 중량% 이하, 타이타늄(Ti) 0.005 중량% 이하 나머지 철(Fe)과 기타 불가피한 불순물을 포함하고, 항복강도(YS)는 450MPa 이상, 인장강도(TS)는 600MPa 이상을 만족하는 무방향성 전기강판. ¦ 11. 탄소(C) 0.005 중량% 이하, 규소(Si) 2.0 ~ 4.0 중량%, 망간(Mn) 0.1 ~ 0.5 중량%, 알루미늄(Al) 0.3 ~ 1.2 중량%, 황(S) 0.005 중량% 이하, 질소(N) 0.005 중량% 이하, 타이타늄(Ti) 0.005 중량% 이하 나머지 철(Fe)과 기타 불가피한 불순물을 포함하는 강재를 열간 압연, 예비 소둔 후 냉간 압연하여 냉연 강판을 형성하고, 상기 냉연 강판을 냉연 소둔 및 코팅하여 최종 제품을 형성하되, 상기 냉간 압연 시, 하기 식 1을 만족하도록 압연하여 제조되는 무방향성 전기강판. [식 1] ( : 냉연 강판의 전단 변형률, : 냉연 강판의 평면 변형률) | 19 | 10-2023-0063997 | 2023-05-17 | 10-2024-0166303 | 2024-11-26 |  |  | 현대제철 주식회사 | 김민성 ¦ 강춘구 ¦ 채원기 |  |  |  | 8 | KR10-2325008B1 ¦ KR10-2021-0057453A ¦ KR10-2570981B1(BE) ¦ KR10-1722702B1(BE) ¦ KR10-1493059B1 ¦ KR10-1677311B1 ¦ KR10-1089310B1 ¦ KR10-1463637B1(BE) | 0 |  | 25399193 | KR10-2024-0166303A | 1 | 거절 |  | 3524481000842
CN | CN | P | A | 자성이 우수한 고강도 무방향성 전기 강 및 그 제조 방법 | High-strength non-oriented electrical steel with excellent magnetic performance and manufacturing method thereof | 본 발명은 자성이 우수한 고강도 무방향성 전기 강 및 그 제조 방법을 개시하고, 야금 재료 기술 영역에 관련된다. 상기 무방향성 전기강의 화학 성분은 중량 백분율로 계산한다: C:0.001-0.005%, Si:1.1-2.0%, Mn:0.4-0.7%, Al:1.1-2.0%, P:0.2-0.35%, S:≤0.005%, Ce:0.015-0.035%, 잔부는 철 및 불가피한 불순물이다. 본 발명은 Si, Al, Mn, P, Ce의 함유량을 최적화하여 유해불순물을 제거함과 동시에 석출강화하여 강도를 향상시킨 후, 제련, 연속주조, 열간압연, 상화, 냉간압연, 소둔을 실시하여, 최종적으로 자성이 우수한 고강도 무방향성 규소강을 얻는다. | The invention discloses high-strength non-oriented electrical steel with excellent magnetic performance and a manufacturing method of the high-strength non-oriented electrical steel, and relates to the technical field of metallurgical materials. The non-oriented electrical steel comprises the following chemical components in percentage by weight: 0.001 to 0.005 percent of C, 1.1 to 2.0 percent of Si, 0.4 to 0.7 percent of Mn, 1.1 to 2.0 percent of Al, 0.2 to 0.35 percent of P, less than or equal to 0.005 percent of S, 0.015 to 0.035 percent of Ce and the balance of iron and inevitable impurities. According to the method, the contents of Si, Al, Mn, P and Ce are optimized, harmful impurities are removed, meanwhile, precipitation strengthening is conducted, the strength is improved, then smelting, continuous casting, hot rolling, normalizing, cold rolling and annealing are conducted, and finally the high-strength non-oriented silicon steel with the excellent magnetic performance is obtained. | 1. 상기 무방향성 전기강의 화학성분은 중량백분율에 따라 계산되는 것을 특징으로 하는 자성이 우수한 고강도 무방향성 전기강: C:0.001-0.005%, Si:1.1-2.0%, Mn:0.4-0.7%, Al:1.1-2.0%, P:0.2-0.35%, S:≤0.005%, Ce:0.015-0.035%,잔부는 철 및 불가피한 불순물이다. | 1. The high-strength non-oriented electrical steel with excellent magnetic performance is characterized by comprising the following chemical components in percentage by weight: c:0.001-0.005%, si:1.1-2.0%, mn:0.4-0.7%, al:1.1-2.0%, P:0.2-0.35%, S: less than or equal to 0.005 percent, ce:0.015-0.035%, the balance being iron and unavoidable impurities. | 1. 상기 무방향성 전기강의 화학성분은 중량백분율에 따라 계산되는 것을 특징으로 하는 자성이 우수한 고강도 무방향성 전기강: C:0.001-0.005%, Si:1.1-2.0%, Mn:0.4-0.7%, Al:1.1-2.0%, P:0.2-0.35%, S:≤0.005%, Ce:0.015-0.035%,잔부는 철 및 불가피한 불순물이다. | 1. The high-strength non-oriented electrical steel with excellent magnetic performance is characterized by comprising the following chemical components in percentage by weight: c:0.001-0.005%, si:1.1-2.0%, mn:0.4-0.7%, al:1.1-2.0%, P:0.2-0.35%, S: less than or equal to 0.005 percent, ce:0.015-0.035%, the balance being iron and unavoidable impurities. | 10 | 2024-10909222 | 2024-07-08 | 118996250 | 2024-11-22 |  |  | MAANSHAN IRON & STEEL Co.,Ltd. | Lu Tianlin ¦ Shi Lifa ¦ Xu Wenxiang ¦ Cheng Guoqing ¦ Liu Qingsong ¦ Xia Xuelan ¦ Qi Xuan ¦ Chen Mingxia ¦ Ding Shineng |  |  |  | 0 |  | 0 |  | 76538828 | CN118996250A | 1 | 심사중 |  | 8424481033955
JP | JP | P | B1 | 적층 코어, 회전 전기기계 및 적층 코어 제조 방법 | 적층 코어, 회전 전기기계 및 적층 코어 제조 방법 | 【요약】 이 적층 코어는 조직이 비정질인 Fe계 비정질 합금으로 이루어진 복수의 고리형 박편이 그 두께 방향으로 적층되어 이루어지며 박편의 둘레 방향 및 두께 방향으로 직교하는 지름 방향의 철손 Wr에 대한, 둘레 방향의 철손 Wθ의 비 (Wθ/Wr)가 , 1.0 미만이다. | 【요약】 이 적층 코어는 조직이 비정질인 Fe계 비정질 합금으로 이루어진 복수의 고리형 박편이 그 두께 방향으로 적층되어 이루어지며 박편의 둘레 방향 및 두께 방향으로 직교하는 지름 방향의 철손 Wr에 대한, 둘레 방향의 철손 Wθ의 비 (Wθ/Wr)가 , 1.0 미만이다. | 【청구항1】 조직이 비정질인 Fe계 비정질 합금으로 이루어진 복수의 고리형 박편이 그 두께 방향으로 적층되어 이루어지며 상기 박편의 둘레 방향θ및 상기 두께 방향으로 직교하는 지름 방향의 철손 Wr에 대한, 상기 둘레 방향θ의 철손 Wθ의 비 (Wθ/Wr)가 , 1.0 미만인 적층 코어. | 【청구항1】 조직이 비정질인 Fe계 비정질 합금으로 이루어진 복수의 고리형 박편이 그 두께 방향으로 적층되어 이루어지며 상기 박편의 둘레 방향θ및 상기 두께 방향으로 직교하는 지름 방향의 철손 Wr에 대한, 상기 둘레 방향θ의 철손 Wθ의 비 (Wθ/Wr)가 , 1.0 미만인 적층 코어. | 【청구항1】 조직이 비정질인 Fe계 비정질 합금으로 이루어진 복수의 고리형 박편이 그 두께 방향으로 적층되어 이루어지며 상기 박편의 둘레 방향θ및 상기 두께 방향으로 직교하는 지름 방향의 철손 Wr에 대한, 상기 둘레 방향θ의 철손 Wθ의 비 (Wθ/Wr)가 , 1.0 미만인 적층 코어. ¦ 【청구항9】 Fe계 비정질 합금으로 이루어진 복수의 고리형 박편이 그 두께 방향을 따라 적층되어 이루어진 적층체에 대해, 자장중에서 어닐링을 수행하는 자장중 어닐링 공정을 구비하고, 상기 자장중 어닐링 공정은 상기 적층체의 둘레 방향θ으로 자장을 인가한 상태에서, 상기 Fe계 비정질 합금의 퀴리점 Tc (℃) 미만이고 (Tc-100)℃이상의 어닐링 온도에서 어닐링하는 적층 코어 제조 방법. | 【청구항1】 조직이 비정질인 Fe계 비정질 합금으로 이루어진 복수의 고리형 박편이 그 두께 방향으로 적층되어 이루어지며 상기 박편의 둘레 방향θ및 상기 두께 방향으로 직교하는 지름 방향의 철손 Wr에 대한, 상기 둘레 방향θ의 철손 Wθ의 비 (Wθ/Wr)가 , 1.0 미만인 적층 코어. ¦ 【청구항9】 Fe계 비정질 합금으로 이루어진 복수의 고리형 박편이 그 두께 방향을 따라 적층되어 이루어진 적층체에 대해, 자장중에서 어닐링을 수행하는 자장중 어닐링 공정을 구비하고, 상기 자장중 어닐링 공정은 상기 적층체의 둘레 방향θ으로 자장을 인가한 상태에서, 상기 Fe계 비정질 합금의 퀴리점 Tc (℃) 미만이고 (Tc-100)℃이상의 어닐링 온도에서 어닐링하는 적층 코어 제조 방법. | 15 | 2024-541778 | 2024-03-07 |  |  | 7590686 | 2024-11-19 | NIPPON STEEL CORP | 平山 隆 ¦ 佐藤 信也 | 2023-040773 | JP | 2023-03-15 | 5 | JP2023-107731A ¦ JP2007-202292A(BE) ¦ JP4568639B2(BE) ¦ JP1987-167840A(BE) ¦ WOWO2018-138864A1(BE) | 0 |  | 106114032 | AU2024234667A1 ¦ IN202517075208 ¦ JP2023-040773 ¦ JP7590686B1 ¦ KR10-2025-0142383A ¦ MXMX/a/2025/009970A ¦ TW202439746A ¦ WOWO2024-190617A1 | 8 | 등록 | NIPPON STEEL CORP | 2724222000054
KR | KR | P | B1 |  | 모터 코어의 제조 방법 |  | 본 발명에 관한 모터 코어의 제조 방법은 표면에서 판 두께의 1/3의 깊이 위치까지의 평균의 열전도율이 판 두께 방향 중심 위치의 열전도율보다 30%이상 낮은 전자 강판을, 표면으로부터의 입열에 의한 용단으로 가공하는 것에 의해 모터 코어를 제조하는 스텝을 포함한다. 또한, 전자 강판의 판 두께는 0.20㎜이하인 것이 바람직하다. 또, 전자 강판의 표면에서 판 두께의 1/3의 깊이 위치까지의 Si, Al, Mn 농도가 소정 조건을 만족시키는 것이 바람직하다. 또한, 전자 강판의 판 두께 전체의 성분 농도가 질량%로, C:0.01%이하, Si:7%이하, Al:4%이하, Mn:5%이하인 것이 바람직하다. |  | 표면에서 판 두께의 1/3의 깊이 위치까지의 평균의 열전도율이 판 두께 방향 중심 위치의 열전도율보다 30%이상 낮은 전자 강판을, 표면으로부터의 입열에 의한 용단으로 가공하는 것에 의해 모터 코어를 제조하는 스텝을 포함하고, 그리고 상기 전자 강판의 표면에서 판 두께의 1/3의 깊이 위치까지의 Si, Al, Mn 농도가 이하의 식 (1)에 나타내는 조건을 만족시키는 모터 코어의 제조 방법. |  | 1. 표면에서 판 두께의 1/3의 깊이 위치까지의 평균의 열전도율이 판 두께 방향 중심 위치의 열전도율보다 30%이상 낮은 전자 강판을, 표면으로부터의 입열에 의한 용단으로 가공하는 것에 의해 모터 코어를 제조하는 스텝을 포함하고, 그리고 상기 전자 강판의 표면에서 판 두께의 1/3의 깊이 위치까지의 Si, Al, Mn 농도가 이하의 식 (1)에 나타내는 조건을 만족시키는 모터 코어의 제조 방법. | 3 | 10-2021-7036708 | 2020-05-15 | 10-2021-0151908 | 2021-12-14 | 10-2729704 | 2024-11-08 | 제이에프이 스틸 가부시키가이샤 | 요시자키 소이치로 ¦ 센다 구니히로 ¦ 자이젠 요시아키 ¦ 미야모토 유키노 | 2019-099169 | JP | 2019-05-28 | 5 | EP3428293B1(BE) ¦ EP2799579B1(BE) ¦ JP5446377B2(BE) ¦ KR10-2139134B1(BE) ¦ KR10-1570017B1(BE) | 0 |  | 89428430 | CA3141986A1 ¦ CN113853732B ¦ EP3978636A1 ¦ IN531720 ¦ JP2019-099169 ¦ JP7052876B2 ¦ KR10-2729704B1 ¦ RU0002787182C1 ¦ US12255505B2 ¦ WOWO2020-241315A1 | 10 | 등록 | 제이에프이 스틸 가부시키가이샤 | 3524464000556
KR | KR | P | A |  | 무방향성 전기강판 및 이의 제조방법 |  | 무방향성 전기강판 및 이의 제조방법에 관한 것으로써, 특정 조건의 조질압연(Skin Pass Mill; SPM) 및 응력 완화 열처리(Stress Relif Annealing; SRA)를 만족하는 무방향성 전기강판의 제조방법으로 무방향성 전기강판을 제조하면 무방향성 전기강판의 두께 편차를 저감시키면서도 전기강판의 표면 형상을 개선시킴으로써 코팅/타발 품질이 향상될 수 있을 뿐만 아니라 모터코어의 품질이 개선될 수 있다. 또한, 조질압연재 및 냉간압연재의 특정 압하율비 및 특정 집합조직 방위분율비를 만족하는 바 철손이 저감되고 자속밀도가 향상되므로 자기적 특성도 향상되는 장점이 있다. |  | 중량%로, C : 0 중량% 내지 0.005 중량%, S : 0 중량% 내지 0.005 중량%, N : 0 중량% 내지 0.005중량%, Si : 1.8 중량% 내지 4.0 중량%, Ni : 0 중량% 내지 6.0 중량%, Ti : 0 중량% 내지 0.007중량%, P : 0 중량% 내지 0.007 중량%, 및 잔부 Fe 및 불가피한 불순물을 포함하는 슬라브를 준비하는 단계; 상기 슬라브를 열간압연, 예비소둔, 냉간압연, 및 냉연소둔하여 냉간압연재를 제조하는 단계; 상기 냉간압연재를 4% 초과의 압하율로 조질압연(Skin Pass Mill; SPM)하여 조질압연재를 제조하는 단계; 및 상기 조질압연재를 40분 내지 60분 동안 응력 완화 열처리(Stress Relif Annealing; SRA)하는 단계;를 포함하는 것을 특징으로 하는, 무방향성 전기강판의 제조방법. |  | 1. 중량%로, C : 0 중량% 내지 0.005 중량%, S : 0 중량% 내지 0.005 중량%, N : 0 중량% 내지 0.005중량%, Si : 1.8 중량% 내지 4.0 중량%, Ni : 0 중량% 내지 6.0 중량%, Ti : 0 중량% 내지 0.007중량%, P : 0 중량% 내지 0.007 중량%, 및 잔부 Fe 및 불가피한 불순물을 포함하는 슬라브를 준비하는 단계; 상기 슬라브를 열간압연, 예비소둔, 냉간압연, 및 냉연소둔하여 냉간압연재를 제조하는 단계; 상기 냉간압연재를 4% 초과의 압하율로 조질압연(Skin Pass Mill; SPM)하여 조질압연재를 제조하는 단계; 및 상기 조질압연재를 40분 내지 60분 동안 응력 완화 열처리(Stress Relif Annealing; SRA)하는 단계;를 포함하는 것을 특징으로 하는, 무방향성 전기강판의 제조방법. ¦ 8. 중량%로, C : 0 중량% 내지 0.005 중량%, S : 0 중량% 내지 0.005 중량%, N : 0 중량% 내지 0.005중량%, Si : 1.8 중량% 내지 4.0 중량%, Ni : 0 중량% 내지 6.0 중량%, Ti : 0 중량% 내지 0.007중량%, P : 0 중량% 내지 0.007 중량%, 및 잔부 Fe 및 불가피한 불순물을 포함하고, 하기 식 2에 따른 방위분율비 만족하는, 무방향성 전기강판. [식 2] (V{001}+ V{011})/ V{111}≥0.2 상기 식 2에서, V{001}, V{011}, 및 V{111}는 판 두께의 1/2t 부분의 집합조직 분석 시, 방위 분포 함수 이미지(ODF image, Φ2=45 degree section)에서 {001}, {011}, 및 {111}의 집합조직 방위분율을 나타냄. | 10 | 10-2023-0055443 | 2023-04-27 | 10-2024-0158586 | 2024-11-05 |  |  | 현대제철 주식회사 | 이동희 ¦ 안용근 ¦ 유성현 ¦ 강춘구 |  |  |  | 8 | JP4280004B2 ¦ KR10-2751545B1(BE) ¦ KR10-2742671B1 ¦ KR10-2749424B1 ¦ KR10-2494906B1(BE) ¦ KR10-1650258B1 ¦ KR10-0295088B1 ¦ KR10-0276281B1 | 0 |  | 25391935 | KR10-2024-0158586A | 1 | 심사중 |  | 3524451000852
KR | KR | P | A |  | 무방향성 전기강판 및 이의 제조방법 |  | 무방향성 전기강판 및 이의 제조방법에 관한 것으로써, 냉간압연된 냉연판 상에 강성체를 배치시킨 후 전단 변형을 특정조건으로 수행함에 따라 집합조직<111>을 감소시키고 집합조직<110>을 효과적으로 발달시킬 수 있으므로, 전기강판의 집합조직을 제어하여 철손 감소 및 자속 밀도를 향상시킬 수 있는 바 우수한 자기적 특성을 갖는 무방향성 전기강판을 용이하게 얻을 수 있는 장점이 있다. |  | 중량%로, C : 0 중량% 내지 0.003 중량%, Si : 0.01 중량% 내지 1.6 중량%, Mn : 0.2 중량% 내지 0.5중량%, Al : 0 중량% 내지 0.5중량%, S : 0 중량% 내지 0.005 중량%, N : 0 중량% 내지 0.005중량%, Ti : 0 중량% 내지 0.005중량%, 및 잔부 Fe 및 불가피한 불순물을 포함하는 슬라브를 준비하는 단계; 상기 슬라브를 가열한 후 열간압연하여 열연판을 제조하는 단계; 상기 열연판을 냉간압연하여 냉연판을 제조하는 단계; 및 상기 냉연판을 냉연소둔하는 단계;를 포함하고, 상기 냉간압연은, 공정 일부에 상기 열연판 또는 냉연판 상에 강성체를 배치시킨 후 압연하여, 전단변형을 수행하는 것을 포함하여 실시되는 것을 특징으로 하는, 무방향성 전기강판의 제조방법. |  | 1. 중량%로, C : 0 중량% 내지 0.003 중량%, Si : 0.01 중량% 내지 1.6 중량%, Mn : 0.2 중량% 내지 0.5중량%, Al : 0 중량% 내지 0.5중량%, S : 0 중량% 내지 0.005 중량%, N : 0 중량% 내지 0.005중량%, Ti : 0 중량% 내지 0.005중량%, 및 잔부 Fe 및 불가피한 불순물을 포함하는 슬라브를 준비하는 단계; 상기 슬라브를 가열한 후 열간압연하여 열연판을 제조하는 단계; 상기 열연판을 냉간압연하여 냉연판을 제조하는 단계; 및 상기 냉연판을 냉연소둔하는 단계;를 포함하고, 상기 냉간압연은, 공정 일부에 상기 열연판 또는 냉연판 상에 강성체를 배치시킨 후 압연하여, 전단변형을 수행하는 것을 포함하여 실시되는 것을 특징으로 하는, 무방향성 전기강판의 제조방법. ¦ 10. 중량%로, C : 0 중량% 내지 0.003 중량%, Si : 0.01 중량% 내지 1.6 중량%, Mn : 0.2 중량% 내지 0.5중량%, Al : 0 중량% 내지 0.5중량%, S : 0 중량% 내지 0.005 중량%, N : 0 중량% 내지 0.005중량%, Ti : 0 중량% 내지 0.005중량%, 및 잔부 Fe 및 불가피한 불순물을 포함하는 슬라브를 준비하는 단계; 상기 슬라브를 가열한 후 열간압연하여 열연판을 제조하는 단계; 상기 열연판을 냉간압연하여 냉연판을 제조하는 단계; 및 상기 냉연판을 냉연소둔하는 단계;를 포함하여 제조되며, 상기 냉간압연은 공정 일부에 상기 열연판 또는 냉연판 상에 강성체를 배치시킨 후 압연하여, 전단변형을 수행하는 것을 포함하여 실시되고, 철손(W15/50)은 4.50W/Kg 이하이고, 자속밀도(B50)는 1.70T 이상인 것을 특징으로 하는, 무방향성 전기강판. | 13 | 10-2023-0055444 | 2023-04-27 | 10-2024-0158587 | 2024-11-05 |  |  | 현대제철 주식회사 | 이강노 ¦ 안용근 |  |  |  | 11 | JP3870725B2(BE) ¦ JP1996-016258B2 ¦ JP1996-019465B2 ¦ KR10-2468076B1 ¦ KR10-2566590B1(BE) ¦ KR10-2501748B1 ¦ KR10-2016-0015376A ¦ KR10-1633633B1 ¦ KR10-1463637B1(BE) ¦ KR10-0707503B1 ¦ KR10-2021-0132166 B1(미포함) | 0 |  | 25391936 | KR10-2024-0158587A | 1 | 거절 |  | 3524451000853
KR | KR | P | A |  | 냉연 강판, 무방향성 전기강판 및 무방향성 전기강판 제조 방법 |  | 본 발명의 일 실시예에 따른 무방향성 전기강판은, 탄소(C) 0.005 중량% 이하, 규소(Si) 0.1 ~ 2.0 중량%, 망간(Mn) 0.1 ~ 0.5 중량%, 알루미늄(Al) 0.1 ~ 0.5 중량%, 황(S) 0.005 중량% 이하, 질소(N) 0.005 중량% 이하, 타이타늄(Ti) 0.005 중량% 이하 나머지 철(Fe)과 기타 불가피한 불순물을 포함하는 강재를 열간 압연하고, 열간 압연을 수행한 적어도 2개의 열연 강판을 적층하고 온간 압연하여 변형 조직이 형성된 냉연 강판을 형성하며, 상기 냉연 강판을 냉연 소둔 및 코팅하여 제조하되, 상기 냉연 강판은 TD 면에서 바라보았을 때, 적층 경계선을 중심에 포함하고 전체 TD 면의 40% 면적 분율을 갖는 제1 영역(A1) 및 TD 면에서 바라보았을 때, 상기 제1 영역(A1)의 ND 방향 일 측과 타 측에 형성되며, 전체 TD 면의 60% 면적 분율을 갖는 제2 영역(A2)을 포함하고, 상기 변형 조직에 의해 형성된 선( )의 변곡점이 상기 제1 영역(A1)에 형성된다. |  | 탄소(C) 0.005 중량% 이하, 규소(Si) 0.1 ~ 2.0 중량%, 망간(Mn) 0.1 ~ 0.5 중량%, 알루미늄(Al) 0.1 ~ 0.5 중량%, 황(S) 0.005 중량% 이하, 질소(N) 0.005 중량% 이하, 타이타늄(Ti) 0.005 중량% 이하 나머지 철(Fe)과 기타 불가피한 불순물을 포함하는 강재를 열간 압연하고, 열간 압연을 수행한 적어도 2개의 열연 강판을 적층하고 온간 압연하여 변형 조직이 형성된 냉연 강판을 형성하며, 상기 냉연 강판을 냉연 소둔 및 코팅하여 제조하되, 상기 냉연 강판은, TD 면에서 바라보았을 때, 적층 경계선을 중심에 포함하고 전체 TD 면의 40% 면적 분율을 갖는 제1 영역; 및 TD 면에서 바라보았을 때, 상기 제1 영역의 ND 방향 일 측과 타 측에 형성되며, 전체 TD 면의 60% 면적 분율을 갖는 제2 영역을 포함하고, 상기 변형 조직에 의해 형성된 선의 변곡점이 상기 제1 영역에 형성되는 무방향성 전기강판. |  | 1. 탄소(C) 0.005 중량% 이하, 규소(Si) 0.1 ~ 2.0 중량%, 망간(Mn) 0.1 ~ 0.5 중량%, 알루미늄(Al) 0.1 ~ 0.5 중량%, 황(S) 0.005 중량% 이하, 질소(N) 0.005 중량% 이하, 타이타늄(Ti) 0.005 중량% 이하 나머지 철(Fe)과 기타 불가피한 불순물을 포함하는 강재를 열간 압연하고, 열간 압연을 수행한 적어도 2개의 열연 강판을 적층하고 온간 압연하여 변형 조직이 형성된 냉연 강판을 형성하며, 상기 냉연 강판을 냉연 소둔 및 코팅하여 제조하되, 상기 냉연 강판은, TD 면에서 바라보았을 때, 적층 경계선을 중심에 포함하고 전체 TD 면의 40% 면적 분율을 갖는 제1 영역; 및 TD 면에서 바라보았을 때, 상기 제1 영역의 ND 방향 일 측과 타 측에 형성되며, 전체 TD 면의 60% 면적 분율을 갖는 제2 영역을 포함하고, 상기 변형 조직에 의해 형성된 선의 변곡점이 상기 제1 영역에 형성되는 무방향성 전기강판. ¦ 5. 반제품인 강재를 준비하는 제1 단계; 상기 강재를 열간 압연하여 열연 강판을 형성하는 제2 단계; 상기 제2 단계에서 형성된 상기 열연 강판을 적어도 2개의 층으로 적층하는 제3 단계; 상기 제3 단계를 수행한 열연 강판을 산세하는 제4 단계; 상기 제4 단계를 수행한 열연 강판을 온간 압연하여 변형 조직이 형성된 냉연 강판을 형성하는 제5 단계; 및 상기 냉연 강판을 소둔 및 코팅하여 최종 제품을 형성하는 제6 단계를 포함하고, 상기 냉연 강판은, TD 면에서 바라보았을 때, 적층 경계선을 중심에 포함하고 전체 TD 면의 40% 면적 분율을 갖는 제1 영역; 및 TD 면에서 바라보았을 때, 상기 제1 영역의 일 측과 타 측에 형성되며, 전체 TD 면의 60% 면적 분율을 갖는 제2 영역을 포함하고, 상기 변형 조직에 의해 형성된 선의 변곡점이 상기 제1 영역에 형성되는 무방향성 전기강판 제조 방법. ¦ 7. 탄소(C) 0.005 중량% 이하, 규소(Si) 0.1 ~ 2.0 중량%, 망간(Mn) 0.1 ~ 0.5 중량%, 알루미늄(Al) 0.1 ~ 0.5 중량%, 황(S) 0.005 중량% 이하, 질소(N) 0.005 중량% 이하, 타이타늄(Ti) 0.005 중량% 이하 나머지 철(Fe)과 기타 불가피한 불순물을 포함하는 적어도 2개의 열연 강판이 적층되어 형성되되, TD 면에서 바라보았을 때, 적층 경계선을 중심에 포함하고 전체 TD 면의 40% 면적 분율을 갖는 제1 영역; 및 TD 면에서 바라보았을 때, 상기 제1 영역의 일 측과 타 측에 형성되며, 전체 TD 면의 60% 면적 분율을 갖는 제2 영역을 포함하고, 변형 조직에 의해 형성된 선의 변곡점이 상기 제1 영역에 형성되는 냉연 강판. | 7 | 10-2023-0056605 | 2023-04-28 | 10-2024-0159376 | 2024-11-05 |  |  | 현대제철 주식회사 | 채원기 ¦ 강춘구 ¦ 김민성 |  |  |  | 2 | JP2007-056303A ¦ KR10-1633633B1 | 0 |  | 106098320 | KR10-2868341B1 | 1 | 등록 |  | 3524451001332
KR | KR | P | A |  | 무방향성 전기강판 및 그 제조 방법 |  | 본 발명의 일 실시예에 따른 무방향성 전기강판 제조 방법은 반제품인 강재를 준비하는 제1 단계, 상기 강재를 열간 압연하여 열연 강판을 형성하는 제2 단계 및 상기 열연 강판을 냉간 압연하여 냉연 강판을 형성하는 제3 단계를 포함하고, 상기 제3 단계는, 직경이 200mm 미만인 압연 롤을 사용하여 냉간 압연하되, 상기 열연 강판의 두께 중심에서 압연 방향을 따라 연장되는 가상의 중심선과, 한 쌍의 압연 롤 간의 거리의 중점에서 하나의 압연 롤과 접하도록 연장되는 가상의 접선이 이루는 각도가 21도 초과다. |  | 반제품인 강재를 준비하는 제1 단계; 상기 강재를 열간 압연하여 열연 강판을 형성하는 제2 단계; 및 상기 열연 강판을 냉간 압연하여 냉연 강판을 형성하는 제3 단계를 포함하고, 상기 제3 단계는, 직경이 200mm 미만인 압연 롤을 사용하여 냉간 압연하되, 상기 열연 강판의 두께 중심에서 압연 방향을 따라 연장되는 가상의 중심선과, 한 쌍의 압연 롤 간의 거리의 중점에서 하나의 압연 롤과 접하도록 연장되는 가상의 접선이 이루는 각도(d)가 21도 초과인 무방향성 전기강판 제조 방법. |  | 1. 반제품인 강재를 준비하는 제1 단계; 상기 강재를 열간 압연하여 열연 강판을 형성하는 제2 단계; 및 상기 열연 강판을 냉간 압연하여 냉연 강판을 형성하는 제3 단계를 포함하고, 상기 제3 단계는, 직경이 200mm 미만인 압연 롤을 사용하여 냉간 압연하되, 상기 열연 강판의 두께 중심에서 압연 방향을 따라 연장되는 가상의 중심선과, 한 쌍의 압연 롤 간의 거리의 중점에서 하나의 압연 롤과 접하도록 연장되는 가상의 접선이 이루는 각도(d)가 21도 초과인 무방향성 전기강판 제조 방법. ¦ 6. 탄소(C) 0.005중량% 이하, 규소(Si) 2.0 ~ 3.3중량%, 망간(Mn) 0.1 ~ 0.5중량%, 알루미늄(Al) 0.8 ~ 1.5중량%, 인(P) 0.015중량% 이하, 황(S) 0.003중량% 이하, 질소(N) 0.005중량% 이하, 티타늄(Ti) 0.005중량% 이하 및 나머지 철(Fe)과 기타 불가피한 불순물을 포함하는 강재를 열간 압연하여 열연 강판을 형성하고, 상기 열연 강판을 냉간 압연하여 냉연 강판을 형성하며, 상기 냉연 강판을 냉연 소둔 및 코팅하여 제조하되, 상기 냉간 압연 시, 직경이 200mm 미만인 압연 롤을 사용하고, 상기 열연 강판의 두께 중심에서 압연 방향을 따라 연장되는 가상의 중심선과, 한 쌍의 압연 롤 간의 거리의 중점에서 하나의 압연 롤과 접하도록 연장되는 가상의 접선이 이루는 각도(d)가 21도 초과가 되도록 제조되는 무방향성 전기강판. ¦ 14. 탄소(C) 0.005중량% 이하, 규소(Si) 2.0 ~ 3.3중량%, 망간(Mn) 0.1 ~ 0.5중량%, 알루미늄(Al) 0.8 ~ 1.5중량%, 인(P) 0.015중량% 이하, 황(S) 0.003중량% 이하, 질소(N) 0.005중량% 이하, 티타늄(Ti) 0.005중량% 이하 및 나머지 철(Fe)과 기타 불가피한 불순물을 포함하고, 철손( )은 12.5W/kg 이하, 자속밀도( )는 1.70T 이상인 무방향성 전기강판. | 17 | 10-2023-0056669 | 2023-04-28 | 10-2024-0159386 | 2024-11-05 |  |  | 현대제철 주식회사 | 유성현 ¦ 안용근 ¦ 강춘구 |  |  |  | 12 | JP3870725B2(BE) ¦ KR10-2740117B1 ¦ KR10-2477535B1 ¦ KR10-2467202B1 ¦ KR10-2516331B1 ¦ KR10-1722702B1(BE) ¦ KR10-1594393B1 ¦ KR10-1463637B1(BE) ¦ KR10-0890812B1 ¦ KR10-0232732B1(BE) ¦ KR10-2009-0113880 B1(미포함) ¦ KR10-2016-0044452 B1(미포함) | 0 |  | 25392411 | KR10-2024-0159386A | 1 | 심사중 |  | 3524451001342
CN | CN | P | A | 무방향성 전기 강 및 그 제조 방법 | Non-oriented electrical steel and preparation method thereof | 본 출원은 무방향성 전기 강 및 그 제조 방법과 관련되고, 전기 강 기술 영역에 속한다. 질량 분율로 계산하면, 상기 무방향성 전기강의 화학 성분은 포함한다: Si:2.50%~5.00%, Al:0.30%~1.50%, Mn:0.2%~1.2%, Cu:0.6%~2.3%, Ni:0.3%~3.0%. 무방향성 전기강의 화학성분을 합리적으로 설계하여 구리원소와 니켈원소를 복합적으로 첨가하고 니켈원소의 첨가량과 니켈동원소의 비율을 한정함과 동시에 열연가열로의 산소유입량과 가연성가스의 완전연소에 필요한 산소량의 비율을 제어한다, 중피가 발생할 확률을 대폭 낮추어 표면 품질이 우수한 고강도 무방향성 전기 강을 얻는다. | The invention relates to non-oriented electrical steel and a preparation method thereof, and belongs to the technical field of electrical steel. The non-oriented electrical steel comprises the following chemical components in percentage by mass: 2.50% to 5.00% of Si, 0.30% to 1.50% of Al, 0.2% to 1.2% of Mn, 0.6% to 2.3% of Cu and 0.3% to 3.0% of Ni. By reasonably designing chemical components of the non-oriented electrical steel, compositely adding a copper element and a nickel element, limiting the adding amount of the nickel element and the proportion of the nickel element and the copper element, and controlling the proportion of the introduction amount of oxygen in a hot rolling heating furnace to the amount of oxygen required by complete combustion of combustible gas, the probability of double skin occurrence is greatly reduced, and the production efficiency is improved. And the high-strength non-oriented electrical steel with excellent surface quality is obtained. | 1. 질량 분율로 계산하면, 상기 무방향성 전기강의 화학 성분이 포함되는 것을 특징으로 하는 무방향성 전기강: Si:2.50%내지 5.00%, Al:0.30%내지 1.50%, Mn:0.2%내지 1.2%, Cu:0.6%내지 2.3%, Ni:0.3%내지 3.0%, C≤0.0040%, S ≤0.0020%, N≤0.002%, V≤0.005%, Ti≤0.005%, P≤0.002%. | 1. A non-oriented electrical steel is characterized in that the chemical components of the non-oriented electrical steel comprise, in mass fraction :Si:2.50%~5.00%,Al:0.30%~1.50%,Mn:0.2%~1.2%,Cu:0.6%~2.3%,Ni:0.3%~3.0%,C≤0.0040%,S≤0.0020%,N≤0.002%,V≤0.005%,Ti≤0.005%,P≤0.002%. | 1. 질량 분율로 계산하면, 상기 무방향성 전기강의 화학 성분이 포함되는 것을 특징으로 하는 무방향성 전기강: Si:2.50%내지 5.00%, Al:0.30%내지 1.50%, Mn:0.2%내지 1.2%, Cu:0.6%내지 2.3%, Ni:0.3%내지 3.0%, C≤0.0040%, S ≤0.0020%, N≤0.002%, V≤0.005%, Ti≤0.005%, P≤0.002%. | 1. A non-oriented electrical steel is characterized in that the chemical components of the non-oriented electrical steel comprise, in mass fraction :Si:2.50%~5.00%,Al:0.30%~1.50%,Mn:0.2%~1.2%,Cu:0.6%~2.3%,Ni:0.3%~3.0%,C≤0.0040%,S≤0.0020%,N≤0.002%,V≤0.005%,Ti≤0.005%,P≤0.002%. | 10 | 2024-11200447 | 2024-08-29 | 118880179 | 2024-11-01 |  |  | Shougang Zhixin Electromagnetic Materials (Qian'an) Co.,Ltd. | Zhang Bao ¦ Liu Gongtao ¦ Shi Aichen ¦ Li Ying ¦ Yao Haidong ¦ Zhou Xiaoqi ¦ Zhao Kai ¦ Li Yang ¦ Xu Yuanming ¦ Zhang Hongxu ¦ Ming Lele ¦ Wang Lei ¦ He Binbin ¦ Wang Jianwei ¦ Li Guanglin ¦ Zhang Baolei ¦ Hu Zhiyuan |  |  |  | 0 |  | 0 |  | 76334802 | CN118880179A | 1 | 심사중 |  | 8424451020095
CN | CN | P | A | 투자성능이 우수한 무방향성 규소강 및 그 제조 방법 | Non-oriented silicon steel with excellent magnetic conductivity and manufacturing method thereof | 본 발명은 자기 전도성이 우수한 무방향성 규소강 및 그 제조 방법을 개시하고, 상기 무방향성 규소강은 중량 백분율에 따라 이하의 화학 성분을 포함한다: C≤0.0025%, Si 0.5∼1.5%, Mn 0.10∼0.30%, Als 0.5∼1.0%, S≤0.0040%, N≤0.0015%, Ti≤0.0020%, 나머지는 Fe 및 불가피적 불순물이다. 본 발명은 합리적인 성분, 공정, 텍스처 제어를 통해, Si 함량이 0.5~1.5%이고, Als 함량이 0.5~1.0%인 투자성능이 우수한 고효율 무방향성 실리콘강을 얻고, 응력 제거 어닐링 후 완제품 철손 P 1.5/50≤3.0W/kg을 제거한다, 투자율μ1.0/50≥10000Gs/Oe ,μ1.5/50≥4000Gs/Oe ,μ1.0/50+μ1.5/50≥15000Gs/Oe 。 | The invention discloses non-oriented silicon steel with excellent magnetic conductivity and a manufacturing method thereof. The non-oriented silicon steel comprises the following chemical components in percentage by weight: less than or equal to 0.0025% of C, 0.5-1.5% of Si, 0.10-0.30% of Mn, 0.5-1.0% of Als, less than or equal to 0.0040% of S, less than or equal to 0.0015% of N, less than or equal to 0.0020% of Ti and the balance of Fe and inevitable impurities. Through reasonable composition, process and texture control, the efficient non-oriented silicon steel with the Si content of 0.5-1.5% and the Als content of 0.5-1.0% and excellent magnetic conductivity is obtained, after stress relief annealing, the iron loss P < 1.5/50 > of a finished product is smaller than or equal to 3.0 W/kg, the magnetic conductivity mu < 1.0/50 > is larger than or equal to 10000 Gs/Oe, the magnetic conductivity mu < 1.5/50 > is larger than or equal to 4000 Gs/Oe, and the sum of mu < 1.0/50 > and mu < 1.5/50 > is larger than or equal to 15000 Gs/Oe. | 1. 자기 전도성이 우수한 무방향성 규소강: 무방향성 규소강은 중량 백분율로 이하의 화학 성분을 포함한다: C≤0.0025%, Si 0.5 내지 1.5%, Mn 0.10 내지 0.30%, Als 0.5 내지 1.0%, S≤0.0040%, N≤0.0015%, Ti≤0.0020%, 나머지는 Fe 및 불가피적 불순물이다. | 1. The non-oriented silicon steel with excellent magnetic conductivity is characterized in that: the non-oriented silicon steel comprises the following chemical components in percentage by weight: less than or equal to 0.0025% of C, 0.5-1.5% of Si, 0.10-0.30% of Mn, 0.5-1.0% of Als, less than or equal to 0.0040% of S, less than or equal to 0.0015% of N, less than or equal to 0.0020% of Ti, and the balance of Fe and unavoidable impurities. | 1. 자기 전도성이 우수한 무방향성 규소강: 무방향성 규소강은 중량 백분율로 이하의 화학 성분을 포함한다: C≤0.0025%, Si 0.5 내지 1.5%, Mn 0.10 내지 0.30%, Als 0.5 내지 1.0%, S≤0.0040%, N≤0.0015%, Ti≤0.0020%, 나머지는 Fe 및 불가피적 불순물이다. | 1. The non-oriented silicon steel with excellent magnetic conductivity is characterized in that: the non-oriented silicon steel comprises the following chemical components in percentage by weight: less than or equal to 0.0025% of C, 0.5-1.5% of Si, 0.10-0.30% of Mn, 0.5-1.0% of Als, less than or equal to 0.0040% of S, less than or equal to 0.0015% of N, less than or equal to 0.0020% of Ti, and the balance of Fe and unavoidable impurities. | 10 | 2024-10857889 | 2024-06-28 | 118854150 | 2024-10-29 |  |  | MAANSHAN IRON & STEEL Co.,Ltd. | Xia Xuelan ¦ Qi Xuan ¦ Chen Mingxia ¦ Pei Yinghao ¦ Shi Lifa ¦ Ding Shineng ¦ Zhan Yungao |  |  |  | 0 |  | 0 |  | 76282396 | CN118854150A | 1 | 심사중 |  | 8424442032611
CN | CN | P | A | 산세 효과가 우수한 고 규소강 재료 및 제조 방법 | High silicon steel material with excellent pickling effect and production method | 본 발명이 고 규소강 재료 기술 분야와 관련되고, 구체적으로 산세 효과가 우수한 고 규소강 재료 및 생산 방법과 관련되고, 상기 생산 방법이 포함: S1, 연속 주조; S2, 열간 압연; 여기서, 열간 압연은 조압연과 마무리압연을 포함하고, 마무리 압연 후 층류 냉각을 진행하고, 층류 냉각은 전단 냉각을 사용한다; S3, 정화; S4, 당김 교정; S5, 산세; S6, 냉간 압연; S7,재결정 소둔. 본 발명은, 열간 압연, 정화 공정의 고온 공정을 보증하는 것에 더하여 강판 표면 산화철 스케일의 두께를 8μm 이하로 제어하고, 산화철 스케일에 조직이 치밀한 Fe 3O 4함유량 비율을 70%이하로 한다, 점화 후 강판의 산세 효과가 크게 향상되었습니다. | The invention relates to the technical field of high-silicon steel materials, in particular to a high-silicon steel material with an excellent pickling effect and a production method of the high-silicon steel material. S2, hot rolling; wherein hot rolling comprises rough rolling and finish rolling, laminar cooling is carried out after finish rolling, and front-section cooling is adopted for laminar cooling; s3, normalizing is conducted; s4, withdrawing and straightening; s5, acid pickling; s6, cold rolling; and S7, recrystallization annealing. On the basis of guaranteeing the high-temperature process of the hot rolling and normalizing procedures, the thickness of the scale on the surface of the steel plate is controlled to be below 8 microns, the content proportion of Fe3O4 with a compact structure in the scale is below 70%, and the acid pickling effect of the normalized steel plate is remarkably improved. | 1. 산세 효과가 우수한 고 규소강 재료: 이하의 중량 백분율의 성분을 포함한다:Si: 1.5%~4.5%, Als:0.1%~1.0%, Si+Als ≥2.3%입니다. | 1. A high silicon steel material with excellent pickling effect is characterized in that: comprises the following components in percentage by weight: si:1.5 to 4.5 percent of Als:0.1 to 1.0 percent, and Si+Als is more than or equal to 2.3 percent. | 1. 산세 효과가 우수한 고 규소강 재료: 이하의 중량 백분율의 성분을 포함한다:Si: 1.5%~4.5%, Als:0.1%~1.0%, Si+Als ≥2.3%입니다. | 1. A high silicon steel material with excellent pickling effect is characterized in that: comprises the following components in percentage by weight: si:1.5 to 4.5 percent of Als:0.1 to 1.0 percent, and Si+Als is more than or equal to 2.3 percent. | 10 | 2024-10857926 | 2024-06-28 | 118854151 | 2024-10-29 |  |  | MAANSHAN IRON & STEEL Co.,Ltd. | Liu Qingsong ¦ Shi Lifa ¦ Xu Wenxiang ¦ Cheng Guoqing ¦ Lu Tianlin ¦ Zhan Yungao ¦ Qi Xuan |  |  |  | 0 |  | 0 |  | 76282397 | CN118854151A | 1 | 심사중 |  | 8424442032612
CN | CN | P | A | 초박형 규격 무방향성 규소강, 그 제조 방법 및 용도 | Ultrathin specification non-oriented silicon steel and preparation method and application thereof | 본 발명은 초박형 규격 무방향성 규소강 및 그 제조 방법과 적용을 개시한다. 본 발명이 제공하는 초박형 규격 무방향성 실리콘강은, 그 성분 및 중량 백분율 함유량은: Si:3.0~3.5wt.%, Al:0.8~1.5wt.%, Mn:0.3~0.7wt.%, Sn:0.05~0.08wt.%,∑(Ce+La)≤0.0035wt.%, ∑ (C+S+N+Ti) ≤0.007 wt.%,∑(Cu+Cr)≤0.05 wt.%, 잔부는 Fe 및 불가피한 불순물이다. 또한, 기존의 생산 난이도를 증가시키지 않고 0.50mm 및 0.35mm 무방향성 규소강 완제품에 대해 2차 냉간 압연 및 2차 어닐링을 통해 제조된 무방향성 규소강은 고주파 모터 및 고급 무인 항공기의 사용 성능 요구 사항을 충족시킬 수 있다, 또한, 이공정은 초박형 규격 무방향성 실리콘강의 산업화 생산에 적용된다. | The invention discloses ultra-thin specification non-oriented silicon steel and a preparation method and application thereof. The ultrathin specification non-oriented silicon steel provided by the invention comprises the following components in percentage by weight: 3.0 to 3.5 weight percent of Si, 0.8 to 1.5 weight percent of Al, 0.3 to 0.7 weight percent of Mn, 0.05 to 0.08 weight percent of Sn, less than or equal to 0.0035 weight percent of sigma (Ce + La), less than or equal to 0.007 weight percent of sigma (C + S + N + Ti), less than or equal to 0.05 weight percent of sigma (Cu + Cr) and the balance of Fe and inevitable impurities. And on the premise that the existing production difficulty is not increased, secondary cold rolling and secondary annealing are conducted on 0.50 mm and 0.35 mm non-oriented silicon steel finished products, the prepared non-oriented silicon steel can meet the use performance requirements of high-frequency motors and high-end unmanned aerial vehicles, and the process technology is suitable for industrial production of the ultra-thin non-oriented silicon steel. | 1. 성분 및 중량 백분율 함량을 특징으로 하는 초박형 규격 무방향성 실리콘강: Si:3.0~3.5wt.%, Al:0.8~1.5wt.%, Mn:0.3~0.7wt.%, Sn:0.05~0.08wt.%,∑(Ce+La)≤0.0035wt.%, ∑ (C+S+N+Ti) ≤0.007 wt.%,∑(Cu+Cr)≤0.05 wt.%, 잔부는 Fe 및 불가피한 불순물이다. | 1. An ultrathin non-oriented silicon steel is characterized by comprising the following components in percentage by weight, wherein the balance is :Si:3.0~3.5wt.%、Al:0.8~1.5wt.%、Mn:0.3~0.7wt.%、Sn:0.05~0.08wt.%、∑(Ce+La)≤0.0035wt.%、∑(C+S+N+Ti)≤0.007wt.%、∑(Cu+Cr)≤0.05wt.%, percent of Fe and unavoidable impurities. | 1. 성분 및 중량 백분율 함량을 특징으로 하는 초박형 규격 무방향성 실리콘강: Si:3.0~3.5wt.%, Al:0.8~1.5wt.%, Mn:0.3~0.7wt.%, Sn:0.05~0.08wt.%,∑(Ce+La)≤0.0035wt.%, ∑ (C+S+N+Ti) ≤0.007 wt.%,∑(Cu+Cr)≤0.05 wt.%, 잔부는 Fe 및 불가피한 불순물이다. | 1. An ultrathin non-oriented silicon steel is characterized by comprising the following components in percentage by weight, wherein the balance is :Si:3.0~3.5wt.%、Al:0.8~1.5wt.%、Mn:0.3~0.7wt.%、Sn:0.05~0.08wt.%、∑(Ce+La)≤0.0035wt.%、∑(C+S+N+Ti)≤0.007wt.%、∑(Cu+Cr)≤0.05wt.%, percent of Fe and unavoidable impurities. | 10 | 2024-10879950 | 2024-07-02 | 118835165 | 2024-10-25 |  |  | XINYU IRON & STEEL Co.,Ltd. | Fu Bing ¦ Chen Lingfeng ¦ Qiao Jialong ¦ Yang Weijie ¦ OuYang Fan ¦ Yang Jingfu ¦ Liu Chuanxing ¦ Wen Jian ¦ Zhu Weiming ¦ Zhou Jie ¦ Liao Jingyuan ¦ Li Xuan |  |  |  | 0 |  | 0 |  | 76251052 | CN118835165A | 1 | 심사중 |  | 8424441017032
CN | CN | P | A | 신에너지 자동차 구동 모터용 무방향성 규소강, 그 제조 방법 및 응용 | Non-oriented silicon steel for driving motor of new energy automobile as well as preparation method and application of non-oriented silicon steel | 본 발명은 신에너지 자동차 구동 모터용 무방향성 규소강 및 그 제조 방법과 적용을 개시하고, 철강 생산 기술 영역에 관련된다. 무방향성 규소강의 원소 조성은 질량 백분율로 Si를 포함합니다: 3.0%내지 3.5%, Al:0.8%내지 1.5%, Mn:0.5%내지 0.9%, Sn:0.05%내지 0.08%, P≤0.020%,∑(C+S+N+Ti)≤0.0070%, ∑ (Cu+Cr) ≤0.040%, T.O≤0.0010%, 나머지는 Fe 및 불가피한 불순물이다. 전체공정의 협동 조절을 채택하여 용강의 청결도와 성분 균일성을 향상시키고, 후공정 스트립의 조직 텍스처 분포를 개선하며, 무방향성 규소강은 고주파, 저철손, 고자감 및 고강도를 겸비하고, 동시에 품질 제어 정밀도가 높고, 재료 생산 원가가 낮다, 신에너지 자동차 구동 모터 분야에서 응용 전망이 좋습니다. | The invention discloses non-oriented silicon steel for a new energy automobile driving motor and a preparation method and application of the non-oriented silicon steel, and relates to the technical field of steel production. The non-oriented silicon steel comprises the following elements in percentage by mass: 3.0%-3.5% of Si, 0.8%-1.5% of Al, 0.5%-0.9% of Mn, 0.05%-0.08% of Sn, less than or equal to 0.020% of P, less than or equal to 0.0070% of sigma (C + S + N + Ti), less than or equal to 0.040% of sigma (Cu + Cr), less than or equal to 0.0010% of T.O and the balance of Fe and inevitable impurities. According to the non-oriented silicon steel and the preparation method thereof, coordinated regulation and control of the whole-process technology are adopted, so that the cleanliness and the component uniformity of molten steel are improved, the structure texture distribution of strip steel in the later process is improved, and the non-oriented silicon steel has high frequency, low iron loss, high magnetic induction and high strength, meanwhile, the quality control precision is high, the material production cost is low, and good application prospects are achieved in the field of new energy automobile driving motors. | 1. 무방향성 규소강의 원소 조성은 질량 백분율로 Si를 포함하는 것을 특징으로 하는 신에너지 자동차 구동 모터용 무방향성 규소강: 3.0%내지 3.5%, Al:0.8%내지 1.5%, Mn:0.5%내지 0.9%, Sn:0.05%내지 0.08%, P≤0.020%,∑(C+S+N+Ti)≤ 0.0070%,∑(Cu+Cr)≤0.040%, T.O≤0.0010%, 잔부는 Fe 및 불가피한 불순물이다. | 1. The non-oriented silicon steel for the new energy automobile driving motor is characterized by comprising the following elements in percentage by mass: 3.0% -3.5%, al:0.8 to 1.5 percent of Mn:0.5 to 0.9 percent of Sn:0.05 to 0.08 percent, less than or equal to 0.020 percent of P and less than or equal to sigma (C+S+N+Ti) 0.0070 Percent, less than or equal to 0.040 percent of Sigma (Cu+Cr), less than or equal to 0.0010 percent of T.O, and the balance of Fe and unavoidable impurities. | 1. 무방향성 규소강의 원소 조성은 질량 백분율로 Si를 포함하는 것을 특징으로 하는 신에너지 자동차 구동 모터용 무방향성 규소강: 3.0%내지 3.5%, Al:0.8%내지 1.5%, Mn:0.5%내지 0.9%, Sn:0.05%내지 0.08%, P≤0.020%,∑(C+S+N+Ti)≤ 0.0070%,∑(Cu+Cr)≤0.040%, T.O≤0.0010%, 잔부는 Fe 및 불가피한 불순물이다. | 1. The non-oriented silicon steel for the new energy automobile driving motor is characterized by comprising the following elements in percentage by mass: 3.0% -3.5%, al:0.8 to 1.5 percent of Mn:0.5 to 0.9 percent of Sn:0.05 to 0.08 percent, less than or equal to 0.020 percent of P and less than or equal to sigma (C+S+N+Ti) 0.0070 Percent, less than or equal to 0.040 percent of Sigma (Cu+Cr), less than or equal to 0.0010 percent of T.O, and the balance of Fe and unavoidable impurities. | 10 | 2024-10884460 | 2024-07-03 | 118835166 | 2024-10-25 |  |  | XINYU IRON & STEEL Co.,Ltd. | Fu Bing ¦ Yang Weijie ¦ Qiao Jialong ¦ Liu Jianfeng ¦ Shuai Yong ¦ Yang Jingfu ¦ Yu Xiaoqin ¦ Wan Wei ¦ Liao Deqiao ¦ Huang Suzhong |  |  |  | 0 |  | 0 |  | 76251053 | CN118835166A | 1 | 심사중 |  | 8424441017033
JP | JP | P | B2 | 코어 설계용 처리 방법, 코어 설계용 처리 장치 및 프로그램 | 코어 설계용 처리 방법, 코어 설계용 처리 장치 및 프로그램 | 【요약】 【과제】 실현성이 높게 전기 기기의 특성을 향상시키는 코어를 설계한다. 【해결 수단】 코어 설계용 처리 장치 100은 설계 대상의 코어 기본형상 400, 고투자율부의 자기 특성 데이터 500 및 저투자율부의 자기 특성 데이터 600을 포함하는 조건 데이터를 취득하고 취득한 조건 데이터에 기반하여 설계 대상의 코어의 고투자율부 및 저투자율부의 배치를 결정한다. 코어 설계용 처리 장치 100은 설계 대상의 코어의 고투자율부 및 저투자율부의 배치를 결정하기 위해, 설계 대상의 코어의 고투자율부 및 저투자율부의 임시 배치를 설정하고 설정한 임시 배치를 가진 코어를 포함하는 전기 기기의 모델에 대한 전자계 분석하고 전자계 분석에 의해 얻어진 전기 기기의 모델 특성과 설계 대상의 코어의 고투자율부 및 저투자율부의 임시 배치에 기초하여, 설계 대상의 코어의 고투자율부 및 저투자율부의 배치를 결정한다. 【선택도】 도 1 | 【요약】 【과제】 실현성이 높게 전기 기기의 특성을 향상시키는 코어를 설계한다. 【해결 수단】 코어 설계용 처리 장치 100은 설계 대상의 코어 기본형상 400, 고투자율부의 자기 특성 데이터 500 및 저투자율부의 자기 특성 데이터 600을 포함하는 조건 데이터를 취득하고 취득한 조건 데이터에 기반하여 설계 대상의 코어의 고투자율부 및 저투자율부의 배치를 결정한다. 코어 설계용 처리 장치 100은 설계 대상의 코어의 고투자율부 및 저투자율부의 배치를 결정하기 위해, 설계 대상의 코어의 고투자율부 및 저투자율부의 임시 배치를 설정하고 설정한 임시 배치를 가진 코어를 포함하는 전기 기기의 모델에 대한 전자계 분석하고 전자계 분석에 의해 얻어진 전기 기기의 모델 특성과 설계 대상의 코어의 고투자율부 및 저투자율부의 임시 배치에 기초하여, 설계 대상의 코어의 고투자율부 및 저투자율부의 배치를 결정한다. 【선택도】 도 1 | 【청구항1】 전기 기기의 코어를 설계하기 위해 필요한 정보의 산출 처리를 실행하는 코어 설계용 처리 방법으로서, 상기 코어의 기본형상, 고투자율부의 자기 특성 데이터 및 저투자율부의 자기 특성 데이터를 포함하는 조건 데이터를 취득하는 조건 데이터 취득 단계와, 상기 조건 데이터에 기반하여 상기 코어의 상기 고투자율부 및 상기 저투자율부의 배치를 결정하는 배치 결정 단계를 구비하고, 상기 배치 결정 단계는 상기 코어의 상기 고투자율부 및 상기 저투자율부의 임시 배치를 설정하는 설정 단계와, 상기 설정된 상기 임시 배치를 갖는 상기 코어를 포함하는 상기 전기 기기의 모델에 대한 전자계 분석을 실행하는 전자계 분석 단계와, 상기 전자계 분석에 의해 얻어진 상기 전기 기기의 모델 특성 및 상기 임시 배치에 기반하여 상기 코어의 상기 고투자율부 및 상기 저투자율부의 배치를 결정하는 결정 단계를 가지며, 상기 저투자율부의 비투자율은 상기 고투자율부보다 작고 공기의 비투자율보다 큰 코어 설계용 처리 방법. | 【청구항1】 전기 기기의 코어를 설계하기 위해 필요한 정보의 산출 처리를 실행하는 코어 설계용 처리 방법으로서, 상기 코어의 기본형상, 고투자율부의 자기 특성 데이터 및 저투자율부의 자기 특성 데이터를 포함하는 조건 데이터를 취득하는 조건 데이터 취득 단계와, 상기 조건 데이터에 기반하여 상기 코어의 상기 고투자율부 및 상기 저투자율부의 배치를 결정하는 배치 결정 단계를 구비하고, 상기 배치 결정 단계는 상기 코어의 상기 고투자율부 및 상기 저투자율부의 임시 배치를 설정하는 설정 단계와, 상기 설정된 상기 임시 배치를 갖는 상기 코어를 포함하는 상기 전기 기기의 모델에 대한 전자계 분석을 실행하는 전자계 분석 단계와, 상기 전자계 분석에 의해 얻어진 상기 전기 기기의 모델 특성 및 상기 임시 배치에 기반하여 상기 코어의 상기 고투자율부 및 상기 저투자율부의 배치를 결정하는 결정 단계를 가지며, 상기 저투자율부의 비투자율은 상기 고투자율부보다 작고 공기의 비투자율보다 큰 코어 설계용 처리 방법. | 【청구항1】 전기 기기의 코어를 설계하기 위해 필요한 정보의 산출 처리를 실행하는 코어 설계용 처리 방법으로서, 상기 코어의 기본형상, 고투자율부의 자기 특성 데이터 및 저투자율부의 자기 특성 데이터를 포함하는 조건 데이터를 취득하는 조건 데이터 취득 단계와, 상기 조건 데이터에 기반하여 상기 코어의 상기 고투자율부 및 상기 저투자율부의 배치를 결정하는 배치 결정 단계를 구비하고, 상기 배치 결정 단계는 상기 코어의 상기 고투자율부 및 상기 저투자율부의 임시 배치를 설정하는 설정 단계와, 상기 설정된 상기 임시 배치를 갖는 상기 코어를 포함하는 상기 전기 기기의 모델에 대한 전자계 분석을 실행하는 전자계 분석 단계와, 상기 전자계 분석에 의해 얻어진 상기 전기 기기의 모델 특성 및 상기 임시 배치에 기반하여 상기 코어의 상기 고투자율부 및 상기 저투자율부의 배치를 결정하는 결정 단계를 가지며, 상기 저투자율부의 비투자율은 상기 고투자율부보다 작고 공기의 비투자율보다 큰 코어 설계용 처리 방법. ¦ 【청구항10】 전기 기기의 코어를 설계하기 위해 필요한 정보의 산출 처리를 실행하는 코어 설계용 처리 장치로서, 상기 코어의 기본형상, 고투자율부의 자기 특성 데이터 및 저투자율부의 자기 특성 데이터를 포함하는 조건 데이터를 취득하는 조건 데이터 취득부와 상기 조건 데이터에 기반하여 상기 코어의 상기 고투자율부 및 상기 저투자율부의 배치를 결정하는 배치 결정부를 구비하고, 상기 배치 결정부는 상기 코어의 상기 고투자율부 및 상기 저투자율부의 임시 배치를 설정하는 설정부와 상기 설정된 상기 임시 배치를 갖는 상기 코어를 포함하는 상기 전기 기기의 모델에 대한 전자계 분석을 실행하는 전자계 분석부와 상기 전자계 분석에 의해 얻어진 상기 전기 기기의 모델 특성 및 상기 임시 배치에 기반하여 상기 코어의 상기 고투자율부 및 상기 저투자율부의 배치를 결정하는 결정부를 가지고 상기 저투자율부의 비투자율은 상기 고투자율부보다 작고 공기의 비투자율보다 큰 코어 설계용 처리 장치. | 【청구항1】 전기 기기의 코어를 설계하기 위해 필요한 정보의 산출 처리를 실행하는 코어 설계용 처리 방법으로서, 상기 코어의 기본형상, 고투자율부의 자기 특성 데이터 및 저투자율부의 자기 특성 데이터를 포함하는 조건 데이터를 취득하는 조건 데이터 취득 단계와, 상기 조건 데이터에 기반하여 상기 코어의 상기 고투자율부 및 상기 저투자율부의 배치를 결정하는 배치 결정 단계를 구비하고, 상기 배치 결정 단계는 상기 코어의 상기 고투자율부 및 상기 저투자율부의 임시 배치를 설정하는 설정 단계와, 상기 설정된 상기 임시 배치를 갖는 상기 코어를 포함하는 상기 전기 기기의 모델에 대한 전자계 분석을 실행하는 전자계 분석 단계와, 상기 전자계 분석에 의해 얻어진 상기 전기 기기의 모델 특성 및 상기 임시 배치에 기반하여 상기 코어의 상기 고투자율부 및 상기 저투자율부의 배치를 결정하는 결정 단계를 가지며, 상기 저투자율부의 비투자율은 상기 고투자율부보다 작고 공기의 비투자율보다 큰 코어 설계용 처리 방법. ¦ 【청구항10】 전기 기기의 코어를 설계하기 위해 필요한 정보의 산출 처리를 실행하는 코어 설계용 처리 장치로서, 상기 코어의 기본형상, 고투자율부의 자기 특성 데이터 및 저투자율부의 자기 특성 데이터를 포함하는 조건 데이터를 취득하는 조건 데이터 취득부와 상기 조건 데이터에 기반하여 상기 코어의 상기 고투자율부 및 상기 저투자율부의 배치를 결정하는 배치 결정부를 구비하고, 상기 배치 결정부는 상기 코어의 상기 고투자율부 및 상기 저투자율부의 임시 배치를 설정하는 설정부와 상기 설정된 상기 임시 배치를 갖는 상기 코어를 포함하는 상기 전기 기기의 모델에 대한 전자계 분석을 실행하는 전자계 분석부와 상기 전자계 분석에 의해 얻어진 상기 전기 기기의 모델 특성 및 상기 임시 배치에 기반하여 상기 코어의 상기 고투자율부 및 상기 저투자율부의 배치를 결정하는 결정부를 가지고 상기 저투자율부의 비투자율은 상기 고투자율부보다 작고 공기의 비투자율보다 큰 코어 설계용 처리 장치. | 11 | 2021-060465 | 2021-03-31 | 2022-156660 | 2022-10-14 | 7575687 | 2024-10-22 | NIPPON STEEL CORP | 大杉 保郎 ¦ 本間 励 |  |  |  | 3 | JP2019-133371A ¦ WOWO2019-064801A1(BE) ¦ WOWO2016-051980A1(BE) | 1 | JP7748019B1 | 18022005 | JP7575687B2 | 1 | 등록 | NIPPON STEEL CORP | 2724203000040
CN | CN | P | A | 무코팅 무방향성 규소강 및 그 제조 방법 | Uncoated non-oriented silicon steel and manufacturing method thereof | 본 발명은 무코팅 무방향성 규소강 및 그 제조 방법, 성분을 제공한다: C≤0.0025%, Si 0.8%-1.2%, Als 0.2%-0.3%, Mn 0.15-0.3%, S≤0.005%, P≤0.04%, N≤0.0025%, 잔부는 Fe 및 불가피한 불순물이다. 생산 제조에서, 냉간 압연 압하율을 제어하고, 표면 거칠기를 향상시키며, 압연 후 판형이 양호하고, 종방향 두께 변동이 ±3μm이고, 횡방향 동판차는 ≤7μm이며, 인버터 압축기 고정자의 요구를 만족시킨다. 산압연 S5와 기계 전체를 통해 모화 롤러를 사용하면 완제품의 판면 거칠기가 1.6-1.9μm에 도달할 수 있습니다. 어닐링은 수직 어닐링로를 사용하여 어닐링 속도를 향상시킵니다. 본 발명이 생산하는 무코팅층 무방향성 규소강 2차 소둔 후의 철손 대비 전통 수평식 소둔로 생산의 동일 브랜드 호 코팅의 무방향성 규소강으로, 철손은 더욱 낮다. | The invention provides uncoated non-oriented silicon steel and a manufacturing method thereof. The uncoated non-oriented silicon steel comprises the following components: less than or equal to 0.0025% of C, 0.8-1.2% of Si, 0.2-0.3% of Als, 0.15-0.3% of Mn, less than or equal to 0.005% of S, less than or equal to 0.04% of P, less than or equal to 0.0025% of N and the balance of Fe and inevitable impurities. In production and manufacturing, the cold rolling reduction rate is controlled, the surface roughness is improved, the rolled plate shape is good, the longitudinal thickness fluctuation is +/-3 microns, the transverse same plate difference is smaller than or equal to 7 microns, and the requirements of a stator and a rotor of an inverter compressor are met. And after acid rolling S5 and a temper mill are used in cooperation with a texturing roller, the board surface roughness of a finished product can reach 1.6-1.9 microns. A vertical annealing furnace is adopted for annealing, and the annealing speed is increased. The iron loss of the coating-free non-oriented silicon steel produced by the method after secondary annealing is lower than that of coating-containing non-oriented silicon steel of the same grade produced by a traditional horizontal annealing furnace. | 1. 상기 무코팅층 무배향 실리콘강은 이하의 질량 백분율 성분을 포함하는 것을 특징으로 하는 무코팅층 무배향 실리콘강: C≤0.0025%, Si 0.8%-1.2%,Als 0.2%-0.3%,Mn 0.15-0.3%,S≤0.005%, P≤0.04%, N≤0.0025%, 잔부는 Fe 및 불가피한 불순물이다. | 1. The uncoated non-oriented silicon steel is characterized by comprising the following components in percentage by mass: Less than or equal to 0.0025 percent of C, 0.8 to 1.2 percent of Si, 0.2 to 0.3 percent of Als, 0.15 to 0.3 percent of Mn, less than or equal to 0.005 percent of S, less than or equal to 0.04 percent of P, less than or equal to 0.0025 percent of N, and the balance of Fe and unavoidable impurities. | 1. 상기 무코팅층 무배향 실리콘강은 이하의 질량 백분율 성분을 포함하는 것을 특징으로 하는 무코팅층 무배향 실리콘강: C≤0.0025%, Si 0.8%-1.2%,Als 0.2%-0.3%,Mn 0.15-0.3%,S≤0.005%, P≤0.04%, N≤0.0025%, 잔부는 Fe 및 불가피한 불순물이다. | 1. The uncoated non-oriented silicon steel is characterized by comprising the following components in percentage by mass: Less than or equal to 0.0025 percent of C, 0.8 to 1.2 percent of Si, 0.2 to 0.3 percent of Als, 0.15 to 0.3 percent of Mn, less than or equal to 0.005 percent of S, less than or equal to 0.04 percent of P, less than or equal to 0.0025 percent of N, and the balance of Fe and unavoidable impurities. | 10 | 2024-10857474 | 2024-06-28 | 118814062 | 2024-10-22 |  |  | XINYU IRON & STEEL Co.,Ltd. | Xu Jianping ¦ Yang Jingfu ¦ Li Bowen ¦ Liu Chuanxing ¦ Yu Xiaoqin ¦ Xie Fangjun ¦ Xing Zexin ¦ Li Jiaoli |  |  |  | 0 |  | 0 |  | 76208766 | CN118814062A | 1 | 심사중 |  | 8424432025712
KR | KR | P | B1 |  | 무방향성 전기 강판의 제조 방법과 모터 코어의 제조 방법 및 모터 코어 |  | mass% 로, C : 0.0050 % 이하, Si : 2.8 ∼ 6.5 %, Mn : 0.05 ∼ 2.0 %, Zn : 0.0005 ∼ 0.0050 % 를 함유하고, 또한, Si + Al ≥ 4 mass% 를 만족하는 성분 조성의 강 슬래브를 열간 압연하고, 열연판 어닐링하고, 냉간 압연하고, 마무리 어닐링하여 무방향성 전기 강판을 제조할 때, 상기 마무리 어닐링 후의 강판의 항복 응력이 480 ㎫ 이상이 되도록 마무리 어닐링 조건을 제어한다. 또한, 상기 강판을 사용하여 모터 코어를 제조할 때, 스테이터 코어에, 균열 온도가 780 ∼ 950 ℃ 이고, 질소 함유량이 30 vol% 이하 그리고 이슬점이 -20 ℃ 이하인 분위기하에서 변형 제거 어닐링을 실시하여, 강판 표면의 질화를 억제함으로써, 고강도의 로터 코어와, 변형 제거 어닐링 후의 자기 특성이 우수한 스테이터 코어를 동일 소재로부터 채취 가능한 무방향성 전기 강판을 얻음과 함께, 그 강판을 사용하여 모터 코어를 제조한다. |  | C : 0.0001 ∼ 0.0050 mass% 이하, Si : 2.8 ∼ 6.5 mass%, Mn : 0.05 ∼ 2.0 mass%, P : 0.005 ∼ 0.10 mass% 이하, S : 0 초과 0.0050 mass% 이하, Al : 0.3 ∼ 2 mass%, N : 0.0050 mass% 이하, Zn : 0.0005 ∼ 0.0050 mass%, Ti : 0.0030 mass% 이하, Nb : 0.0030 mass% 이하 및 O : 0.0050 mass% 이하를 함유하고, 또한, Si + Al ≥ 4 mass% 를 만족하고, 잔부가 Fe 및 불가피 불순물로 이루어지는 성분 조성을 갖는 강 슬래브를 열간 압연하고, 열연판 어닐링을 실시한 후, 냉간 압연하고, 마무리 어닐링하는 무방향성 전기 강판의 제조 방법에 있어서, 상기 마무리 어닐링의 균열 온도를 700 ∼ 900 ℃ 의 범위로 하고, 상기 균열 온도로 유지하는 시간은 1 ∼ 300 sec 의 범위로 하며, 상기 강 슬래브는, Zn 및 S 의 함유량 (mass%) 이 하기 (1) 식을 만족하고, 상기 마무리 어닐링 후의 강판의 항복 응력을 480 ㎫ 이상으로 하는 것을 특징으로 하는 무방향성 전기 강판의 제조 방법. 0.20 ≤ (Zn/65)/(S/32) ≤ 0.90 ···(1) |  | 1. C : 0.0001 ∼ 0.0050 mass% 이하, Si : 2.8 ∼ 6.5 mass%, Mn : 0.05 ∼ 2.0 mass%, P : 0.005 ∼ 0.10 mass% 이하, S : 0 초과 0.0050 mass% 이하, Al : 0.3 ∼ 2 mass%, N : 0.0050 mass% 이하, Zn : 0.0005 ∼ 0.0050 mass%, Ti : 0.0030 mass% 이하, Nb : 0.0030 mass% 이하 및 O : 0.0050 mass% 이하를 함유하고, 또한, Si + Al ≥ 4 mass% 를 만족하고, 잔부가 Fe 및 불가피 불순물로 이루어지는 성분 조성을 갖는 강 슬래브를 열간 압연하고, 열연판 어닐링을 실시한 후, 냉간 압연하고, 마무리 어닐링하는 무방향성 전기 강판의 제조 방법에 있어서, 상기 마무리 어닐링의 균열 온도를 700 ∼ 900 ℃ 의 범위로 하고, 상기 균열 온도로 유지하는 시간은 1 ∼ 300 sec 의 범위로 하며, 상기 강 슬래브는, Zn 및 S 의 함유량 (mass%) 이 하기 (1) 식을 만족하고, 상기 마무리 어닐링 후의 강판의 항복 응력을 480 ㎫ 이상으로 하는 것을 특징으로 하는 무방향성 전기 강판의 제조 방법. 0.20 ≤ (Zn/65)/(S/32) ≤ 0.90 ···(1) ¦ 8. C : 0.0001 ∼ 0.0050 mass% 이하, Si : 2.8 ∼ 6.5 mass%, Mn : 0.05 ∼ 2.0 mass%, P : 0.005 ∼ 0.10 mass% 이하, S : 0 초과 0.0050 mass% 이하, Al : 0.3 ∼ 2 mass%, N : 0.0050 mass% 이하, Zn : 0.0005 ∼ 0.0050 mass%, Ti : 0.0030 mass% 이하, Nb : 0.0030 mass% 이하 및 O : 0.0050 mass% 이하를 함유하고, 또한, Si + Al ≥ 4 mass% 를 만족하고, 잔부가 Fe 및 불가피 불순물로 이루어지는 성분 조성을 갖는 무방향성 전기 강판으로 이루어지는 로터 코어와, 상기와 동일한 무방향성 전기 강판으로 이루어지는 스테이터 코어로 구성되는 모터 코어에 있어서, 상기 로터 코어를 구성하는 강판은, 항복 응력이 480 ㎫ 이상이고, 상기 스테이터 코어를 구성하는 강판은, 강판의 편측 표면으로부터 판 두께 1/20 까지의 층에 있어서 AlN 으로서 존재하는 질소 (N as AlN) 의 함유량을 N1 (mass%), 전체 판 두께에 있어서 AlN 으로서 존재하는 질소 (N as AlN) 의 함유량을 N2 (mass%) 라고 하고, 강판의 판 두께를 t (㎜) 라고 했을 때, 상기 N1, N2 및 t 가 하기 (2) 식을 만족하고, 또한, 철손 W10/400 (W/㎏) 이 판 두께 t (㎜) 와의 관계에 있어서 하기 (3) 식을 만족하는 것을 특징으로 하는 모터 코어. (t × N2)/{(t/10) × N1} ≥ 5.0 ···(2) W10/400 ≤ 8 + 20 × t ···(3) | 7 | 10-2021-7040834 | 2020-06-15 | 10-2022-0004221 | 2022-01-11 | 10-2721285 | 2024-10-21 | 제이에프이 스틸 가부시키가이샤 | 자이젠 요시아키 ¦ 오다 요시히코 ¦ 오쿠보 도모유키 ¦ 다나카 다카아키 ¦ 미야모토 유키노 | 2019-120669 | JP | 2019-06-28 | 3 | JP4833523B2(BE) ¦ KR10-2535436B1(BE) ¦ WOWO2018-220837A1(BE) | 0 |  | 105527991 | CA3137623A1 ¦ CN114008224A ¦ CN120624762A ¦ EP3992312A1 ¦ IN503065 ¦ JP2019-120669 ¦ JP7054074B2 ¦ KR10-2721285B1 ¦ MXMX/a/2021/015679A ¦ TH109432B ¦ TWI820337B ¦ US11962184B2 ¦ WOWO2020-262063A1 | 14 | 등록 | 제이에프이 스틸 가부시키가이샤 | 3524434000493
PCT | PCT | P | A1 | 무방향성 전기강판 | NON-ORIENTED ELECTROMAGNETIC STEEL SHEET | mass%로, C:0.0050% 이하, Si:2.0~5.0%, Mn:2.0% 이하, P:0.20% 이하, S:0.0050% 이하, Al:2.0% 이하, N:0.0050% 이하, Ti:0.0030% 이하, Nb:0.0010% 이하, V:0.0050% 이하 및 O:0.0050% 다음을 함유하는 성분 조성을 가지며, 강판 압연면 내의 압연 방향 (RD) , 판폭방향 (TD) 및 압연 방향과 45°의 각도를 이루는 방향 (DD)으로, 주파수가 50 Hz에서 최대자속밀도 Bm가 1.5 T가 되도록 교류 자장을 인가했을 때의 각 자기장 방향으로 평행한 방향의 자왜 제로-피크값을 각각 λ//HRD, λ//HTD 및 λ//HDD라고 표기할 때, 자왜의 면 내 평균값λ//Have가 1.0×10-5 이하인 전동기의 효율 향상에 효과적인 철손 특성이 우수한 무방향성 전기강판. | This non-oriented electromagnetic steel sheet has a component composition comprising, in mass%, C at 0.0050% or less, Si at 2.0-5.0%, Mn at 2.0% or less, P at 0.20% or less, S at 0.0050% or less, Al at 2.0% or less, N at 0.0050% or less, Ti at 0.0030% or less, Nb at 0.0010% or less, V at 0.0050% or less, and O at 0.0050% or less. When an AC magnetic field is applied in the rolling direction (RD) in the steel sheet rolling plane, in the sheet width direction (TD), and in a direction (DD) which makes a 45° angle with the rolling direction such that the maximum magnetic flux density Bm becomes 1.5 T at a frequency of 50 Hz, and the zero peak values of magnetostriction in directions parallel to the respective magnetic field directions are denoted as λ//HRD, λ//HTD and λ//HDD, the in-plane average value of magnetostriction λ//Have is 1.0×10-5 or less. The non-oriented electromagnetic steel sheet has excellent iron loss characteristics effective for improving electric motor efficiency. | C:0.0050 mass%이하, Si:2.0~5.0 mass%, Mn:2.0 mass%이하, P:0.20 mass%이하, S:0.0050 mass%이하, Al:2.0 mass%이하, N:0.0050 mass%이하, Ti:0.0030 mass%이하, Nb:0.0010 mass%이하, V:0.0050 mass%이하 및 O:0.0050 mass%다음을 함유하고 잔부가 Fe 및 불가피 불순물로 이루어진 성분 조성을 갖는 무방향성 전기강판에 있어서, 강판 압연면 내의 압연 방향 (RD) , 판폭방향 (TD) 및 압연 방향과 45°의 각도를 이루는 방향 (DD)으로, 주파수 50 Hz로, 최대자속밀도 Bm1.5 T의 교류 자장을 인가했을 때의 각 자기장 방향으로 평행한 방향의 자왜 제로-피크값을 각각 λ//HRD, λ//HTD 및 λ//HDD라고 표기할 때, 하기 (1) 식에서 정의되는 자왜의 면 내 평균값λ//Have가 1.0×10-5 이하임을 특징으로 하는 무방향성 전기강판. 기 | C: 0.0050mass% or less, Si: 2.0 ~ 5.0mass%, Mn: 2.0mass% or less, P: 0.20mass% or less, S: 0.0050mass% or less, Al: 2.0mass% or less, N: 0.0050mass% or less, Ti: 0.0030mass% or less, Nb: 0.0010mass% or less, V: In a non-oriented electrical steel sheet containing 0.0050 mass% or less and O: 0.0050 mass% or less, and having a component composition of Fe and an unavoidable impurity, the remainder is λ H RD at a frequency of 50 Hz and in the direction parallel to each magnetic field direction when an alternating magnetic field with a maximum magnetic flux density Bm1.5 T is applied in the rolling direction (RD), plate width (TD) and direction at an angle of 45 ° to the rolling direction in the rolled steel surface, λHRD, λHTD and λHDD, a non-oriented electrical steel sheet characterized by a magnetostrictive in-plane average value λHave defined by the following equation (1) is 1.0×10-5 or less. record |  |  |  | PCT-JP2024-004239 | 2024-02-08 | WO2024-214370 | 2024-10-17 |  |  | JFE STEEL CORPORATION | SUEHIRO Ryuichi ¦ OKUBO Tomoyuki ¦ ZAIZEN Yoshiaki ¦ SAITO Hayato | 2023-065493 | JP | 2023-04-13 |  |  |  |  | 93481824 | JP2023-065493 ¦ TWI870238B ¦ WOWO2024-214370A1 | 3 |  |  | 6024042002518
PCT | PCT | P | A1 | 무방향성 전기강판 | NON-ORIENTED ELECTROMAGNETIC STEEL SHEET | mass%로, C:0.0050% 이하, Si:2.0~5.0%, Mn:2.0% 이하, P:0.20% 이하, S:0.0050% 이하, Al:2.0% 이하, N:0.0050% 이하, Ti:0.0030% 이하, Nb:0.0010% 이하, V:0.0050% 이하 및 O:0.0050% 다음을 함유하는 성분 조성을 가지며, 강판 압연면 내의 압연 방향 (RD) , 판폭방향 (TD) 및 압연 방향과 45°의 각도를 이루는 방향 (DD)으로, 주파수가 50 Hz에서 최대자속밀도 Bm가 1.5 T가 되도록 교류 자장을 인가했을 때의 각 자기장 방향으로 수직 및 압연면에 평행한 방향의 자왜 제로-피크값을 각각 λ⊥HRD, λ⊥HTD 및 λ⊥HDD라고 표기할 때, 자왜의 면 내 평균값λ⊥Have의 절대값이 5×10-6 이하인 전동기의 소음이나 진동의 감소에 효과적인 무방향성 전기강판. | A non-oriented electromagnetic steel sheet that is effective in reducing noise and vibration in electric motors, that has a component composition including, in mass%, 0.0050% or less of C, 2.0-5.0% of Si, 2.0% or less of Mn, 0.20% or less of P, 0.0050% or less of S, 2.0% or less of Al, 0.0050% or less of N, 0.0030% or less of Ti, 0.0010% or less of Nb, 0.0050% or less of V, and 0.0050% or less of O, and in which when the rolling direction (RD) in the rolling plane of the steel plate, the plate width direction (TD), and a direction (DD) forming an angle of 45° with the rolling direction have applied thereto an AC magnetic field such that the maximum magnetic flux density Bm at a frequency of 50 Hz is 1.5T and the zero-peak values of magnetostriction in a direction perpendicular to each magnetic field direction and parallel to the rolling plane are denoted respectively as λ⊥HRD, λ⊥HTD, and λ⊥HDD, the absolute value of the in-plane average value λ⊥Have of the magnetostriction is 5 × 10-6 or less. | C:0.0050 mass%이하, Si:2.0~5.0 mass%, Mn:2.0 mass%이하, P:0.20 mass%이하, S:0.0050 mass%이하, Al:2.0 mass%이하, N:0.0050 mass%이하, Ti:0.0030 mass%이하, Nb:0.0010 mass%이하, V:0.0050 mass%이하 및 O:0.0050 mass%다음을 함유하고 잔부가 Fe 및 불가피 불순물로 이루어진 성분 조성을 갖는 무방향성 전기강판에 있어서, 강판 압연면 내의 압연 방향 (RD) , 판폭방향 (TD) 및 압연 방향과 45°의 각도를 이루는 방향 (DD)으로, 주파수 50 Hz로, 최대자속밀도 Bm1.5 T의 교류 자장을 인가했을 때의 각 자기장 방향으로 수직 및 압연면에 평행한 방향의 자왜 제로-피크값을 각각 λ⊥HRD, λ⊥HTD 및 λ⊥HDD라고 표기할 때, 하기 (1) 식에서 정의되는 자왜의 면 내 평균값λ⊥Have의 절대값이 5×10-6 이하임을 특징으로 하는 무방향성 전기강판. 기 | C: 0.0050mass% or less, Si: 2.0 ~ 5.0mass%, Mn: 2.0mass% or less, P: 0.20mass% or less, S: 0.0050mass% or less, Al: 2.0mass% or less, N: 0.0050mass% or less, Ti: 0.0030mass% or less, Nb: 0.0010mass% or less, V: In a non-oriented electrical steel sheet containing 0.0050 mass% or less and O: 0.0050 mass% or less, and having a component composition of Fe and an unavoidable impurity, the remainder is At a frequency of 50 Hz, at a frequency of 50 Hz, in the direction of the plate width (TD) and in the direction at an angle of 45 ° with the rolling direction, the zero-peak value of the magnetostriction perpendicular to each magnetic field direction and in the direction parallel to the rolling surface when an alternating magnetic field with a maximum magnetic flux density Bm1.5 T is applied λ⊥H, respectivelyWhen denoted as RD, λ⊥HTD and λ⊥HDD, non-oriented electrical steel sheet characterized by an absolute value of 5×10-6 or less of the in-plane average value λ⊥H ave of magnetostriction defined by equation (1) below. record |  |  |  | PCT-JP2024-004252 | 2024-02-08 | WO2024-214371 | 2024-10-17 |  |  | JFE STEEL CORPORATION | SUEHIRO Ryuichi ¦ OKUBO Tomoyuki ¦ ZAIZEN Yoshiaki ¦ SAITO Hayato | 2023-065501 | JP | 2023-04-13 |  |  |  |  | 101331153 | JP2023-065501 ¦ TWI881720B ¦ WOWO2024-214371A1 | 3 |  |  | 6024042002519
PCT | PCT | P | A1 | 회전자 코어, 회전자, 회전 전기기계 및 회전자 코어의 설계 방법 | ROTOR CORE, ROTOR, ROTARY ELECTRIC MACHINE, AND METHOD FOR DESIGNING ROTOR CORE | 회전자 코어 (31)는 복수의 자극 (33) 중 적어도 하나의 자극 (33)에 대응하여 설치된 제3 플럭스 장벽 (37)이 복수 형성되어 있다. 회전자 코어 (31)에는, 각각의 자극 (33) 중 전방 F사행에 배치되는 영구자석 (32) (전방 자석 (32f) )이 삽입되는 제1 삽입 구멍 (34f)이 형성되어 있다. 제3 플럭스 장벽 (37)은 제1 삽입 구멍 (34f)의 폭방향을 향하는 측면 중 회전자 코어 (31)의 지름 방향 외측 제1 측면에 대향하는 위치에 설치되고, 또한 제1 측면에 연결되어 있다. | A rotor core (31) is formed with a plurality of third flux barriers (37) provided corresponding to at least one magnetic pole (33) among a plurality of magnetic poles (33). In the rotor core (31), a first insertion hole (34f) is formed into which a permanent magnet (32) (front magnet (32f)) is inserted, said permanent magnet (32) being disposed toward the front F side among the respective magnetic poles (33). The third flux barriers (37) are each provided at a position facing a first side surface on the radially outer side of the rotor core (31) among the side surfaces facing the short direction of the first insertion hole (34f) and are connected to the first side surface. | 내장 자석형 모터에 사용되는 회전자 코어로서, 상기 회전자 코어에는, 자극을 구성하는 영구자석이 , 상기 회전자 코어의 둘레 방향으로 복수 세트 배치되고 상기 회전자 코어에는, 상기 회전자 코어를 상기 회전자 코어의 축 방향으로 관통함과 동시에 상기 영구자석이 삽입되는 삽입 구멍이 복수 형성되고 상기 회전자 코어에는, 복수의 상기 자극 중 적어도 하나의 자극에 대응하여 설치된 플럭스 장벽이 형성되고 상기 삽입 구멍으로서, 각각의 상기 자극 중 회전 전쪽사행에 배치되는 상기 영구자석이 삽입되는 제1 삽입 구멍을 포함하고 상기 플럭스 장벽은 상기 제1 삽입 구멍의 폭방향을 향하는 측면 중 상기 회전자 코어의 지름 방향 외측 제1 측면에 대향하는 위치에 설치되고, 또한 상기 제1 측면에 연결되어 있는 회전자 코어. | A rotor core used in an embedded magnet type motor, In the rotor core, a plurality of permanent magnets constituting magnetic poles are arranged in the circumferential direction of the rotor core, In the rotor core, a plurality of insertion holes are formed through the rotor core in the axial direction of the rotor core and the permanent magnet is inserted. A flux barrier provided corresponding to at least one of the plurality of magnetic poles is formed in the rotor core, The insertion hole includes a first insertion hole into which the permanent magnet disposed near the front of rotation is inserted among the respective magnetic poles, The flux barrier is provided at a position facing the first aspect outside the radial direction of the rotor core among the sides facing in the short direction in the first insertion hole, and is connected to the first side. |  |  |  | PCT-JP2024-005233 | 2024-02-15 | WO2024-209804 | 2024-10-10 |  |  | NIPPON STEEL CORPORATION | HONMA Rei | 2023-060098 | JP | 2023-04-03 |  |  |  |  | 106520578 | IN202517086355 ¦ JP2023-060098 ¦ KR10-2025-0150636A ¦ TW202445952A ¦ WOWO2024-209804A1 | 5 |  |  | 6024041002858
PCT | PCT | P | A1 | 회전자 코어, 회전자, 회전 전기기계 및 회전자 코어의 설계 방법 | ROTOR CORE, ROTOR, ROTARY ELECTRIC MACHINE, AND DESIGN METHOD FOR ROTOR CORE | 회전자 코어 (31)는 회전자 코어 (31)의 외주면 (31a)과 전방 플럭스 장벽 (35f) 사이에 설치된 전방 브리지 (37f)와 회전자 코어 (31)의 외주면 (31a)과 후방 플럭스 장벽 (35r) 사이에 설치된 후방 브리지 (37r)를 가지고 후방 브리지 (37r)의 중심 위치θr의, 후방 플럭스 장벽 (35r) 후방 기준 위치θsr에 대한 상대 위치는 전방 브리지 (37f)의 중심 위치θf의, 전방 플럭스 장벽 (35f)의 전방 기준 위치θsf에 대한 상대 위치보다 회전 후방에 위치하고, 전방 브리지 (37f)의 폭 Wf와 후방 브리지 (37r)의 폭 Wr는 다르다. | A rotor core (31) has: a front bridge (37f) provided between the outer peripheral surface (31a) of the rotor core (31) and a front flux barrier (35f); and a rear bridge (37r) provided between the outer peripheral surface (31a) of the rotor core (31) and a rear flux barrier (35r). The relative position of the center position θr of the rear bridge (37r) with respect to a rear reference position θsr of the rear flux barrier (35r) is positioned rotationally backward than the relative position of the center position θf of the front bridge (37f) with respect to the front reference position θsf of the front flux barrier (35f). The width Wf of the front bridge (37f) and the width Wr of the rear bridge (37r) are different from each other. | 내장 자석형 모터에 사용되는 회전자 코어로서, 상기 회전자 코어에는, 자극을 구성하는 영구자석이 , 상기 회전자 코어의 둘레 방향으로 복수 세트 배치되고 상기 회전자 코어에는, 상기 회전자 코어를 상기 회전자 코어의 축 방향으로 관통함과 동시에 상기 영구자석이 삽입되는 삽입 구멍이 복수 형성되고 상기 회전자 코어에는, 복수의 상기 자극 중 적어도 하나의 자극에 대응하여 설치되고 상기 회전자 코어를 상기 축 방향으로 관통하는 플럭스 장벽이 형성되고 상기 플럭스 장벽은 각각의 상기 자극에 대응하여 설치된 전방 플럭스 장벽 및 후방 플럭스 장벽을 포함하고 상기 삽입 구멍으로서, 각각의 상기 자극 중 회전 전쪽사행에 배치되는 상기 영구자석이 삽입되는 제1 삽입 구멍으로 각각의 상기 자극 중 회전 후방 집합에 배치되는 상기 영구자석이 삽입되는 제2 삽입 구멍을 포함하고 상기 전방 플럭스 장벽은 상기 제1 삽입 구멍에 대해, 상기 회전자 코어의 지름 방향 외측이고 회전 전쪽에 설치됨과 동시에, 상기 제1 삽입 구멍에 연결되고 상기 후방 플럭스 장벽은 상기 제2 삽입 구멍에 대해, 상기 회전자 코어의 지름 방향 외측이고 회전 후방에 설치됨과 동시에, 상기 제2 삽입 구멍에 연결되고 상기 회전자 코어는 상기 회전자 코어의 외주면과 상기 전방 플럭스 장벽 사이에 설치된 전방 브리지와 상기 회전자 코어의 외주면과 상기 후방 플럭스 장벽 사이에 설치된 후방 브리지를 가지고 상기 후방 브리지의 중심 위치θr의, 상기 후방 플럭스 장벽 후방 기준 위치θsr에 대한 상대 위치는 상기 전방 브리지의 중심 위치θf의, 상기 전방 플럭스 장벽의 전방 기준 위치θsf에 대한 상대 위치보다 회전 후방에 위치하고, 상기 전방 브리지의 폭 Wf와 상기 후방 브리지의 폭 Wr는 다른 회전자 코어. | A rotor core used in an embedded magnet type motor, In the rotor core, a plurality of permanent magnets constituting magnetic poles are arranged in the circumferential direction of the rotor core, In the rotor core, a plurality of insertion holes are formed through the rotor core in the axial direction of the rotor core and the permanent magnet is inserted. The rotor core is provided corresponding to at least one magnetic pole among the plurality of magnetic poles, and a flux barrier is formed that penetrates the rotor core in the axial direction, The flux barrier includes a forward flux barrier and a rear flux barrier provided corresponding to each magnetic pole, The insertion hole includes a first insertion hole into which a permanent magnet disposed near the front of rotation is inserted among each magnetic pole, and a second insertion hole into which the permanent magnet disposed near the rear of rotation is inserted among the respective magnetic poles, The forward flux barrier is provided with respect to the first insertion hole, outside the radial direction of the rotor core and in front of the rotation, and is connected to the first insertion hole, The rear flux barrier is provided outside the radial direction of the rotor core and at the rear of rotation with respect to the second insertion hole, and is connected to the second insertion hole, The rotor core has a front bridge provided between the outer peripheral surface of the rotor core and the front flux barrier, and a rear bridge provided between the outer peripheral surface of the rotor core and the rear flux barrier. The position of the center position θr of the rear bridge relative to the rear reference position θsr of the rear flux barrier is located behind rotation of the center position θf of the front bridge relative to the front reference position θsf of the forward flux barrier. The width Wf of the front bridge and the width of the rear bridge Wr are different, rotor cores. |  |  |  | PCT-JP2024-012602 | 2024-03-28 | WO2024-210032 | 2024-10-10 |  |  | NIPPON STEEL CORPORATION | HONMA Rei | 2023-060099 | JP | 2023-04-03 |  |  |  |  | 93481580 | JP2023-060099 ¦ TW202448078A ¦ WOWO2024-210032A1 | 3 |  |  | 6024041003086
PCT | PCT | P | A1 | 무방향성 전기강판, 회전자 코어, 모터 및 무방향성 전기강판 제조 방법 | NON-ORIENTED ELECTRICAL STEEL SHEET, ROTOR CORE, MOTOR, AND METHOD FOR PRODUCING NON-ORIENTED ELECTRICAL STEEL SHEET | 고강도 및 우수한 자기 특성을 얻을 수 있고, 또한 펀칭해 가공 후 치수 정밀도가 우수한 무방향성 전기강판을 제공한다. 본 실시예의 무방향성 전기강판은 질량%로, Si:3.1~4.5%를 함유하고 또한 Ti, Si, Al, Zr, Nb, V, Mo, Cr, C, La, Ce, N가 식 (1) 및 식 (2)을 충족하고, 인장 강도 TS가 570 MPa보다 높고 식 (3) 가공 경화량 WH가 15 MPa 미만이며 평균 결정립 지름 D (μm)가 식 (4)을 충족하고, 항복 신장이 0.5% 이상이다. Si/28+Ti/48+Nb/93+V/51+Zr/91+Mo/96+Cr/52>C/12×750 (1) Si/28+Al/27+Ti/48+Zr/91+La/139+Ce/140>N/14×1000 (2) WH=Y2.0-YS (3) D<80-Si×10 (4) | Provided is a non-oriented electrical steel sheet capable of providing high strength and excellent magnetic characteristics and excellent in dimensional accuracy after punching. A non-oriented electrical steel sheet according to the present embodiment contains, in % by mass, 3.1-4.5% of Si, further, Ti, Si, Al, Zr, Nb, V, Mo, Cr, C, La, Ce and N satisfy formula (1) and formula (2), the tensile strength TS is higher than 570 MPa, the work hardening amount WH of formula (3) is less than 15 MPa, the average crystal grain size D (μm) satisfies formula (4), and the yield elongation is 0.5% or more. (1): Si/28+Ti/48+Nb/93+V/51+Zr/91+Mo/96+Cr/52>C/12×750; (2): Si/28+Al/27+Ti/48+Zr/91+La/139+Ce/140>N/14×1000; (3): WH=Y2.0-YS; (4): D<80-Si×10 | 무방향성 전기강판으로서, 질량%로, Si:3.1~4.5%, C:0.0025% 이하, N:0.0025% 이하, O:0.0400% 이하, P:0.100% 이하, S:0.0050% 이하, Ti:0.0100% 이하, Mn:2.0% 이하, Al:1.500% 이하, Zr:0~0.0100%, Nb:0~0.0100%, V:0~0.0100%, Mo:0~0.100%, Cr:0~2.000%, La:0~0.0100%, Ce:0~0.0100%, B:0~0.0010%, Zn:0~0.0050%, Ga:0~0.0050%, Ge:0~0.0050%, As:0~0.0100%, Ni:0~0.500%, Cu:0~0.500%, Sn:0~0.200%, Sb:0~0.100%, Ca:0~0.0050%, Nd:0~0.0010%, Mg:0~0.0030% 및 잔부는 Fe 및 불순물로 구성되며, 식 (1) 및 식 (2)을 충족하고, 인장 강도 TS가 570 MPa보다 높고 2.0%뒤틀림시의 응력을 Y2.0 (MPa)로 하고, 항복 응력을 YS (MPa)로 했을 때, 식 (3)에서 정의되는 가공 경화량 WH가 15 MPa 미만이며 평균 결정립 지름 D (μm)가 식 (4)을 충족하고, 항복 신장이 0.5% 이상인 무방향성 전기강판. Si/28+Ti/48+Nb/93+V/51+Zr/91+Mo/96+Cr/52>C/12×750 (1) Si/28+Al/27+Ti/48+Zr/91+La/139+Ce/140>N/14×1000 (2) WH=Y2.0-YS (3) D<80-Si×10 (4) 여기서 식 (1) , 식 (2) 및 식 (4) 중의 원소 기호에는, 대응하는 원소 함유량이 질량%로 대입된다. 대응하는 원소가 함유되지 않은 경우, 그 원소 기호에는 "0"이 대입된다. | It is a non-oriented electrical steel sheet, In mass %, Si:3.1~4.5%、 C: 0.0025% or less, N: not more than 0.0025%, O: 0.0400% or less, P: 0.100% or less, S: 0.0050% or less, Ti: 0.0100% or less, Mn: not more than 2.0%, Al: not more than 1.500%, Zr:0~0.0100%、 Nb:0~0.0100%、 V:0~0.0100%、 Mo:0~0.100%、 Cr:0~2.000%、 La:0~0.0100%、 Ce:0~0.0100%、 B:0~0.0010%、 Zn:0~0.0050%、 Ga:0~0.0050%、 Ge:0~0.0050%、 As:0~0.0100%、 Ni:0~0.500%、 Cu:0~0.500%、 Sn:0~0.200%、 Sb:0~0.100%、 Ca:0~0.0050%、 Nd:0~0.0010%、 Mg: 0~0.0030%, and, The remainder is made of Fe and impurities, and satisfies formula (1) and formula (2), Tensile strength TS is higher than 570 MPa, When the stress at the time of 2.0% strain is Y2.0 (MPa) and the yield stress is YS (MPa), the work hardening amount WH defined by equation (3) is less than 15 MPa, The average crystal grain size D (μm) satisfies equation (4) and the yield elongation is 0.5% or more, Non-oriented electrical steel sheet. Si/28+Ti/48+Nb/93+V/51+Zr/91+Mo/96+Cr/52>C/12×750 (1) Si/28+Al/27+Ti/48+Zr/91+La/139+Ce/140>N/14×1000 (2) WH=Y2.0-YS (3) D<80-Si×10 (4) Here, the element symbol in equation (1), equation (2) and equation (4) is substituted with the corresponding element content in mass %. If the corresponding element is not contained, "0" is substituted for the element symbol. |  |  |  | PCT-JP2024-014046 | 2024-04-05 | WO2024-210197 | 2024-10-10 |  |  | NIPPON STEEL CORPORATION | NATORI, Yoshiaki ¦ FUKUCHI, Minako ¦ YASHIKI, Hiroyoshi | 2023-062516 | JP | 2023-04-07 |  |  |  |  | 103658838 | JP2023-062516 ¦ TWI892568B ¦ WOWO2024-210197A1 | 3 |  |  | 6024041003251
PCT | PCT | P | A1 | 무방향성 전기강판, 코어 및 회전 전기기계 | NONORIENTED ELECTROMAGNETIC STEEL SHEET, CORE, AND ROTARY ELECTRIC MACHINE | 이 무방향성 전기강판은 질량%로, C:0.0100% 이하, Si:1.50%~4.00%, sol.Al:0.0001%~1.00%, S:0.0100% 이하, N:0.0100% 이하, Mn, Ni, Cu로 이루어진 군에서 선택되는 1종 이상:총계로 2.50%~5.00%를 함유하고 질량%에서의, Mn함유량을[Mn], Ni함유량을[Ni], Cu함유량을[Cu], Si함유량을[Si], sol.Al 함유량을[sol.Al], P함유량을[P]로 했을 때, (2×[Mn]+2.5×[Ni]+[Cu])-([Si]+2×[sol.Al]+4×[P]) ≧1.50%를 충족하는 화학 조성을 가지며, A411-011이 15.0% 이상이며 B50D가 , 1.70 T 이상이며 W10D/400 D가 , 10.4 W/kg이하이다. | This non-oriented electromagnetic steel sheet contains, in mass %, C: 0.0100% or less, Si: 1.50-4.00%, sol. Al: 0.0001-1.00%, S: 0.0100% or less, N: 0.0100% or less, and one or more selected from the group consisting of Mn, Ni, and Cu: total of 2.50-5.00%. When, in mass%, Mn content is taken to be [Mn], the Ni content is taken to be [Ni], the Cu content is taken to be [Cu], the Si content is taken to be [Si], the sol. Al content is taken to be [sol. Al], and the P content is taken to be [P], the non-oriented electromagnetic steel sheet has a chemical composition that satisfies (2 × [Mn] + 2.5 × [Ni] + [Cu]) - ([Si] + 2 × [sol. Al] + 4 × [P]) ≥ 1.50%. A411-011 is 15.0% or more, B50D is 1.70T or more, and W10D/400D is 10.4 W/kg or less. | 질량%로, C:0.0100% 이하, Si:1.50%~4.00%, sol.Al:0.0001%~1.00%, S:0.0100% 이하, N:0.0100% 이하, Mn, Ni, Cu로 이루어진 군에서 선택되는 1종 이상:총계로 2.50%~5.00%, Co:0.000%~1.000%, Sn:0.000%~0.400%, Sb:0.000%~0.400%, P:0.000%~0.400% 및 Mg, Ca, Sr, Ba, Ce, La, Nd, Pr, Zn, Cd로 이루어진 군에서 선택되는 1종 이상:총계로 0.0000%~0.0100%를 함유하고 질량%에서의, Mn함유량을[Mn], Ni함유량을[Ni], Cu함유량을[Cu], Si함유량을[Si], sol.Al 함유량을[sol.Al], P함유량을[P]로 했을 때, 다음 (1) 식을 충족하고, 잔부가 Fe 및 불순물로 이루어지는 화학 조성을 가지며, 표면에서 판 두께의 것1/2한 깊이의 압연면에 평행한 면을 SEM-EBSD로 측정했을 때의{hkl}<uvw>방위의 결정립 전체 시야에 대한 면적률을 Ahkl-uvw라고 표기했을 때, A411-011이 15.0% 이상이며 압연 방향에 대해 45도 방향의 자속밀도 및 상기 압연 방향에 대해 135도 방향의 자속밀도 평균인 B50D가 , 1.70 T 이상이며 상기 압연 방향에 대해 45도 방향의 철손 및 상기 압연 방향에 대해 135도 방향의 철손 평균인 W10D/400 D가 , 10.4 W/kg이하인 것을 특징으로 하는 무방향성 전기강판. (2×[Mn]+2.5×[Ni]+[Cu])-([Si]+2×[sol.Al]+4×[P]) ≧1.50% ···(1) | In mass %, C: 0.0100% or less, Si:1.50%~4.00%、 sol.Al:0.0001%~1.00%、 S: 0.0100% or less, N: 0.0100% or less, One or more species selected from the group consisting of Mn, Ni, Cu: 2.50% ~ 5.00% in total, Co:0.000%~1.000%、 Sn:0.000%~0.400%、 Sb:0.000%~0.400%、 P: 0.000%~0.400%, and One or more selected from the group consisting of Mg, Ca, Sr, Ba, Ce, La, Nd, Pr, Zn, Cd: 0.0000% ~ 0.0100% in total, Contains, When the Mn content is [Mn], the Ni content is [Ni], the Cu content is [Cu], the Si content is [Si], the sol.Al content is [sol.Al], and the P content is [P], the following equation (1) is satisfied, has a chemical composition, the residue consists of Fe and impurities, When the surface parallel to the rolled surface at a depth of 1/2 of the plate thickness from the surface is measured by SEM-EBSD, the area ratio of the grain grain in the direction of {hkl}<uvw> is expressed as Ahkl-uvw, A411-011 is 15.0% or more, B50D, which is an average of the magnetic flux density in the 45 degree direction with respect to the rolling direction and the magnetic flux density in the 135 degree direction with respect to the rolling direction, is 1.70 T or more, W10D / 400D, which is an average of iron loss in the 45 degree direction with respect to the rolling direction and iron loss in the 135 degree direction with respect to the rolling direction, is 10.4 W / kg or less. Non-oriented electrical steel sheet. (2×[Mn]+2.5×[Ni]+[Cu])-([Si]+2×[sol.Al]+4×[P])≧1.50% ・・・(1) |  |  |  | PCT-JP2024-014127 | 2024-04-05 | WO2024-210210 | 2024-10-10 |  |  | NIPPON STEEL CORPORATION | FUKUCHI Minako ¦ NATORI Yoshiaki | 2023-061313 | JP | 2023-04-05 |  |  |  |  | 93481612 | JP2023-061313 ¦ TW202440961A ¦ WOWO2024-210210A1 | 3 |  |  | 6024041003264
JP | JP | P | B2 | 무방향성 전기강판 | 무방향성 전기강판 | 이 무방향성 전기강판은 강판을 포함하고 상기 강판의 화학 조성이, 질량%로, C:0.0030% 이하, Si:1.0~3.5%, Al:0.10~2.00%, Mn:0.1~2.0%, P:0.20% 이하, S:0.0030% 이하, N:0.0030% 이하, Ti:0.0030% 이하, B:0.0020% 이하, Sn:0~0.200%, Sb:0~0.1000% 및 잔부:Fe 및 불순물로 구성되며, 질량%에서의, Sn함유량을[Sn], Sb함유량을[Sb]로 했을 때,[Sn]+2×[Sb]≦0.200을 만족하고 상기 강판의 판 폭을 W로 할 때, 폭방향의 단부에서 상기 판 폭의 W/10위치의 부분인 W/10부, W/4위치의 부분인 W/4부 및 W/2위치의 부분인 W/2부에 있어서, 철손 W10/400의 최대값 WH와 최소값 WL의 비인 WH/WL가 1.10이하이다. | 이 무방향성 전기강판은 강판을 포함하고 상기 강판의 화학 조성이, 질량%로, C:0.0030% 이하, Si:1.0~3.5%, Al:0.10~2.00%, Mn:0.1~2.0%, P:0.20% 이하, S:0.0030% 이하, N:0.0030% 이하, Ti:0.0030% 이하, B:0.0020% 이하, Sn:0~0.200%, Sb:0~0.1000% 및 잔부:Fe 및 불순물로 구성되며, 질량%에서의, Sn함유량을[Sn], Sb함유량을[Sb]로 했을 때,[Sn]+2×[Sb]≦0.200을 만족하고 상기 강판의 판 폭을 W로 할 때, 폭방향의 단부에서 상기 판 폭의 W/10위치의 부분인 W/10부, W/4위치의 부분인 W/4부 및 W/2위치의 부분인 W/2부에 있어서, 철손 W10/400의 최대값 WH와 최소값 WL의 비인 WH/WL가 1.10이하이다. | 【청구항1】 강판을 포함하고 상기 강판의 화학 조성이 , 질량%로, C:0.0030% 이하, Si:1.0~3.5%, Al:0.10~2.00%, Mn:0.1~2.0%, P:0.20% 이하, S:0.0030% 이하, N:0.0030% 이하, Ti:0.0030% 이하, B:0.0020% 이하, Sn:0~0.200%, Sb:0~0.1000% 및 잔부:Fe 및 불순물로 구성되며, 질량%에서의, Sn함유량을[Sn], Sb함유량을[Sb]로 했을 때, 다음 식 (1)을 만족하고 상기 강판의 판 폭을 W로 할 때, 폭방향의 단부에서 상기 판 폭의 W/10 위치의 부분인 W/10부, W/4 위치의 부분인 W/4부 및 W/2 위치의 부분인 W/2부에 있어서, 철손 W10/400의 최대값 WH와 최소값 WL의 비인 WH/WL가 1.10 이하인 일을 특징으로 하는 무방향성 전기강판. [Sn]+2×[Sb]≦0.200 (1) | 【청구항1】 강판을 포함하고 상기 강판의 화학 조성이 , 질량%로, C:0.0030% 이하, Si:1.0~3.5%, Al:0.10~2.00%, Mn:0.1~2.0%, P:0.20% 이하, S:0.0030% 이하, N:0.0030% 이하, Ti:0.0030% 이하, B:0.0020% 이하, Sn:0~0.200%, Sb:0~0.1000% 및 잔부:Fe 및 불순물로 구성되며, 질량%에서의, Sn함유량을[Sn], Sb함유량을[Sb]로 했을 때, 다음 식 (1)을 만족하고 상기 강판의 판 폭을 W로 할 때, 폭방향의 단부에서 상기 판 폭의 W/10 위치의 부분인 W/10부, W/4 위치의 부분인 W/4부 및 W/2 위치의 부분인 W/2부에 있어서, 철손 W10/400의 최대값 WH와 최소값 WL의 비인 WH/WL가 1.10 이하인 일을 특징으로 하는 무방향성 전기강판. [Sn]+2×[Sb]≦0.200 (1) | 【청구항1】 강판을 포함하고 상기 강판의 화학 조성이 , 질량%로, C:0.0030% 이하, Si:1.0~3.5%, Al:0.10~2.00%, Mn:0.1~2.0%, P:0.20% 이하, S:0.0030% 이하, N:0.0030% 이하, Ti:0.0030% 이하, B:0.0020% 이하, Sn:0~0.200%, Sb:0~0.1000% 및 잔부:Fe 및 불순물로 구성되며, 질량%에서의, Sn함유량을[Sn], Sb함유량을[Sb]로 했을 때, 다음 식 (1)을 만족하고 상기 강판의 판 폭을 W로 할 때, 폭방향의 단부에서 상기 판 폭의 W/10 위치의 부분인 W/10부, W/4 위치의 부분인 W/4부 및 W/2 위치의 부분인 W/2부에 있어서, 철손 W10/400의 최대값 WH와 최소값 WL의 비인 WH/WL가 1.10 이하인 일을 특징으로 하는 무방향성 전기강판. [Sn]+2×[Sb]≦0.200 (1) | 【청구항1】 강판을 포함하고 상기 강판의 화학 조성이 , 질량%로, C:0.0030% 이하, Si:1.0~3.5%, Al:0.10~2.00%, Mn:0.1~2.0%, P:0.20% 이하, S:0.0030% 이하, N:0.0030% 이하, Ti:0.0030% 이하, B:0.0020% 이하, Sn:0~0.200%, Sb:0~0.1000% 및 잔부:Fe 및 불순물로 구성되며, 질량%에서의, Sn함유량을[Sn], Sb함유량을[Sb]로 했을 때, 다음 식 (1)을 만족하고 상기 강판의 판 폭을 W로 할 때, 폭방향의 단부에서 상기 판 폭의 W/10 위치의 부분인 W/10부, W/4 위치의 부분인 W/4부 및 W/2 위치의 부분인 W/2부에 있어서, 철손 W10/400의 최대값 WH와 최소값 WL의 비인 WH/WL가 1.10 이하인 일을 특징으로 하는 무방향성 전기강판. [Sn]+2×[Sb]≦0.200 (1) | 3 | 2024-509324 | 2023-09-29 |  |  | 7568998 | 2024-10-08 | NIPPON STEEL CORP | 市江 毅 ¦ 藤井 裕也 ¦ 村上 史展 | 2022-157340 | JP | 2022-09-30 | 6 | CN106282781B(BE) ¦ JP5338750B2(BE) ¦ JP2001-131636A(BE) ¦ JP3307872B2(BE) ¦ JP1988-047333A(BE) ¦ WOWO2016-002904A1(BE) | 0 |  | 106161545 | BR112025005300A2 ¦ CN119998478A ¦ EP4596728A1 ¦ IN202517029062 ¦ JP2022-157340 ¦ JP7568998B2 ¦ KR10-2025-0051778A ¦ RU2025108084A ¦ TWI865077B ¦ VN112523A ¦ WOWO2024-071378A1 | 11 | 등록 | NIPPON STEEL CORP | 2724194000110
KR | KR | P | A |  | 무방향성 전기강판 및 그 제조방법 |  | 본 발명의 일 실시예에 따른 무방향성 전기강판 및 그 제조방법은, (a) 반제품인 강재를 준비하는 단계, (b) 상기 강재를 열간 압연하여 열연 강판을 형성하는 단계, (c) 상기 열연 강판을 냉간 압연하여 냉연 강판을 형성하는 단계 및 (d) 상기 냉연 강판을 냉연 소둔 및 코팅하여 최종 제품을 형성하는 단계를 포함하고, 상기 (d) 단계는, 상기 냉연 강판에 장력( )을 인장방향으로 인가하되, 상기 장력( )은 상기 냉연 소둔 단계의 열처리 온도(T)에 따라 제어되며, 이로써 강판의 집합조직을 제어하여, 낮은 철손과 높은 자속밀도를 가지는 무방향성 전기강판을 제조할 수 있다. |  | (a) 반제품인 강재를 준비하는 단계; (b) 상기 강재를 열간 압연하여 열연 강판을 형성하는 단계; (c) 상기 열연 강판을 냉간 압연하여 냉연 강판을 형성하는 단계; 및 (d) 상기 냉연 강판을 냉연 소둔 및 코팅하여 최종 제품을 형성하는 단계를 포함하고, 상기 (d) 단계는, 상기 냉연 강판에 장력( )을 인장방향으로 인가하되, 상기 장력( )은 상기 냉연 소둔 시의 열처리 온도(T)에 따라 제어되는, 무방향성 전기강판 제조방법. |  | 1. (a) 반제품인 강재를 준비하는 단계; (b) 상기 강재를 열간 압연하여 열연 강판을 형성하는 단계; (c) 상기 열연 강판을 냉간 압연하여 냉연 강판을 형성하는 단계; 및 (d) 상기 냉연 강판을 냉연 소둔 및 코팅하여 최종 제품을 형성하는 단계를 포함하고, 상기 (d) 단계는, 상기 냉연 강판에 장력( )을 인장방향으로 인가하되, 상기 장력( )은 상기 냉연 소둔 시의 열처리 온도(T)에 따라 제어되는, 무방향성 전기강판 제조방법. ¦ 7. 탄소(C) 0.005 중량% 이하, 실리콘(Si) 2.0 ~ 4.0 중량%, 망간(Mn) 0.1 ~ 0.5 중량%, 알루미늄(Al) 0.8 ~ 1.5 중량%, 인(P) 0.015 중량% 이하, 황(S) 0.003 중량% 이하, 질소(N) 0.005 중량% 이하, 타이타늄(Ti) 0.005 중량% 이하, 나머지 철(Fe)과 기타 불가피한 불순물을 포함하는 강재를 열간 압연 후 냉간 압연하여 냉연 강판을 형성하고, 상기 냉연 강판을 냉연 소둔 및 코팅하여 최종 제품을 제조하되, 상기 냉연 소둔 시 상기 냉연 강판에 장력( )을 인장방향으로 인가하며, 상기 장력( )은 상기 냉연 소둔 시의 열처리 온도(T)에 따라 제어되는 무방향성 전기강판. ¦ 16. 탄소(C) 0.005 중량% 이하, 실리콘(Si) 2.0 ~ 4.0 중량%, 망간(Mn) 0.1 ~ 0.5 중량%, 알루미늄(Al) 0.8 ~ 1.5 중량%, 인(P) 0.015 중량% 이하, 황(S) 0.003 중량% 이하, 질소(N) 0.005 중량% 이하, 타이타늄(Ti) 0.005 중량% 이하, 나머지 철(Fe)과 기타 불가피한 불순물을 포함하고, 철손( )은 13.0 W/kg 이하, 자속밀도( )는 1.60 T 이상인 무방향성 전기강판. | 19 | 10-2023-0041196 | 2023-03-29 | 10-2024-0146347 | 2024-10-08 |  |  | 현대제철 주식회사 | 유성현 ¦ 안용근 ¦ 강춘구 |  |  |  | 8 | JP6866696B2(BE) ¦ JP5671869B2(BE) ¦ JP4329550B2 ¦ KR10-2483636B1 ¦ KR10-2016-0061797A ¦ KR10-2015-0074862A ¦ KR10-2015-0075250A ¦ KR10-1353462B1 | 0 |  | 25380774 | KR10-2024-0146347A | 1 | 심사중 |  | 3524411000793
KR | KR | P | A |  | 무방향성 전기강판 및 이의 제조방법 |  | 무방향성 전기강판 및 이의 제조방법에 관한 것으로써, 특성 성분 및 특정 함량에 따라 냉연소둔 시 재결정 온도를 산출하고, 이에 따른 항복강도 및 소둔장력을 산출하여 이를 냉연판에 소둔로 입측에 인가함에 따라 무방향성 전기강판을 제조하는 바 자화불리축의 방위분율(({111}//ND))을 효과적으로 감소시킬 수 있으므로, 전기강판의 집합조직을 제어하여 철손 감소 및 자속 밀도를 향상시킬 수 있는 바 우수한 자기적 특성을 갖는 무방향성 전기강판을 양산과정에서 용이하게 얻을 수 있는 장점이 있다. |  | 중량%로, C : 0 중량% 내지 0.005 중량%, Si : 0.01 중량% 내지 1.6 중량%, Mn : 0.1 중량%내지 0.5중량%, Al : 0 중량% 내지 0.5중량%, P : 0 중량% 내지 0.015 중량%, S : 0 중량% 내지 0.005 중량%, N : 0 중량% 내지 0.005중량%, Ti : 0 중량% 내지 0.005중량%, 및 잔부 Fe 및 불가피한 불순물을 포함하는 슬라브를 준비하는 단계; 상기 슬라브를 가열한 후 열간압연하여 열연판을 제조하는 단계; 상기 열연판을 냉간압연하여 냉연판을 제조하는 단계; 및 상기 냉연판을 냉연소둔하는 단계;를 포함하고, 상기 냉연소둔 단계에서, 소둔로 입측에서 하기 식 1을 만족하는 항복강도(σT)에 따른 하기 식 2를 만족하는 소둔장력(TensionT)을 상기 냉연판에 인가하는 것을 특징으로 하는, 무방향성 전기강판의 제조방법. [식 1] [식 2] 식 1에서, 상기 T는 냉연판을 냉연소둔을 위해 가열하는 온도임. |  | 1. 중량%로, C : 0 중량% 내지 0.005 중량%, Si : 0.01 중량% 내지 1.6 중량%, Mn : 0.1 중량%내지 0.5중량%, Al : 0 중량% 내지 0.5중량%, P : 0 중량% 내지 0.015 중량%, S : 0 중량% 내지 0.005 중량%, N : 0 중량% 내지 0.005중량%, Ti : 0 중량% 내지 0.005중량%, 및 잔부 Fe 및 불가피한 불순물을 포함하는 슬라브를 준비하는 단계; 상기 슬라브를 가열한 후 열간압연하여 열연판을 제조하는 단계; 상기 열연판을 냉간압연하여 냉연판을 제조하는 단계; 및 상기 냉연판을 냉연소둔하는 단계;를 포함하고, 상기 냉연소둔 단계에서, 소둔로 입측에서 하기 식 1을 만족하는 항복강도(σT)에 따른 하기 식 2를 만족하는 소둔장력(TensionT)을 상기 냉연판에 인가하는 것을 특징으로 하는, 무방향성 전기강판의 제조방법. [식 1] [식 2] 식 1에서, 상기 T는 냉연판을 냉연소둔을 위해 가열하는 온도임. ¦ 7. 중량%로, C : 0 중량% 내지 0.005 중량%, Si : 0.01 중량% 내지 1.6 중량%, Mn : 0.2 중량% 내지 0.5중량%, Al : 0 중량% 내지 0.5중량%, P : 0 중량% 내지 0.015 중량%, S : 0 중량% 내지 0.005 중량%, N : 0 중량% 내지 0.005중량%, Ti : 0 중량% 내지 0.005중량%, 및 잔부 Fe 및 불가피한 불순물을 포함하고, 철손(W15/50)은 3.90W/Kg 이하고, 자속밀도(B50)는 1.70T 이상인 것을 특징으로 하는, 무방향성 전기강판. | 9 | 10-2023-0042682 | 2023-03-31 | 10-2024-0147141 | 2024-10-08 |  |  | 현대제철 주식회사 | 신경식 ¦ 강춘구 ¦ 유성현 |  |  |  | 2 | JP5671869B2(BE) ¦ KR10-2468076B1 | 0 |  | 25381345 | KR10-2024-0147141A | 1 | 심사중 |  | 3524411001391
KR | KR | P | A |  | 열연 강판, 무방향성 전기강판 및 무방향성 전기강판 제조 방법 |  | 본 발명의 일 실시예에 따른 무방향성 전기강판 제조 방법은 (a) 반제품인 강재를 준비하는 단계, (b) 상기 강재를 열간 압연하여 열연 강판을 형성하는 단계 및 (c) 상기 열연 강판을 냉간 압연하여 냉연 강판을 형성하는 단계를 포함하고, 상기 (b) 단계는, 상기 강재를 열간 압연하여 하기 식 1을 만족하는 열연 강판을 형성한다. [식 1] 0.7< / <1.15 ( : 열연 강판의 전단 변형률, : 열연 강판의 평면 변형률) |  | (a) 반제품인 강재를 준비하는 단계; (b) 상기 강재를 열간 압연하여 열연 강판을 형성하는 단계; 및 (c) 상기 열연 강판을 냉간 압연하여 냉연 강판을 형성하는 단계를 포함하고, 상기 (b) 단계는, 상기 강재를 열간 압연하여 하기 식 1을 만족하는 열연 강판을 형성하는 무방향성 전기강판 제조 방법. [식 1] 0.7< / <1.15 ( : 열연 강판의 전단 변형률, : 열연 강판의 평면 변형률) |  | 1. (a) 반제품인 강재를 준비하는 단계; (b) 상기 강재를 열간 압연하여 열연 강판을 형성하는 단계; 및 (c) 상기 열연 강판을 냉간 압연하여 냉연 강판을 형성하는 단계를 포함하고, 상기 (b) 단계는, 상기 강재를 열간 압연하여 하기 식 1을 만족하는 열연 강판을 형성하는 무방향성 전기강판 제조 방법. [식 1] 0.7< / <1.15 ( : 열연 강판의 전단 변형률, : 열연 강판의 평면 변형률) ¦ 7. 탄소(C) 0.003중량% 이하, 규소(Si) 2.0 ~ 4.0중량%, 망간(Mn) 0.1 ~ 0.5중량%, 알루미늄(Al) 0.3 ~ 0.9중량%, 인(P) 0.015중량% 이하, 황(S) 0.003중량% 이하, 질소(N) 0.003중량% 이하, 티타늄(Ti) 0.003중량% 이하 및 나머지 철(Fe)과 기타 불가피한 불순물을 포함하는 강재를 열간 압연하여 열연 강판이 형성되고, 상기 열연 강판을 냉간 압연하여 냉연 강판이 형성되며, 상기 냉연 강판을 냉연 소둔 및 코팅하여 제조하되, 상기 열간 압연 시 상기 열연 강판이 하기 식 1을 만족하는 무방향성 전기강판. [식 1] 0.7< / <1.15 ( : 열연 강판의 전단 변형률, : 열연 강판의 평면 변형률) ¦ 13. 탄소(C) 0.003중량% 이하, 규소(Si) 2.0 ~ 4.0중량%, 망간(Mn) 0.1 ~ 0.5중량%, 알루미늄(Al) 0.3 ~ 0.9중량%, 인(P) 0.015중량% 이하, 황(S) 0.003중량% 이하, 질소(N) 0.003중량% 이하, 티타늄(Ti) 0.003중량% 이하 및 나머지 철(Fe)과 기타 불가피한 불순물을 포함하는 강재를 열간 압연하여 하기 식 1을 만족하도록 제조되는 열연 강판. [식 1] 0.7< / <1.15 ( : 열연 강판의 전단 변형률, : 열연 강판의 평면 변형률) | 16 | 10-2023-0042728 | 2023-03-31 | 10-2024-0147166 | 2024-10-08 |  |  | 현대제철 주식회사 | 조한혁 ¦ 김민성 ¦ 강춘구 |  |  |  | 6 | JP1994-086626B2(BE) ¦ KR10-2016-0061797A ¦ KR10-1463637B1(BE) ¦ KR10-0479992B1 ¦ KR10-0232732B1 ¦ KR10-0104288 B1(미포함) | 0 |  | 25381367 | KR10-2024-0147166A | 1 | 심사중 |  | 3524411001416
KR | KR | P | A |  | 무방향성 전기강판 및 무방향성 전기강판 제조 방법 |  | 본 발명의 일 실시예에 따른 무방향성 전기강판 및 무방향성 전기강판 제조 방법은, (a) 반제품인 강재를 준비하는 단계, (b) 상기 강재를 열간 압연하여 열연 강판을 형성하는 단계, (c) 상기 열연 강판을 소둔 및 산세하는 예비 소둔 단계, (d) 상기 (c)단계를 수행한 열연 강판을 냉간 압연하여 냉연 강판을 형성하는 단계 및 (e) 상기 냉연 강판을 소둔 및 코팅하여 최종 제품을 형성하는 단계를 포함하고, 상기 (b) 단계는 상기 강재를 상기 식 1을 만족하도록 열간 압연하여 열연 강판을 형성하는 무방향성 전기강판 제조 방법을 포함하며, 이로써 자기적 특성이 향상된 고효율 무방향성 전기강판 및 무방향성 전기강판 제조 방법을 구현할 수 있다. |  | (a) 반제품인 강재를 준비하는 단계; (b) 상기 강재를 열간 압연하여 열연 강판을 형성하는 단계; (c) 상기 열연 강판을 소둔 및 산세하는 예비 소둔 단계; (d) 상기 (c)단계를 수행한 열연 강판을 냉간 압연하여 냉연 강판을 형성하는 단계; 및 (e) 상기 냉연 강판을 소둔 및 코팅하여 최종 제품을 형성하는 단계를 포함하고, 상기 (b) 단계는, 상기 강재를 하기 식 1을 만족하도록 열간 압연하여 열연 강판을 형성하는 무방향성 전기강판 제조 방법. [식 1] ( : 열연 강판의 전단 변형률, : 열연 강판의 평면 변형률) |  | 1. (a) 반제품인 강재를 준비하는 단계; (b) 상기 강재를 열간 압연하여 열연 강판을 형성하는 단계; (c) 상기 열연 강판을 소둔 및 산세하는 예비 소둔 단계; (d) 상기 (c)단계를 수행한 열연 강판을 냉간 압연하여 냉연 강판을 형성하는 단계; 및 (e) 상기 냉연 강판을 소둔 및 코팅하여 최종 제품을 형성하는 단계를 포함하고, 상기 (b) 단계는, 상기 강재를 하기 식 1을 만족하도록 열간 압연하여 열연 강판을 형성하는 무방향성 전기강판 제조 방법. [식 1] ( : 열연 강판의 전단 변형률, : 열연 강판의 평면 변형률) ¦ 7. 탄소(C) 0.003 중량% 이하, 규소(Si) 2.0 ~ 4.0 중량%, 알루미늄(Al) 0.3 ~ 0.9 중량%, 망간(Mn) 0.1 ~ 0.5 중량%, 인(P) 0.015 중량% 이하, 황(S) 0.003 중량% 이하, 질소(N) 0.003 중량% 이하, 타이타늄(Ti) 0.003 중량% 이하, 나머지 철(Fe)과 기타 불가피한 불순물을 포함하고, 철손( )은 12.5 W/kg 이하, 자속 밀도( )는 1.66 T 이상인 무방향성 전기강판. ¦ 10. 탄소(C) 0.003 중량% 이하, 규소(Si) 2.0 ~ 4.0 중량%, 알루미늄(Al) 0.3 ~ 0.9 중량%, 망간(Mn) 0.1 ~ 0.5 중량%, 인(P) 0.015 중량% 이하, 황(S) 0.003 중량% 이하, 질소(N) 0.003 중량% 이하, 타이타늄(Ti) 0.003 중량% 이하, 나머지 철(Fe)과 기타 불가피한 불순물을 포함하는 강재를 열간 압연하여 열연 강판을 형성하고, 상기 열연 강판을 소둔 및 산세한 후 냉간 압연하여 냉연 강판을 형성하되, 상기 열간 압연 시, 하기 식 1을 만족하도록 압연하여 제조되는 무방향성 전기강판. [식 1] ( : 열연 강판의 전단 변형률, : 열연 강판의 평면 변형률) | 17 | 10-2023-0042760 | 2023-03-31 | 10-2024-0147181 | 2024-10-08 |  |  | 현대제철 주식회사 | 조한혁 ¦ 김민성 ¦ 강춘구 |  |  |  | 5 | JP7040184B2 ¦ JP1994-086626B2(BE) ¦ KR10-2016-0061797A(BE) ¦ KR10-1353462B1 ¦ KR10-0232732B1(BE) | 0 |  | 25381382 | KR10-2024-0147181A | 1 | 심사중 |  | 3524411001431
KR | KR | P | A |  | 무방향성 전기강판 및 그 제조 방법 |  | 본 발명의 일 실시예에 따른 무방향성 전기강판 및 그 제조 방법은, (a) 반제품인 강재를 준비하는 단계, (b) 상기 강재를 열간 압연하여 열연 강판을 형성하는 단계, (c) 상기 열연 강판을 냉간 압연하여 냉연 강판을 형성하는 단계 및 (d) 상기 냉연 강판을 냉연 소둔하는 단계를 포함하고, 상기 (d) 단계는, (d-1) 상온에서 오스테나이트 상이 안정한 온도인 제1 온도까지 가열 후 제1 설정 시간동안 유지하는 단계, (d-2) 오스테나이트 상과 페라이트 상이 공존하는 2상 영역이 안정한 온도인 제2 온도까지 냉각 후 제2 설정 시간동안 유지하는 단계 및 (d-3) 상온으로 냉각하는 단계를 포함하며, 냉연 소둔 단계에서의 상변태 열처리를 통해 자성에 유리한 방위가 발달되도록 집합조직을 개선하고, 자기적 특성을 향상시킬 수 있다. |  | (a) 반제품인 강재를 준비하는 단계; (b) 상기 강재를 열간 압연하여 열연 강판을 형성하는 단계; (c) 상기 열연 강판을 냉간 압연하여 냉연 강판을 형성하는 단계; 및 (d) 상기 냉연 강판을 냉연 소둔하는 단계를 포함하고, 상기 (d) 단계는, (d-1) 상온에서 오스테나이트 상이 안정한 온도인 제1 온도까지 가열 후 제1 설정 시간동안 유지하는 단계; (d-2) 오스테나이트 상과 페라이트 상이 공존하는 2상 영역이 안정한 온도인 제2 온도까지 냉각 후 제2 설정 시간동안 유지하는 단계; 및 (d-3) 상온으로 냉각하는 단계를 포함하는 무방향성 전기강판 제조 방법. |  | 1. (a) 반제품인 강재를 준비하는 단계; (b) 상기 강재를 열간 압연하여 열연 강판을 형성하는 단계; (c) 상기 열연 강판을 냉간 압연하여 냉연 강판을 형성하는 단계; 및 (d) 상기 냉연 강판을 냉연 소둔하는 단계를 포함하고, 상기 (d) 단계는, (d-1) 상온에서 오스테나이트 상이 안정한 온도인 제1 온도까지 가열 후 제1 설정 시간동안 유지하는 단계; (d-2) 오스테나이트 상과 페라이트 상이 공존하는 2상 영역이 안정한 온도인 제2 온도까지 냉각 후 제2 설정 시간동안 유지하는 단계; 및 (d-3) 상온으로 냉각하는 단계를 포함하는 무방향성 전기강판 제조 방법. ¦ 8. 실리콘(Si) 0.4 ~ 1.8 중량%, 니켈(Ni) 0.002 ~ 3.0 중량%, 알루미늄(Al) 0.05 중량% 이하, 탄소(C) 0.005 중량% 이하, 황(S) 0.005 중량% 이하, 질소(N) 0.005 중량% 이하, 타이타늄(Ti) 0.005 중량% 이하, 인(P) 0.001 ~ 0.1 중량%, 나머지 철(Fe)과 기타 불가피한 불순물을 포함하는 강재를 열간 압연 후 냉간 압연하여 냉연 강판을 형성하고, 상기 냉연 강판을 냉연 소둔하여 최종 제품을 제조하되, 상기 냉연 소둔 시, 상온에서 오스테나이트 상이 안정한 온도인 제1 온도까지 가열 후 제1 설정 시간동안 유지한 후, 오스테나이트 상과 페라이트 상이 공존하는 2상 영역이 안정한 온도인 제2 온도까지 냉각 후 제2 설정 시간동안 유지한 다음 상온으로 냉각하는 방법으로 제조되는 무방향성 전기강판. ¦ 16. 실리콘(Si) 0.4 ~ 1.8 중량%, 니켈(Ni) 0.002 ~ 3.0 중량%, 알루미늄(Al) 0.05 중량% 이하, 탄소(C) 0.005 중량% 이하, 황(S) 0.005 중량% 이하, 질소(N) 0.005 중량% 이하, 타이타늄(Ti) 0.005 중량% 이하, 인(P) 0.001 ~ 0.1 중량%, 나머지 철(Fe)과 기타 불가피한 불순물을 포함하되, 상기 실리콘 및 상기 니켈의 함량은 하기 식 1을 만족하고, 자속밀도( ) 값은 1.74 T 이상일 수 있고, 철손( ) 값은 4.12 W/kg 이하인 무방향성 전기강판. [식 1] [Ni] 1.5[Si] - 2.24 ([Ni] 및 [Si]은 각각 Ni 및 Si의 중량%를 의미한다.) | 18 | 10-2023-0043109 | 2023-03-31 | 10-2024-0147325 | 2024-10-08 |  |  | 현대제철 주식회사 | 안용근 ¦ 유성현 ¦ 강춘구 |  |  |  | 4 | KR10-2376026B1 ¦ KR10-2016-0061797A(BE) ¦ KR10-1596448B1(BE) ¦ KR10-2009-0079056A | 0 |  | 25381520 | KR10-2024-0147325A | 1 | 심사중 |  | 3524411001575
US | US | P | B2 | 무방향성 전기 강판과 이의 제조 방법 | Non oriented electrical steel sheet and method for producing thereof | 무방향성 전기강판은 실리콘 강판과 절연코팅으로 구성된다. 규소 강판은 화학 조성으로서 Si, Al 및 Mn을 함유하고, 규소 강판의 두께 방향을 따른 중심 영역에서 {5 5 7}<7 14 5>배향에 대한 배향도는 12 내지 35이다. | A non oriented electrical steel sheet consists of a silicon steel sheet and an insulation coating. The silicon steel sheet contains Si, Al, and Mn as chemical composition, and an alignment degree to {5 5 7}<7 14 5> orientation in a central area along a thickness direction of the silicon steel sheet is 12 to 35. | 1. 실리콘 강판과 절연 코팅을 포함하는 무방향성 전기 강판을 특징으로 하는 무방향성 전기 강판. 규소 강판은 화학 조성으로서 질량%를 함유한다, Si 0.01 내지 3.50%, 0.001 내지 2.50%의 Al, Mn 0.01 내지 3.00%, C 0.0030%이하, P 0.180%이하, S 0.003%이하, N 0.003%이하, B 0.002%이하, Sb 0 내지 0.05%, Sn 0 내지 0.20%, Cu 0~1.00%, 희토류 금속 0 내지 0.0400%(REM), Ca 0 내지 0.0400%, 0 내지 0.0400%Mg, 및 Fe와 불순물과 불순물로 구성된 균형 규소 강판의 두께 방향을 따른 중심 영역에서의 {5 5 7}<7 14 5>배향에 대한 배향도는 12 내지 35이다. | 1. A non oriented electrical steel sheet comprising a silicon steel sheet and an insulation coating, characterized in that the silicon steel sheet contains, as a chemical composition, by mass %,0.01 to 3.50% of Si,0.001 to 2.500% of Al,0.01 to 3.00% of Mn,0.0030% or less of C,0.180% or less of P,0.003% or less of S,0.003% or less of N,0.002% or less of B,0 to 0.05% of Sb,0 to 0.20% of Sn,0 to 1.00% of Cu,0 to 0.0400% of rare earth metal (REM),0 to 0.0400% of Ca,0 to 0.0400% of Mg, anda balance consisting of Fe and impurities, andan alignment degree to {5 5 7}<7 14 5> orientation in a central area along a thickness direction of the silicon steel sheet is 12 to 35. | 1. 실리콘 강판과 절연 코팅을 포함하는 무방향성 전기 강판을 특징으로 하는 무방향성 전기 강판. 규소 강판은 화학 조성으로서 질량%를 함유한다, Si 0.01 내지 3.50%, 0.001 내지 2.50%의 Al, Mn 0.01 내지 3.00%, C 0.0030%이하, P 0.180%이하, S 0.003%이하, N 0.003%이하, B 0.002%이하, Sb 0 내지 0.05%, Sn 0 내지 0.20%, Cu 0~1.00%, 희토류 금속 0 내지 0.0400%(REM), Ca 0 내지 0.0400%, 0 내지 0.0400%Mg, 및 Fe와 불순물과 불순물로 구성된 균형 규소 강판의 두께 방향을 따른 중심 영역에서의 {5 5 7}<7 14 5>배향에 대한 배향도는 12 내지 35이다. ¦ 5. 실리콘 강판과 절연 코팅을 포함하는 무방향성 전기 강판을 특징으로 하는 무방향성 전기 강판. 규소 강판은 화학 조성으로서 질량%를 함유한다, Si 0.01 내지 3.50%, 0.001 내지 2.50%의 Al, Mn 0.01 내지 3.00%, C 0.0030%이하, P 0.180%이하, S 0.003%이하, N 0.003%이하, B 0.002%이하, Sb 0 내지 0.05%, Sn 0 내지 0.20%, Cu 0~1.00%, 희토류 금속 0 내지 0.0400%(REM), Ca 0 내지 0.0400%, 0 내지 0.0400%Mg, 및 Fe와 불순물, 및 균형을 포함하는 규소 강판의 두께 방향을 따른 중심 영역에서의 {5 5 7}<7 14 5>배향에 대한 배향도는 12 내지 35이다. | 1. A non oriented electrical steel sheet comprising a silicon steel sheet and an insulation coating, characterized in that the silicon steel sheet contains, as a chemical composition, by mass %,0.01 to 3.50% of Si,0.001 to 2.500% of Al,0.01 to 3.00% of Mn,0.0030% or less of C,0.180% or less of P,0.003% or less of S,0.003% or less of N,0.002% or less of B,0 to 0.05% of Sb,0 to 0.20% of Sn,0 to 1.00% of Cu,0 to 0.0400% of rare earth metal (REM),0 to 0.0400% of Ca,0 to 0.0400% of Mg, anda balance consisting of Fe and impurities, andan alignment degree to {5 5 7}<7 14 5> orientation in a central area along a thickness direction of the silicon steel sheet is 12 to 35. ¦ 5. A non oriented electrical steel sheet comprising a silicon steel sheet and an insulation coating, characterized in that the silicon steel sheet contains, as a chemical composition, by mass %,0.01 to 3.50% of Si,0.001 to 2.500% of Al,0.01 to 3.00% of Mn,0.0030% or less of C,0.180% or less of P,0.003% or less of S,0.003% or less of N,0.002% or less of B,0 to 0.05% of Sb,0 to 0.20% of Sn,0 to 1.00% of Cu,0 to 0.0400% of rare earth metal (REM),0 to 0.0400% of Ca,0 to 0.0400% of Mg, anda balance comprising Fe and impurities, andan alignment degree to {5 5 7}<7 14 5> orientation in a central area along a thickness direction of the silicon steel sheet is 12 to 35. | 6 | 17/437726 | 2019-03-20 | 2022-0145418 | 2022-05-12 | 12110569 | 2024-10-08 | NIPPON STEEL CORPORATION | Takeru Ichie ¦ Masaru Takahashi ¦ Fuminobu Murakami ¦ Shinichi Matsui ¦ Masahiro Yamamoto |  |  |  | 16 | JP6855894B2 ¦ JP6880920B2 ¦ JP6658338B2(BE) ¦ JP2004-152791A ¦ JP2003-197414A ¦ JP1991-229822A ¦ JP1990-258922A ¦ JP1985-103121A ¦ US11230745B2(BE) ¦ US11225699B2(BE) ¦ US10975451B2(BE) ¦ US10316382B2(BE) ¦ US2004-0149355A1(BE) ¦ WOWO2017-086036A1 ¦ WOWO2016-136095A9 ¦ WOWO2003-002777A1 | 1 | US12371757B2(FE) | 101656315 | BR112021016821B1 ¦ CN113574193B ¦ EP3943633A1 ¦ IN507043 ¦ JP6617857B1 ¦ KR10-2561512B1 ¦ US12110569B2 ¦ VN1-0044988B ¦ WOWO2020-188783A1 | 9 | 등록 | NIPPON STEEL CORPORATION | 4924041002925
KR | KR | P | A |  | 무방향성 전기강판 및 그 제조방법 |  | 본 발명은 무방향성 전기강판의 제조방법으로서, 규소(Si) 2.8중량% 이상 3.8중량% 이하, 망간(Mn) 0.2중량% 이상 0.5중량% 이하, 알루미늄(Al) 0.5중량% 이상 1.5중량% 이하, 구리(Cu) 0.2중량% 이상 0.5중량% 이하, 탄소(C) 0중량% 초과 0.002중량% 이하, 황(S) 0중량% 초과 0.002중량% 이하, 인(P) 0중량% 초과 0.015중량% 이하, 질소(N) 0중량% 초과 0.002중량% 이하, 티타늄(Ti) 0중량% 초과 0.002중량% 이하, 잔부의 철(Fe) 및 기타 불가피한 불순물을 포함하는 슬라브를 열간 압연하여 열연판을 제조하는 단계; 상기 열연판을 열연 소둔하여 열연 소둔판을 제조하는 단계; 상기 열연 소둔판을 냉간 압연하여 냉연판을 제조하는 단계; 상기 냉연판을 냉연 소둔하여 냉연 소둔판을 제조하는 단계;를 포함하고, 상기 냉연 소둔판을 제조하는 단계는, 상기 냉연판을 5℃/s 이상 15℃/s 이하의 1차 냉각 속도로, 2차 냉각 시작 온도까지 1차 냉각하는 제1 냉각 단계 및 상기 1차 냉각된 냉연판을 2℃/s 이상 5℃/s 이하의 2차 냉각 속도로 2차 냉각하는 제2 냉각 단계를 포함하는, 무방향성 전기강판의 제조방법이 제조방법이 제공된다. |  | 무방향성 전기강판의 제조방법으로서, 규소(Si) 2.8중량% 이상 3.8중량% 이하, 망간(Mn) 0.2중량% 이상 0.5중량% 이하, 알루미늄(Al) 0.5중량% 이상 1.5중량% 이하, 구리(Cu) 0.2중량% 이상 0.5중량% 이하, 탄소(C) 0중량% 초과 0.002중량% 이하, 황(S) 0중량% 초과 0.002중량% 이하, 인(P) 0중량% 초과 0.015중량% 이하, 질소(N) 0중량% 초과 0.002중량% 이하, 티타늄(Ti) 0중량% 초과 0.002중량% 이하, 잔부의 철(Fe) 및 기타 불가피한 불순물을 포함하는 슬라브를 열간 압연하여 열연판을 제조하는 단계; 상기 열연판을 열연 소둔하여 열연 소둔판을 제조하는 단계; 상기 열연 소둔판을 냉간 압연하여 냉연판을 제조하는 단계; 상기 냉연판을 냉연 소둔하여 냉연 소둔판을 제조하는 단계; 를 포함하고, 상기 냉연 소둔판을 제조하는 단계는, 상기 냉연판을 5℃/s 이상 15℃/s 이하의 1차 냉각 속도로, 2차 냉각 시작 온도까지 1차 냉각하는 제1 냉각 단계 및 상기 1차 냉각된 냉연판을 2℃/s 이상 5℃/s 이하의 2차 냉각 속도로 2차 냉각하는 제2 냉각 단계를 포함하는, 무방향성 전기강판의 제조방법. |  | 1. 무방향성 전기강판의 제조방법으로서, 규소(Si) 2.8중량% 이상 3.8중량% 이하, 망간(Mn) 0.2중량% 이상 0.5중량% 이하, 알루미늄(Al) 0.5중량% 이상 1.5중량% 이하, 구리(Cu) 0.2중량% 이상 0.5중량% 이하, 탄소(C) 0중량% 초과 0.002중량% 이하, 황(S) 0중량% 초과 0.002중량% 이하, 인(P) 0중량% 초과 0.015중량% 이하, 질소(N) 0중량% 초과 0.002중량% 이하, 티타늄(Ti) 0중량% 초과 0.002중량% 이하, 잔부의 철(Fe) 및 기타 불가피한 불순물을 포함하는 슬라브를 열간 압연하여 열연판을 제조하는 단계; 상기 열연판을 열연 소둔하여 열연 소둔판을 제조하는 단계; 상기 열연 소둔판을 냉간 압연하여 냉연판을 제조하는 단계; 상기 냉연판을 냉연 소둔하여 냉연 소둔판을 제조하는 단계; 를 포함하고, 상기 냉연 소둔판을 제조하는 단계는, 상기 냉연판을 5℃/s 이상 15℃/s 이하의 1차 냉각 속도로, 2차 냉각 시작 온도까지 1차 냉각하는 제1 냉각 단계 및 상기 1차 냉각된 냉연판을 2℃/s 이상 5℃/s 이하의 2차 냉각 속도로 2차 냉각하는 제2 냉각 단계를 포함하는, 무방향성 전기강판의 제조방법. ¦ 7. 무방향성 전기강판으로서, 규소(Si) 2.8중량% 이상 3.8중량% 이하, 망간(Mn) 0.2중량% 이상 0.5중량% 이하, 알루미늄(Al) 0.5중량% 이상 1.5중량% 이하, 구리(Cu) 0.2중량% 이상 0.5중량% 미만, 탄소(C) 0중량% 초과 0.002중량% 이하, 황(S) 0중량% 초과 0.002중량% 이하, 인(P) 0중량% 초과 0.015중량% 이하, 질소(N) 0중량% 초과 0.002중량% 이하, 티타늄(Ti) 0중량% 초과 0.002중량% 이하, 잔부의 철(Fe) 및 기타 불가피한 불순물을 포함하고, 평균 입경 1.0㎚ 이상 10.0㎚ 이하의 구리 석출물을 포함하고, 상기 구리 석출물의 개수 밀도는 1,000개/㎛3 이상 1,000,000개/㎛3 이하인, 무방향성 전기강판. | 10 | 10-2023-0052207 | 2023-04-20 | 10-2024-0143582 | 2024-10-02 |  |  | 현대제철 주식회사 | 오규진 ¦ 강춘구 | 10-2023-0039305 | KR | 2023-03-24 | 9 | JP4341476B2(BE) ¦ KR10-2023-0023103A ¦ KR10-2020-0050987A ¦ KR10-2259136B1 ¦ KR10-2080167B1 ¦ KR10-2016-0015376A ¦ KR10-1719445B1 ¦ KR10-1037159B1 ¦ WOWO2019-017426A1 | 0 |  | 25379327 | KR10-2023-0039305 ¦ KR10-2024-0143582A | 2 | 심사중 |  | 3524403001075
KR | KR | P | A |  | 무방향성 전기강판 및 그 제조방법 |  | 본 발명은 무방향성 전기강판의 제조방법으로서, wt%로, 탄소(C): 0 wt% 초과 0.0030 wt% 이하, 규소(Si): 0.2 wt% 이상 1.3 wt% 이하, 망간(Mn): 0.1 wt% 이상 0.5 wt% 이하, 알루미늄(Al): 0.0030 wt% 이상 0.4 wt% 이하, 인(P): 0% 초과 0.1 wt% 이하, 황(S): 0% 초과 0.003 wt% 이하, 질소(N): 0% 초과 0.003 wt% 이하, 티타늄(Ti): 0% 초과 0.003 wt% 이하, 잔부의 철(Fe) 및 불가피한 불순물을 포함하는 슬라브를 1150℃ 이상 1250℃ 이하의 온도에서 350분 이상 850분 이하의 시간 동안 가열하는 단계; 상기 가열된 슬라브를 열간 압연하는 단계; 상기 열간 압연된 강판을 냉간 압연하는 단계; 및 상기 냉간 압연된 강판을 냉연 소둔하는 단계;를 포함하는, 무방향성 전기강판의 제조방법이 제공된다. |  | 무방향성 전기강판의 제조방법으로서, wt%로, 탄소(C): 0 wt% 초과 0.0030 wt% 이하, 규소(Si): 0.2 wt% 이상 1.3 wt% 이하, 망간(Mn): 0.1 wt% 이상 0.5 wt% 이하, 알루미늄(Al): 0.0030 wt% 이상 0.4 wt% 이하, 인(P): 0% 초과 0.1 wt% 이하, 황(S): 0% 초과 0.003 wt% 이하, 질소(N): 0% 초과 0.003 wt% 이하, 티타늄(Ti): 0% 초과 0.003 wt% 이하, 잔부의 철(Fe) 및 불가피한 불순물을 포함하는 슬라브를 1150℃ 이상 1250℃ 이하의 온도에서 350분 이상 850분 이하의 시간 동안 가열하는 단계; 상기 가열된 슬라브를 열간 압연하는 단계; 상기 열간 압연된 강판을 냉간 압연하는 단계; 및 상기 냉간 압연된 강판을 냉연 소둔하는 단계; 를 포함하는, 무방향성 전기강판의 제조방법. |  | 1. 무방향성 전기강판의 제조방법으로서, wt%로, 탄소(C): 0 wt% 초과 0.0030 wt% 이하, 규소(Si): 0.2 wt% 이상 1.3 wt% 이하, 망간(Mn): 0.1 wt% 이상 0.5 wt% 이하, 알루미늄(Al): 0.0030 wt% 이상 0.4 wt% 이하, 인(P): 0% 초과 0.1 wt% 이하, 황(S): 0% 초과 0.003 wt% 이하, 질소(N): 0% 초과 0.003 wt% 이하, 티타늄(Ti): 0% 초과 0.003 wt% 이하, 잔부의 철(Fe) 및 불가피한 불순물을 포함하는 슬라브를 1150℃ 이상 1250℃ 이하의 온도에서 350분 이상 850분 이하의 시간 동안 가열하는 단계; 상기 가열된 슬라브를 열간 압연하는 단계; 상기 열간 압연된 강판을 냉간 압연하는 단계; 및 상기 냉간 압연된 강판을 냉연 소둔하는 단계; 를 포함하는, 무방향성 전기강판의 제조방법. ¦ 9. wt%로, 탄소(C): 0 wt% 초과 0.0030 wt% 이하, 규소(Si): 0.2 wt% 이상 1.3 wt% 이하, 망간(Mn): 0.1 wt% 이상 0.5 wt% 이하, 알루미늄(Al): 0.0030 wt% 이상 0.4 wt% 이하, 인(P): 0% 초과 0.1 wt% 이하, 황(S): 0% 초과 0.003 wt% 이하, 질소(N): 0% 초과 0.003 wt% 이하, 티타늄(Ti): 0% 초과 0.003 wt% 이하, 잔부의 철(Fe) 및 불가피한 불순물을 포함하는 슬라브를 1150℃ 이상 1250℃ 이하의 온도에서 350분 이상 850분 이하의 시간 동안 가열하는 단계, 상기 가열된 슬라브를 열간 압연하는 단계, 상기 열간 압연된 강판을 냉간 압연하는 단계, 및 상기 냉간 압연된 강판을 냉연 소둔하는 단계를 통해 제조된 무방향성 전기강판으로서, 상기 무방향성 전기강판은 5.8 W/kg 이하의 철손(W15/50 기준)을 갖는, 무방향성 전기강판. | 11 | 10-2023-0053307 | 2023-04-24 | 10-2024-0143592 | 2024-10-02 |  |  | 현대제철 주식회사 | 배성민 ¦ 강춘구 ¦ 신누리 | 10-2023-0039303 | KR | 2023-03-24 | 10 | CN114574761B ¦ JP1996-019467B2 ¦ JP1994-089402B2 ¦ JP1977-108318A ¦ KR10-2794669B1 ¦ KR10-2438474B1 ¦ KR10-2533366B1 ¦ KR10-1677447B1 ¦ KR10-2015-0074930A(BE) ¦ KR10-1596448B1 | 0 |  | 25379338 | KR10-2023-0039303 ¦ KR10-2024-0143592A | 2 | 심사중 |  | 3524403001090
KR | KR | P | A |  | 무방향성 전기강판 및 그 제조방법 |  | 본 발명은 무방향성 전기강판의 제조방법으로서, 탄소(C) 0중량% 초과 0.003중량% 이하, 규소(Si) 0.01중량% 이상 4.0중량% 이하, 망간(Mn) 0.2중량% 이상 0.5중량% 이하, 알루미늄(Al) 0중량% 초과 0.5중량% 이하, 잔부의 철(Fe) 및 기타 불가피한 불순물을 포함하는 슬라브를 열간 압연하여 열연판을 제조하는 단계; 상기 열연판을 냉간 압연하여 냉연판을 제조하는 단계; 상기 냉연판의 적어도 일 표면에 규소 함유 물질을 진공 플라즈마 분무하여, 상기 냉연판의 적어도 일 표면에 규소 코팅층을 형성하는 단계; 상기 규소 코팅층에 포함된 규소를 확산시키는 단계; 상기 냉연판을 조질 압연하는 단계;를 포함하는, 무방향성 전기강판의 제조방법이 제공된다. |  | 무방향성 전기강판의 제조방법으로서, 탄소(C) 0중량% 초과 0.003중량% 이하, 규소(Si) 0.01중량% 이상 4.0중량% 이하, 망간(Mn) 0.2중량% 이상 0.5중량% 이하, 알루미늄(Al) 0중량% 초과 0.5중량% 이하, 잔부의 철(Fe) 및 기타 불가피한 불순물을 포함하는 슬라브를 열간 압연하여 열연판을 제조하는 단계; 상기 열연판을 냉간 압연하여 냉연판을 제조하는 단계; 상기 냉연판의 적어도 일 표면에 규소 함유 물질을 진공 플라즈마 분무하여, 상기 냉연판의 적어도 일 표면에 규소 코팅층을 형성하는 단계; 상기 규소 코팅층에 포함된 규소를 확산시키는 단계; 상기 냉연판을 조질 압연하는 단계; 를 포함하는, 무방향성 전기강판의 제조방법. |  | 1. 무방향성 전기강판의 제조방법으로서, 탄소(C) 0중량% 초과 0.003중량% 이하, 규소(Si) 0.01중량% 이상 4.0중량% 이하, 망간(Mn) 0.2중량% 이상 0.5중량% 이하, 알루미늄(Al) 0중량% 초과 0.5중량% 이하, 잔부의 철(Fe) 및 기타 불가피한 불순물을 포함하는 슬라브를 열간 압연하여 열연판을 제조하는 단계; 상기 열연판을 냉간 압연하여 냉연판을 제조하는 단계; 상기 냉연판의 적어도 일 표면에 규소 함유 물질을 진공 플라즈마 분무하여, 상기 냉연판의 적어도 일 표면에 규소 코팅층을 형성하는 단계; 상기 규소 코팅층에 포함된 규소를 확산시키는 단계; 상기 냉연판을 조질 압연하는 단계; 를 포함하는, 무방향성 전기강판의 제조방법. ¦ 10. 무방향성 전기강판으로서, 탄소(C) 0중량% 초과 0.003중량% 이하, 규소(Si) 0.01중량% 이상 4.0중량% 이하, 망간(Mn) 0.2중량% 이상 0.5중량% 이하, 알루미늄(Al) 0중량% 초과 0.5중량% 이하, 잔부의 철(Fe) 및 기타 불가피한 불순물을 포함하는 내층부; 및 상기 내층부의 적어도 일 표면에 위치하는 표층부; 를 포함하고, 상기 표층부의 평균 규소 함량은 상기 내층부의 평균 규소 함량보다 높고, 상기 표층부의 기공율은 1% 내지 3%인, 무방향성 전기강판. | 13 | 10-2023-0055655 | 2023-04-27 | 10-2024-0143602 | 2024-10-02 |  |  | 현대제철 주식회사 | 이승태 ¦ 이강노 ¦ 강춘구 | 10-2023-0039304 | KR | 2023-03-24 | 10 | JP2002-275601A ¦ KR10-2691108B1 ¦ KR10-2633252B1 ¦ KR10-2014-0110156A ¦ KR10-1417227B1 ¦ KR10-0957930B1 ¦ KR10-2002-0050012A ¦ KR10-0276281B1 ¦ KR10-1991-0012292 B1(미포함) ¦ KR10-1996-0017876 B1(미포함) | 0 |  | 25379351 | KR10-2023-0039304 ¦ KR10-2024-0143602A | 2 | 심사중 |  | 3524403001106
KR | KR | P | A |  | 무방향성 전기 강판 및 이의 제조 방법 |  | 본 발명의 일 실시예는 내층부, 및 상기 내층부의 상부 및 하부에 각각 배치된 제1표층부 및 제2표층부를 포함하는 무방향성 전기 강판으로서, 상기 내층부는 순철(Fe)로 이루어지거나, 중량%로, 탄소(C): 0% 초과 0.002% 이하, 실리콘(Si): 0% 초과 0.4% 이하, 알루미늄(Al): 0% 초과 0.1% 이하, 망간(Mn): 0% 초과 0.1% 이하, 인(P): 0% 초과 0.02% 이하, 황(S): 0% 초과 0.003% 이하, 질소(N): 0% 초과 0.003% 이하, 티타늄(Ti): 0% 초과 0.003% 이하, 잔부의 철(Fe) 및 불가피한 불순물을 포함하고, 상기 탄소(C), 실리콘(Si), 알루미늄(Al) 및 망간(Mn)은 하기 식 1을 만족하는, 무방향성 전기 강판 및 그 제조 방법을 개시한다. <식 1> 0 < [C]+[Si]+[Al]+[Mn] < 0.5 (여기서, 상기 [C], [Si], [Al] 및 [Mn]는 각각 상기 내층부에 포함된 탄소(C), 실리콘(Si), 알루미늄(Al) 및 망간(Mn)의 중량%를 의미한다.) |  | 내층부; 및 상기 내층부의 하부 및 상부에 각각 배치된 제1표층부 및 제2표층부;를 포함하는 무방향성 전기 강판으로서, 상기 내층부는 순철(Fe)로 이루어지거나, 중량%로, 탄소(C): 0% 초과 0.002% 이하, 실리콘(Si): 0% 초과 0.4% 이하, 알루미늄(Al): 0% 초과 0.1% 이하, 망간(Mn): 0% 초과 0.1% 이하, 인(P): 0% 초과 0.02% 이하, 황(S): 0% 초과 0.003% 이하, 질소(N): 0% 초과 0.003% 이하, 티타늄(Ti): 0% 초과 0.003% 이하, 잔부의 철(Fe) 및 불가피한 불순물을 포함하고, 상기 탄소(C), 실리콘(Si), 알루미늄(Al) 및 망간(Mn)은 하기 식 1을 만족하는, 무방향성 전기 강판. <식 1> 0 < [C]+[Si]+[Al]+[Mn] < 0.5 (여기서, 상기 [C], [Si], [Al] 및 [Mn]는 각각 상기 내층부에 포함된 탄소(C), 실리콘(Si), 알루미늄(Al) 및 망간(Mn)의 중량%를 의미한다.) |  | 1. 내층부; 및 상기 내층부의 하부 및 상부에 각각 배치된 제1표층부 및 제2표층부;를 포함하는 무방향성 전기 강판으로서, 상기 내층부는 순철(Fe)로 이루어지거나, 중량%로, 탄소(C): 0% 초과 0.002% 이하, 실리콘(Si): 0% 초과 0.4% 이하, 알루미늄(Al): 0% 초과 0.1% 이하, 망간(Mn): 0% 초과 0.1% 이하, 인(P): 0% 초과 0.02% 이하, 황(S): 0% 초과 0.003% 이하, 질소(N): 0% 초과 0.003% 이하, 티타늄(Ti): 0% 초과 0.003% 이하, 잔부의 철(Fe) 및 불가피한 불순물을 포함하고, 상기 탄소(C), 실리콘(Si), 알루미늄(Al) 및 망간(Mn)은 하기 식 1을 만족하는, 무방향성 전기 강판. <식 1> 0 < [C]+[Si]+[Al]+[Mn] < 0.5 (여기서, 상기 [C], [Si], [Al] 및 [Mn]는 각각 상기 내층부에 포함된 탄소(C), 실리콘(Si), 알루미늄(Al) 및 망간(Mn)의 중량%를 의미한다.) ¦ 7. 제1슬라브 및 제2슬라브를 준비하는 단계; 제3슬라브를 준비하는 단계; 상기 제1슬라브 및 상기 제2슬라브 사이에 상기 제3슬라브가 위치하도록 상기 제1슬라브 내지 상기 제3슬라브를 적층하여 적층 슬라브를 형성하는 단계; 상기 적층 슬라브를 가열한 후 열간 압연하여 열연판을 형성하는 단계; 상기 열연판을 예비 소둔하여 열연 소둔판을 형성하는 단계; 상기 열연 소둔판을 냉간 압연하여 냉연판을 형성하는 단계; 및 상기 냉연판을 냉연 소둔하여 냉연 소둔판을 형성하는 단계;를 포함하고, 상기 제3슬라브는 순철(Fe)로 이루어지거나, 중량%로, 탄소(C): 0% 초과 0.002% 이하, 실리콘(Si): 0% 초과 0.4% 이하, 알루미늄(Al): 0% 초과 0.1% 이하, 망간(Mn): 0% 초과 0.1% 이하, 인(P): 0% 초과 0.002% 이하, 황(S): 0% 초과 0.003% 이하, 질소(N): 0% 초과 0.003% 이하, 티타늄(Ti): 0% 초과 0.003% 이하, 잔부의 철(Fe) 및 불가피한 불순물을 포함하고, 상기 탄소(C), 실리콘(Si), 알루미늄(Al) 및 망간(Mn)은 하기 식 1을 만족하는, 무방향성 전기 강판의 제조 방법. <식 1> 0 < [C]+[Si]+[Al]+[Mn] < 0.5 (여기서, 상기 [C], [Si], [Al] 및 [Mn]는 각각 상기 내층부에 포함된 탄소(C), 실리콘(Si), 알루미늄(Al) 및 망간(Mn)의 중량%를 의미한다.) | 10 | 10-2023-0069445 | 2023-05-30 | 10-2024-0143692 | 2024-10-02 |  |  | 현대제철 주식회사 | 천 레이 ¦ 강춘구 | 10-2023-0039297 | KR | 2023-03-24 | 7 | JP5326440B2 ¦ JP1993-263198A(BE) ¦ KR10-2633252B1(BE) ¦ KR10-2325008B1 ¦ KR10-2325011B1 ¦ KR10-2380300B1 ¦ KR10-1633249B1 | 0 |  | 25379452 | KR10-2023-0039297 ¦ KR10-2024-0143692A | 2 | 심사중 |  | 3524403001229
JP | JP | P | B2 | 전기강판 및 적층 코어 | 전기강판 및 적층 코어 | 【요약】 【과제】각 접착부의 크기와 이들 접착부 간의 이격 간격과의 균형이 최적화됨으로써, 충분한 접착 강도를 가지면서도 더 높은 자기 특성이 얻어지는 전기강판과 이 전기강판을 복수매 적층해 구성한 적층 코어와의 제공을 목적으로 한다. 【해결 수단】모재 강판 2와 모재 강판 2의 편면 또는 양면에 형성되어 접착 능력을 가지는 절연 피막 3을 구비하고, 절연 피막 3이 에폭시계 수지, 페놀계 수지, 우레탄계 수지 중 적어도 하나를 포함하는 유기 수지상 3 a와 유기 수지상 3 a 중에 반점 형태로 배치된 경화제 3 b1를 함유하고 반점형을 이루는 각 도트 3 b의 평균원상당 직경이 0.1μm 이상 5.0μm이하인 전기강판. 【선택도】도 5 | 【요약】 【과제】각 접착부의 크기와 이들 접착부 간의 이격 간격과의 균형이 최적화됨으로써, 충분한 접착 강도를 가지면서도 더 높은 자기 특성이 얻어지는 전기강판과 이 전기강판을 복수매 적층해 구성한 적층 코어와의 제공을 목적으로 한다. 【해결 수단】모재 강판 2와 모재 강판 2의 편면 또는 양면에 형성되어 접착 능력을 가지는 절연 피막 3을 구비하고, 절연 피막 3이 에폭시계 수지, 페놀계 수지, 우레탄계 수지 중 적어도 하나를 포함하는 유기 수지상 3 a와 유기 수지상 3 a 중에 반점 형태로 배치된 경화제 3 b1를 함유하고 반점형을 이루는 각 도트 3 b의 평균원상당 직경이 0.1μm 이상 5.0μm이하인 전기강판. 【선택도】도 5 | 【청구항1】 모재 강판과 상기 모재 강판의 편면 또는 양면의 전면에 형성되어 접착 능력을 갖는 절연 피막과 (을)를 구비하고, 상기 절연 피막이 , 에폭시계 수지, 페놀계 수지, 우레탄계 수지 중 적어도 하나를 포함하는 유기 수지상과 상기 유기 수지상 중 에 배치되었다 경화제와 (을)를 함유하고 상기 경화제의 입자가 집합함으로써 단일 도트를 형성하고 상기 도트가 복수, 상기 유기 수지상 내에 반점 형태로 분산 배치되고 상기 각 도트 의 평균 원상당 직경이 , 0.1μm 이상 5.0μm이하이다 일을 특징으로 하는 전기강판. | 【청구항1】 모재 강판과 상기 모재 강판의 편면 또는 양면의 전면에 형성되어 접착 능력을 갖는 절연 피막과 (을)를 구비하고, 상기 절연 피막이 , 에폭시계 수지, 페놀계 수지, 우레탄계 수지 중 적어도 하나를 포함하는 유기 수지상과 상기 유기 수지상 중 에 배치되었다 경화제와 (을)를 함유하고 상기 경화제의 입자가 집합함으로써 단일 도트를 형성하고 상기 도트가 복수, 상기 유기 수지상 내에 반점 형태로 분산 배치되고 상기 각 도트 의 평균 원상당 직경이 , 0.1μm 이상 5.0μm이하이다 일을 특징으로 하는 전기강판. | 【청구항1】 모재 강판과 상기 모재 강판의 편면 또는 양면의 전면에 형성되어 접착 능력을 갖는 절연 피막과 (을)를 구비하고, 상기 절연 피막이 , 에폭시계 수지, 페놀계 수지, 우레탄계 수지 중 적어도 하나를 포함하는 유기 수지상과 상기 유기 수지상 중 에 배치되었다 경화제와 (을)를 함유하고 상기 경화제의 입자가 집합함으로써 단일 도트를 형성하고 상기 도트가 복수, 상기 유기 수지상 내에 반점 형태로 분산 배치되고 상기 각 도트 의 평균 원상당 직경이 , 0.1μm 이상 5.0μm이하이다 일을 특징으로 하는 전기강판. | 【청구항1】 모재 강판과 상기 모재 강판의 편면 또는 양면의 전면에 형성되어 접착 능력을 갖는 절연 피막과 (을)를 구비하고, 상기 절연 피막이 , 에폭시계 수지, 페놀계 수지, 우레탄계 수지 중 적어도 하나를 포함하는 유기 수지상과 상기 유기 수지상 중 에 배치되었다 경화제와 (을)를 함유하고 상기 경화제의 입자가 집합함으로써 단일 도트를 형성하고 상기 도트가 복수, 상기 유기 수지상 내에 반점 형태로 분산 배치되고 상기 각 도트 의 평균 원상당 직경이 , 0.1μm 이상 5.0μm이하이다 일을 특징으로 하는 전기강판. | 3 | 2020-104242 | 2020-06-17 | 2021-197491 | 2021-12-27 | 7564424 | 2024-10-01 | NIPPON STEEL CORP | 田中 一郎 ¦ 竹田 和年 ¦ 福地 美菜子 ¦ 高谷 真介 ¦ 山崎 修一 |  |  |  | 4 | JP2017-011863A(BE) ¦ JP2005-109209A(BE) ¦ JP1982-039510A(BE) ¦ JP1988-045043 A (미포함) | 0 |  | 17908597 | JP7564424B2 | 1 | 등록 | NIPPON STEEL CORP | 2724189000016
CN | CN | P | A | 초박형 규격 무방향성 규소강 자가접착 코팅 제조 방법 | Production method of ultra-thin non-oriented silicon steel self-adhesive coating | 본 발명은 특수 코팅 기술 영역에 속하고, 구체적으로 초박형 규격 무방향성 규소강 자가접착 코팅 생산 방법과 관련되고, 포함한다: (1) 강 스트립은 알칼리 스프레이, 알칼리 브러시, 물 브러시, 물 스프레이 및 열풍 건조의 순서로 수행됩니다; (2) 스틸 벨트를 어닐링한 후, 코팅액을 스틸 벨트 표면에 두 개의 롤러로 연속 코팅합니다; (3) 코팅된 강철 스트립을 건조 오븐에 넣어 코팅이 활성화되도록 합니다; (4) 상온에서 강 스트립을 권취하여 접착 코팅된 규소강을 얻는다. 본 발명이 제공하는 초박형 규격 무방향성 규소강 자가접착 코팅층 생산방법은, 분무수 전도도 값, 코팅 롤러 표면 거칠기 및 코팅 건조 공정 등 많은 조치를 제어하여, 박리값이 3.0 N/mm보다 큰 신에너지 자동차용 무방향성 규소강 자가접착 코팅층 제품을 획득한다. | The invention belongs to the technical field of special coatings, and particularly relates to a production method of an ultra-thin non-oriented silicon steel self-adhesive coating, which comprises the following steps: (1) sequentially carrying out alkali spray washing, alkali scrubbing, water scrubbing, water spraying and hot air drying on a steel strip; (2) after the steel strip is annealed, the surface of the steel strip is coated with the coating liquid in a two-roller type sequential coating mode; (3) putting the steel belt coated with the coating into a drying furnace to enable the coating to reach an activated state; and (4) the steel strip is coiled at the normal temperature, and the self-bonding coating silicon steel is obtained. According to the production method of the ultra-thin non-oriented silicon steel self-adhesive coating, a non-oriented silicon steel self-adhesive coating product with the stripping value larger than 3.0 N/mm for the new energy automobile is obtained by controlling the conductivity value of the spraying water, the surface roughness of the coating roller, the coating drying technology and other measures. | 1. 초박형 규격 무방향성 실리콘강 자가접착 코팅층의 생산방법은 다음을 포함하는 것을 특징으로 한다: (1) 강 스트립은 알칼리 스프레이, 알칼리 브러시, 물 브러시, 물 스프레이 및 열풍 건조의 순서로 수행됩니다; (2) 스틸 벨트를 어닐링한 후, 코팅액을 스틸 벨트 표면에 두 개의 롤러로 연속 코팅합니다; (3) 코팅된 강철 스트립을 건조 오븐에 넣어 코팅이 활성화되도록 합니다; (4) 상온에서 강 스트립을 권취하여 접착 코팅된 규소강을 얻는다. | 1. The production method of the ultra-thin non-oriented silicon steel self-bonding coating is characterized by comprising the following steps of: (1) Sequentially performing alkali spray washing, alkali brushing, water spraying and hot air drying on the steel strip; (2) After annealing the steel strip, coating the coating liquid on the surface of the steel strip in a two-roller type forward coating mode; (3) Putting the coated steel strip into a drying furnace to enable the coating to reach an activated state; (4) And (5) coiling the steel strip at normal temperature to obtain the self-adhesive coating silicon steel. | 1. 초박형 규격 무방향성 실리콘강 자가접착 코팅층의 생산방법은 다음을 포함하는 것을 특징으로 한다: (1) 강 스트립은 알칼리 스프레이, 알칼리 브러시, 물 브러시, 물 스프레이 및 열풍 건조의 순서로 수행됩니다; (2) 스틸 벨트를 어닐링한 후, 코팅액을 스틸 벨트 표면에 두 개의 롤러로 연속 코팅합니다; (3) 코팅된 강철 스트립을 건조 오븐에 넣어 코팅이 활성화되도록 합니다; (4) 상온에서 강 스트립을 권취하여 접착 코팅된 규소강을 얻는다. | 1. The production method of the ultra-thin non-oriented silicon steel self-bonding coating is characterized by comprising the following steps of: (1) Sequentially performing alkali spray washing, alkali brushing, water spraying and hot air drying on the steel strip; (2) After annealing the steel strip, coating the coating liquid on the surface of the steel strip in a two-roller type forward coating mode; (3) Putting the coated steel strip into a drying furnace to enable the coating to reach an activated state; (4) And (5) coiling the steel strip at normal temperature to obtain the self-adhesive coating silicon steel. | 10 | 2024-10795130 | 2024-06-19 | 118719502 | 2024-10-01 |  |  | Shanxi Taigang Stainless Steel Co.,Ltd. | Hu Zhiqiang ¦ Lin Yuan ¦ Liu Jianhong ¦ Guang Hongbing ¦ Gu Xiangyu ¦ Zhang Yugang ¦ Pan Zhendong |  |  |  | 0 |  | 0 |  | 76045382 | CN118719502A | 1 | 심사중 |  | 8424402023453
CN | CN | P | A | 중간 주파수 저철손의 고강도 무방향성 전기 강판 및 그 제조 방법 | Medium-frequency low-iron-loss high-strength non-oriented electrical steel plate and manufacturing method thereof | 본 발명은 중간 주파수 저철손 고강도 무방향성 전기 강판을 개시하고, 그는 Fe 및 불가피한 불순물을 포함하고, 또한 질량 백분율 함량이 다음과 같은 각 화학 원소를 더 포함한다: C≤0.0035%, Si:3.0~4.0%, Mn:0.1~2.0%, Al:0.1~2.0%, 0<Cr≤2.0%, 0<Ni≤5.0%이다; 만족합니다: Si+Al+Cr-0.5×Ni-0.5×Mn≤2.5, 식 중 각 화학 원소는 그 질량백분율의 이전 값에 대입된다. 상응하게, 본 발명은 또한 상기 중간 주파수 저철손의 고강도 무방향성 전기강판의 제조방법을 가공하였다. 이 중간 주파수 저철손의 고강도 무방향성 전기 강판은, 고강도와 중간 주파수 저철손을 겸비하고 있다. | The invention discloses a medium-frequency low-iron-loss high-strength non-oriented electrical steel plate, which contains Fe and inevitable impurities, and further contains the following chemical elements in percentage by mass: less than or equal to 0.0035% of C, 3.0-4.0% of Si, 0.1-2.0% of Mn, 0.1-2.0% of Al, more than 0 and less than or equal to 2.0% of Cr, more than 0 and less than or equal to 5.0% of Ni, and the balance of Fe and inevitable impurities. The formula also meets the condition that Si + Al + Cr-0. 5 * Ni-0. 5 * Mn is less than or equal to 2.5, and each chemical element in the formula is substituted into the numerical value before the mass percentage content percentage. Correspondingly, the invention further discloses a manufacturing method of the medium-frequency low-iron-loss high-strength non-oriented electrical steel plate. The medium-frequency low-iron-loss high-strength non-oriented electrical steel plate has both high strength and medium-frequency low iron loss. | 1. Fe 및 불가피한 불순물을 포함하는 중간 주파수 저철손 고강도 무방향성 전기 강판으로서, 질량 백분율 함량이 다음과 같은 각 화학 원소를 더 포함하는 것을 특징으로 하는 고강도 무방향성 전기 강판: C≤0.0035%, Si:3.0~4.0%, Mn:0.1~2.0%, Al:0.1~2.0%, 0< Cr≤2.0%, 0<Ni≤5.0%; 만족합니다: Si+Al+Cr-0.5×Ni-0.5×Mn≤2.5, 식 중 각 화학 원소는 그 질량백분율의 이전 값에 대입된다. | 1. The high-strength non-oriented electrical steel plate with low iron loss at medium frequency contains Fe and unavoidable impurities, and is characterized by further containing the following chemical elements in percentage by mass: C≤0.0035%,Si:3.0~4.0%,Mn:0.1~2.0%,Al:0.1~2.0%,0< Cr≤2.0%,0<Ni≤5.0%; it also satisfies: si+Al+Cr-0.5xNi-0.5xMn is less than or equal to 2.5, wherein each chemical element is substituted into the numerical value before the mass percentage of the chemical element. | 1. Fe 및 불가피한 불순물을 포함하는 중간 주파수 저철손 고강도 무방향성 전기 강판으로서, 질량 백분율 함량이 다음과 같은 각 화학 원소를 더 포함하는 것을 특징으로 하는 고강도 무방향성 전기 강판: C≤0.0035%, Si:3.0~4.0%, Mn:0.1~2.0%, Al:0.1~2.0%, 0< Cr≤2.0%, 0<Ni≤5.0%; 만족합니다: Si+Al+Cr-0.5×Ni-0.5×Mn≤2.5, 식 중 각 화학 원소는 그 질량백분율의 이전 값에 대입된다. | 1. The high-strength non-oriented electrical steel plate with low iron loss at medium frequency contains Fe and unavoidable impurities, and is characterized by further containing the following chemical elements in percentage by mass: C≤0.0035%,Si:3.0~4.0%,Mn:0.1~2.0%,Al:0.1~2.0%,0< Cr≤2.0%,0<Ni≤5.0%; it also satisfies: si+Al+Cr-0.5xNi-0.5xMn is less than or equal to 2.5, wherein each chemical element is substituted into the numerical value before the mass percentage of the chemical element. | 10 | 2023-10318578 | 2023-03-29 | 118726851 | 2024-10-01 |  |  | BAOSHAN IRON & STEEL Co.,Ltd. | Hao Yunwei ¦ Wang Bo ¦ Zhang Feng ¦ Fang Xianshi ¦ Li Dengfeng ¦ Shi Zhou |  |  |  | 2 | CN115341083B ¦ CN102453838A | 0 |  | 106541735 | CN118726851B | 1 | 등록 |  | 8424402030802
CN | CN | P | A | 주합금 원소 강화 고용에 기초한 박형 고강성 무방향성 규소강, 그 제조 방법 및 응용 | Thin-gauge high-strength non-oriented silicon steel based on main alloy element solid solution strengthening and preparation method and application of thin-gauge high-strength non-oriented silicon steel | 본 발명은 주합금 원소 강화 고용에 기초한 박규격 고강도 무방향성 규소강 및 그 제조 방법과 적용을 개시한다. 본 발명이 제공하는 얇은 규격은 강하고 무방향성 실리콘강이며, 그 성분 및 중량 백분율 함량은: 2.8~3.6wt.%Si, 0.3~0.8wt.%Mn, 0.8~1.5wt.%Al, 0.04~0.08wt.%Sn,∑(C+N+S+Ti)≤80ppm, ∑ (Cu+Cr) 0.06%이하, 잔부는 Fe 및 불가피한 불순물이다. 본 발명은 Si, Al, Mn 주합금 원소의 배합비를 제어함으로써, 저항률, 포화 자기 유도 강도 및 고용 강화 효과를 향상시키고, 생산 원가를 많이 증가시키지 않으면서 압연 성능, 자성 에너지, 역학 성능이 더 좋은 박규격 고강도 무방향성 규소강을 제조한다, 신에너지 자동차 구동 모터의 사용 요구 사항을 충족함과 동시에 고정-회전자 재료의 동시 조립을 실현할 수 있습니다. | The invention discloses thin-gauge high-strength non-oriented silicon steel based on main alloy element solution strengthening and a preparation method and application of the thin-gauge high-strength non-oriented silicon steel. The thin-gauge high-strength non-oriented silicon steel provided by the invention comprises the following components in percentage by weight: 2.8-3.6 wt.% of Si, 0.3-0.8 wt.% of Mn, 0.8-1.5 wt.% of Al, 0.04-0.08 wt.% of Sn, less than or equal to 80ppm of sigma (C + N + S + Ti), less than or equal to 0.06% of sigma (Cu + Cr) and the balance of Fe and inevitable impurities. By controlling the proportion of Si, Al and Mn main alloy elements, the resistivity, the saturation flux density and the solid solution strengthening effect are improved, the thin-gauge high-strength non-oriented silicon steel with better rolling performance, magnetic performance and mechanical performance is prepared on the premise that the production cost is not increased too much, the use requirement of a new energy automobile driving motor is met, and the application prospect is wide. And meanwhile, stator-rotor materials can be cut simultaneously. | 1. 주합금 원소 강화 고용에 기초한 박규격 고강 무방향성 규소강에 있어서, 그 성분 및 중량백분율 함량은 다음을 포함하는 것을 특징으로 한다: 2.8~3.6wt.%Si, 0.3~0.8wt.%Mn, 0.8~1.5wt.%Al, 0.04~0.08wt.%Sn,∑(C+N+S+Ti)≤80ppm, ∑ (Cu+Cr) 0.06%이하, 잔부는 Fe 및 불가피한 불순물이다. | 1. The thin-specification high-strength non-oriented silicon steel based on solid solution strengthening of main alloy elements is characterized by comprising the following components in percentage by weight: 2.8 to 3.6wt.% Si,0.3 to 0.8wt.% Mn,0.8 to 1.5wt.% Al,0.04 to 0.08wt.% Sn, less than or equal to 80ppm of Sigma (C+N+S+Ti), less than or equal to 0.06% of Sigma (Cu+Cr), and the balance of Fe and unavoidable impurities. | 1. 주합금 원소 강화 고용에 기초한 박규격 고강 무방향성 규소강에 있어서, 그 성분 및 중량백분율 함량은 다음을 포함하는 것을 특징으로 한다: 2.8~3.6wt.%Si, 0.3~0.8wt.%Mn, 0.8~1.5wt.%Al, 0.04~0.08wt.%Sn,∑(C+N+S+Ti)≤80ppm, ∑ (Cu+Cr) 0.06%이하, 잔부는 Fe 및 불가피한 불순물이다. | 1. The thin-specification high-strength non-oriented silicon steel based on solid solution strengthening of main alloy elements is characterized by comprising the following components in percentage by weight: 2.8 to 3.6wt.% Si,0.3 to 0.8wt.% Mn,0.8 to 1.5wt.% Al,0.04 to 0.08wt.% Sn, less than or equal to 80ppm of Sigma (C+N+S+Ti), less than or equal to 0.06% of Sigma (Cu+Cr), and the balance of Fe and unavoidable impurities. | 10 | 2024-10771111 | 2024-06-14 | 118726858 | 2024-10-01 |  |  | XINYU IRON & STEEL Co.,Ltd. | Liu Jianfeng ¦ Qiao Jialong ¦ Yuan Jing ¦ Shuai Yong ¦ Fu Bing ¦ Chen Lingfeng ¦ Xu Lijun ¦ Pei Wei ¦ Qiu Shengtao ¦ Shao Kaixuan ¦ Chen Jianhua ¦ Zhou Qihang |  |  |  | 0 |  | 0 |  | 76052216 | CN118726858A | 1 | 심사중 |  | 8424402030809
JP | JP | P | B2 | 적층 철심의 탄성 매트릭스 결정 장치, 적층 철심의 탄성 매트릭스 결정 방법 및 컴퓨터 프로그램 | 적층 철심의 탄성 매트릭스 결정 장치, 적층 철심의 탄성 매트릭스 결정 방법 및 컴퓨터 프로그램 | 【요약】 【과제】구성식 중의 탄성 매트릭스에 포함되는 적층 철심의 제1 부분 및 제2 부분의 적층 방향을 포함하는 이면에서의 옆탄성 계수를 최적으로 결정할 수 있는 적층 철심의 탄성 매트릭스 결정 장치, 탄성 매트릭스 결정 방법 및 컴퓨터 프로그램을 제공한다. 【해결 수단】탄성 매트릭스 결정 장치 10은 여자 소음 스펙트럼 취득부 31, 여자 자왜 스펙트럼 취득부 32, 차분 스펙트럼 산출부 33, 평균 스펙트럼 산출부 34, 선정부 35, 진동 응답 함수 스펙트럼 산출부 36, 여자 진동 스펙트럼 산출부 37, 일치도 산출부 38, 일치도 결정부 39 및 옆탄성 계수 결정부 40을 구비하고 있다. 【선택도】도 4 | 【요약】 【과제】구성식 중의 탄성 매트릭스에 포함되는 적층 철심의 제1 부분 및 제2 부분의 적층 방향을 포함하는 이면에서의 옆탄성 계수를 최적으로 결정할 수 있는 적층 철심의 탄성 매트릭스 결정 장치, 탄성 매트릭스 결정 방법 및 컴퓨터 프로그램을 제공한다. 【해결 수단】탄성 매트릭스 결정 장치 10은 여자 소음 스펙트럼 취득부 31, 여자 자왜 스펙트럼 취득부 32, 차분 스펙트럼 산출부 33, 평균 스펙트럼 산출부 34, 선정부 35, 진동 응답 함수 스펙트럼 산출부 36, 여자 진동 스펙트럼 산출부 37, 일치도 산출부 38, 일치도 결정부 39 및 옆탄성 계수 결정부 40을 구비하고 있다. 【선택도】도 4 | 【청구항1】 응력과 왜곡과의 관계를 행렬 표시로 나타낸 구성식을 사용하여 적층 철심의 진동 분석을 수행할 때, 상기 적층 철심이 복수의 강판을 적층해 구성됨과 동시에, 적어도 제1 부분 및 제2 부분을 구비하고, 상기 구성식 중의 탄성 매트릭스에 포함되는 상기 적층 철심의 상기 제1 부분 및 상기 제2 부분의 적층 방향을 포함하는 이면에서의 옆탄성 계수를 각각 결정하는 적층 철심의 탄성 매트릭스 결정 장치로서, 진동 분석의 대상체가 되는 상기 적층 철심의 여자 소음을 복수의 여자 자속밀도마다 측정해 구한 상기 적층 철심의 여자 소음의 주파수 스펙트럼을 취득하는 여자 소음 스펙트럼 취득부와 상기 적층 철심을 구성하는 강판과 동일한 강판의 여자 자왜를 상기 복수의 여자 자속밀도와 동일한 여자 자속밀도의 복수의 여자 자속밀도마다 측정해 구한 상기 강판의 여자 자왜의 주파수 스펙트럼을 취득하는 여자 자왜 스펙트럼 취득부와 상기 여자 소음 스펙트럼 취득부에서 취득한 복수의 여자 자속밀도별 상기 여자 소음의 주파수 스펙트럼과 상기 여자 자왜 스펙트럼 취득부에서 취득한 복수의 여자 자속밀도별 여자 자왜의 주파수 스펙트럼과의 차분 스펙트럼을 산출하는 차분 스펙트럼 산출부와 상기 차분 스펙트럼 산출부에서 산출한 복수의 여자 자속밀도별 차분 스펙트럼의 평균 스펙트럼을 산출하는 평균 스펙트럼 산출부와 상기 차분 스펙트럼 산출부에서 산출한 복수의 여자 자속밀도별 차분 스펙트럼과 상기 평균 스펙트럼 산출부에서 산출한 평균 스펙트럼과의 일치도에 따라 상기 여자 소음 스펙트럼 취득부에서 취득한 복수의 여자 자속밀도별 상기 여자 소음의 주파수 스펙트럼 중 분석에 채택하는 특정 여자 자속밀도에서의 여자 소음의 주파수 스펙트럼 및 상기 여자 자왜 스펙트럼 취득부에서 취득한 복수의 여자 자속밀도별 여자 자왜의 주파수 스펙트럼 중 분석에 채택하는 특정 여자 자속밀도에서의 여자 자왜의 주파수 스펙트럼을 선정하는 선정부와 진동 분석의 대상체가 되는 상기 적층 철심에 대해, 상기 제1 부분 및 상기 제2 부분의 상기 적층 철심의 적층 방향을 포함하는 이면에서의 옆탄성 계수 값을 각각 소정 범위에서 선정된 특정 값 (G1, G2)의 조합으로서 상기 탄성 매트릭스에 적용해 진동 응답 분석을 하고, 특정 값 (G1, G2)의 조합에 대한 상기 적층 철심의 진동 응답 함수의 주파수 스펙트럼을 구하는 진동 응답 함수 스펙트럼 산출부와 상기 선정부에서 선정된 특정 여자 자속밀도에서의 상기 강판의 여자 자왜의 주파수 스펙트럼과 상기 진동 응답 함수 스펙트럼 산출부에서 산출된 상기 적층 철심의 진동 응답 함수의 주파수 스펙트럼으로부터 상기 적층 철심의 여자 진동의 주파수 스펙트럼을 산출하는 여자 진동 스펙트럼 산출부와 상기 선정부에서 선정된 특정 여자 자속밀도에서의 상기 적층 철심의 여자 소음의 주파수 스펙트럼과 상기 여자 진동 스펙트럼 산출부에서 산출된 상기 적층 철심의 여자 진동의 주파수 스펙트럼과의 일치도를 구하는 일치도 산출부와 상기 특정 값 (G1, G2) 각 값을 각각 상기 소정 범위내에서 변경해 상기 특정 값 (G1, G2) 각 값의 조합을 변경하고 상기 진동 응답 함수 스펙트럼 산출부, 상기 여자 진동 스펙트럼 산출부 및 상기 일치도 산출부의 각 처리를 반복해, 반복 횟수만큼 존재하는 특정 값 (G1, G2) 각 조합에 대해, 상기 선정부에서 선정된 특정 여자 자속밀도에서의 상기 적층 철심의 여자 소음의 주파수 스펙트럼과 상기 여자 진동 스펙트럼 산출부에서 산출된 상기 적층 철심의 여자 진동의 주파수 스펙트럼과의 일치도를 결정하는 일치도 결정부와 상기 일치도 결정부에서 결정된 상기 특정 값 (G1, G2) 각 조합에 대한 상기 일치도의 최대값을 검출하고, 상기 일치도가 최대값이 되는 특정 값 (G1, G2)의 조합을 상기 제1 부분 및 상기 제2 부분의 상기 적층 철심의 적층 방향을 포함하는 이면에서의 옆탄성 계수 값으로서 채택하는 옆탄성 계수 결정부를 구비하고 있는 것을 특징으로 하는 적층 철심의 탄성 매트릭스 결정 장치. | 【청구항1】 응력과 왜곡과의 관계를 행렬 표시로 나타낸 구성식을 사용하여 적층 철심의 진동 분석을 수행할 때, 상기 적층 철심이 복수의 강판을 적층해 구성됨과 동시에, 적어도 제1 부분 및 제2 부분을 구비하고, 상기 구성식 중의 탄성 매트릭스에 포함되는 상기 적층 철심의 상기 제1 부분 및 상기 제2 부분의 적층 방향을 포함하는 이면에서의 옆탄성 계수를 각각 결정하는 적층 철심의 탄성 매트릭스 결정 장치로서, 진동 분석의 대상체가 되는 상기 적층 철심의 여자 소음을 복수의 여자 자속밀도마다 측정해 구한 상기 적층 철심의 여자 소음의 주파수 스펙트럼을 취득하는 여자 소음 스펙트럼 취득부와 상기 적층 철심을 구성하는 강판과 동일한 강판의 여자 자왜를 상기 복수의 여자 자속밀도와 동일한 여자 자속밀도의 복수의 여자 자속밀도마다 측정해 구한 상기 강판의 여자 자왜의 주파수 스펙트럼을 취득하는 여자 자왜 스펙트럼 취득부와 상기 여자 소음 스펙트럼 취득부에서 취득한 복수의 여자 자속밀도별 상기 여자 소음의 주파수 스펙트럼과 상기 여자 자왜 스펙트럼 취득부에서 취득한 복수의 여자 자속밀도별 여자 자왜의 주파수 스펙트럼과의 차분 스펙트럼을 산출하는 차분 스펙트럼 산출부와 상기 차분 스펙트럼 산출부에서 산출한 복수의 여자 자속밀도별 차분 스펙트럼의 평균 스펙트럼을 산출하는 평균 스펙트럼 산출부와 상기 차분 스펙트럼 산출부에서 산출한 복수의 여자 자속밀도별 차분 스펙트럼과 상기 평균 스펙트럼 산출부에서 산출한 평균 스펙트럼과의 일치도에 따라 상기 여자 소음 스펙트럼 취득부에서 취득한 복수의 여자 자속밀도별 상기 여자 소음의 주파수 스펙트럼 중 분석에 채택하는 특정 여자 자속밀도에서의 여자 소음의 주파수 스펙트럼 및 상기 여자 자왜 스펙트럼 취득부에서 취득한 복수의 여자 자속밀도별 여자 자왜의 주파수 스펙트럼 중 분석에 채택하는 특정 여자 자속밀도에서의 여자 자왜의 주파수 스펙트럼을 선정하는 선정부와 진동 분석의 대상체가 되는 상기 적층 철심에 대해, 상기 제1 부분 및 상기 제2 부분의 상기 적층 철심의 적층 방향을 포함하는 이면에서의 옆탄성 계수 값을 각각 소정 범위에서 선정된 특정 값 (G1, G2)의 조합으로서 상기 탄성 매트릭스에 적용해 진동 응답 분석을 하고, 특정 값 (G1, G2)의 조합에 대한 상기 적층 철심의 진동 응답 함수의 주파수 스펙트럼을 구하는 진동 응답 함수 스펙트럼 산출부와 상기 선정부에서 선정된 특정 여자 자속밀도에서의 상기 강판의 여자 자왜의 주파수 스펙트럼과 상기 진동 응답 함수 스펙트럼 산출부에서 산출된 상기 적층 철심의 진동 응답 함수의 주파수 스펙트럼으로부터 상기 적층 철심의 여자 진동의 주파수 스펙트럼을 산출하는 여자 진동 스펙트럼 산출부와 상기 선정부에서 선정된 특정 여자 자속밀도에서의 상기 적층 철심의 여자 소음의 주파수 스펙트럼과 상기 여자 진동 스펙트럼 산출부에서 산출된 상기 적층 철심의 여자 진동의 주파수 스펙트럼과의 일치도를 구하는 일치도 산출부와 상기 특정 값 (G1, G2) 각 값을 각각 상기 소정 범위내에서 변경해 상기 특정 값 (G1, G2) 각 값의 조합을 변경하고 상기 진동 응답 함수 스펙트럼 산출부, 상기 여자 진동 스펙트럼 산출부 및 상기 일치도 산출부의 각 처리를 반복해, 반복 횟수만큼 존재하는 특정 값 (G1, G2) 각 조합에 대해, 상기 선정부에서 선정된 특정 여자 자속밀도에서의 상기 적층 철심의 여자 소음의 주파수 스펙트럼과 상기 여자 진동 스펙트럼 산출부에서 산출된 상기 적층 철심의 여자 진동의 주파수 스펙트럼과의 일치도를 결정하는 일치도 결정부와 상기 일치도 결정부에서 결정된 상기 특정 값 (G1, G2) 각 조합에 대한 상기 일치도의 최대값을 검출하고, 상기 일치도가 최대값이 되는 특정 값 (G1, G2)의 조합을 상기 제1 부분 및 상기 제2 부분의 상기 적층 철심의 적층 방향을 포함하는 이면에서의 옆탄성 계수 값으로서 채택하는 옆탄성 계수 결정부를 구비하고 있는 것을 특징으로 하는 적층 철심의 탄성 매트릭스 결정 장치. | 【청구항1】 응력과 왜곡과의 관계를 행렬 표시로 나타낸 구성식을 사용하여 적층 철심의 진동 분석을 수행할 때, 상기 적층 철심이 복수의 강판을 적층해 구성됨과 동시에, 적어도 제1 부분 및 제2 부분을 구비하고, 상기 구성식 중의 탄성 매트릭스에 포함되는 상기 적층 철심의 상기 제1 부분 및 상기 제2 부분의 적층 방향을 포함하는 이면에서의 옆탄성 계수를 각각 결정하는 적층 철심의 탄성 매트릭스 결정 장치로서, 진동 분석의 대상체가 되는 상기 적층 철심의 여자 소음을 복수의 여자 자속밀도마다 측정해 구한 상기 적층 철심의 여자 소음의 주파수 스펙트럼을 취득하는 여자 소음 스펙트럼 취득부와 상기 적층 철심을 구성하는 강판과 동일한 강판의 여자 자왜를 상기 복수의 여자 자속밀도와 동일한 여자 자속밀도의 복수의 여자 자속밀도마다 측정해 구한 상기 강판의 여자 자왜의 주파수 스펙트럼을 취득하는 여자 자왜 스펙트럼 취득부와 상기 여자 소음 스펙트럼 취득부에서 취득한 복수의 여자 자속밀도별 상기 여자 소음의 주파수 스펙트럼과 상기 여자 자왜 스펙트럼 취득부에서 취득한 복수의 여자 자속밀도별 여자 자왜의 주파수 스펙트럼과의 차분 스펙트럼을 산출하는 차분 스펙트럼 산출부와 상기 차분 스펙트럼 산출부에서 산출한 복수의 여자 자속밀도별 차분 스펙트럼의 평균 스펙트럼을 산출하는 평균 스펙트럼 산출부와 상기 차분 스펙트럼 산출부에서 산출한 복수의 여자 자속밀도별 차분 스펙트럼과 상기 평균 스펙트럼 산출부에서 산출한 평균 스펙트럼과의 일치도에 따라 상기 여자 소음 스펙트럼 취득부에서 취득한 복수의 여자 자속밀도별 상기 여자 소음의 주파수 스펙트럼 중 분석에 채택하는 특정 여자 자속밀도에서의 여자 소음의 주파수 스펙트럼 및 상기 여자 자왜 스펙트럼 취득부에서 취득한 복수의 여자 자속밀도별 여자 자왜의 주파수 스펙트럼 중 분석에 채택하는 특정 여자 자속밀도에서의 여자 자왜의 주파수 스펙트럼을 선정하는 선정부와 진동 분석의 대상체가 되는 상기 적층 철심에 대해, 상기 제1 부분 및 상기 제2 부분의 상기 적층 철심의 적층 방향을 포함하는 이면에서의 옆탄성 계수 값을 각각 소정 범위에서 선정된 특정 값 (G1, G2)의 조합으로서 상기 탄성 매트릭스에 적용해 진동 응답 분석을 하고, 특정 값 (G1, G2)의 조합에 대한 상기 적층 철심의 진동 응답 함수의 주파수 스펙트럼을 구하는 진동 응답 함수 스펙트럼 산출부와 상기 선정부에서 선정된 특정 여자 자속밀도에서의 상기 강판의 여자 자왜의 주파수 스펙트럼과 상기 진동 응답 함수 스펙트럼 산출부에서 산출된 상기 적층 철심의 진동 응답 함수의 주파수 스펙트럼으로부터 상기 적층 철심의 여자 진동의 주파수 스펙트럼을 산출하는 여자 진동 스펙트럼 산출부와 상기 선정부에서 선정된 특정 여자 자속밀도에서의 상기 적층 철심의 여자 소음의 주파수 스펙트럼과 상기 여자 진동 스펙트럼 산출부에서 산출된 상기 적층 철심의 여자 진동의 주파수 스펙트럼과의 일치도를 구하는 일치도 산출부와 상기 특정 값 (G1, G2) 각 값을 각각 상기 소정 범위내에서 변경해 상기 특정 값 (G1, G2) 각 값의 조합을 변경하고 상기 진동 응답 함수 스펙트럼 산출부, 상기 여자 진동 스펙트럼 산출부 및 상기 일치도 산출부의 각 처리를 반복해, 반복 횟수만큼 존재하는 특정 값 (G1, G2) 각 조합에 대해, 상기 선정부에서 선정된 특정 여자 자속밀도에서의 상기 적층 철심의 여자 소음의 주파수 스펙트럼과 상기 여자 진동 스펙트럼 산출부에서 산출된 상기 적층 철심의 여자 진동의 주파수 스펙트럼과의 일치도를 결정하는 일치도 결정부와 상기 일치도 결정부에서 결정된 상기 특정 값 (G1, G2) 각 조합에 대한 상기 일치도의 최대값을 검출하고, 상기 일치도가 최대값이 되는 특정 값 (G1, G2)의 조합을 상기 제1 부분 및 상기 제2 부분의 상기 적층 철심의 적층 방향을 포함하는 이면에서의 옆탄성 계수 값으로서 채택하는 옆탄성 계수 결정부를 구비하고 있는 것을 특징으로 하는 적층 철심의 탄성 매트릭스 결정 장치. ¦ 【청구항3】 응력과 왜곡과의 관계를 행렬 표시로 나타낸 구성식을 사용하여 적층 철심의 진동 분석을 수행할 때, 상기 적층 철심이 복수의 강판을 적층해 구성됨과 동시에, 적어도 제1 부분 및 제2 부분을 구비하고, 상기 구성식 중의 탄성 매트릭스에 포함되는 상기 적층 철심의 상기 제1 부분 및 상기 제2 부분의 적층 방향을 포함하는 이면에서의 옆탄성 계수를 각각 결정하는 적층 철심의 탄성 매트릭스 결정 방법으로서, 진동 분석의 대상체가 되는 상기 적층 철심의 여자 소음을 복수의 여자 자속밀도마다 측정해 구한 상기 적층 철심의 여자 소음의 주파수 스펙트럼을 취득하는 여자 소음 스펙트럼 취득 단계와, 상기 적층 철심을 구성하는 강판과 동일한 강판의 여자 자왜를 상기 복수의 여자 자속밀도와 동일한 여자 자속밀도의 복수의 여자 자속밀도마다 측정해 구한 상기 강판의 여자 자왜의 주파수 스펙트럼을 취득하는 여자 자왜 스펙트럼 취득 단계와, 상기 여자 소음 스펙트럼 취득 단계에서 취득한 복수의 여자 자속밀도별 상기 여자 소음의 주파수 스펙트럼과 상기 여자 자왜 스펙트럼 취득 단계에서 취득한 복수의 여자 자속밀도별 여자 자왜의 주파수 스펙트럼과의 차분 스펙트럼을 산출하는 차분 스펙트럼 산출 단계와, 상기 차분 스펙트럼 산출 단계에서 산출한 복수의 여자 자속밀도별 차분 스펙트럼의 평균 스펙트럼을 산출하는 평균 스펙트럼 산출 단계와, 상기 차분 스펙트럼 산출 단계에서 산출한 복수의 여자 자속밀도별 차분 스펙트럼과 상기 평균 스펙트럼 산출 단계에서 산출한 평균 스펙트럼과의 일치도에 따라 상기 여자 소음 스펙트럼 취득 단계에서 취득한 복수의 여자 자속밀도별 상기 여자 소음의 주파수 스펙트럼 중 분석에 채택하는 특정 여자 자속밀도에서의 여자 소음의 주파수 스펙트럼 및 상기 여자 자왜 스펙트럼 취득 단계에서 취득한 복수의 여자 자속밀도별 여자 자왜의 주파수 스펙트럼 중 분석에 채택하는 특정 여자 자속밀도에서의 여자 자왜의 주파수 스펙트럼을 선정하는 선정 단계와, 진동 분석의 대상체가 되는 상기 적층 철심에 대해, 상기 제1 부분 및 상기 제2 부분의 상기 적층 철심의 적층 방향을 포함하는 이면에서의 옆탄성 계수 값을 각각 소정 범위에서 선정된 특정 값 (G1, G2)의 조합으로서 상기 탄성 매트릭스에 적용해 진동 응답 분석을 하고, 특정 값 (G1, G2)의 조합에 대한 상기 적층 철심의 진동 응답 함수의 주파수 스펙트럼을 구하는 진동 응답 함수 스펙트럼 산출 단계와, 상기 선정 단계에서 선정된 특정 여자 자속밀도에서의 상기 강판의 여자 자왜의 주파수 스펙트럼과 상기 진동 응답 함수 스펙트럼 산출 단계에서 산출된 상기 적층 철심의 진동 응답 함수의 주파수 스펙트럼으로부터 상기 적층 철심의 여자 진동의 주파수 스펙트럼을 산출하는 여자 진동 스펙트럼 산출 단계와, 상기 선정 단계에서 선정된 특정 여자 자속밀도에서의 상기 적층 철심의 여자 소음의 주파수 스펙트럼과 상기 여자 진동 스펙트럼 산출 단계에서 산출된 상기 적층 철심의 여자 진동의 주파수 스펙트럼과의 일치도를 구하는 일치도 산출 단계와, 상기 특정 값 (G1, G2) 각 값을 각각 상기 소정 범위내에서 변경해 상기 특정 값 (G1, G2) 각 값의 조합을 변경하고 상기 진동 응답 함수 스펙트럼 산출 단계, 상기 여자 진동 스펙트럼 산출 단계 및 상기 일치도 산출 단계의 각 처리를 반복해, 반복 횟수만큼 존재하는 특정 값 (G1, G2) 각 조합에 대해, 상기 선정 단계에서 선정된 특정 여자 자속밀도에서의 상기 적층 철심의 여자 소음의 주파수 스펙트럼과 상기 여자 진동 스펙트럼 산출 단계에서 산출된 상기 적층 철심의 여자 진동의 주파수 스펙트럼과의 일치도를 결정하는 일치도 결정 단계와, 상기 일치도 결정 단계에서 결정된 상기 특정 값 (G1, G2) 각 조합에 대한 상기 일치도의 최대값을 검출하고, 상기 일치도가 최대값이 되는 특정 값 (G1, G2)의 조합을 상기 제1 부분 및 상기 제2 부분의 상기 적층 철심의 적층 방향을 포함하는 이면에서의 옆탄성 계수 값으로서 채택하는 옆탄성 계수 결정 단계를 포함하는 것을 특징으로 하는 적층 철심의 탄성 매트릭스 결정 방법. ¦ 【청구항5】 응력과 왜곡과의 관계를 행렬 표시로 나타낸 구성식을 사용하여 적층 철심의 진동 분석을 수행할 때, 상기 적층 철심이 복수의 강판을 적층해 구성됨과 동시에, 적어도 제1 부분 및 제2 부분을 구비하고, 상기 구성식 중의 탄성 매트릭스에 포함되는 상기 적층 철심의 상기 제1 부분 및 상기 제2 부분의 적층 방향을 포함하는 이면에서의 옆탄성 계수를 각각 컴퓨터로 산출시키는 컴퓨터 프로그램으로서, 상기 컴퓨터에, 진동 분석의 대상체가 되는 상기 적층 철심의 여자 소음을 복수의 여자 자속밀도마다 측정해 구한 상기 적층 철심의 여자 소음의 주파수 스펙트럼을 취득하는 여자 소음 스펙트럼 취득 단계와, 상기 적층 철심을 구성하는 강판과 동일한 강판의 여자 자왜를 상기 복수의 여자 자속밀도와 동일한 여자 자속밀도의 복수의 여자 자속밀도마다 측정해 구한 상기 강판의 여자 자왜의 주파수 스펙트럼을 취득하는 여자 자왜 스펙트럼 취득 단계와, 상기 여자 소음 스펙트럼 취득 단계에서 취득한 복수의 여자 자속밀도별 상기 여자 소음의 주파수 스펙트럼과 상기 여자 자왜 스펙트럼 취득 단계에서 취득한 복수의 여자 자속밀도별 여자 자왜의 주파수 스펙트럼과의 차분 스펙트럼을 산출하는 차분 스펙트럼 산출 단계와, 상기 차분 스펙트럼 산출 단계에서 산출한 복수의 여자 자속밀도별 차분 스펙트럼의 평균 스펙트럼을 산출하는 평균 스펙트럼 산출 단계와, 상기 차분 스펙트럼 산출 단계에서 산출한 복수의 여자 자속밀도별 차분 스펙트럼과 상기 평균 스펙트럼 산출 단계에서 산출한 평균 스펙트럼과의 일치도에 따라 상기 여자 소음 스펙트럼 취득 단계에서 취득한 복수의 여자 자속밀도별 상기 여자 소음의 주파수 스펙트럼 중 분석에 채택하는 특정 여자 자속밀도에서의 여자 소음의 주파수 스펙트럼 및 상기 여자 자왜 스펙트럼 취득 단계에서 취득한 복수의 여자 자속밀도별 여자 자왜의 주파수 스펙트럼 중 분석에 채택하는 특정 여자 자속밀도에서의 여자 자왜의 주파수 스펙트럼을 선정하는 선정 단계와, 진동 분석의 대상체가 되는 상기 적층 철심에 대해, 상기 제1 부분 및 상기 제2 부분의 상기 적층 철심의 적층 방향을 포함하는 이면에서의 옆탄성 계수 값을 각각 소정 범위에서 선정된 특정 값 (G1, G2)의 조합으로서 상기 탄성 매트릭스에 적용해 진동 응답 분석을 하고, 특정 값 (G1, G2)의 조합에 대한 상기 적층 철심의 진동 응답 함수의 주파수 스펙트럼을 구하는 진동 응답 함수 스펙트럼 산출 단계와, 상기 선정 단계에서 선정된 특정 여자 자속밀도에서의 상기 강판의 여자 자왜의 주파수 스펙트럼과 상기 진동 응답 함수 스펙트럼 산출 단계에서 산출된 상기 적층 철심의 진동 응답 함수의 주파수 스펙트럼으로부터 상기 적층 철심의 여자 진동의 주파수 스펙트럼을 산출하는 여자 진동 스펙트럼 산출 단계와, 상기 선정 단계에서 선정된 특정 여자 자속밀도에서의 상기 적층 철심의 여자 소음의 주파수 스펙트럼과 상기 여자 진동 스펙트럼 산출 단계에서 산출된 상기 적층 철심의 여자 진동의 주파수 스펙트럼과의 일치도를 구하는 일치도 산출 단계와, 상기 특정 값 (G1, G2) 각 값을 각각 상기 소정 범위내에서 변경해 상기 특정 값 (G1, G2) 각 값의 조합을 변경하고 상기 진동 응답 함수 스펙트럼 산출 단계, 상기 여자 진동 스펙트럼 산출 단계 및 상기 일치도 산출 단계의 각 처리를 반복해, 반복 횟수만큼 존재하는 특정 값 (G1, G2) 각 조합에 대해, 상기 선정 단계에서 선정된 특정 여자 자속밀도에서의 상기 적층 철심의 여자 소음의 주파수 스펙트럼과 상기 여자 진동 스펙트럼 산출 단계에서 산출된 상기 적층 철심의 여자 진동의 주파수 스펙트럼과의 일치도를 결정하는 일치도 결정 단계와, 상기 일치도 결정 단계에서 결정된 상기 특정 값 (G1, G2) 각 조합에 대한 상기 일치도의 최대값을 검출하고, 상기 일치도가 최대값이 되는 특정 값 (G1, G2)의 조합을 상기 제1 부분 및 상기 제2 부분의 상기 적층 철심의 적층 방향을 포함하는 이면에서의 옆탄성 계수 값으로서 채택하는 옆탄성 계수 결정 단계와, (을)를 실행시키는 것을 특징으로 하는 컴퓨터 프로그램. | 【청구항1】 응력과 왜곡과의 관계를 행렬 표시로 나타낸 구성식을 사용하여 적층 철심의 진동 분석을 수행할 때, 상기 적층 철심이 복수의 강판을 적층해 구성됨과 동시에, 적어도 제1 부분 및 제2 부분을 구비하고, 상기 구성식 중의 탄성 매트릭스에 포함되는 상기 적층 철심의 상기 제1 부분 및 상기 제2 부분의 적층 방향을 포함하는 이면에서의 옆탄성 계수를 각각 결정하는 적층 철심의 탄성 매트릭스 결정 장치로서, 진동 분석의 대상체가 되는 상기 적층 철심의 여자 소음을 복수의 여자 자속밀도마다 측정해 구한 상기 적층 철심의 여자 소음의 주파수 스펙트럼을 취득하는 여자 소음 스펙트럼 취득부와 상기 적층 철심을 구성하는 강판과 동일한 강판의 여자 자왜를 상기 복수의 여자 자속밀도와 동일한 여자 자속밀도의 복수의 여자 자속밀도마다 측정해 구한 상기 강판의 여자 자왜의 주파수 스펙트럼을 취득하는 여자 자왜 스펙트럼 취득부와 상기 여자 소음 스펙트럼 취득부에서 취득한 복수의 여자 자속밀도별 상기 여자 소음의 주파수 스펙트럼과 상기 여자 자왜 스펙트럼 취득부에서 취득한 복수의 여자 자속밀도별 여자 자왜의 주파수 스펙트럼과의 차분 스펙트럼을 산출하는 차분 스펙트럼 산출부와 상기 차분 스펙트럼 산출부에서 산출한 복수의 여자 자속밀도별 차분 스펙트럼의 평균 스펙트럼을 산출하는 평균 스펙트럼 산출부와 상기 차분 스펙트럼 산출부에서 산출한 복수의 여자 자속밀도별 차분 스펙트럼과 상기 평균 스펙트럼 산출부에서 산출한 평균 스펙트럼과의 일치도에 따라 상기 여자 소음 스펙트럼 취득부에서 취득한 복수의 여자 자속밀도별 상기 여자 소음의 주파수 스펙트럼 중 분석에 채택하는 특정 여자 자속밀도에서의 여자 소음의 주파수 스펙트럼 및 상기 여자 자왜 스펙트럼 취득부에서 취득한 복수의 여자 자속밀도별 여자 자왜의 주파수 스펙트럼 중 분석에 채택하는 특정 여자 자속밀도에서의 여자 자왜의 주파수 스펙트럼을 선정하는 선정부와 진동 분석의 대상체가 되는 상기 적층 철심에 대해, 상기 제1 부분 및 상기 제2 부분의 상기 적층 철심의 적층 방향을 포함하는 이면에서의 옆탄성 계수 값을 각각 소정 범위에서 선정된 특정 값 (G1, G2)의 조합으로서 상기 탄성 매트릭스에 적용해 진동 응답 분석을 하고, 특정 값 (G1, G2)의 조합에 대한 상기 적층 철심의 진동 응답 함수의 주파수 스펙트럼을 구하는 진동 응답 함수 스펙트럼 산출부와 상기 선정부에서 선정된 특정 여자 자속밀도에서의 상기 강판의 여자 자왜의 주파수 스펙트럼과 상기 진동 응답 함수 스펙트럼 산출부에서 산출된 상기 적층 철심의 진동 응답 함수의 주파수 스펙트럼으로부터 상기 적층 철심의 여자 진동의 주파수 스펙트럼을 산출하는 여자 진동 스펙트럼 산출부와 상기 선정부에서 선정된 특정 여자 자속밀도에서의 상기 적층 철심의 여자 소음의 주파수 스펙트럼과 상기 여자 진동 스펙트럼 산출부에서 산출된 상기 적층 철심의 여자 진동의 주파수 스펙트럼과의 일치도를 구하는 일치도 산출부와 상기 특정 값 (G1, G2) 각 값을 각각 상기 소정 범위내에서 변경해 상기 특정 값 (G1, G2) 각 값의 조합을 변경하고 상기 진동 응답 함수 스펙트럼 산출부, 상기 여자 진동 스펙트럼 산출부 및 상기 일치도 산출부의 각 처리를 반복해, 반복 횟수만큼 존재하는 특정 값 (G1, G2) 각 조합에 대해, 상기 선정부에서 선정된 특정 여자 자속밀도에서의 상기 적층 철심의 여자 소음의 주파수 스펙트럼과 상기 여자 진동 스펙트럼 산출부에서 산출된 상기 적층 철심의 여자 진동의 주파수 스펙트럼과의 일치도를 결정하는 일치도 결정부와 상기 일치도 결정부에서 결정된 상기 특정 값 (G1, G2) 각 조합에 대한 상기 일치도의 최대값을 검출하고, 상기 일치도가 최대값이 되는 특정 값 (G1, G2)의 조합을 상기 제1 부분 및 상기 제2 부분의 상기 적층 철심의 적층 방향을 포함하는 이면에서의 옆탄성 계수 값으로서 채택하는 옆탄성 계수 결정부를 구비하고 있는 것을 특징으로 하는 적층 철심의 탄성 매트릭스 결정 장치. ¦ 【청구항3】 응력과 왜곡과의 관계를 행렬 표시로 나타낸 구성식을 사용하여 적층 철심의 진동 분석을 수행할 때, 상기 적층 철심이 복수의 강판을 적층해 구성됨과 동시에, 적어도 제1 부분 및 제2 부분을 구비하고, 상기 구성식 중의 탄성 매트릭스에 포함되는 상기 적층 철심의 상기 제1 부분 및 상기 제2 부분의 적층 방향을 포함하는 이면에서의 옆탄성 계수를 각각 결정하는 적층 철심의 탄성 매트릭스 결정 방법으로서, 진동 분석의 대상체가 되는 상기 적층 철심의 여자 소음을 복수의 여자 자속밀도마다 측정해 구한 상기 적층 철심의 여자 소음의 주파수 스펙트럼을 취득하는 여자 소음 스펙트럼 취득 단계와, 상기 적층 철심을 구성하는 강판과 동일한 강판의 여자 자왜를 상기 복수의 여자 자속밀도와 동일한 여자 자속밀도의 복수의 여자 자속밀도마다 측정해 구한 상기 강판의 여자 자왜의 주파수 스펙트럼을 취득하는 여자 자왜 스펙트럼 취득 단계와, 상기 여자 소음 스펙트럼 취득 단계에서 취득한 복수의 여자 자속밀도별 상기 여자 소음의 주파수 스펙트럼과 상기 여자 자왜 스펙트럼 취득 단계에서 취득한 복수의 여자 자속밀도별 여자 자왜의 주파수 스펙트럼과의 차분 스펙트럼을 산출하는 차분 스펙트럼 산출 단계와, 상기 차분 스펙트럼 산출 단계에서 산출한 복수의 여자 자속밀도별 차분 스펙트럼의 평균 스펙트럼을 산출하는 평균 스펙트럼 산출 단계와, 상기 차분 스펙트럼 산출 단계에서 산출한 복수의 여자 자속밀도별 차분 스펙트럼과 상기 평균 스펙트럼 산출 단계에서 산출한 평균 스펙트럼과의 일치도에 따라 상기 여자 소음 스펙트럼 취득 단계에서 취득한 복수의 여자 자속밀도별 상기 여자 소음의 주파수 스펙트럼 중 분석에 채택하는 특정 여자 자속밀도에서의 여자 소음의 주파수 스펙트럼 및 상기 여자 자왜 스펙트럼 취득 단계에서 취득한 복수의 여자 자속밀도별 여자 자왜의 주파수 스펙트럼 중 분석에 채택하는 특정 여자 자속밀도에서의 여자 자왜의 주파수 스펙트럼을 선정하는 선정 단계와, 진동 분석의 대상체가 되는 상기 적층 철심에 대해, 상기 제1 부분 및 상기 제2 부분의 상기 적층 철심의 적층 방향을 포함하는 이면에서의 옆탄성 계수 값을 각각 소정 범위에서 선정된 특정 값 (G1, G2)의 조합으로서 상기 탄성 매트릭스에 적용해 진동 응답 분석을 하고, 특정 값 (G1, G2)의 조합에 대한 상기 적층 철심의 진동 응답 함수의 주파수 스펙트럼을 구하는 진동 응답 함수 스펙트럼 산출 단계와, 상기 선정 단계에서 선정된 특정 여자 자속밀도에서의 상기 강판의 여자 자왜의 주파수 스펙트럼과 상기 진동 응답 함수 스펙트럼 산출 단계에서 산출된 상기 적층 철심의 진동 응답 함수의 주파수 스펙트럼으로부터 상기 적층 철심의 여자 진동의 주파수 스펙트럼을 산출하는 여자 진동 스펙트럼 산출 단계와, 상기 선정 단계에서 선정된 특정 여자 자속밀도에서의 상기 적층 철심의 여자 소음의 주파수 스펙트럼과 상기 여자 진동 스펙트럼 산출 단계에서 산출된 상기 적층 철심의 여자 진동의 주파수 스펙트럼과의 일치도를 구하는 일치도 산출 단계와, 상기 특정 값 (G1, G2) 각 값을 각각 상기 소정 범위내에서 변경해 상기 특정 값 (G1, G2) 각 값의 조합을 변경하고 상기 진동 응답 함수 스펙트럼 산출 단계, 상기 여자 진동 스펙트럼 산출 단계 및 상기 일치도 산출 단계의 각 처리를 반복해, 반복 횟수만큼 존재하는 특정 값 (G1, G2) 각 조합에 대해, 상기 선정 단계에서 선정된 특정 여자 자속밀도에서의 상기 적층 철심의 여자 소음의 주파수 스펙트럼과 상기 여자 진동 스펙트럼 산출 단계에서 산출된 상기 적층 철심의 여자 진동의 주파수 스펙트럼과의 일치도를 결정하는 일치도 결정 단계와, 상기 일치도 결정 단계에서 결정된 상기 특정 값 (G1, G2) 각 조합에 대한 상기 일치도의 최대값을 검출하고, 상기 일치도가 최대값이 되는 특정 값 (G1, G2)의 조합을 상기 제1 부분 및 상기 제2 부분의 상기 적층 철심의 적층 방향을 포함하는 이면에서의 옆탄성 계수 값으로서 채택하는 옆탄성 계수 결정 단계를 포함하는 것을 특징으로 하는 적층 철심의 탄성 매트릭스 결정 방법. ¦ 【청구항5】 응력과 왜곡과의 관계를 행렬 표시로 나타낸 구성식을 사용하여 적층 철심의 진동 분석을 수행할 때, 상기 적층 철심이 복수의 강판을 적층해 구성됨과 동시에, 적어도 제1 부분 및 제2 부분을 구비하고, 상기 구성식 중의 탄성 매트릭스에 포함되는 상기 적층 철심의 상기 제1 부분 및 상기 제2 부분의 적층 방향을 포함하는 이면에서의 옆탄성 계수를 각각 컴퓨터로 산출시키는 컴퓨터 프로그램으로서, 상기 컴퓨터에, 진동 분석의 대상체가 되는 상기 적층 철심의 여자 소음을 복수의 여자 자속밀도마다 측정해 구한 상기 적층 철심의 여자 소음의 주파수 스펙트럼을 취득하는 여자 소음 스펙트럼 취득 단계와, 상기 적층 철심을 구성하는 강판과 동일한 강판의 여자 자왜를 상기 복수의 여자 자속밀도와 동일한 여자 자속밀도의 복수의 여자 자속밀도마다 측정해 구한 상기 강판의 여자 자왜의 주파수 스펙트럼을 취득하는 여자 자왜 스펙트럼 취득 단계와, 상기 여자 소음 스펙트럼 취득 단계에서 취득한 복수의 여자 자속밀도별 상기 여자 소음의 주파수 스펙트럼과 상기 여자 자왜 스펙트럼 취득 단계에서 취득한 복수의 여자 자속밀도별 여자 자왜의 주파수 스펙트럼과의 차분 스펙트럼을 산출하는 차분 스펙트럼 산출 단계와, 상기 차분 스펙트럼 산출 단계에서 산출한 복수의 여자 자속밀도별 차분 스펙트럼의 평균 스펙트럼을 산출하는 평균 스펙트럼 산출 단계와, 상기 차분 스펙트럼 산출 단계에서 산출한 복수의 여자 자속밀도별 차분 스펙트럼과 상기 평균 스펙트럼 산출 단계에서 산출한 평균 스펙트럼과의 일치도에 따라 상기 여자 소음 스펙트럼 취득 단계에서 취득한 복수의 여자 자속밀도별 상기 여자 소음의 주파수 스펙트럼 중 분석에 채택하는 특정 여자 자속밀도에서의 여자 소음의 주파수 스펙트럼 및 상기 여자 자왜 스펙트럼 취득 단계에서 취득한 복수의 여자 자속밀도별 여자 자왜의 주파수 스펙트럼 중 분석에 채택하는 특정 여자 자속밀도에서의 여자 자왜의 주파수 스펙트럼을 선정하는 선정 단계와, 진동 분석의 대상체가 되는 상기 적층 철심에 대해, 상기 제1 부분 및 상기 제2 부분의 상기 적층 철심의 적층 방향을 포함하는 이면에서의 옆탄성 계수 값을 각각 소정 범위에서 선정된 특정 값 (G1, G2)의 조합으로서 상기 탄성 매트릭스에 적용해 진동 응답 분석을 하고, 특정 값 (G1, G2)의 조합에 대한 상기 적층 철심의 진동 응답 함수의 주파수 스펙트럼을 구하는 진동 응답 함수 스펙트럼 산출 단계와, 상기 선정 단계에서 선정된 특정 여자 자속밀도에서의 상기 강판의 여자 자왜의 주파수 스펙트럼과 상기 진동 응답 함수 스펙트럼 산출 단계에서 산출된 상기 적층 철심의 진동 응답 함수의 주파수 스펙트럼으로부터 상기 적층 철심의 여자 진동의 주파수 스펙트럼을 산출하는 여자 진동 스펙트럼 산출 단계와, 상기 선정 단계에서 선정된 특정 여자 자속밀도에서의 상기 적층 철심의 여자 소음의 주파수 스펙트럼과 상기 여자 진동 스펙트럼 산출 단계에서 산출된 상기 적층 철심의 여자 진동의 주파수 스펙트럼과의 일치도를 구하는 일치도 산출 단계와, 상기 특정 값 (G1, G2) 각 값을 각각 상기 소정 범위내에서 변경해 상기 특정 값 (G1, G2) 각 값의 조합을 변경하고 상기 진동 응답 함수 스펙트럼 산출 단계, 상기 여자 진동 스펙트럼 산출 단계 및 상기 일치도 산출 단계의 각 처리를 반복해, 반복 횟수만큼 존재하는 특정 값 (G1, G2) 각 조합에 대해, 상기 선정 단계에서 선정된 특정 여자 자속밀도에서의 상기 적층 철심의 여자 소음의 주파수 스펙트럼과 상기 여자 진동 스펙트럼 산출 단계에서 산출된 상기 적층 철심의 여자 진동의 주파수 스펙트럼과의 일치도를 결정하는 일치도 결정 단계와, 상기 일치도 결정 단계에서 결정된 상기 특정 값 (G1, G2) 각 조합에 대한 상기 일치도의 최대값을 검출하고, 상기 일치도가 최대값이 되는 특정 값 (G1, G2)의 조합을 상기 제1 부분 및 상기 제2 부분의 상기 적층 철심의 적층 방향을 포함하는 이면에서의 옆탄성 계수 값으로서 채택하는 옆탄성 계수 결정 단계와, (을)를 실행시키는 것을 특징으로 하는 컴퓨터 프로그램. | 6 | 2022-051181 | 2022-03-28 | 2023-144273 | 2023-10-11 | 7563411 | 2024-09-30 | JFE STEEL CORP | 浪川 操 |  |  |  | 4 | JP7147831B2 ¦ JP6206608B1(BE) ¦ JP6009305B2(BE) ¦ JP2012-256126A(BE) | 0 |  | 18152805 | JP7563411B2 | 1 | 등록 | JFE STEEL CORP | 2724188000496
JP | JP | P | B2 | 적층 철심의 탄성 매트릭스 결정 장치, 적층 철심의 탄성 매트릭스 결정 방법 및 컴퓨터 프로그램 | 적층 철심의 탄성 매트릭스 결정 장치, 적층 철심의 탄성 매트릭스 결정 방법 및 컴퓨터 프로그램 | 【요약】 【과제】구성식 중의 탄성 매트릭스에 포함되는 적층 철심의 제1 부분과 제2 부분의 적층 방향을 포함하는 이면에서의 옆탄성 계수를 최적으로 결정할 수 있는 적층 철심의 탄성 매트릭스 결정 장치, 탄성 매트릭스 결정 방법 및 컴퓨터 프로그램을 제공한다. 【해결 수단】탄성 매트릭스 결정 장치 10은 여자 소음 스펙트럼 취득부 31, 여자 자왜 스펙트럼 취득부 32, 여자 자속밀도 의존성 곡선 작성부 33, 선정부 34, 진동 응답 함수 스펙트럼 산출부 35, 여자 진동 스펙트럼 산출부 36, 일치도 산출부 37, 평가용 일치도 산출부 38, 평가용 일치도 결정부 39 및 옆탄성 계수 결정부 40을 구비하고 있다. 【선택도】도 4 | 【요약】 【과제】구성식 중의 탄성 매트릭스에 포함되는 적층 철심의 제1 부분과 제2 부분의 적층 방향을 포함하는 이면에서의 옆탄성 계수를 최적으로 결정할 수 있는 적층 철심의 탄성 매트릭스 결정 장치, 탄성 매트릭스 결정 방법 및 컴퓨터 프로그램을 제공한다. 【해결 수단】탄성 매트릭스 결정 장치 10은 여자 소음 스펙트럼 취득부 31, 여자 자왜 스펙트럼 취득부 32, 여자 자속밀도 의존성 곡선 작성부 33, 선정부 34, 진동 응답 함수 스펙트럼 산출부 35, 여자 진동 스펙트럼 산출부 36, 일치도 산출부 37, 평가용 일치도 산출부 38, 평가용 일치도 결정부 39 및 옆탄성 계수 결정부 40을 구비하고 있다. 【선택도】도 4 | 【청구항1】 응력과 왜곡과의 관계를 행렬 표시로 나타낸 구성식을 사용하여 적층 철심의 진동 분석을 수행할 때, 상기 적층 철심이 복수의 강판을 적층해 구성됨과 동시에, 적어도 제1 부분 및 제2 부분을 구비하고, 상기 구성식 중의 탄성 매트릭스에 포함되는 상기 적층 철심의 상기 제1 부분 및 상기 제2 부분의 적층 방향을 포함하는 이면에서의 옆탄성 계수를 각각 결정하는 적층 철심의 탄성 매트릭스 결정 장치로서, 진동 분석의 대상체가 되는 상기 적층 철심의 여자 소음을 복수의 여자 자속밀도마다 측정해 구한 상기 적층 철심의 여자 소음의 주파수 스펙트럼을 취득하는 여자 소음 스펙트럼 취득부와 상기 적층 철심을 구성하는 강판과 동일한 강판의 여자 자왜를 상기 복수의 여자 자속밀도와 동일한 여자 자속밀도의 복수의 여자 자속밀도마다 측정해 구한 상기 강판의 여자 자왜의 주파수 스펙트럼을 취득하는 여자 자왜 스펙트럼 취득부와 여자 주파수의 2배의 주목 주파수에 주목하여 상기 여자 소음 스펙트럼 취득부에서 취득한 복수의 여자 자속밀도별 여자 소음의 주파수 스펙트럼 중에서 주목 주파수 성분을 취출하고 여자 소음 스펙트럼의 주목 주파수 성분의 여자 자속밀도 의존성 곡선을 작성함과 동시에, 여자 주파수의 2배의 주목 주파수에 주목하여 상기 여자 자왜 스펙트럼 취득부에서 취득한 복수의 여자 자속밀도별 여자 자왜의 주파수 스펙트럼 중에서 주목 주파수 성분을 취출하고 여자 자왜 스펙트럼의 주목 주파수 성분의 여자 자속밀도 의존성 곡선을 작성하는 여자 자속밀도 의존성 곡선 작성부와 상기 여자 자속밀도 의존성 곡선 작성부에서 작성된 상기 여자 소음 스펙트럼의 주목 주파수 성분의 여자 자속밀도 의존성 곡선과 상기 여자 자속밀도 의존성 곡선 작성부에서 작성된 상기 여자 자왜 스펙트럼의 주목 주파수 성분의 여자 자속밀도 의존성 곡선과의 일치도에 따라 상기 여자 소음 스펙트럼 취득부에서 취득한 복수의 여자 자속밀도별 상기 여자 소음의 주파수 스펙트럼 중 분석에 채택하는 복수의 특정 여자 자속밀도에서의 여자 소음의 주파수 스펙트럼 및 상기 여자 자왜 스펙트럼 취득부에서 취득한 복수의 여자 자속밀도별 여자 자왜의 주파수 스펙트럼 중 분석에 채택하는 복수의 특정 여자 자속밀도에서의 여자 자왜의 주파수 스펙트럼을 선정하는 선정부와 진동 분석의 대상체가 되는 상기 적층 철심에 대해, 상기 제1 부분 및 상기 제2 부분의 적층 방향을 포함하는 이면에서의 옆탄성 계수 값을 각각 소정 범위에서 선정된 특정 값 (G1, G2)의 조합으로서 상기 탄성 매트릭스에 적용해 진동 응답 분석을 하고, 특정 값 (G1, G2)의 조합에 대한 상기 적층 철심의 진동 응답 함수의 주파수 스펙트럼을 구하는 진동 응답 함수 스펙트럼 산출부와 상기 선정부에서 선정된 복수의 특정 여자 자속밀도에서의 상기 강판의 여자 자왜의 주파수 스펙트럼과 상기 진동 응답 함수 스펙트럼 산출부에서 산출된 상기 적층 철심의 진동 응답 함수의 주파수 스펙트럼으로부터 상기 적층 철심의 복수의 여자 진동의 주파수 스펙트럼을 산출하는 여자 진동 스펙트럼 산출부와 상기 선정부에서 선정된 복수의 특정 여자 자속밀도에서의 상기 적층 철심의 여자 소음의 주파수 스펙트럼과 상기 여자 진동 스펙트럼 산출부에서 산출된 상기 적층 철심의 복수의 여자 진동의 주파수 스펙트럼과의 복수의 일치도를 구하는 일치도 산출부와 상기 일치도 산출부에서 산출된 복수의 일치도의 평균값을 구해 평가용 일치도로 하는 평가용 일치도 산출부와 상기 특정 값 (G1, G2) 각 값을 각각 상기 소정 범위내에서 변경해 상기 특정 값 (G1, G2)의 조합을 변경하고 상기 진동 응답 함수 스펙트럼 산출부, 상기 여자 진동 스펙트럼 산출부, 상기 일치도 산출부 및 상기 평가용 일치도 산출부의 각 처리를 반복해, 반복 횟수만큼 존재하는 특정 값 (G1, G2) 각 조합에 대해, 상기 평가용 일치도를 결정하는 평가용 일치도 결정부와 상기 평가용 일치도 결정부에서 결정된 상기 특정 값 (G1, G2) 각 조합에 대한 상기 평가용 일치도의 최대값을 검출하고, 상기 평가용 일치도가 최대값이 되는 특정 값 (G1, G2)을 상기 제1 부분 및 상기 제2 부분의 적층 방향을 포함하는 이면에서의 옆탄성 계수 값으로서 채택하는 옆탄성 계수 결정부를 구비하고 있는 것을 특징으로 하는 적층 철심의 탄성 매트릭스 결정 장치. | 【청구항1】 응력과 왜곡과의 관계를 행렬 표시로 나타낸 구성식을 사용하여 적층 철심의 진동 분석을 수행할 때, 상기 적층 철심이 복수의 강판을 적층해 구성됨과 동시에, 적어도 제1 부분 및 제2 부분을 구비하고, 상기 구성식 중의 탄성 매트릭스에 포함되는 상기 적층 철심의 상기 제1 부분 및 상기 제2 부분의 적층 방향을 포함하는 이면에서의 옆탄성 계수를 각각 결정하는 적층 철심의 탄성 매트릭스 결정 장치로서, 진동 분석의 대상체가 되는 상기 적층 철심의 여자 소음을 복수의 여자 자속밀도마다 측정해 구한 상기 적층 철심의 여자 소음의 주파수 스펙트럼을 취득하는 여자 소음 스펙트럼 취득부와 상기 적층 철심을 구성하는 강판과 동일한 강판의 여자 자왜를 상기 복수의 여자 자속밀도와 동일한 여자 자속밀도의 복수의 여자 자속밀도마다 측정해 구한 상기 강판의 여자 자왜의 주파수 스펙트럼을 취득하는 여자 자왜 스펙트럼 취득부와 여자 주파수의 2배의 주목 주파수에 주목하여 상기 여자 소음 스펙트럼 취득부에서 취득한 복수의 여자 자속밀도별 여자 소음의 주파수 스펙트럼 중에서 주목 주파수 성분을 취출하고 여자 소음 스펙트럼의 주목 주파수 성분의 여자 자속밀도 의존성 곡선을 작성함과 동시에, 여자 주파수의 2배의 주목 주파수에 주목하여 상기 여자 자왜 스펙트럼 취득부에서 취득한 복수의 여자 자속밀도별 여자 자왜의 주파수 스펙트럼 중에서 주목 주파수 성분을 취출하고 여자 자왜 스펙트럼의 주목 주파수 성분의 여자 자속밀도 의존성 곡선을 작성하는 여자 자속밀도 의존성 곡선 작성부와 상기 여자 자속밀도 의존성 곡선 작성부에서 작성된 상기 여자 소음 스펙트럼의 주목 주파수 성분의 여자 자속밀도 의존성 곡선과 상기 여자 자속밀도 의존성 곡선 작성부에서 작성된 상기 여자 자왜 스펙트럼의 주목 주파수 성분의 여자 자속밀도 의존성 곡선과의 일치도에 따라 상기 여자 소음 스펙트럼 취득부에서 취득한 복수의 여자 자속밀도별 상기 여자 소음의 주파수 스펙트럼 중 분석에 채택하는 복수의 특정 여자 자속밀도에서의 여자 소음의 주파수 스펙트럼 및 상기 여자 자왜 스펙트럼 취득부에서 취득한 복수의 여자 자속밀도별 여자 자왜의 주파수 스펙트럼 중 분석에 채택하는 복수의 특정 여자 자속밀도에서의 여자 자왜의 주파수 스펙트럼을 선정하는 선정부와 진동 분석의 대상체가 되는 상기 적층 철심에 대해, 상기 제1 부분 및 상기 제2 부분의 적층 방향을 포함하는 이면에서의 옆탄성 계수 값을 각각 소정 범위에서 선정된 특정 값 (G1, G2)의 조합으로서 상기 탄성 매트릭스에 적용해 진동 응답 분석을 하고, 특정 값 (G1, G2)의 조합에 대한 상기 적층 철심의 진동 응답 함수의 주파수 스펙트럼을 구하는 진동 응답 함수 스펙트럼 산출부와 상기 선정부에서 선정된 복수의 특정 여자 자속밀도에서의 상기 강판의 여자 자왜의 주파수 스펙트럼과 상기 진동 응답 함수 스펙트럼 산출부에서 산출된 상기 적층 철심의 진동 응답 함수의 주파수 스펙트럼으로부터 상기 적층 철심의 복수의 여자 진동의 주파수 스펙트럼을 산출하는 여자 진동 스펙트럼 산출부와 상기 선정부에서 선정된 복수의 특정 여자 자속밀도에서의 상기 적층 철심의 여자 소음의 주파수 스펙트럼과 상기 여자 진동 스펙트럼 산출부에서 산출된 상기 적층 철심의 복수의 여자 진동의 주파수 스펙트럼과의 복수의 일치도를 구하는 일치도 산출부와 상기 일치도 산출부에서 산출된 복수의 일치도의 평균값을 구해 평가용 일치도로 하는 평가용 일치도 산출부와 상기 특정 값 (G1, G2) 각 값을 각각 상기 소정 범위내에서 변경해 상기 특정 값 (G1, G2)의 조합을 변경하고 상기 진동 응답 함수 스펙트럼 산출부, 상기 여자 진동 스펙트럼 산출부, 상기 일치도 산출부 및 상기 평가용 일치도 산출부의 각 처리를 반복해, 반복 횟수만큼 존재하는 특정 값 (G1, G2) 각 조합에 대해, 상기 평가용 일치도를 결정하는 평가용 일치도 결정부와 상기 평가용 일치도 결정부에서 결정된 상기 특정 값 (G1, G2) 각 조합에 대한 상기 평가용 일치도의 최대값을 검출하고, 상기 평가용 일치도가 최대값이 되는 특정 값 (G1, G2)을 상기 제1 부분 및 상기 제2 부분의 적층 방향을 포함하는 이면에서의 옆탄성 계수 값으로서 채택하는 옆탄성 계수 결정부를 구비하고 있는 것을 특징으로 하는 적층 철심의 탄성 매트릭스 결정 장치. | 【청구항1】 응력과 왜곡과의 관계를 행렬 표시로 나타낸 구성식을 사용하여 적층 철심의 진동 분석을 수행할 때, 상기 적층 철심이 복수의 강판을 적층해 구성됨과 동시에, 적어도 제1 부분 및 제2 부분을 구비하고, 상기 구성식 중의 탄성 매트릭스에 포함되는 상기 적층 철심의 상기 제1 부분 및 상기 제2 부분의 적층 방향을 포함하는 이면에서의 옆탄성 계수를 각각 결정하는 적층 철심의 탄성 매트릭스 결정 장치로서, 진동 분석의 대상체가 되는 상기 적층 철심의 여자 소음을 복수의 여자 자속밀도마다 측정해 구한 상기 적층 철심의 여자 소음의 주파수 스펙트럼을 취득하는 여자 소음 스펙트럼 취득부와 상기 적층 철심을 구성하는 강판과 동일한 강판의 여자 자왜를 상기 복수의 여자 자속밀도와 동일한 여자 자속밀도의 복수의 여자 자속밀도마다 측정해 구한 상기 강판의 여자 자왜의 주파수 스펙트럼을 취득하는 여자 자왜 스펙트럼 취득부와 여자 주파수의 2배의 주목 주파수에 주목하여 상기 여자 소음 스펙트럼 취득부에서 취득한 복수의 여자 자속밀도별 여자 소음의 주파수 스펙트럼 중에서 주목 주파수 성분을 취출하고 여자 소음 스펙트럼의 주목 주파수 성분의 여자 자속밀도 의존성 곡선을 작성함과 동시에, 여자 주파수의 2배의 주목 주파수에 주목하여 상기 여자 자왜 스펙트럼 취득부에서 취득한 복수의 여자 자속밀도별 여자 자왜의 주파수 스펙트럼 중에서 주목 주파수 성분을 취출하고 여자 자왜 스펙트럼의 주목 주파수 성분의 여자 자속밀도 의존성 곡선을 작성하는 여자 자속밀도 의존성 곡선 작성부와 상기 여자 자속밀도 의존성 곡선 작성부에서 작성된 상기 여자 소음 스펙트럼의 주목 주파수 성분의 여자 자속밀도 의존성 곡선과 상기 여자 자속밀도 의존성 곡선 작성부에서 작성된 상기 여자 자왜 스펙트럼의 주목 주파수 성분의 여자 자속밀도 의존성 곡선과의 일치도에 따라 상기 여자 소음 스펙트럼 취득부에서 취득한 복수의 여자 자속밀도별 상기 여자 소음의 주파수 스펙트럼 중 분석에 채택하는 복수의 특정 여자 자속밀도에서의 여자 소음의 주파수 스펙트럼 및 상기 여자 자왜 스펙트럼 취득부에서 취득한 복수의 여자 자속밀도별 여자 자왜의 주파수 스펙트럼 중 분석에 채택하는 복수의 특정 여자 자속밀도에서의 여자 자왜의 주파수 스펙트럼을 선정하는 선정부와 진동 분석의 대상체가 되는 상기 적층 철심에 대해, 상기 제1 부분 및 상기 제2 부분의 적층 방향을 포함하는 이면에서의 옆탄성 계수 값을 각각 소정 범위에서 선정된 특정 값 (G1, G2)의 조합으로서 상기 탄성 매트릭스에 적용해 진동 응답 분석을 하고, 특정 값 (G1, G2)의 조합에 대한 상기 적층 철심의 진동 응답 함수의 주파수 스펙트럼을 구하는 진동 응답 함수 스펙트럼 산출부와 상기 선정부에서 선정된 복수의 특정 여자 자속밀도에서의 상기 강판의 여자 자왜의 주파수 스펙트럼과 상기 진동 응답 함수 스펙트럼 산출부에서 산출된 상기 적층 철심의 진동 응답 함수의 주파수 스펙트럼으로부터 상기 적층 철심의 복수의 여자 진동의 주파수 스펙트럼을 산출하는 여자 진동 스펙트럼 산출부와 상기 선정부에서 선정된 복수의 특정 여자 자속밀도에서의 상기 적층 철심의 여자 소음의 주파수 스펙트럼과 상기 여자 진동 스펙트럼 산출부에서 산출된 상기 적층 철심의 복수의 여자 진동의 주파수 스펙트럼과의 복수의 일치도를 구하는 일치도 산출부와 상기 일치도 산출부에서 산출된 복수의 일치도의 평균값을 구해 평가용 일치도로 하는 평가용 일치도 산출부와 상기 특정 값 (G1, G2) 각 값을 각각 상기 소정 범위내에서 변경해 상기 특정 값 (G1, G2)의 조합을 변경하고 상기 진동 응답 함수 스펙트럼 산출부, 상기 여자 진동 스펙트럼 산출부, 상기 일치도 산출부 및 상기 평가용 일치도 산출부의 각 처리를 반복해, 반복 횟수만큼 존재하는 특정 값 (G1, G2) 각 조합에 대해, 상기 평가용 일치도를 결정하는 평가용 일치도 결정부와 상기 평가용 일치도 결정부에서 결정된 상기 특정 값 (G1, G2) 각 조합에 대한 상기 평가용 일치도의 최대값을 검출하고, 상기 평가용 일치도가 최대값이 되는 특정 값 (G1, G2)을 상기 제1 부분 및 상기 제2 부분의 적층 방향을 포함하는 이면에서의 옆탄성 계수 값으로서 채택하는 옆탄성 계수 결정부를 구비하고 있는 것을 특징으로 하는 적층 철심의 탄성 매트릭스 결정 장치. ¦ 【청구항3】 응력과 왜곡과의 관계를 행렬 표시로 나타낸 구성식을 사용하여 적층 철심의 진동 분석을 수행할 때, 상기 적층 철심이 복수의 강판을 적층해 구성됨과 동시에, 적어도 제1 부분 및 제2 부분을 구비하고, 상기 구성식 중의 탄성 매트릭스에 포함되는 상기 적층 철심의 상기 제1 부분 및 상기 제2 부분의 적층 방향을 포함하는 이면에서의 옆탄성 계수를 각각 결정하는 적층 철심의 탄성 매트릭스 결정 방법으로서, 진동 분석의 대상체가 되는 상기 적층 철심의 여자 소음을 복수의 여자 자속밀도마다 측정해 구한 상기 적층 철심의 여자 소음의 주파수 스펙트럼을 취득하는 여자 소음 스펙트럼 취득 단계와, 상기 적층 철심을 구성하는 강판과 동일한 강판의 여자 자왜를 상기 복수의 여자 자속밀도와 동일한 여자 자속밀도의 복수의 여자 자속밀도마다 측정해 구한 상기 강판의 여자 자왜의 주파수 스펙트럼을 취득하는 여자 자왜 스펙트럼 취득 단계와, 여자 주파수의 2배의 주목 주파수에 주목하여 상기 여자 소음 스펙트럼 취득 단계에서 취득한 복수의 여자 자속밀도별 여자 소음의 주파수 스펙트럼 중에서 주목 주파수 성분을 취출하고 여자 소음 스펙트럼의 주목 주파수 성분의 여자 자속밀도 의존성 곡선을 작성함과 동시에, 여자 주파수의 2배의 주목 주파수에 주목하여 상기 여자 자왜 스펙트럼 취득 단계에서 취득한 복수의 여자 자속밀도별 여자 자왜의 주파수 스펙트럼 중에서 주목 주파수 성분을 취출하고 여자 자왜 스펙트럼의 주목 주파수 성분의 여자 자속밀도 의존성 곡선을 작성하는 여자 자속밀도 의존성 곡선 작성 단계와, 상기 여자 자속밀도 의존성 곡선 작성 단계에서 작성된 상기 여자 소음 스펙트럼의 주목 주파수 성분의 여자 자속밀도 의존성 곡선과 상기 여자 자속밀도 의존성 곡선 작성 단계에서 작성된 상기 여자 자왜 스펙트럼의 주목 주파수 성분의 여자 자속밀도 의존성 곡선과의 일치도에 따라 상기 여자 소음 스펙트럼 취득 단계에서 취득한 복수의 여자 자속밀도별 상기 여자 소음의 주파수 스펙트럼 중 분석에 채택하는 복수의 특정 여자 자속밀도에서의 여자 소음의 주파수 스펙트럼 및 상기 여자 자왜 스펙트럼 취득 단계에서 취득한 복수의 여자 자속밀도별 여자 자왜의 주파수 스펙트럼 중 분석에 채택하는 복수의 특정 여자 자속밀도에서의 여자 자왜의 주파수 스펙트럼을 선정하는 선정 단계와, 진동 분석의 대상체가 되는 상기 적층 철심에 대해, 상기 제1 부분 및 상기 제2 부분의 적층 방향을 포함하는 이면에서의 옆탄성 계수 값을 각각 소정 범위에서 선정된 특정 값 (G1, G2)의 조합으로서 상기 탄성 매트릭스에 적용해 진동 응답 분석을 하고, 특정 값 (G1, G2)의 조합에 대한 상기 적층 철심의 진동 응답 함수의 주파수 스펙트럼을 구하는 진동 응답 함수 스펙트럼 산출 단계와, 상기 선정 단계에서 선정된 복수의 특정 여자 자속밀도에서의 상기 강판의 여자 자왜의 주파수 스펙트럼과 상기 진동 응답 함수 스펙트럼 산출 단계에서 산출된 상기 적층 철심의 진동 응답 함수의 주파수 스펙트럼으로부터 상기 적층 철심의 복수의 여자 진동의 주파수 스펙트럼을 산출하는 여자 진동 스펙트럼 산출 단계와, 상기 선정 단계에서 선정된 복수의 특정 여자 자속밀도에서의 상기 적층 철심의 여자 소음의 주파수 스펙트럼과 상기 여자 진동 스펙트럼 산출 단계에서 산출된 상기 적층 철심의 복수의 여자 진동의 주파수 스펙트럼과의 복수의 일치도를 구하는 일치도 산출 단계와, 상기 일치도 산출 단계에서 산출된 복수의 일치도의 평균값을 구해 평가용 일치도로 하는 평가용 일치도 산출 단계와, 상기 특정 값 (G1, G2) 각 값을 각각 상기 소정 범위내에서 변경해 상기 특정 값 (G1, G2)의 조합을 변경하고 상기 진동 응답 함수 스펙트럼 산출 단계, 상기 여자 진동 스펙트럼 산출 단계, 상기 일치도 산출 단계 및 상기 평가용 일치도 산출 단계의 각 처리를 반복해, 반복 횟수만큼 존재하는 특정 값 (G1, G2) 각 조합에 대해, 상기 평가용 일치도를 결정하는 평가용 일치도 결정 단계와, 상기 평가용 일치도 결정 단계에서 결정된 상기 특정 값 (G1, G2) 각 조합에 대한 상기 평가용 일치도의 최대값을 검출하고, 상기 평가용 일치도가 최대값이 되는 특정 값 (G1, G2)을 상기 제1 부분 및 상기 제2 부분의 적층 방향을 포함하는 이면에서의 옆탄성 계수 값으로서 채택하는 옆탄성 계수 결정 단계를 포함하는 것을 특징으로 하는 적층 철심의 탄성 매트릭스 결정 방법. ¦ 【청구항5】 응력과 왜곡과의 관계를 행렬 표시로 나타낸 구성식을 사용하여 적층 철심의 진동 분석을 수행할 때, 상기 적층 철심이 복수의 강판을 적층해 구성됨과 동시에, 적어도 제1 부분 및 제2 부분을 구비하고, 상기 구성식 중의 탄성 매트릭스에 포함되는 상기 적층 철심의 상기 제1 부분 및 상기 제2 부분의 적층 방향을 포함하는 이면에서의 옆탄성 계수를 각각 컴퓨터로 산출시키는 컴퓨터 프로그램으로서, 상기 컴퓨터에, 진동 분석의 대상체가 되는 상기 적층 철심의 여자 소음을 복수의 여자 자속밀도마다 측정해 구한 상기 적층 철심의 여자 소음의 주파수 스펙트럼을 취득하는 여자 소음 스펙트럼 취득 단계와, 상기 적층 철심을 구성하는 강판과 동일한 강판의 여자 자왜를 상기 복수의 여자 자속밀도와 동일한 여자 자속밀도의 복수의 여자 자속밀도마다 측정해 구한 상기 강판의 여자 자왜의 주파수 스펙트럼을 취득하는 여자 자왜 스펙트럼 취득 단계와, 여자 주파수의 2배의 주목 주파수에 주목하여 상기 여자 소음 스펙트럼 취득 단계에서 취득한 복수의 여자 자속밀도별 여자 소음의 주파수 스펙트럼 중에서 주목 주파수 성분을 취출하고 여자 소음 스펙트럼의 주목 주파수 성분의 여자 자속밀도 의존성 곡선을 작성함과 동시에, 여자 주파수의 2배의 주목 주파수에 주목하여 상기 여자 자왜 스펙트럼 취득 단계에서 취득한 복수의 여자 자속밀도별 여자 자왜의 주파수 스펙트럼 중에서 주목 주파수 성분을 취출하고 여자 자왜 스펙트럼의 주목 주파수 성분의 여자 자속밀도 의존성 곡선을 작성하는 여자 자속밀도 의존성 곡선 작성 단계와, 상기 여자 자속밀도 의존성 곡선 작성 단계에서 작성된 상기 여자 소음 스펙트럼의 주목 주파수 성분의 여자 자속밀도 의존성 곡선과 상기 여자 자속밀도 의존성 곡선 작성 단계에서 작성된 상기 여자 자왜 스펙트럼의 주목 주파수 성분의 여자 자속밀도 의존성 곡선과의 일치도에 따라 상기 여자 소음 스펙트럼 취득 단계에서 취득한 복수의 여자 자속밀도별 상기 여자 소음의 주파수 스펙트럼 중 분석에 채택하는 복수의 특정 여자 자속밀도에서의 여자 소음의 주파수 스펙트럼 및 상기 여자 자왜 스펙트럼 취득 단계에서 취득한 복수의 여자 자속밀도별 여자 자왜의 주파수 스펙트럼 중 분석에 채택하는 복수의 특정 여자 자속밀도에서의 여자 자왜의 주파수 스펙트럼을 선정하는 선정 단계와, 진동 분석의 대상체가 되는 상기 적층 철심에 대해, 상기 제1 부분 및 상기 제2 부분의 적층 방향을 포함하는 이면에서의 옆탄성 계수 값을 각각 소정 범위에서 선정된 특정 값 (G1, G2)의 조합으로서 상기 탄성 매트릭스에 적용해 진동 응답 분석을 하고, 특정 값 (G1, G2)의 조합에 대한 상기 적층 철심의 진동 응답 함수의 주파수 스펙트럼을 구하는 진동 응답 함수 스펙트럼 산출 단계와, 상기 선정 단계에서 선정된 복수의 특정 여자 자속밀도에서의 상기 강판의 여자 자왜의 주파수 스펙트럼과 상기 진동 응답 함수 스펙트럼 산출 단계에서 산출된 상기 적층 철심의 진동 응답 함수의 주파수 스펙트럼으로부터 상기 적층 철심의 복수의 여자 진동의 주파수 스펙트럼을 산출하는 여자 진동 스펙트럼 산출 단계와, 상기 선정 단계에서 선정된 복수의 특정 여자 자속밀도에서의 상기 적층 철심의 여자 소음의 주파수 스펙트럼과 상기 여자 진동 스펙트럼 산출 단계에서 산출된 상기 적층 철심의 복수의 여자 진동의 주파수 스펙트럼과의 복수의 일치도를 구하는 일치도 산출 단계와, 상기 일치도 산출 단계에서 산출된 복수의 일치도의 평균값을 구해 평가용 일치도로 하는 평가용 일치도 산출 단계와, 상기 특정 값 (G1, G2) 각 값을 각각 상기 소정 범위내에서 변경해 상기 특정 값 (G1, G2)의 조합을 변경하고 상기 진동 응답 함수 스펙트럼 산출 단계, 상기 여자 진동 스펙트럼 산출 단계, 상기 일치도 산출 단계 및 상기 평가용 일치도 산출 단계의 각 처리를 반복해, 반복 횟수만큼 존재하는 특정 값 (G1, G2) 각 조합에 대해, 상기 평가용 일치도를 결정하는 평가용 일치도 결정 단계와, 상기 평가용 일치도 결정 단계에서 결정된 상기 특정 값 (G1, G2) 각 조합에 대한 상기 평가용 일치도의 최대값을 검출하고, 상기 평가용 일치도가 최대값이 되는 특정 값 (G1, G2)을 상기 제1 부분 및 상기 제2 부분의 적층 방향을 포함하는 이면에서의 옆탄성 계수 값으로서 채택하는 옆탄성 계수 결정 단계와, (을)를 실행시키는 것을 특징으로 하는 컴퓨터 프로그램. | 【청구항1】 응력과 왜곡과의 관계를 행렬 표시로 나타낸 구성식을 사용하여 적층 철심의 진동 분석을 수행할 때, 상기 적층 철심이 복수의 강판을 적층해 구성됨과 동시에, 적어도 제1 부분 및 제2 부분을 구비하고, 상기 구성식 중의 탄성 매트릭스에 포함되는 상기 적층 철심의 상기 제1 부분 및 상기 제2 부분의 적층 방향을 포함하는 이면에서의 옆탄성 계수를 각각 결정하는 적층 철심의 탄성 매트릭스 결정 장치로서, 진동 분석의 대상체가 되는 상기 적층 철심의 여자 소음을 복수의 여자 자속밀도마다 측정해 구한 상기 적층 철심의 여자 소음의 주파수 스펙트럼을 취득하는 여자 소음 스펙트럼 취득부와 상기 적층 철심을 구성하는 강판과 동일한 강판의 여자 자왜를 상기 복수의 여자 자속밀도와 동일한 여자 자속밀도의 복수의 여자 자속밀도마다 측정해 구한 상기 강판의 여자 자왜의 주파수 스펙트럼을 취득하는 여자 자왜 스펙트럼 취득부와 여자 주파수의 2배의 주목 주파수에 주목하여 상기 여자 소음 스펙트럼 취득부에서 취득한 복수의 여자 자속밀도별 여자 소음의 주파수 스펙트럼 중에서 주목 주파수 성분을 취출하고 여자 소음 스펙트럼의 주목 주파수 성분의 여자 자속밀도 의존성 곡선을 작성함과 동시에, 여자 주파수의 2배의 주목 주파수에 주목하여 상기 여자 자왜 스펙트럼 취득부에서 취득한 복수의 여자 자속밀도별 여자 자왜의 주파수 스펙트럼 중에서 주목 주파수 성분을 취출하고 여자 자왜 스펙트럼의 주목 주파수 성분의 여자 자속밀도 의존성 곡선을 작성하는 여자 자속밀도 의존성 곡선 작성부와 상기 여자 자속밀도 의존성 곡선 작성부에서 작성된 상기 여자 소음 스펙트럼의 주목 주파수 성분의 여자 자속밀도 의존성 곡선과 상기 여자 자속밀도 의존성 곡선 작성부에서 작성된 상기 여자 자왜 스펙트럼의 주목 주파수 성분의 여자 자속밀도 의존성 곡선과의 일치도에 따라 상기 여자 소음 스펙트럼 취득부에서 취득한 복수의 여자 자속밀도별 상기 여자 소음의 주파수 스펙트럼 중 분석에 채택하는 복수의 특정 여자 자속밀도에서의 여자 소음의 주파수 스펙트럼 및 상기 여자 자왜 스펙트럼 취득부에서 취득한 복수의 여자 자속밀도별 여자 자왜의 주파수 스펙트럼 중 분석에 채택하는 복수의 특정 여자 자속밀도에서의 여자 자왜의 주파수 스펙트럼을 선정하는 선정부와 진동 분석의 대상체가 되는 상기 적층 철심에 대해, 상기 제1 부분 및 상기 제2 부분의 적층 방향을 포함하는 이면에서의 옆탄성 계수 값을 각각 소정 범위에서 선정된 특정 값 (G1, G2)의 조합으로서 상기 탄성 매트릭스에 적용해 진동 응답 분석을 하고, 특정 값 (G1, G2)의 조합에 대한 상기 적층 철심의 진동 응답 함수의 주파수 스펙트럼을 구하는 진동 응답 함수 스펙트럼 산출부와 상기 선정부에서 선정된 복수의 특정 여자 자속밀도에서의 상기 강판의 여자 자왜의 주파수 스펙트럼과 상기 진동 응답 함수 스펙트럼 산출부에서 산출된 상기 적층 철심의 진동 응답 함수의 주파수 스펙트럼으로부터 상기 적층 철심의 복수의 여자 진동의 주파수 스펙트럼을 산출하는 여자 진동 스펙트럼 산출부와 상기 선정부에서 선정된 복수의 특정 여자 자속밀도에서의 상기 적층 철심의 여자 소음의 주파수 스펙트럼과 상기 여자 진동 스펙트럼 산출부에서 산출된 상기 적층 철심의 복수의 여자 진동의 주파수 스펙트럼과의 복수의 일치도를 구하는 일치도 산출부와 상기 일치도 산출부에서 산출된 복수의 일치도의 평균값을 구해 평가용 일치도로 하는 평가용 일치도 산출부와 상기 특정 값 (G1, G2) 각 값을 각각 상기 소정 범위내에서 변경해 상기 특정 값 (G1, G2)의 조합을 변경하고 상기 진동 응답 함수 스펙트럼 산출부, 상기 여자 진동 스펙트럼 산출부, 상기 일치도 산출부 및 상기 평가용 일치도 산출부의 각 처리를 반복해, 반복 횟수만큼 존재하는 특정 값 (G1, G2) 각 조합에 대해, 상기 평가용 일치도를 결정하는 평가용 일치도 결정부와 상기 평가용 일치도 결정부에서 결정된 상기 특정 값 (G1, G2) 각 조합에 대한 상기 평가용 일치도의 최대값을 검출하고, 상기 평가용 일치도가 최대값이 되는 특정 값 (G1, G2)을 상기 제1 부분 및 상기 제2 부분의 적층 방향을 포함하는 이면에서의 옆탄성 계수 값으로서 채택하는 옆탄성 계수 결정부를 구비하고 있는 것을 특징으로 하는 적층 철심의 탄성 매트릭스 결정 장치. ¦ 【청구항3】 응력과 왜곡과의 관계를 행렬 표시로 나타낸 구성식을 사용하여 적층 철심의 진동 분석을 수행할 때, 상기 적층 철심이 복수의 강판을 적층해 구성됨과 동시에, 적어도 제1 부분 및 제2 부분을 구비하고, 상기 구성식 중의 탄성 매트릭스에 포함되는 상기 적층 철심의 상기 제1 부분 및 상기 제2 부분의 적층 방향을 포함하는 이면에서의 옆탄성 계수를 각각 결정하는 적층 철심의 탄성 매트릭스 결정 방법으로서, 진동 분석의 대상체가 되는 상기 적층 철심의 여자 소음을 복수의 여자 자속밀도마다 측정해 구한 상기 적층 철심의 여자 소음의 주파수 스펙트럼을 취득하는 여자 소음 스펙트럼 취득 단계와, 상기 적층 철심을 구성하는 강판과 동일한 강판의 여자 자왜를 상기 복수의 여자 자속밀도와 동일한 여자 자속밀도의 복수의 여자 자속밀도마다 측정해 구한 상기 강판의 여자 자왜의 주파수 스펙트럼을 취득하는 여자 자왜 스펙트럼 취득 단계와, 여자 주파수의 2배의 주목 주파수에 주목하여 상기 여자 소음 스펙트럼 취득 단계에서 취득한 복수의 여자 자속밀도별 여자 소음의 주파수 스펙트럼 중에서 주목 주파수 성분을 취출하고 여자 소음 스펙트럼의 주목 주파수 성분의 여자 자속밀도 의존성 곡선을 작성함과 동시에, 여자 주파수의 2배의 주목 주파수에 주목하여 상기 여자 자왜 스펙트럼 취득 단계에서 취득한 복수의 여자 자속밀도별 여자 자왜의 주파수 스펙트럼 중에서 주목 주파수 성분을 취출하고 여자 자왜 스펙트럼의 주목 주파수 성분의 여자 자속밀도 의존성 곡선을 작성하는 여자 자속밀도 의존성 곡선 작성 단계와, 상기 여자 자속밀도 의존성 곡선 작성 단계에서 작성된 상기 여자 소음 스펙트럼의 주목 주파수 성분의 여자 자속밀도 의존성 곡선과 상기 여자 자속밀도 의존성 곡선 작성 단계에서 작성된 상기 여자 자왜 스펙트럼의 주목 주파수 성분의 여자 자속밀도 의존성 곡선과의 일치도에 따라 상기 여자 소음 스펙트럼 취득 단계에서 취득한 복수의 여자 자속밀도별 상기 여자 소음의 주파수 스펙트럼 중 분석에 채택하는 복수의 특정 여자 자속밀도에서의 여자 소음의 주파수 스펙트럼 및 상기 여자 자왜 스펙트럼 취득 단계에서 취득한 복수의 여자 자속밀도별 여자 자왜의 주파수 스펙트럼 중 분석에 채택하는 복수의 특정 여자 자속밀도에서의 여자 자왜의 주파수 스펙트럼을 선정하는 선정 단계와, 진동 분석의 대상체가 되는 상기 적층 철심에 대해, 상기 제1 부분 및 상기 제2 부분의 적층 방향을 포함하는 이면에서의 옆탄성 계수 값을 각각 소정 범위에서 선정된 특정 값 (G1, G2)의 조합으로서 상기 탄성 매트릭스에 적용해 진동 응답 분석을 하고, 특정 값 (G1, G2)의 조합에 대한 상기 적층 철심의 진동 응답 함수의 주파수 스펙트럼을 구하는 진동 응답 함수 스펙트럼 산출 단계와, 상기 선정 단계에서 선정된 복수의 특정 여자 자속밀도에서의 상기 강판의 여자 자왜의 주파수 스펙트럼과 상기 진동 응답 함수 스펙트럼 산출 단계에서 산출된 상기 적층 철심의 진동 응답 함수의 주파수 스펙트럼으로부터 상기 적층 철심의 복수의 여자 진동의 주파수 스펙트럼을 산출하는 여자 진동 스펙트럼 산출 단계와, 상기 선정 단계에서 선정된 복수의 특정 여자 자속밀도에서의 상기 적층 철심의 여자 소음의 주파수 스펙트럼과 상기 여자 진동 스펙트럼 산출 단계에서 산출된 상기 적층 철심의 복수의 여자 진동의 주파수 스펙트럼과의 복수의 일치도를 구하는 일치도 산출 단계와, 상기 일치도 산출 단계에서 산출된 복수의 일치도의 평균값을 구해 평가용 일치도로 하는 평가용 일치도 산출 단계와, 상기 특정 값 (G1, G2) 각 값을 각각 상기 소정 범위내에서 변경해 상기 특정 값 (G1, G2)의 조합을 변경하고 상기 진동 응답 함수 스펙트럼 산출 단계, 상기 여자 진동 스펙트럼 산출 단계, 상기 일치도 산출 단계 및 상기 평가용 일치도 산출 단계의 각 처리를 반복해, 반복 횟수만큼 존재하는 특정 값 (G1, G2) 각 조합에 대해, 상기 평가용 일치도를 결정하는 평가용 일치도 결정 단계와, 상기 평가용 일치도 결정 단계에서 결정된 상기 특정 값 (G1, G2) 각 조합에 대한 상기 평가용 일치도의 최대값을 검출하고, 상기 평가용 일치도가 최대값이 되는 특정 값 (G1, G2)을 상기 제1 부분 및 상기 제2 부분의 적층 방향을 포함하는 이면에서의 옆탄성 계수 값으로서 채택하는 옆탄성 계수 결정 단계를 포함하는 것을 특징으로 하는 적층 철심의 탄성 매트릭스 결정 방법. ¦ 【청구항5】 응력과 왜곡과의 관계를 행렬 표시로 나타낸 구성식을 사용하여 적층 철심의 진동 분석을 수행할 때, 상기 적층 철심이 복수의 강판을 적층해 구성됨과 동시에, 적어도 제1 부분 및 제2 부분을 구비하고, 상기 구성식 중의 탄성 매트릭스에 포함되는 상기 적층 철심의 상기 제1 부분 및 상기 제2 부분의 적층 방향을 포함하는 이면에서의 옆탄성 계수를 각각 컴퓨터로 산출시키는 컴퓨터 프로그램으로서, 상기 컴퓨터에, 진동 분석의 대상체가 되는 상기 적층 철심의 여자 소음을 복수의 여자 자속밀도마다 측정해 구한 상기 적층 철심의 여자 소음의 주파수 스펙트럼을 취득하는 여자 소음 스펙트럼 취득 단계와, 상기 적층 철심을 구성하는 강판과 동일한 강판의 여자 자왜를 상기 복수의 여자 자속밀도와 동일한 여자 자속밀도의 복수의 여자 자속밀도마다 측정해 구한 상기 강판의 여자 자왜의 주파수 스펙트럼을 취득하는 여자 자왜 스펙트럼 취득 단계와, 여자 주파수의 2배의 주목 주파수에 주목하여 상기 여자 소음 스펙트럼 취득 단계에서 취득한 복수의 여자 자속밀도별 여자 소음의 주파수 스펙트럼 중에서 주목 주파수 성분을 취출하고 여자 소음 스펙트럼의 주목 주파수 성분의 여자 자속밀도 의존성 곡선을 작성함과 동시에, 여자 주파수의 2배의 주목 주파수에 주목하여 상기 여자 자왜 스펙트럼 취득 단계에서 취득한 복수의 여자 자속밀도별 여자 자왜의 주파수 스펙트럼 중에서 주목 주파수 성분을 취출하고 여자 자왜 스펙트럼의 주목 주파수 성분의 여자 자속밀도 의존성 곡선을 작성하는 여자 자속밀도 의존성 곡선 작성 단계와, 상기 여자 자속밀도 의존성 곡선 작성 단계에서 작성된 상기 여자 소음 스펙트럼의 주목 주파수 성분의 여자 자속밀도 의존성 곡선과 상기 여자 자속밀도 의존성 곡선 작성 단계에서 작성된 상기 여자 자왜 스펙트럼의 주목 주파수 성분의 여자 자속밀도 의존성 곡선과의 일치도에 따라 상기 여자 소음 스펙트럼 취득 단계에서 취득한 복수의 여자 자속밀도별 상기 여자 소음의 주파수 스펙트럼 중 분석에 채택하는 복수의 특정 여자 자속밀도에서의 여자 소음의 주파수 스펙트럼 및 상기 여자 자왜 스펙트럼 취득 단계에서 취득한 복수의 여자 자속밀도별 여자 자왜의 주파수 스펙트럼 중 분석에 채택하는 복수의 특정 여자 자속밀도에서의 여자 자왜의 주파수 스펙트럼을 선정하는 선정 단계와, 진동 분석의 대상체가 되는 상기 적층 철심에 대해, 상기 제1 부분 및 상기 제2 부분의 적층 방향을 포함하는 이면에서의 옆탄성 계수 값을 각각 소정 범위에서 선정된 특정 값 (G1, G2)의 조합으로서 상기 탄성 매트릭스에 적용해 진동 응답 분석을 하고, 특정 값 (G1, G2)의 조합에 대한 상기 적층 철심의 진동 응답 함수의 주파수 스펙트럼을 구하는 진동 응답 함수 스펙트럼 산출 단계와, 상기 선정 단계에서 선정된 복수의 특정 여자 자속밀도에서의 상기 강판의 여자 자왜의 주파수 스펙트럼과 상기 진동 응답 함수 스펙트럼 산출 단계에서 산출된 상기 적층 철심의 진동 응답 함수의 주파수 스펙트럼으로부터 상기 적층 철심의 복수의 여자 진동의 주파수 스펙트럼을 산출하는 여자 진동 스펙트럼 산출 단계와, 상기 선정 단계에서 선정된 복수의 특정 여자 자속밀도에서의 상기 적층 철심의 여자 소음의 주파수 스펙트럼과 상기 여자 진동 스펙트럼 산출 단계에서 산출된 상기 적층 철심의 복수의 여자 진동의 주파수 스펙트럼과의 복수의 일치도를 구하는 일치도 산출 단계와, 상기 일치도 산출 단계에서 산출된 복수의 일치도의 평균값을 구해 평가용 일치도로 하는 평가용 일치도 산출 단계와, 상기 특정 값 (G1, G2) 각 값을 각각 상기 소정 범위내에서 변경해 상기 특정 값 (G1, G2)의 조합을 변경하고 상기 진동 응답 함수 스펙트럼 산출 단계, 상기 여자 진동 스펙트럼 산출 단계, 상기 일치도 산출 단계 및 상기 평가용 일치도 산출 단계의 각 처리를 반복해, 반복 횟수만큼 존재하는 특정 값 (G1, G2) 각 조합에 대해, 상기 평가용 일치도를 결정하는 평가용 일치도 결정 단계와, 상기 평가용 일치도 결정 단계에서 결정된 상기 특정 값 (G1, G2) 각 조합에 대한 상기 평가용 일치도의 최대값을 검출하고, 상기 평가용 일치도가 최대값이 되는 특정 값 (G1, G2)을 상기 제1 부분 및 상기 제2 부분의 적층 방향을 포함하는 이면에서의 옆탄성 계수 값으로서 채택하는 옆탄성 계수 결정 단계와, (을)를 실행시키는 것을 특징으로 하는 컴퓨터 프로그램. | 6 | 2022-051182 | 2022-03-28 | 2023-144274 | 2023-10-11 | 7563412 | 2024-09-30 | JFE STEEL CORP | 浪川 操 |  |  |  | 4 | JP7147831B2 ¦ JP6206608B1(BE) ¦ JP6009305B2(BE) ¦ JP2012-256126A(BE) | 0 |  | 18152806 | JP7563412B2 | 1 | 등록 | JFE STEEL CORP | 2724188000497
CN | CN | P | A | 고자성 무방향성 전기 강판 및 그 제조 방법 | High-magnetic-induction non-oriented electrical steel plate and manufacturing method thereof | 본 발명은 고자성 무방향성 전기 강판을 개시하고, 그 각 화학 원소 질량 백분율 함유량을 포함한다: 0<C≤0.003%, Si:1.2∼3.0%, Mn:0.1∼0.6%, P:0.01∼0.15%, Al:0.1∼0.4%, Ni:0.05∼1.0%; 잔부는 Fe 및 불가피한 불순물이다; Si+Al의 질량 백분율은 다음과 같다: 1.3~3.2%. 상응하게, 본 발명은 또한 단계들을 포함하는 고자기감 저철손 무방향성 전기강판의 제조방법을 개시한다: 제련과 주조; 가열; 조압연, 마무리압연 및 권취; 시효 처리: 권취 후의 온도 강하 과정에서 500~650°C 범위 내에서 1~4시간 동안 시효 처리한 후 실온으로 자연 냉각한다; 상온 어닐링 없이 직접 산세 후 1회 냉간 압연한다; 연속 어닐링 및 절연 코팅. | The invention discloses a high-magnetic-induction non-oriented electrical steel plate which comprises the following chemical elements in percentage by mass: 0 < C < = 0.003%, 1.2-3.0% of Si, 0.1-0.6% of Mn, 0.01-0.15% of P, 0.1-0.4% of Al, 0.05-1.0% of Ni and the balance of Fe. The balance is Fe and inevitable impurities; wherein the mass percentage content of Si and Al is 1.3-3.2%. Correspondingly, the invention also discloses a manufacturing method of the non-oriented electrical steel plate with high magnetic induction and low iron loss, which comprises the following steps: smelting and casting; heating is performed; rough rolling, finish rolling and coiling; aging treatment is conducted, specifically, in the temperature reduction process after coiling, aging treatment is conducted for 1-4 h within the range of 500-650 DEG C, and then natural cooling is conducted to the room temperature; carrying out primary cold rolling after directly pickling without normalizing annealing; and continuous annealing and insulating coating. | 1. Fe 및 불가피한 불순물을 포함하는 고자성 무방향성 전기강판에 있어서, 하기 각 화학원소를 질량 백분율로 함유하는 것을 특징으로 하는 고자성 무방향성 전기강판: 0<C≤0.003%, Si:1.2∼3.0%, Mn:0.1∼0.6%, P:0.01∼0.15%, Al:0.1∼0.4%, Ni:0.05∼1.0%; Si+Al의 질량 백분율은 다음과 같다: 1.3~3.2%; Sn 및 Sb 원소를 함유하지 않는다. | 1. The high-magnetic-induction non-oriented electrical steel plate contains Fe and unavoidable impurities, and is characterized by also containing the following chemical elements in percentage by mass: 0<C≤0.003%、Si:1.2~3.0%、Mn:0.1~0.6%、P:0.01~0.15%、Al:0.1~0.4%、Ni:0.05~1.0%; wherein the mass percentage of Si+Al is as follows: 1.3 to 3.2 percent; It does not contain Sn and Sb elements. | 1. Fe 및 불가피한 불순물을 포함하는 고자성 무방향성 전기강판에 있어서, 하기 각 화학원소를 질량 백분율로 함유하는 것을 특징으로 하는 고자성 무방향성 전기강판: 0<C≤0.003%, Si:1.2∼3.0%, Mn:0.1∼0.6%, P:0.01∼0.15%, Al:0.1∼0.4%, Ni:0.05∼1.0%; Si+Al의 질량 백분율은 다음과 같다: 1.3~3.2%; Sn 및 Sb 원소를 함유하지 않는다. | 1. The high-magnetic-induction non-oriented electrical steel plate contains Fe and unavoidable impurities, and is characterized by also containing the following chemical elements in percentage by mass: 0<C≤0.003%、Si:1.2~3.0%、Mn:0.1~0.6%、P:0.01~0.15%、Al:0.1~0.4%、Ni:0.05~1.0%; wherein the mass percentage of Si+Al is as follows: 1.3 to 3.2 percent; It does not contain Sn and Sb elements. | 11 | 2023-10257729 | 2023-03-16 | 118668128 | 2024-09-20 |  |  | BAOSHAN IRON & STEEL Co.,Ltd. | Zhang Feng ¦ Lv Xuejun ¦ Wang Bo ¦ Li Guobao |  |  |  | 0 |  | 0 |  | 75945192 | CN118668128A | 1 | 심사중 |  | 8424391023828
CN | CN | P | A | 고강도 저철손 무방향성 전기 강판 및 그 제조 방법 | High-strength low-iron-loss non-oriented electrical steel plate and manufacturing method thereof | 본 발명은 고강도 저철손 무방향성 전기 강판을 개시하고, 그는 Fe 및 불가피한 불순물을 포함하고, 또한 질량 백분율 함량을 다음과 같은 각 화학 원소를 함유한다: 0<C≤0.0035%, Si:2.0~3.8%, Mn:0.05~1.0%, Al:0.1~1.2%, Cu:0.05~2.0%. 상응하게, 본 발명은 또한 고강도 저철손 무방향성 전기강판의 제조방법을 개시하고, 그중 가열 단계에서, 940~1030°C 범위 내에서, 연속 주조 빌렛의 승온 속도는 4.5~8.4°C/min이다; 평탄화 단계에서 평탄화 압력 하율은 0.5~8.0%로 제어됩니다. 본 발명은 이러한 기술방안을 채택함으로써, 낮은 철손 성능을 가지면서도 고강도를 겸비할 수 있다. | The invention discloses a high-strength low-iron-loss non-oriented electrical steel plate, which contains Fe and inevitable impurities, and further contains the following chemical elements in percentage by mass: 0 < C < = 0.0035%, 2.0-3.8% of Si, 0.05-1.0% of Mn, 0.1-1.2% of Al and 0.05-2.0% of Cu. Correspondingly, the invention further discloses a manufacturing method of the high-strength low-iron-loss non-oriented electrical steel plate, and in the heating step, the temperature rise rate of a continuous casting blank is 4.5-8.4 DEG C/min within the temperature range of 940-1030 DEG C; in the leveling step, the leveling reduction rate is controlled to be 0.5-8.0%. By the adoption of the technical scheme, the low-iron-loss high-strength steel plate has the low-iron-loss performance and also has the high strength. | 1. Fe 및 불가피한 불순물을 포함하는 고강도 저철손 무방향성 전기강판에 있어서, 하기 각 화학 원소를 질량 백분율로 함유하는 것을 특징으로 하는 고강도 저철손 무방향성 전기강판: 0<C≤0.0035%, Si:2.0~3.8%, Mn:0.05~1.0%, Al:0.1~1.2%, Cu:0.05~2.0%. | 1. A high-strength low-iron-loss non-oriented electrical steel sheet contains Fe and unavoidable impurities, and is characterized by further containing the following chemical elements in percentage by mass: 0<C≤0.0035%、Si:2.0~3.8%、Mn:0.05~1.0%、Al:0.1~1.2%、Cu:0.05~2.0%。 | 1. Fe 및 불가피한 불순물을 포함하는 고강도 저철손 무방향성 전기강판에 있어서, 하기 각 화학 원소를 질량 백분율로 함유하는 것을 특징으로 하는 고강도 저철손 무방향성 전기강판: 0<C≤0.0035%, Si:2.0~3.8%, Mn:0.05~1.0%, Al:0.1~1.2%, Cu:0.05~2.0%. | 1. A high-strength low-iron-loss non-oriented electrical steel sheet contains Fe and unavoidable impurities, and is characterized by further containing the following chemical elements in percentage by mass: 0<C≤0.0035%、Si:2.0~3.8%、Mn:0.05~1.0%、Al:0.1~1.2%、Cu:0.05~2.0%。 | 15 | 2023-10258348 | 2023-03-16 | 118668129 | 2024-09-20 |  |  | BAOSHAN IRON & STEEL Co.,Ltd. | Zhang Feng ¦ Lv Xuejun ¦ Wang Bo ¦ Li Guobao |  |  |  | 0 |  | 0 |  | 106114096 | CN118668129A ¦ IN202517079643 ¦ KR10-2025-0140086A ¦ WOWO2024-188130A1 | 4 | 심사중 |  | 8424391023829
JP | JP | P | B2 | 무방향성 전기강판 및 그 제조 방법 | 무방향성 전기강판 및 그 제조 방법 | 【요약】 【과제】길이 방향의 자기 특성 변동"스키드 마크"를 해소해 전체의 자기 특성을 양호하면 닫은 무방향성 전기강판 전기강판 및 그 제조 방법이다. 【해결 수단】질량%로 C:0.005% 이하, Si:2.0~3.5%, Al:0.3~1.0%, Mn:0.20% 이하, S:0.0020% 이하, N:0.0030% 이하를 함유하고 잔부 Fe 및 불가피한 불순물로 이루어진 무방향성 전기강판에 있어서 판 두께를 t로 할 때 한쪽 표면에서 판두께 방향으로 1/4 t위치의 영역 압연 방향 단면에서의 원상당 평균 입경과 상기 표면에서 판두께 방향으로 3/4 t위치의 영역 압연 방향 단면에서의 원상당 평균 입경 중 작은 쪽을 GS1, 큰 쪽을 GS2로 할 때 원상당 평균 입경비R=GS2/GS1가 1.5 이하임을 특징으로 하는 무방향성 전기강판. 【선택도】도 6 | 【요약】 【과제】길이 방향의 자기 특성 변동"스키드 마크"를 해소해 전체의 자기 특성을 양호하면 닫은 무방향성 전기강판 전기강판 및 그 제조 방법이다. 【해결 수단】질량%로 C:0.005% 이하, Si:2.0~3.5%, Al:0.3~1.0%, Mn:0.20% 이하, S:0.0020% 이하, N:0.0030% 이하를 함유하고 잔부 Fe 및 불가피한 불순물로 이루어진 무방향성 전기강판에 있어서 판 두께를 t로 할 때 한쪽 표면에서 판두께 방향으로 1/4 t위치의 영역 압연 방향 단면에서의 원상당 평균 입경과 상기 표면에서 판두께 방향으로 3/4 t위치의 영역 압연 방향 단면에서의 원상당 평균 입경 중 작은 쪽을 GS1, 큰 쪽을 GS2로 할 때 원상당 평균 입경비R=GS2/GS1가 1.5 이하임을 특징으로 하는 무방향성 전기강판. 【선택도】도 6 | 【청구항1】 질량%로, C :0.005% 이하, Si:2.0~3.5%, Al:0.3~1.0%, Mn:0.20% 이하, S :0.0020% 이하, N :0.0030% 이하 (을)를 함유하고 잔부 Fe 및 불가피한 불순물로 이루어진 무방향성 전기강판에 있어서, 판 두께를 t로 할 때, 한쪽 표면에서 판두께 방향으로 1/4 t위치의 영역 압연 방향 단면에서의 원상당 평균 입경과 상기 표면에서 판두께 방향으로 3/4 t위치의 영역 압연 방향 단면에서의 원상당 평균 입경 중 작은 쪽을 GS1, 큰 쪽을 GS2로 할 때, 원상당 평균 입경비R=GS2/GS1가 1.5 이하이다 일을 특징으로 하는 무방향성 전기강판. | 【청구항1】 질량%로, C :0.005% 이하, Si:2.0~3.5%, Al:0.3~1.0%, Mn:0.20% 이하, S :0.0020% 이하, N :0.0030% 이하 (을)를 함유하고 잔부 Fe 및 불가피한 불순물로 이루어진 무방향성 전기강판에 있어서, 판 두께를 t로 할 때, 한쪽 표면에서 판두께 방향으로 1/4 t위치의 영역 압연 방향 단면에서의 원상당 평균 입경과 상기 표면에서 판두께 방향으로 3/4 t위치의 영역 압연 방향 단면에서의 원상당 평균 입경 중 작은 쪽을 GS1, 큰 쪽을 GS2로 할 때, 원상당 평균 입경비R=GS2/GS1가 1.5 이하이다 일을 특징으로 하는 무방향성 전기강판. | 【청구항1】 질량%로, C :0.005% 이하, Si:2.0~3.5%, Al:0.3~1.0%, Mn:0.20% 이하, S :0.0020% 이하, N :0.0030% 이하 (을)를 함유하고 잔부 Fe 및 불가피한 불순물로 이루어진 무방향성 전기강판에 있어서, 판 두께를 t로 할 때, 한쪽 표면에서 판두께 방향으로 1/4 t위치의 영역 압연 방향 단면에서의 원상당 평균 입경과 상기 표면에서 판두께 방향으로 3/4 t위치의 영역 압연 방향 단면에서의 원상당 평균 입경 중 작은 쪽을 GS1, 큰 쪽을 GS2로 할 때, 원상당 평균 입경비R=GS2/GS1가 1.5 이하이다 일을 특징으로 하는 무방향성 전기강판. | 【청구항1】 질량%로, C :0.005% 이하, Si:2.0~3.5%, Al:0.3~1.0%, Mn:0.20% 이하, S :0.0020% 이하, N :0.0030% 이하 (을)를 함유하고 잔부 Fe 및 불가피한 불순물로 이루어진 무방향성 전기강판에 있어서, 판 두께를 t로 할 때, 한쪽 표면에서 판두께 방향으로 1/4 t위치의 영역 압연 방향 단면에서의 원상당 평균 입경과 상기 표면에서 판두께 방향으로 3/4 t위치의 영역 압연 방향 단면에서의 원상당 평균 입경 중 작은 쪽을 GS1, 큰 쪽을 GS2로 할 때, 원상당 평균 입경비R=GS2/GS1가 1.5 이하이다 일을 특징으로 하는 무방향성 전기강판. | 4 | 2020-018935 | 2020-02-06 | 2021-123764 | 2021-08-30 | 7557123 | 2024-09-18 | NIPPON STEEL CORP | 熊野 知二 ¦ 市江 毅 ¦ 赤木 陽 |  |  |  | 10 | CN108330397B(BE) ¦ JP5423616B2(BE) ¦ JP2011-084778A(BE) ¦ JP5211434B2(BE) ¦ JP4765347B2(BE) ¦ JP4276612B2(BE) ¦ JP1993-140649A(BE) ¦ JP1984-074258A(BE) ¦ WOWO2016-063098A1(BE) ¦ JP1992-033852 B2(미포함) | 0 |  | 17850321 | JP7557123B2 | 1 | 등록 | NIPPON STEEL CORP | 2724181000020
CN | CN | P | A | 수차 발전기 로터 코어용 고강도 무방향성 전기 강 및 그 제조 방법 | High-strength non-oriented electrical steel for rotor core of hydro-generator and manufacturing method of high-strength non-oriented electrical steel | 본 발명은 수력발전기 회전자 철심용 고강도 무방향성 전기강 및 그 제조방법을 개시하고, 상기 전기강의 화학성분은 이다: C≤0.005%, Si 3.20~3.80%, Mn 0.30~1.50%, Al:0.15~0.80%, P≤0.02%, S≤0.005%, N≤0.0050%, Ti ≤0.0050%; 전기 강 제조 방법은 다음을 포함한다: 상기 성분을 함유하는 주편, 주편 가열 및 열간 압연, 상화 및 산세 처리, 냉간 압연, 완전 재결정 어닐링, 평탄 압연 및 코팅액 코팅 및 건조 경화를 제조하고, 여기서 어닐링 온도는 700~1050°C이고, 어닐링 시간은 60~300s이다, 평탄 압연 압하율은 1~10%이다. 본 발명은 어닐링 온도와 평평 정압하율의 합리적인 매칭을 통해, 강도 레벨이 발전기 제조업체의 항복 강도 600 MPa 및 이상의 등급의 사용 수요를 만족시키고 동시에 자성 에너지가 일반 제품보다 훨씬 우수한 수차 발전기 회전자 철심용 고강도 무방향성 전기강을 개발한다, 생산 공정이 간단하고 기술, 비용 및 성능 이점이 분명합니다. | The invention discloses high-strength non-oriented electrical steel for a rotor core of a hydro-generator and a manufacturing method of the high-strength non-oriented electrical steel. The electrical steel comprises the following chemical components: less than or equal to 0.005% of C, 3.20-3.80% of Si, 0.30-1.50% of Mn, 0.15-0.80% of Al, less than or equal to 0.02% of P, less than or equal to 0.005% of S, less than or equal to 0.0050% of N and less than or equal to 0.0050% of Ti. The manufacturing method of the electrical steel comprises the steps that a casting blank containing the components is prepared, heating and hot rolling are conducted on the casting blank, normalizing and acid pickling treatment are conducted, cold rolling, complete recrystallization annealing, flat rolling and coating liquid coating and drying curing are conducted, the annealing temperature ranges from 700 DEG C to 1050 DEG C, the annealing time ranges from 60 s to 300 s, and the flat rolling reduction rate ranges from 1% to 10%. Through reasonable matching of the annealing temperature and the flattening reduction rate, the high-strength non-oriented electrical steel for the hydro-generator rotor iron core is developed, the strength level of the high-strength non-oriented electrical steel meets the use requirement of generator manufacturers for the yield strength of 600 MPa or above, and meanwhile the magnetic performance of the high-strength non-oriented electrical steel is far better than that of a conventional product. And the technology, cost and performance advantages are obvious. | 1. 상기 수차 발전기 로터 코어용 고강도 무방향성 전기강의 화학 성분 질량 백분율 최적화 설계는 다음과 같은 것을 특징으로 하는 수차 발전기 로터 코어용 고강도 무방향성 전기강: C≤0.005%, Si 3.20~3.80%, Mn 0.30~1.50%, Al:0.15~0.80%, P≤0.02%, S≤0.005%, N≤0.0050%, Ti ≤0.0050%, 잔부는 Fe 및 불가피한 불순물이다. | 1. The high-strength non-oriented electrical steel for the hydro-generator rotor core is characterized by comprising the following chemical components in percentage by mass: less than or equal to 0.005 percent of C, 3.20 to 3.80 percent of Si, 0.30 to 1.50 percent of Mn, and Al:0.15 to 0.80 percent, less than or equal to 0.02 percent of P, less than or equal to 0.005 percent of S, less than or equal to 0.0050 percent of N, less than or equal to 0.0050 percent of Ti, and the balance of Fe and unavoidable impurities. | 1. 상기 수차 발전기 로터 코어용 고강도 무방향성 전기강의 화학 성분 질량 백분율 최적화 설계는 다음과 같은 것을 특징으로 하는 수차 발전기 로터 코어용 고강도 무방향성 전기강: C≤0.005%, Si 3.20~3.80%, Mn 0.30~1.50%, Al:0.15~0.80%, P≤0.02%, S≤0.005%, N≤0.0050%, Ti ≤0.0050%, 잔부는 Fe 및 불가피한 불순물이다. ¦ 2. 다음을 포함하는 것을 특징으로 하는 수차 발전기 로터 코어용 고강도 무방향성 전기강 제조 방법: (1) 주편을 제조합니다: 제련 및 연속 주조를 통해 전기 강 주조 빌렛을 제조하고, 그 중에, 상기 전기 강 주조 빌렛의 화학 성분 질량 백분율 제어는: C≤0.005%, Si 3.20~3.80%, Mn 0.30~1.50%, Al:0.15~0.80%, P≤0.02%, S≤0.005%, N≤0.0050%, Ti ≤0.0050%, 잔부는 Fe 및 불가피한 불순물이다; (2) 주편 가열 및 열간 압연: 주편의 가열 온도는 105~1150°C, 열간 압연 최종 압연 온도는 850~950°C, 권취 온도는 620~720°C로 제어한다; (3) 상화 및 산세 처리: 열간 압연판을 800~900°C의 상화 처리한 후, 열간 압연판을 산세한다; (4) 냉간 압연: 산세된 열간 압연판은 목표 두께보다 1회 두께 1%~10%더 두꺼운 실제 두께로 냉간 압연한다; (5) 완전 재결정 소둔: 냉간 압연판을 완전 재결정 어닐링하고, 어닐링 온도를 700~1050°C로 제어하고, 어닐링 시간을 60~300초로 제어한다; (6) 평탄 압연: 소둔 후 냉간 압연판을 소압하율로 평탄 압연하고, 압하율을 1%~10%로 제어한다; (7) 코팅액은 코팅되고 건조되어 경화됩니다: 평평하게 압연된 강판을 도포하고 건조하여 경화시키며, 경화온도는 200~400°C, 경화시간은 30~60초로 조절한다. | 1. The high-strength non-oriented electrical steel for the hydro-generator rotor core is characterized by comprising the following chemical components in percentage by mass: less than or equal to 0.005 percent of C, 3.20 to 3.80 percent of Si, 0.30 to 1.50 percent of Mn, and Al:0.15 to 0.80 percent, less than or equal to 0.02 percent of P, less than or equal to 0.005 percent of S, less than or equal to 0.0050 percent of N, less than or equal to 0.0050 percent of Ti, and the balance of Fe and unavoidable impurities. ¦ 2. The manufacturing method of the high-strength non-oriented electrical steel for the rotor core of the hydraulic generator is characterized by comprising the following steps of: (1) Preparing a casting blank: the electrical steel casting blank is prepared through smelting and continuous casting, wherein the mass percentages of chemical components of the electrical steel casting blank are as follows: less than or equal to 0.005 percent of C, 3.20 to 3.80 percent of Si, 0.30 to 1.50 percent of Mn, and Al:0.15 to 0.80 percent, less than or equal to 0.02 percent of P, less than or equal to 0.005 percent of S, less than or equal to 0.0050 percent of N, less than or equal to 0.0050 percent of Ti, and the balance of Fe and unavoidable impurities; (2) Heating and hot rolling a casting blank: the heating temperature of the casting blank is controlled to 1050-1150 ℃, the final rolling temperature of hot rolling is controlled to 850-950 ℃, and the coiling temperature is controlled to 620-720 ℃; (3) Normalizing and acid washing: normalizing the hot rolled plate at 800-900 ℃, and then pickling the hot rolled plate; (4) Cold rolling: the hot rolled plate after pickling is subjected to primary cold rolling to an actual thickness which is 1% -10% thicker than the target thickness; (5) And (3) complete recrystallization annealing: carrying out complete recrystallization annealing on the cold-rolled sheet, wherein the annealing temperature is controlled to be 700-1050 ℃, and the annealing time is controlled to be 60-300 s; (6) Flattening and rolling: performing low-rolling-rate flattening rolling on the annealed cold-rolled sheet, wherein the rolling rate is controlled to be 1% -10%; (7) Coating liquid, and drying and curing: and (3) coating the leveled and rolled steel plate with a coating liquid, drying and curing, wherein the curing temperature is controlled to be 200-400 ℃, and the curing time is controlled to be 30-60 s. | 4 | 2024-10553637 | 2024-05-07 | 118639096 | 2024-09-13 |  |  | Shanxi Taigang Stainless Steel Co.,Ltd. | Jiang Shiyong ¦ Guang Hongbing ¦ Xue Liqiang ¦ Zhang Yugang ¦ Wang Yutian ¦ Lin Yuan |  |  |  | 0 |  | 0 |  | 75879898 | CN118639096A | 1 | 심사중 |  | 8424381023044
JP | JP | P | B2 | 무방향성 전기강판, 철심, 철심 제조 방법, 모터 및 모터 제조 방법 | 무방향성 전기강판, 철심, 철심 제조 방법, 모터 및 모터 제조 방법 | 이 무방향성 전기강판은 모재 강판과 절연 피막을 구비하고, 이 모재 강판은 소정의 화학 조성을 가지며, 모재 강판의 판 두께는 0.10mm 이상 0.35mm이하이며 이 모재 강판을 절단 방향이 판두께 방향과 평행한 절단면에서 보았을 때, 모재 강판의 표면에서 판 두께1/20까지의 표면 영역에서, 평균 결정립 지름이 10μm이하이다. | 이 무방향성 전기강판은 모재 강판과 절연 피막을 구비하고, 이 모재 강판은 소정의 화학 조성을 가지며, 모재 강판의 판 두께는 0.10mm 이상 0.35mm이하이며 이 모재 강판을 절단 방향이 판두께 방향과 평행한 절단면에서 보았을 때, 모재 강판의 표면에서 판 두께1/20까지의 표면 영역에서, 평균 결정립 지름이 10μm이하이다. | 【청구항1】 모재 강판과 절연 피막을 구비하는 무방향성 전기강판에 있어서, 상기 모재 강판이 , 화학 조성으로서, 질량%로, Si:1.0% 이상 5.0%이하, C :0% 이상 0.0050%이하, Mn:0% 이상 3.0%이하, P :0% 이상 0.30%이하, S :0% 이상 0.010%이하, Al:0% 이상 3.0%이하, Zn:0% 이상 0.10%이하, N :0% 이상 0.010%이하, Sn:0% 이상 0.10%이하, Sb:0% 이상 0.10%이하, Ca:0% 이상 0.010%이하, Cr:0% 이상 5.0%이하, Ni:0% 이상 5.0%이하, Cu:0% 이상 5.0%이하, Ce:0% 이상 0.10%이하, B :0% 이상 0.10%이하, O :0% 이상 0.10%이하, Mg:0% 이상 0.10%이하, Ti:0% 이상 0.10%이하, V :0% 이상 0.10%이하, Zr:0% 이상 0.10%이하, Nd:0% 이상 0.10%이하, Bi:0% 이상 0.10%이하, W :0% 이상 0.10%이하, Mo:0% 이상 0.10%이하, Nb:0% 이상 0.10%이하, Y :0% 이상 0.10%이하 (을)를 함유하고 잔부가 Fe 및 불순물로 구성되며, 상기 모재 강판의 판 두께가 , 0.10 mm 이상 0.35 mm이하이며 상기 모재 강판을 절단 방향이 판두께 방향과 평행한 절단면에서 보았을 때, 상기 모재 강판의 표면에서 판 두께1/20까지의 표면 영역에서, 평균 결정립 지름이 10μm이하로 , 상기 표면을 기준으로 판 두께1/20에서 판 두께1/4까지의 중간 영역에서, 평균 결정립 지름이 50μm 이상 200μm이하이며 상기 표면을 기준으로 판 두께1/4에서 판 두께1/2까지의 중앙 영역에서, 평균 결정립 지름이 50μm 이상 200μm이하로 일을 특징으로 하는 무방향성 전기강판. | 【청구항1】 모재 강판과 절연 피막을 구비하는 무방향성 전기강판에 있어서, 상기 모재 강판이 , 화학 조성으로서, 질량%로, Si:1.0% 이상 5.0%이하, C :0% 이상 0.0050%이하, Mn:0% 이상 3.0%이하, P :0% 이상 0.30%이하, S :0% 이상 0.010%이하, Al:0% 이상 3.0%이하, Zn:0% 이상 0.10%이하, N :0% 이상 0.010%이하, Sn:0% 이상 0.10%이하, Sb:0% 이상 0.10%이하, Ca:0% 이상 0.010%이하, Cr:0% 이상 5.0%이하, Ni:0% 이상 5.0%이하, Cu:0% 이상 5.0%이하, Ce:0% 이상 0.10%이하, B :0% 이상 0.10%이하, O :0% 이상 0.10%이하, Mg:0% 이상 0.10%이하, Ti:0% 이상 0.10%이하, V :0% 이상 0.10%이하, Zr:0% 이상 0.10%이하, Nd:0% 이상 0.10%이하, Bi:0% 이상 0.10%이하, W :0% 이상 0.10%이하, Mo:0% 이상 0.10%이하, Nb:0% 이상 0.10%이하, Y :0% 이상 0.10%이하 (을)를 함유하고 잔부가 Fe 및 불순물로 구성되며, 상기 모재 강판의 판 두께가 , 0.10 mm 이상 0.35 mm이하이며 상기 모재 강판을 절단 방향이 판두께 방향과 평행한 절단면에서 보았을 때, 상기 모재 강판의 표면에서 판 두께1/20까지의 표면 영역에서, 평균 결정립 지름이 10μm이하로 , 상기 표면을 기준으로 판 두께1/20에서 판 두께1/4까지의 중간 영역에서, 평균 결정립 지름이 50μm 이상 200μm이하이며 상기 표면을 기준으로 판 두께1/4에서 판 두께1/2까지의 중앙 영역에서, 평균 결정립 지름이 50μm 이상 200μm이하로 일을 특징으로 하는 무방향성 전기강판. | 【청구항1】 모재 강판과 절연 피막을 구비하는 무방향성 전기강판에 있어서, 상기 모재 강판이 , 화학 조성으로서, 질량%로, Si:1.0% 이상 5.0%이하, C :0% 이상 0.0050%이하, Mn:0% 이상 3.0%이하, P :0% 이상 0.30%이하, S :0% 이상 0.010%이하, Al:0% 이상 3.0%이하, Zn:0% 이상 0.10%이하, N :0% 이상 0.010%이하, Sn:0% 이상 0.10%이하, Sb:0% 이상 0.10%이하, Ca:0% 이상 0.010%이하, Cr:0% 이상 5.0%이하, Ni:0% 이상 5.0%이하, Cu:0% 이상 5.0%이하, Ce:0% 이상 0.10%이하, B :0% 이상 0.10%이하, O :0% 이상 0.10%이하, Mg:0% 이상 0.10%이하, Ti:0% 이상 0.10%이하, V :0% 이상 0.10%이하, Zr:0% 이상 0.10%이하, Nd:0% 이상 0.10%이하, Bi:0% 이상 0.10%이하, W :0% 이상 0.10%이하, Mo:0% 이상 0.10%이하, Nb:0% 이상 0.10%이하, Y :0% 이상 0.10%이하 (을)를 함유하고 잔부가 Fe 및 불순물로 구성되며, 상기 모재 강판의 판 두께가 , 0.10 mm 이상 0.35 mm이하이며 상기 모재 강판을 절단 방향이 판두께 방향과 평행한 절단면에서 보았을 때, 상기 모재 강판의 표면에서 판 두께1/20까지의 표면 영역에서, 평균 결정립 지름이 10μm이하로 , 상기 표면을 기준으로 판 두께1/20에서 판 두께1/4까지의 중간 영역에서, 평균 결정립 지름이 50μm 이상 200μm이하이며 상기 표면을 기준으로 판 두께1/4에서 판 두께1/2까지의 중앙 영역에서, 평균 결정립 지름이 50μm 이상 200μm이하로 일을 특징으로 하는 무방향성 전기강판. | 【청구항1】 모재 강판과 절연 피막을 구비하는 무방향성 전기강판에 있어서, 상기 모재 강판이 , 화학 조성으로서, 질량%로, Si:1.0% 이상 5.0%이하, C :0% 이상 0.0050%이하, Mn:0% 이상 3.0%이하, P :0% 이상 0.30%이하, S :0% 이상 0.010%이하, Al:0% 이상 3.0%이하, Zn:0% 이상 0.10%이하, N :0% 이상 0.010%이하, Sn:0% 이상 0.10%이하, Sb:0% 이상 0.10%이하, Ca:0% 이상 0.010%이하, Cr:0% 이상 5.0%이하, Ni:0% 이상 5.0%이하, Cu:0% 이상 5.0%이하, Ce:0% 이상 0.10%이하, B :0% 이상 0.10%이하, O :0% 이상 0.10%이하, Mg:0% 이상 0.10%이하, Ti:0% 이상 0.10%이하, V :0% 이상 0.10%이하, Zr:0% 이상 0.10%이하, Nd:0% 이상 0.10%이하, Bi:0% 이상 0.10%이하, W :0% 이상 0.10%이하, Mo:0% 이상 0.10%이하, Nb:0% 이상 0.10%이하, Y :0% 이상 0.10%이하 (을)를 함유하고 잔부가 Fe 및 불순물로 구성되며, 상기 모재 강판의 판 두께가 , 0.10 mm 이상 0.35 mm이하이며 상기 모재 강판을 절단 방향이 판두께 방향과 평행한 절단면에서 보았을 때, 상기 모재 강판의 표면에서 판 두께1/20까지의 표면 영역에서, 평균 결정립 지름이 10μm이하로 , 상기 표면을 기준으로 판 두께1/20에서 판 두께1/4까지의 중간 영역에서, 평균 결정립 지름이 50μm 이상 200μm이하이며 상기 표면을 기준으로 판 두께1/4에서 판 두께1/2까지의 중앙 영역에서, 평균 결정립 지름이 50μm 이상 200μm이하로 일을 특징으로 하는 무방향성 전기강판. | 9 | 2024-506609 | 2023-09-19 |  |  | 7553877 | 2024-09-10 | NIPPON STEEL CORP | 脇坂 岳顕 ¦ 名取 義顕 | 2022-156745 | JP | 2022-09-29 | 6 | CN113512635B(BE) ¦ JP7445651B2 ¦ JP7127358B2 ¦ JP7159592B2 ¦ JP6805978B2(BE) ¦ JP2005-113252A(BE) | 0 |  | 105228074 | BR112025003948A2 ¦ CN119948193A ¦ EP4596727A1 ¦ IN202517020205 ¦ JP2022-156745 ¦ JP7553877B2 ¦ KR10-2025-0065896A ¦ RU2025106019A ¦ TWI871017B ¦ VN112448A ¦ WOWO2024-070807A1 | 11 | 등록 | NIPPON STEEL CORP | 2724176000127
JP | JP | P | B2 | 적층 코어 및 적층 코어 제조 방법 | 적층 코어 및 적층 코어 제조 방법 | 적층 코어 10은 적층 코어 10은 전기강판 1과 접착성 절연 피막 2가 교대로 적층되고 접착성 절연 피막 2의 완전 반응 후에 있어서, 25℃의 조건 하에서 측정한 경우에서의 적층 방향 D의 인장 접착 강도는 20MPa 이상이다. 적층 코어 10 제조 방법은 접착성 절연 피막 2에서 코팅된 전자 강대를 펀칭하고 전기강판 1을 형성하는 펀칭 공정과 펀칭 공정 후, 전기강판 1을 적층해 몰드 내에 수용하는 수용 공정과 몰드 내의 전기강판 1을 60℃이상 200℃이하의 표면 온도에서 가열하고 3.0MPa 이하에서 가압하여 인접한 전기강판 1끼리를 접착해 적층 코어 10을 형성하는 저압 접착 공정과 저압 접착 공정 후에, 적층 코어 10을 몰드 내에서 취출하는 취출 공정을 포함한다. | 적층 코어 10은 적층 코어 10은 전기강판 1과 접착성 절연 피막 2가 교대로 적층되고 접착성 절연 피막 2의 완전 반응 후에 있어서, 25℃의 조건 하에서 측정한 경우에서의 적층 방향 D의 인장 접착 강도는 20MPa 이상이다. 적층 코어 10 제조 방법은 접착성 절연 피막 2에서 코팅된 전자 강대를 펀칭하고 전기강판 1을 형성하는 펀칭 공정과 펀칭 공정 후, 전기강판 1을 적층해 몰드 내에 수용하는 수용 공정과 몰드 내의 전기강판 1을 60℃이상 200℃이하의 표면 온도에서 가열하고 3.0MPa 이하에서 가압하여 인접한 전기강판 1끼리를 접착해 적층 코어 10을 형성하는 저압 접착 공정과 저압 접착 공정 후에, 적층 코어 10을 몰드 내에서 취출하는 취출 공정을 포함한다. | 【청구항1】 전기강판과 접착성 절연 피막이 교대로 적층되고 상기 접착성 절연 피막의 완전 반응 후, 25℃의 조건 하에서 측정한 경우 둘 수 있는 적층 방향의 인장 접착 강도는 20 MPa 이상이다 적층 코어. | 【청구항1】 전기강판과 접착성 절연 피막이 교대로 적층되고 상기 접착성 절연 피막의 완전 반응 후, 25℃의 조건 하에서 측정한 경우 둘 수 있는 적층 방향의 인장 접착 강도는 20 MPa 이상이다 적층 코어. | 【청구항1】 전기강판과 접착성 절연 피막이 교대로 적층되고 상기 접착성 절연 피막의 완전 반응 후, 25℃의 조건 하에서 측정한 경우 둘 수 있는 적층 방향의 인장 접착 강도는 20 MPa 이상이다 적층 코어. | 【청구항1】 전기강판과 접착성 절연 피막이 교대로 적층되고 상기 접착성 절연 피막의 완전 반응 후, 25℃의 조건 하에서 측정한 경우 둘 수 있는 적층 방향의 인장 접착 강도는 20 MPa 이상이다 적층 코어. | 6 | 2024-519259 | 2023-09-08 |  |  | 7553879 | 2024-09-10 | NIPPON STEEL CORP | 荒牧 高志 | 2022-143134 | JP | 2022-09-08 | 8 | JP2022-018470A ¦ JP7354249B2 ¦ JP6589172B1 ¦ JP6594378B2(BE) ¦ JP6134497B2(BE) ¦ JP4572474B2(BE) ¦ WOWO2021-256533A1(BE) ¦ WOWO2016-017132A1(BE) | 0 |  | 106348785 | BR112025002949A2 ¦ CN119816905A ¦ EP4586286A1 ¦ IN202517012704 ¦ JP2022-143134 ¦ JP7553879B2 ¦ KR10-2868350B1 ¦ MXMX/a/2025/002354A ¦ MYPI2025000886A0 ¦ RU2025104343A ¦ SG11202500900UA ¦ TW202420706A ¦ US2025-0260296A1 ¦ VN113832A ¦ WOWO2024-053732A1 | 15 | 등록 | NIPPON STEEL CORP | 2724176000129
JP | JP | P | B1 | 펀칭 가공성이 우수한 무방향성 전기강판 | 펀칭 가공성이 우수한 무방향성 전기강판 | 【요약】 mass%로, C:0.0050% 이하, Si:2.5~6.5%, Mn:0.05~2.0%, P:0.10% 이하, S:0.0050% 이하, Al:0.30~2.0%, N:0.010% 이하, Pb:0.00010~0.010%, Zn:0.0005~0.020%를 함유하고 상기 Pb와 Zn의 함유량 (mass%) 비[Zn]/[Pb]가 1.58 이상인 성분 조성을 가지며, 압연 방향의 판 두께 단면 내에 존재하는 입자 지름이 0.10μm 이상 5.00μm 미만의 제2상 입자의 입경 분포를 입자 지름을 계급, 개수 밀도를 도수, 계급 폭을 0.10μm로 하는 히스토그램에 나타냈을 때, 상기 입경 분포에서 하기 (3) 식; 여기서 di:계급 i의 계급값 (μm) , Nsi:계급 i의 도수 (개/μm2) (으)로 계산되는 자벽의 핀 고정력이 0.0015 이하인 저철손으로 펀칭 가공성이 우수한 무방향성 전기강판. | 【요약】 mass%로, C:0.0050% 이하, Si:2.5~6.5%, Mn:0.05~2.0%, P:0.10% 이하, S:0.0050% 이하, Al:0.30~2.0%, N:0.010% 이하, Pb:0.00010~0.010%, Zn:0.0005~0.020%를 함유하고 상기 Pb와 Zn의 함유량 (mass%) 비[Zn]/[Pb]가 1.58 이상인 성분 조성을 가지며, 압연 방향의 판 두께 단면 내에 존재하는 입자 지름이 0.10μm 이상 5.00μm 미만의 제2상 입자의 입경 분포를 입자 지름을 계급, 개수 밀도를 도수, 계급 폭을 0.10μm로 하는 히스토그램에 나타냈을 때, 상기 입경 분포에서 하기 (3) 식; 여기서 di:계급 i의 계급값 (μm) , Nsi:계급 i의 도수 (개/μm2) (으)로 계산되는 자벽의 핀 고정력이 0.0015 이하인 저철손으로 펀칭 가공성이 우수한 무방향성 전기강판. | 【청구항1】 C:0.0050 mass%이하, Si:2.5~6.5 mass%, Mn:0.05~2.0 mass%, P:0.1 0 mass%이하, S:0.0050 mass%이하, Al:0.30~2.0 mass%, N:0.010 mass%이하, Pb:0.00010~0.010 mass%, Zn:0.0005~0.020 mass%, Ti:0.0050 mass%이하, Nb:0.0050 mass%이하, V:0.0050 mass%이하 및 O:0.0050 mass%다음을 함유하고 Pb와 Zn의 함유량 (mass%)을 각각[Pb]및[Zn]와 나타내면 했을 때, 상기[Pb]및[Zn]가 하기 (1) 식을 충족하고, 잔부가 Fe 및 불가피한 불순물로 이루어진 성분 조성을 가지며, 압연 방향의 판 두께 단면 내에 존재하는 입자 지름이 0.10μm 이상 5.00μm 미만의 제2상 입자의 입경 분포를 입자 지름을 계급, 개수 밀도를 도수, 계급 폭을 0.10μm로 하는 히스토그램에 나타냈을 때, 상기 입경 분포가 하기 (2) 식을 만 하고 압연 방향의 판 두께 단면 내에 존재하는 입자 지름이 0.10μm 이상 5.00μm 미만의 제2상 입자의 평균 입경이 0.40μm 이상이다 일을 특징으로 하는 무방향성 전기강판. 기 [Zn]/[Pb]≧1.58 ···(1) 여기서 di:계급 i의 계급값 (μm) , Nsi:계급 i의 도수 (개/μm2) | 【청구항1】 C:0.0050 mass%이하, Si:2.5~6.5 mass%, Mn:0.05~2.0 mass%, P:0.1 0 mass%이하, S:0.0050 mass%이하, Al:0.30~2.0 mass%, N:0.010 mass%이하, Pb:0.00010~0.010 mass%, Zn:0.0005~0.020 mass%, Ti:0.0050 mass%이하, Nb:0.0050 mass%이하, V:0.0050 mass%이하 및 O:0.0050 mass%다음을 함유하고 Pb와 Zn의 함유량 (mass%)을 각각[Pb]및[Zn]와 나타내면 했을 때, 상기[Pb]및[Zn]가 하기 (1) 식을 충족하고, 잔부가 Fe 및 불가피한 불순물로 이루어진 성분 조성을 가지며, 압연 방향의 판 두께 단면 내에 존재하는 입자 지름이 0.10μm 이상 5.00μm 미만의 제2상 입자의 입경 분포를 입자 지름을 계급, 개수 밀도를 도수, 계급 폭을 0.10μm로 하는 히스토그램에 나타냈을 때, 상기 입경 분포가 하기 (2) 식을 만 하고 압연 방향의 판 두께 단면 내에 존재하는 입자 지름이 0.10μm 이상 5.00μm 미만의 제2상 입자의 평균 입경이 0.40μm 이상이다 일을 특징으로 하는 무방향성 전기강판. 기 [Zn]/[Pb]≧1.58 ···(1) 여기서 di:계급 i의 계급값 (μm) , Nsi:계급 i의 도수 (개/μm2) | 【청구항1】 C:0.0050 mass%이하, Si:2.5~6.5 mass%, Mn:0.05~2.0 mass%, P:0.1 0 mass%이하, S:0.0050 mass%이하, Al:0.30~2.0 mass%, N:0.010 mass%이하, Pb:0.00010~0.010 mass%, Zn:0.0005~0.020 mass%, Ti:0.0050 mass%이하, Nb:0.0050 mass%이하, V:0.0050 mass%이하 및 O:0.0050 mass%다음을 함유하고 Pb와 Zn의 함유량 (mass%)을 각각[Pb]및[Zn]와 나타내면 했을 때, 상기[Pb]및[Zn]가 하기 (1) 식을 충족하고, 잔부가 Fe 및 불가피한 불순물로 이루어진 성분 조성을 가지며, 압연 방향의 판 두께 단면 내에 존재하는 입자 지름이 0.10μm 이상 5.00μm 미만의 제2상 입자의 입경 분포를 입자 지름을 계급, 개수 밀도를 도수, 계급 폭을 0.10μm로 하는 히스토그램에 나타냈을 때, 상기 입경 분포가 하기 (2) 식을 만 하고 압연 방향의 판 두께 단면 내에 존재하는 입자 지름이 0.10μm 이상 5.00μm 미만의 제2상 입자의 평균 입경이 0.40μm 이상이다 일을 특징으로 하는 무방향성 전기강판. 기 [Zn]/[Pb]≧1.58 ···(1) 여기서 di:계급 i의 계급값 (μm) , Nsi:계급 i의 도수 (개/μm2) | 【청구항1】 C:0.0050 mass%이하, Si:2.5~6.5 mass%, Mn:0.05~2.0 mass%, P:0.1 0 mass%이하, S:0.0050 mass%이하, Al:0.30~2.0 mass%, N:0.010 mass%이하, Pb:0.00010~0.010 mass%, Zn:0.0005~0.020 mass%, Ti:0.0050 mass%이하, Nb:0.0050 mass%이하, V:0.0050 mass%이하 및 O:0.0050 mass%다음을 함유하고 Pb와 Zn의 함유량 (mass%)을 각각[Pb]및[Zn]와 나타내면 했을 때, 상기[Pb]및[Zn]가 하기 (1) 식을 충족하고, 잔부가 Fe 및 불가피한 불순물로 이루어진 성분 조성을 가지며, 압연 방향의 판 두께 단면 내에 존재하는 입자 지름이 0.10μm 이상 5.00μm 미만의 제2상 입자의 입경 분포를 입자 지름을 계급, 개수 밀도를 도수, 계급 폭을 0.10μm로 하는 히스토그램에 나타냈을 때, 상기 입경 분포가 하기 (2) 식을 만 하고 압연 방향의 판 두께 단면 내에 존재하는 입자 지름이 0.10μm 이상 5.00μm 미만의 제2상 입자의 평균 입경이 0.40μm 이상이다 일을 특징으로 하는 무방향성 전기강판. 기 [Zn]/[Pb]≧1.58 ···(1) 여기서 di:계급 i의 계급값 (μm) , Nsi:계급 i의 도수 (개/μm2) | 2 | 2024-504964 | 2023-10-30 |  |  | 7552952 | 2024-09-09 | JFE STEEL CORP | 末廣 龍一 ¦ 大久保 智幸 ¦ 財前 善彰 ¦ 齋藤 勇人 ¦ 宮本 幸乃 | 2022-209327 | JP | 2022-12-27 | 6 | CN114540711B(BE) ¦ JP7284383B2 ¦ JP7256361B2 ¦ WOWO2022-196807A1(BE) ¦ WOWO2020-137500A1(BE) ¦ WOWO2016-002904A1(BE) | 0 |  | 106326349 | CN120187883A ¦ EP4624618A1 ¦ IN202517059842 ¦ JP2022-209327 ¦ JP7552952B1 ¦ KR10-2025-0096858A ¦ MXMX/a/2025/007521A ¦ TWI871091B ¦ WOWO2024-142579A1 | 9 | 등록 | JFE STEEL CORP | 2724175000990
KR | KR | P | B1 |  | 전자기 부품, 특히 고정자 코어 또는 회전자 코어를 제조하기 위한 판금, 및 전자기 부품의 제조 방법 |  | 본 발명은 전자기 부품, 특히 고정자 코어 또는 회전자 코어를 제조하기 위한 판금에 관한 것으로, 상기 판금은 열 활성화 접착제의 접착 커버링으로 코팅된다. 상기 접착제는 고체 수지에 에폭시 수지 60중량부, 잠재성 경화제 0.5-15중량부, 잠재성 촉진제 1-15중량부를 포함한다. 본 발명은 또한 전자기 부품의 제조 방법에 관한 것이다. |  | 전자기 부품, 특히 고정자 코어 또는 회전자 코어를 제조하기 위한 판금으로서, 상기 판금은 열 활성화 접착제의 접착 커버링(adhesive covering)으로 도포되고, 상기 접착제는: 60중량부의 고체 수지 형태의 에폭시 수지; 0.5-15중량부의 잠재성 경화제; 및 1-15중량부의 잠재성 촉진제; 를 포함하고, 상기 잠재성 촉진제가 요소 유도체를 포함하고, 상기 요소 유도체는 4,4's-메틸렌-비스-(페닐디메틸우레아)이고, 상기 접착 커버링은 양쪽 면의 상기 판금에 적용되고 1㎛ 내지 20㎛의 두께를 갖고, 상기 접착 커버링은 제1 두께를 갖는 제1 판금 표면의 제1 부분 커버링 및 제2 두께를 갖는 제2 판금 표면의 제2 부분 커버링으로 구성되고, 상기 제1 두께는 적어도 제2 두께의 1.5배인 것을 특징으로 하는 판금. |  | 1. 전자기 부품, 특히 고정자 코어 또는 회전자 코어를 제조하기 위한 판금으로서, 상기 판금은 열 활성화 접착제의 접착 커버링(adhesive covering)으로 도포되고, 상기 접착제는: 60중량부의 고체 수지 형태의 에폭시 수지; 0.5-15중량부의 잠재성 경화제; 및 1-15중량부의 잠재성 촉진제; 를 포함하고, 상기 잠재성 촉진제가 요소 유도체를 포함하고, 상기 요소 유도체는 4,4's-메틸렌-비스-(페닐디메틸우레아)이고, 상기 접착 커버링은 양쪽 면의 상기 판금에 적용되고 1㎛ 내지 20㎛의 두께를 갖고, 상기 접착 커버링은 제1 두께를 갖는 제1 판금 표면의 제1 부분 커버링 및 제2 두께를 갖는 제2 판금 표면의 제2 부분 커버링으로 구성되고, 상기 제1 두께는 적어도 제2 두께의 1.5배인 것을 특징으로 하는 판금. | 25 | 10-2021-7028851 | 2020-01-17 | 10-2021-0127190 | 2021-10-21 | 10-2704537 | 2024-09-04 | 티센크루프 스틸 유럽 악티엔게젤샤프트 | 레위, 토비아스 ¦ 마샬리차, 카스텐 ¦ 헤르제트, 플로리안 ¦ 티에츠, 마르코 ¦ 카멘, 볼커 ¦ 베임, 알렉산드라 ¦ 위트호프, 크리스티안 | 10-2019-113291 | DE | 2019-05-20 | 5 | JP6480446B2(BE) ¦ KR10-1995-0012783B1(BE) ¦ US10711169B2(BE) ¦ US7655709B2(BE) ¦ US4591529A | 0 |  | 105105480 | CN113748586B ¦ DE10-2019-113291A1 ¦ EP3895279A1 ¦ JP7250959B2 ¦ JP7600291B2 ¦ KR10-2704537B1 ¦ US2022-0220593A1 ¦ WOWO2020-233841A1 | 8 | 등록 | 티센크루프 스틸 유럽 악티엔게젤샤프트 | 3524372000761
KR | KR | P | B1 |  | 무방향성 전기 강판과 모터 코어 그리고 그들의 제조 방법 |  | Si : 2.8 ∼ 6.5 mass% 및 Zn : 0.0005 ∼ 0.0050 mass% 를 함유하는 강 슬래브를 열간 압연하고, 냉간 압연하고, 마무리 어닐링하여 무방향성 전기 강판을 제조할 때, 상기 마무리 어닐링 후에 강판 표면에, Sn, Sb, P, S, Se, As, Te, B, Pb 및 Bi 에서 선택되는 적어도 1 종을 함유하는 피복제를 도포하여 질화 억제능을 갖는 절연 피막을 형성하거나, 또는, 상기 마무리 어닐링 후의 강판 지철 표면에, Sn, Sb, P, S, Se, As, Te, B, Pb 및 Bi 에서 선택되는 적어도 1 종을 함유하는 질화 억제능을 갖는 중간층을 형성하고, 그 중간층 상에 상기 원소를 함유하고 있지 않은 절연 피막을 형성함으로써, 고강도의 로터 코어와, 변형 제거 어닐링 후의 자기 특성이 우수한 스테이터 코어를 동일 소재로부터 제조할 수 있는 무방향성 전기 강판을 얻음과 함께, 상기 강판으로부터 로터 코어와 스테이터 코어로 이루어지는 모터 코어를 제조한다. |  | C : 0.0050 mass% 이하, Si : 2.8 ∼ 6.5 mass%, Mn : 0.1 ∼ 2.0 mass%, P : 0.10 mass% 이하, S : 0.0050 mass% 이하, Al : 0.3 ∼ 2.0 mass%, N : 0.0050 mass% 이하, Zn : 0.0005 ∼ 0.0050 mass%, Ti : 0.0030 mass% 이하, Nb : 0.0030 mass% 이하 및 O : 0.0050 mass% 이하를 함유하고, 잔부가 Fe 및 불가피 불순물로 이루어지는 성분 조성을 가지며, 강판의 표면에 피복층을 갖고, 상기 피복층은, 강판 표면의 최상층에 형성된 절연 피막과, 그 절연 피막과 강판 지철 표면의 사이에 형성된 중간층으로 이루어지고, 그 중간층이, 인산염, Sn 및 Sn 화합물로부터 선택되는 적어도 1 종을 함유하는 것을 특징으로 하는 무방향성 전기 강판. |  | 1. C : 0.0050 mass% 이하, Si : 2.8 ∼ 6.5 mass%, Mn : 0.1 ∼ 2.0 mass%, P : 0.10 mass% 이하, S : 0.0050 mass% 이하, Al : 0.3 ∼ 2.0 mass%, N : 0.0050 mass% 이하, Zn : 0.0005 ∼ 0.0050 mass%, Ti : 0.0030 mass% 이하, Nb : 0.0030 mass% 이하 및 O : 0.0050 mass% 이하를 함유하고, 잔부가 Fe 및 불가피 불순물로 이루어지는 성분 조성을 가지며, 강판의 표면에 피복층을 갖고, 상기 피복층은, 강판 표면의 최상층에 형성된 절연 피막과, 그 절연 피막과 강판 지철 표면의 사이에 형성된 중간층으로 이루어지고, 그 중간층이, 인산염, Sn 및 Sn 화합물로부터 선택되는 적어도 1 종을 함유하는 것을 특징으로 하는 무방향성 전기 강판. ¦ 3. 강 슬래브를 열간 압연하고, 냉간 압연하고, 마무리 어닐링하여 무방향성 전기 강판을 제조하는 방법에 있어서, 상기 강 슬래브는, C : 0.0050 mass% 이하, Si : 2.8 ∼ 6.5 mass%, Mn : 0.1 ∼ 2.0 mass%, P : 0.10 mass% 이하, S : 0.0050 mass% 이하, Al : 0.3 ∼ 2.0 mass%, N : 0.0050 mass% 이하, Zn : 0.0005 ∼ 0.0050 mass%, Ti : 0.0030 mass% 이하, Nb : 0.0030 mass% 이하 및 O : 0.0050 mass% 이하를 함유하고, 잔부가 Fe 및 불가피 불순물로 이루어지는 성분 조성을 가지며, 상기 마무리 어닐링 후에 강판 표면에 피복층을 형성할 때, 상기 피복층으로서, 인산염, Sn 및 Sn 화합물로부터 선택되는 적어도 1 종을 함유하는 처리제를 도포하여 질화 억제능을 갖는 중간층을 형성하고, 그 중간층 상에 인산염, Sn 및 Sn 화합물을 함유하고 있지 않는 절연 피막을 형성하는 것을 특징으로 하는 무방향성 전기 강판의 제조 방법. | 7 | 10-2022-7012208 | 2020-10-12 | 10-2022-0062605 | 2022-05-17 | 10-2703090 | 2024-09-02 | 제이에프이 스틸 가부시키가이샤 | 자이젠 요시아키 ¦ 나카가와 노부코 ¦ 오다 요시히코 ¦ 오쿠보 도모유키 ¦ 다다 지요코 | 2019-222090 | JP | 2019-12-09 | 4 | EP3556882B1(BE) ¦ KR10-0479992B1(BE) ¦ WOWO2019-017426A1(BE) ¦ WOWO2018-025941A1(BE) | 0 |  | 104339730 | CN114630918B ¦ EP4036257A1 ¦ IN540555 ¦ JP2019-222090 ¦ JP7310880B2 ¦ KR10-2703090B1 ¦ MXMX/a/2022/006359A ¦ TH2201003217A ¦ TWI759990B ¦ US2022-0372600A1 ¦ WOWO2021-117325A1 | 11 | 등록 | 제이에프이 스틸 가부시키가이샤 | 3524364001086
PCT | PCT | P | A1 | 무방향성 전기강판 및 그 제조 방법 | NON-ORIENTED ELECTROMAGNETIC STEEL SHEET AND METHOD FOR MANUFACTURING SAME | 고강도라 하더라도, 우수한 자기 특성을 얻을 수 있고, 또한 우수한 펀칭 가공성이 얻어지는 무방향성 전기강판을 제공한다. 본 발명에 의한 무방향성 전기강판은 TS가 580 MPa보다 높고 파단면의 입계 영역에서 얻어진 오거 미분 스펙트럼의 전자 에너지 700 eV부근에서의 Fe의 peak-to-peak값 Fe700에 대한, 전자 에너지 120 eV부근에서의 P의 peak-to-peak값 P120의 비인 P120/Fe700를[P]GB와 정의하고 파단면의 입자 내 영역에서 얻어진 오거 미분 스펙트럼의 Fe700에 대한 P120의 비인 P120/Fe700를[P]IG와 정의했을 때 식 (1)을 충족하고, TS와 YP와의 차분ΔS가 110 MPa 이하이며 평균 결정립 지름 D (μm)가 식 (2)을 만족한다. [P]GB/[P]IG>2.0 (1) D≦100-15×[P]GB/[P]IG+1500/TS (2) | Provided is a non-oriented electromagnetic steel sheet which, despite having high strength, has excellent magnetic properties and superior punching workability. The non-oriented electromagnetic steel sheet of the present invention has a TS higher than 580 MPa and satisfies formula (1) when P120/Fe700, which is the ratio of a peak-to-peak value P120 of P near electron energy of 120eV to a peak-to-peak value Fe700 of Fe near electron energy of 700 eV in an Auger differential spectrum obtained in a grain boundary region of a fracture surface, is defined as [P]GB, and when P120/Fe700, which is the ratio of P120 to Fe700 of an Auger differential spectrum obtained in the intragrain region of the fracture surface, is defined as [P]IG. A difference ΔS between TS and YP is equal to or less than 110 MPa, and an average crystal grain diameter D (μm) satisfies formula (2). Formula (1): [P]GB/[P]IG>2.0. Formula (2): D≦100-15×[P]GB/[P]IG+1500/TS. | 무방향성 전기강판으로서, 질량%로, Si:3.2~4.5%, Mn:0.3~3.5%, sol.Al:0.2~2.0%, C:0.0010~0.0030%, N:0% 초과 0.0050%이하, O:0% 초과 0.0200%이하, P:0% 초과 0.100%이하, S:0% 초과 0.0030%이하, Ti:0% 초과 0.0030%이하, Mo:0~0.100%, Cr:0~1.000%, Ni:0~0.50%, Cu:0~0.50%, B:0~0.0010%, Zn:0~0.0050%, Ga:0~0.0050%, Ge:0~0.0050%, As:0~0.0100%, Sn:0~0.20%, Sb:0~0.10%, Ca:0~0.0050%, La:0~0.0050%, Ce:0~0.0050%, Nd:0~0.0010%, Mg:0~0.0030% 및 잔부가 Fe 및 불순물로 구성되며, 인장 강도 TS가 580 MPa보다 높고 상기 무방향성 전기강판의 파단면의 입계 영역에서 오거 전자분광법으로 원소 분석을 실시해 Fe 및 P의 오거 미분 스펙트럼을 구해 얻어진 상기 오거 미분 스펙트럼의 전자 에너지 700 eV부근에서의 Fe의 peak-to-peak값 Fe700에 대한, 전자 에너지 120 eV부근에서의 P의 peak-to-peak값 P120의 비인 P120/Fe700를[P]GB와 정의하고 상기 무방향성 전기강판의 파단면의 입자 내 영역에서 오거 전자분광법으로 원소 분석을 실시해 Fe 및 P의 오거 미분 스펙트럼을 구해 얻어진 상기 오거 미분 스펙트럼의 전자 에너지 700 eV부근에서의 Fe의 peak-to-peak값 Fe700에 대한, 전자 에너지 120 eV부근에서의 P의 peak-to-peak값 P120의 비인 P120/Fe700를[P]IG와 정의했을 때, 식 (1)을 충족하고, 상기 인장 강도 TS와 항복 강도 YP와의 차분ΔS가 110 MPa 이하이며 평균 결정립 지름 D (μm)가 식 (2)을 만족하는 무방향성 전기강판. [P]GB/[P]IG>2.0 (1) D≦100-15×[P]GB/[P]IG+1500/TS (2) 여기서 식 (2) 중의 TS에는, 인장 강도 TS (MPa)의 수치가 대입된다. | It is a non-oriented electrical steel sheet, In mass %, Si:3.2~4.5%、 Mn:0.3~3.5%、 sol.Al:0.2~2.0%、 C:0.0010~0.0030%、 N: 0% to 0.0050%, O: 0% to 0.0200%, P: 0% to 0.100%, S: 0% to 0.0030%, Ti: 0% to 0.0030%, Mo:0~0.100%、 Cr:0~1.000%、 Ni:0~0.50%、 Cu:0~0.50%、 B:0~0.0010%、 Zn:0~0.0050%、 Ga:0~0.0050%、 Ge:0~0.0050%、 As:0~0.0100%、 Sn:0~0.20%、 Sb:0~0.10%、 Ca:0~0.0050%、 La:0~0.0050%、 Ce:0~0.0050%、 Nd:0~0.0010%、 Mg: 0~0.0030%, and, The remainder is composed of Fe and impurities, Tensile strength TS is higher than 580 MPa, Elemental analysis was performed by Auger electron spectroscopy in the grain boundary region of the fracture surface of the non-oriented electrical steel sheet to obtain the Auger differential spectra of Fe and P, and the peak-to-peak value of P in the vicinity of the electron energy of 700 eV for the peak-to-peak value of Fe700 in the vicinity of the electron energy of 700 eV obtained of the Auger derivative spectrumP120 / Fe700, which is a ratio of 120, is defined as [P] GB, Elemental analysis was performed by Auger electron spectroscopy in the intragranular region of the fracture surface of the non-oriented electrical steel sheet to obtain the Auger differential spectra of Fe and P, and the peak-to-peak value of P in the vicinity of the electron energy of 700 eV for the peak-to-peak value of Fe700 in the vicinity of the electron energy of 700 eV of the obtained Auger derivative spectrumWhen P120 / Fe700, which is a ratio of 120, is defined as [P] IG, equation (1) is satisfied, The difference ΔS between the tensile strength TS and the yield strength YP is 110 MPa or less, The average crystal grain size D (μm) satisfies equation (2), Non-oriented electrical steel sheet. [P]GB/[P]IG>2.0 (1) D≦100-15×[P]GB/[P]IG+1500/TS (2) Here, the numerical value of the tensile strength TS (MPa) is substituted for TS in the formula (2). |  |  |  | PCT-JP2024-005121 | 2024-02-14 | WO2024-172095 | 2024-08-22 |  |  | NIPPON STEEL CORPORATION | NATORI, Yoshiaki ¦ YASHIKI, Hiroyoshi ¦ MURAKAWA, Tesshu ¦ FUKUCHI, Minako | 2023-022042 | JP | 2023-02-15 |  |  |  |  | 106331757 | CN120677262A ¦ IN202517080786 ¦ JP2023-022042 ¦ KR10-2025-0140118A ¦ MXMX/a/2025/009308A ¦ TWI898429B ¦ WOWO2024-172095A1 | 7 |  |  | 6024034003835
PCT | PCT | P | A1 | 무방향성 전기강판 및 그 제조 방법 | NON-ORIENTED ELECTRICAL STEEL SHEET AND METHOD FOR MANUFACTURING SAME | 모재의 화학 조성이 , 질량%로, C:0.0040% 이하, Si:3.50% 초과 4.50%이하, Mn:0.60% 미만, Al:0.30~0.90%, P:0.030% 이하, S:0.0018% 이하, N:0.0040% 이하, Ti:0.0040% 미만, Nb:0.0050% 미만, Zr:0.0050% 미만, V:0.0050% 미만, Cu:0.200% 미만, Ni:0.500% 미만, Sn 및 Sb의 1종 또는 2종의 합계:0.005~0.060%, 잔부:Fe 및 불순물이며[4.2≦Si+Al+0.5×Mn≦4.9]를 만족하고 모재의 평균 결정립 지름이 , 10~40μm이며{111}<112>방위의 집적도가 8.0 이하이며 모재의 판 두께가 0.10~0.30 mm인 무방향성 전기강판. | This non-oriented electrical steel sheet has a base material chemical composition comprising, in terms of mass%, 0.0040% or less of C, more than 3.50% but not more than 4.50% of Si, less than 0.60% of Mn, 0.30-0.90% of Al, 0.030% or less of P, 0.0018% or less of S, 0.0040% or less of N, less than 0.0040% of Ti, less than 0.0050% of Nb, less than 0.0050% of Zr, less than 0.0050% of V, less than 0.200% of Cu, less than 0.500% of Ni, and 0.005-0.060% of the total of one or both of Sn and Sb, with the remainder being Fe and impurities, wherein [4.2 ≤ Si + Al + 0.5 × Mn ≤ 4.9] is satisfied, the average crystal grain size of the base material is 10-40 μm, the degree of integration of the {111} <112> direction is 8.0 or less, and the sheet thickness of the base material is 0.10-0.30 mm. | 모재의 화학 조성이 , 질량%로, C:0.0040% 이하, Si:3.50% 초과 4.50%이하, Mn:0.60% 미만, Al:0.30~0.90%, P:0.030% 이하, S:0.0018% 이하, N:0.0040% 이하, Ti:0.0040% 미만, Nb:0.0050% 미만, Zr:0.0050% 미만, V:0.0050% 미만, Cu:0.200% 미만, Ni:0.500% 미만, Sn 및 Sb의 1종 또는 2종의 합계:0.005~0.060%, 잔부:Fe 및 불순물이며 하기 (i) 식을 만족하고 상기 모재의 평균 결정립 지름이 , 10~40μm이며 상기 모재의 표면에서 판 두께1/4의 위치에서의{111}<112>방위의 집적도가 8.0 이하이며 상기 모재의 판 두께가 0.10~0.30 mm인 무방향성 전기강판. 4.2≦Si+Al+0.5×Mn≦4.9 ···(i) 단, 상기 식 중의 원소 기호는 각 원소의 함유량 (질량%)이다. | The chemical composition of the base metal is % by mass, C: 0.0040% or less, Si: more than 3.50% and less than or equal to 4.50%, Mn: less than 0.60%, Al:0.30~0.90%、 P: not more than 0.030%, S: not more than 0.0018%, N: 0.0040% or less, Ti: less than 0.0040%, Nb: less than 0.0050%, Zr: less than 0.0050%, V: less than 0.0050%, Cu: less than 0.200%, Ni: less than 0.500%, Sum of 1 or 2 types of Sn and Sb: 0.005 ~ 0.060%, Remains: Fe and impurities and Satisfying the following equation (i), The average crystal grain size of the base material is 10 ~ 40 μm, The degree of integration in the direction of {111}< 112 > at a position of 1/4 thickness from the surface of the base material is 8.0 or less, The thickness of the base metal is 0.10 ~ 0.30 mm, Non-oriented electrical steel sheet. 4.2≦Si+Al+0.5×Mn≦4.9 ・・・(i) However, the element symbol in the above formula is the content (mass %) of each element. |  |  |  | PCT-JP2024-005218 | 2024-02-15 | WO2024-172106 | 2024-08-22 |  |  | NIPPON STEEL CORPORATION | YASHIKI, Hiroyoshi ¦ NATORI, Yoshiaki ¦ KATAOKA, Takashi ¦ TAKEDA, Kazutoshi ¦ MASUMITSU, Naoto ¦ GOHMOTO, Yuuya ¦ IMOTO, Yasushi | 2023-021568 | JP | 2023-02-15 |  |  |  |  | 106331772 | CN120693420A ¦ IN202517077155 ¦ JP2023-021568 ¦ KR10-2025-0142447A ¦ MXMX/a/2025/009309A ¦ TWI869198B ¦ WOWO2024-172106A1 | 7 |  |  | 6024034003846
PCT | PCT | P | A1 | 무방향성 전기강판, 모터 코어 및 모터 | NON-ORIENTED ELECTRICAL STEEL SHEET, MOTOR CORE AND MOTOR | α-γ변태가 발생할 수 있는 조성으로서, sol.Al:0.3%~0.7%, Ti를 0.0005%~0.0020% 함유하고 Si, Mn 및 sol.Al의 함유량이 소정의 관계가 되도록 하고 강판 표면을 전자선 후방 산란 회절 부착 주사형 전자현미경 (SEM-EBSD)으로 측정했을 때의{hkl}<uvw>방위 (여유도 10°이내)의 결정립 전체 시야에 대한 면적률을 Ahkl-uvw라고 표기했을 때, A411-011이15% 이상이며 석출물의 개수 밀도가 0.000 하나 /μm2~0.3000개/μm2이다. | This non-oriented electrical steel sheet has a composition that may undergo an α-γ transformation. The composition contains 0.3% to 0.7% of sol. Al and 0.0005% to 0.0020% of Ti, with the contents of Si, Mn and sol. Al satisfying a specific relationship. When the surface of the steel sheet is measured using a scanning electronic microscope with electron backscattered diffraction (SEM-EBSD), if the area ratio of crystal grains in a \{hkl\}<uvw> orientation (with a tolerance within 10°) with respect to the entire field of view is represented by Ahkl-uvw, A411-011 is 15% or more, and the number density of precipitates is 0.0001 per μm2 to 0.3000 per μm2. | C:0.010% 이하, Si:1.50%~4.00%, sol.Al:0.3%~0.7%, S:0.010% 이하, N:0.010% 이하, Ti:0.0005%~0.0020%Mn, Ni, Cu로 이루어진 군에서 선택되는 1종 이상:총계로 2.50%~5.00%, Co:0.000%~1.000%, Sn:0.000%~0.400%, Sb:0.000%~0.400% 및 P:0.000%~0.400%를 함유하고 Mn함유량 (질량%)을[Mn], Ni함유량 (질량%)을[Ni], Cu함유량 (질량%)을[Cu], Si함유량 (질량%)을[Si], sol.Al 함유량 (질량%)을[sol.Al], P함유량 (질량%)을[P]로 했을 때, 다음 (1) 식 및 (2) 식을 충족하고, 잔부가 Fe 및 불순물로 이루어진 화학 조성을 가지며, 강판 표면을 전자선 후방 산란 회절 부착 주사형 전자현미경 (SEM-EBSD)으로 측정했을 때의{hkl}<uvw>방위 (여유도 10°이내)의 결정립 전체 시야에 대한 면적률을 Ahkl-uvw라고 표기했을 때, A411-011이15% 이상이며 석출물의 개수 밀도가 0.000 하나 /μm2~0.3000개/μm2임을 특징으로 하는 무방향성 전기강판. (2×[Mn]+2.5×[Ni]+[Cu])-([Si]+2×[sol.Al]+4×[P]) ≧3.0% ···(1) 10.5≦ ([Si]+[Mn]) ÷[sol.Al]≦12.5 ···(2) | C: 0.010% or less, Si:1.50%~4.00%、 sol.Al:0.3%~0.7%、 S: 0.010% or less, N: not more than 0.010%, Ti:0.0005%~0.0020% One or more species selected from the group consisting of Mn, Ni, Cu: 2.50% ~ 5.00% in total, Co:0.000%~1.000%、 Sn:0.000%~0.400%、 Sb: 0.000%~0.400%, and P: Contains 0.000%~0.400%, When the Mn content (mass %) is [Mn], the Ni content (mass %) is [Ni], the Cu content (mass %) is [Cu], the Si content (mass %) is [Si], the sol.Al content (mass %) is [sol.Al], and the P content (mass %) is [P], the following equations (1) and (2) are satisfied, The residue has a chemical composition consisting of Fe and impurities, When the surface of the steel plate is measured with a scanning electron microscope with electron backscatter diffraction (SEM-EBSD), the area ratio of the crystal grain in the direction of {hkl}><uvw (within 10°) to the total field of view of the grain is expressed as Ahkl-uvw, A411-011 is 15% or more, Precipitate density of 0.0001 pcs/μm2~0.3000 pcs/μm2Non-oriented electrical steel sheet. (2×[Mn]+2.5×[Ni]+[Cu])-([Si]+2×[sol.Al]+4×[P])≧3.0% ・・・(1) 10.5≦([Si]+[Mn])÷[sol.Al]≦12.5 ・・・(2) |  |  |  | PCT-JP2024-005289 | 2024-02-15 | WO2024-172115 | 2024-08-22 |  |  | NIPPON STEEL CORPORATION | FUKUCHI, Minako ¦ NATORI, Yoshiaki ¦ MURAKAWA, Tesshu | 2023-023379 | JP | 2023-02-17 |  |  |  |  | 106331640 | CN120677261A ¦ IN202517069339 ¦ JP2023-023379 ¦ KR10-2025-0126091A ¦ MXMX/a/2025/009218A ¦ MYPI2025004266A0 ¦ SG11202504785XA ¦ TWI875475B ¦ WOWO2024-172115A1 | 9 |  |  | 6024034003855
JP | JP | P | B1 | 무방향성 전기강판과 그 제조 방법 | 무방향성 전기강판과 그 제조 방법 | 【요약】 자속밀도의 저하나 생산성 저하를 초래하지 않는 고자속밀도역의 저철손의 무방향성 전기강판을 제공함과 동시에, 그 유리한 제조 방법을 제안한다. C, Si, Mn, P, S, Al, N, Co, Ti, Nb, O를 함유하는 성분 조성을 가지며, 적어도 한쪽 강판의 표면에, Si, Al 및 Co를 함유하는 산화물층을 가지며, 강판 표층의 질소량이 0.01 mass%이하이며 강판판 두께 중심부의 질소량 Nc와 강판 표층의 질소량 (NasAlN)이 하기 (1) 식을 만족하고 50 Hz, 1.7 T에서 여자한 강판의 철손이 3.2 W/kg이하의 무방향성 전기강판이다. 상기 성분 조성을 함유하는 강철 슬래브를 열간 압연하고 어닐링, 또는 어닐링하지 않고 냉각 압연하고 전해 탈지 처리하고 마무리 어닐링을 실시하는 공정을 포함하고 상기 전해 탈지 처리는 알칼리액의 전기량 밀도, 농도, 액온, 처리 시간이 규정되고 상기 마무리 어닐링은 저이슬점으로 하는 무방향성 전기강판 제조 방법이다. (NasAlN) /Nc≦3.0···(1) | 【요약】 자속밀도의 저하나 생산성 저하를 초래하지 않는 고자속밀도역의 저철손의 무방향성 전기강판을 제공함과 동시에, 그 유리한 제조 방법을 제안한다. C, Si, Mn, P, S, Al, N, Co, Ti, Nb, O를 함유하는 성분 조성을 가지며, 적어도 한쪽 강판의 표면에, Si, Al 및 Co를 함유하는 산화물층을 가지며, 강판 표층의 질소량이 0.01 mass%이하이며 강판판 두께 중심부의 질소량 Nc와 강판 표층의 질소량 (NasAlN)이 하기 (1) 식을 만족하고 50 Hz, 1.7 T에서 여자한 강판의 철손이 3.2 W/kg이하의 무방향성 전기강판이다. 상기 성분 조성을 함유하는 강철 슬래브를 열간 압연하고 어닐링, 또는 어닐링하지 않고 냉각 압연하고 전해 탈지 처리하고 마무리 어닐링을 실시하는 공정을 포함하고 상기 전해 탈지 처리는 알칼리액의 전기량 밀도, 농도, 액온, 처리 시간이 규정되고 상기 마무리 어닐링은 저이슬점으로 하는 무방향성 전기강판 제조 방법이다. (NasAlN) /Nc≦3.0···(1) | 【청구항1】 질량%로, C :0.0050% 이하, Si:2.0~6.5%, Mn:0.05~2.00%, P :0.10% 이하, S :0.0050% 이하, Al:0.3~2.0%, N :0.0010~0.0050%, Co:0.0010~0.010%, Ti:0.0030% 이하, Nb:0.0030% 이하, O :0.0050% 이하, (을)를 함유하고 잔부가 Fe 및 불가피한 불순물로 이루어진 성분 조성을 가지며, 적어도 한쪽 강판의 표면에, Si, Al 및 Co를 함유하는 산화물층을 가지며, 강판의 표면에서 판 두께1/20까지의 층 내에서 AlN로서 존재하는 강판 표층의 질소량 (NasAlN)이 0.01 질량%이하이며 강판판 두께 중심부의 질소량 Nc와 상기 강판 표층의 질소량 (NasAlN)이 하기 (1) 식을 만족하고 50 Hz, 1.7 T에서 여자한 강판의 철손이 3.2 W/kg이하, 임을 특징으로 하는 무방향성 전기강판. 기 (NasAlN) /Nc≦3.0 ···(1) | 【청구항1】 질량%로, C :0.0050% 이하, Si:2.0~6.5%, Mn:0.05~2.00%, P :0.10% 이하, S :0.0050% 이하, Al:0.3~2.0%, N :0.0010~0.0050%, Co:0.0010~0.010%, Ti:0.0030% 이하, Nb:0.0030% 이하, O :0.0050% 이하, (을)를 함유하고 잔부가 Fe 및 불가피한 불순물로 이루어진 성분 조성을 가지며, 적어도 한쪽 강판의 표면에, Si, Al 및 Co를 함유하는 산화물층을 가지며, 강판의 표면에서 판 두께1/20까지의 층 내에서 AlN로서 존재하는 강판 표층의 질소량 (NasAlN)이 0.01 질량%이하이며 강판판 두께 중심부의 질소량 Nc와 상기 강판 표층의 질소량 (NasAlN)이 하기 (1) 식을 만족하고 50 Hz, 1.7 T에서 여자한 강판의 철손이 3.2 W/kg이하, 임을 특징으로 하는 무방향성 전기강판. 기 (NasAlN) /Nc≦3.0 ···(1) | 【청구항1】 질량%로, C :0.0050% 이하, Si:2.0~6.5%, Mn:0.05~2.00%, P :0.10% 이하, S :0.0050% 이하, Al:0.3~2.0%, N :0.0010~0.0050%, Co:0.0010~0.010%, Ti:0.0030% 이하, Nb:0.0030% 이하, O :0.0050% 이하, (을)를 함유하고 잔부가 Fe 및 불가피한 불순물로 이루어진 성분 조성을 가지며, 적어도 한쪽 강판의 표면에, Si, Al 및 Co를 함유하는 산화물층을 가지며, 강판의 표면에서 판 두께1/20까지의 층 내에서 AlN로서 존재하는 강판 표층의 질소량 (NasAlN)이 0.01 질량%이하이며 강판판 두께 중심부의 질소량 Nc와 상기 강판 표층의 질소량 (NasAlN)이 하기 (1) 식을 만족하고 50 Hz, 1.7 T에서 여자한 강판의 철손이 3.2 W/kg이하, 임을 특징으로 하는 무방향성 전기강판. 기 (NasAlN) /Nc≦3.0 ···(1) | 【청구항1】 질량%로, C :0.0050% 이하, Si:2.0~6.5%, Mn:0.05~2.00%, P :0.10% 이하, S :0.0050% 이하, Al:0.3~2.0%, N :0.0010~0.0050%, Co:0.0010~0.010%, Ti:0.0030% 이하, Nb:0.0030% 이하, O :0.0050% 이하, (을)를 함유하고 잔부가 Fe 및 불가피한 불순물로 이루어진 성분 조성을 가지며, 적어도 한쪽 강판의 표면에, Si, Al 및 Co를 함유하는 산화물층을 가지며, 강판의 표면에서 판 두께1/20까지의 층 내에서 AlN로서 존재하는 강판 표층의 질소량 (NasAlN)이 0.01 질량%이하이며 강판판 두께 중심부의 질소량 Nc와 상기 강판 표층의 질소량 (NasAlN)이 하기 (1) 식을 만족하고 50 Hz, 1.7 T에서 여자한 강판의 철손이 3.2 W/kg이하, 임을 특징으로 하는 무방향성 전기강판. 기 (NasAlN) /Nc≦3.0 ···(1) | 7 | 2023-579663 | 2023-08-31 |  |  | 7541638 | 2024-08-21 | JFE STEEL CORP | 財前 善彰 ¦ 大久保 智幸 ¦ 齋藤 勇人 ¦ 田中 孝明 ¦ 末廣 龍一 | 2022-174748 | JP | 2022-10-31 | 4 | CN114214561B(BE) ¦ JP4559879B2(BE) ¦ JP1990-240214A(BE) ¦ WOWO2020-136993A1(BE) | 0 |  | 104357745 | CN120092101A ¦ EP4600386A1 ¦ IN202517046962 ¦ JP2022-174748 ¦ JP7541638B1 ¦ KR10-2025-0096805A ¦ MXMX/a/2025/004948A ¦ TWI879181B ¦ WOWO2024-095595A1 | 9 | 등록 | JFE STEEL CORP | 2724162000005
PCT | PCT | P | A9 | 무방향성 전기강판, 그 제조 방법 및 이를 포함하여 구성되는 회전 전기기계 | NON-ORIENTED ELECTROMAGNETIC STEEL SHEET, METHOD FOR PRODUCING SAME, AND ROTARY ELECTRIC MACHINE CONTAINING SAME | (과제) 내자기 시효성이 우수하고, 스트레처 스트레인이 잘 발생하지 않는 신규한 무방향성 전기강판, 그 제조 방법 및 이를 포함하여 구성되는 회전 전기기계를 제공하는 것. (해결 수단) 화학 조성은 질량%로, C:0.0100% 이하, Si:2.6% 이상 4.5%이하, Mn:0.10% 이상 3.00%이하, P:0.15% 이하, S:0.0040% 이하, N:0.0040% 이하, Al:0.10% 이상 2.00%이하, Sn 및 Sb에서 선택되는 1종 이상:0~0.200%, Cr:0.001~5.000% 및 소정량의 임의 부가 원소 (Ni, Cu, Ca, Mg, REM, Ti, B, O) 및 잔부:Fe 및 불순물로 구성되고,8% 왜곡을 부여한 후에 100℃에서 1시간의 시효 처리를 수행했을 때의 시효 처리 전후의 하강복점의 차이 :A.I.(이)가 40 MPa 미만임을 특징으로 하는 무방향성 전기강판, 그 제조 방법 및 이를 포함하는 회전 전기기계. | (Problem) To provide a novel non-oriented electromagnetic steel sheet that has excellent magnetic aging resistance and does not tend to develop stretcher strain, a method for producing the same, and a rotary electric machine containing the same. (Solution) A non-oriented electromagnetic steel sheet comprising a chemical composition of, in mass%, C: 0.0100% or less, Si: 2.6-4.5% inclusive, Mn: 0.10-3.00% inclusive, P: 0.15% or less, S: 0.0040% or less, N: 0.0040% or less, Al: 0.10-2.00% inclusive, one or more selected from Sn and Sb: 0-0.200%, Cr: 0.001-5.000%, predetermined amounts of optionally added elements (Ni, Cu, Ca, Mg, REM, Ti, B, O), and remainder: Fe and impurities, the non-oriented electromagnetic steel sheet being characterized in that the difference: A.I. in the lower yield point before and after aging when aged for one hour at 100°C after application of 8% strain is less than 40 MPa; a method for producing the same; and a rotary electric machine containing the same. | 화학 조성은 질량%로, C:0.0100% 이하, Si:2.6% 이상 4.5%이하, Mn:0.10% 이상 3.00%이하, P:0.15% 이하, S:0.0040% 이하, N:0.0040% 이하, Al:0.10% 이상 2.00%이하, Sn 및 Sb에서 선택되는 1종 이상:0~0.200%, Cr:0.001~5.000%, Ni:0~5.000%, Cu:0~5.000%, Ca:0~0.020%, Mg:0~0.0200% 및 희토류 원소 (REM):0~0.020%, Ti:0.0100% 미만, B:0%~0.0050%, O:0%~0.0200% 및 잔부:Fe 및 불순물로 구성되고,8% 왜곡을 부여한 후에 100℃에서 1시간의 시효 처리를 수행했을 때의 시효 처리 전후의 하강복점의 차이 :A.I.(이)가 40 MPa 미만임을 특징으로 하는 무방향성 전기강판. | The chemical composition is mass %, C: 0.0100% or less, Si: 2.6% to 4.5%, Mn: 0.10% to 3.00%, P: 0.15% or less, S: 0.0040% or less, N: 0.0040% or less, Al: 0.10% to 2.00% or less, Sn and Sb to choose one or more species: 0~0.200%, Cr: 0.001~5.000%, Ni: 0~5.000%, It consists of Cu: 0~5.000%, Ca: 0~0.020%, Mg: 0~0.0200% and Rare Earth Elements (REM): 0~0.020%, Ti: less than 0.0100%, B: 0%~0.0050%, O: 0%~0.0200%, as well as residues: Fe and impurities, Difference in the descending point before and after aging treatment when aging at 100°C after applying 8% distortion: Non-directional electrical steel plate characterized by A.I. less than 40 MPa. |  |  |  | PCT-JP2024-004091 | 2024-02-07 | WO2024-166942 | 2024-08-15 |  |  | NIPPON STEEL CORPORATION | MURAKAWA, Tesshu | 2023-018386 | JP | 2023-02-09 |  |  |  |  | 106330672 | CN120659900A ¦ IN202517066890 ¦ JP2023-018386 ¦ JP7644404B2 ¦ KR10-2025-0133704A ¦ MXMX/a/2025/009263A ¦ TWI893648B ¦ WOWO2024-166942A9 | 8 |  |  | 6025030002464
KR | KR | P | B1 |  | 코어 블록, 적층 코어 및 회전 전기 기기 |  | 적층 코어는, 환상으로 복수개를 연결함으로써 적층 코어를 구성하는 코어 블록이며, 서로 적층된 복수의 전자 강판편과, 적층 방향으로 인접하는 상기 전자 강판편끼리의 사이에 마련되고, 상기 전자 강판편끼리를 각각 접착하는 접착부를 구비하고, 상기 접착부에 의한 상기 전자 강판편의 접착 면적률이, 1% 이상, 60% 이하인 코어 블록. |  | 환상으로 복수개를 연결함으로써 적층 코어를 구성하는 코어 블록이며, 서로 적층된 복수의 전자 강판편과, 적층 방향으로 인접하는 상기 전자 강판편끼리의 사이에 마련되고, 상기 전자 강판편끼리를 각각 접착하는 접착부를 구비하고, 상기 전자 강판편은 원호 형상의 코어 백부와, 상기 코어 백부로부터 상기 코어 백부의 직경 방향의 일방측으로 돌출되는 티스부를 갖고, 상기 접착부는, 상기 티스부의 둘레 방향 양측의 주연을 따라서 연장되는 한 쌍의 제1 부분과, 상기 제1 부분의 기단부로부터 상기 코어 백부의 직경 방향의 일방측의 주연을 따라서 각각 둘레 방향 양측으로 연장되는 한 쌍의 제3 부분과, 상기 코어 백부의 직경 방향의 타방측의 주연을 따라서 둘레 방향으로 연장되는 제4 부분을 가지며, 상기 접착부에 의한 상기 전자 강판편의 접착 면적률이, 1% 이상, 60% 이하인 코어 블록. |  | 1. 환상으로 복수개를 연결함으로써 적층 코어를 구성하는 코어 블록이며, 서로 적층된 복수의 전자 강판편과, 적층 방향으로 인접하는 상기 전자 강판편끼리의 사이에 마련되고, 상기 전자 강판편끼리를 각각 접착하는 접착부를 구비하고, 상기 전자 강판편은 원호 형상의 코어 백부와, 상기 코어 백부로부터 상기 코어 백부의 직경 방향의 일방측으로 돌출되는 티스부를 갖고, 상기 접착부는, 상기 티스부의 둘레 방향 양측의 주연을 따라서 연장되는 한 쌍의 제1 부분과, 상기 제1 부분의 기단부로부터 상기 코어 백부의 직경 방향의 일방측의 주연을 따라서 각각 둘레 방향 양측으로 연장되는 한 쌍의 제3 부분과, 상기 코어 백부의 직경 방향의 타방측의 주연을 따라서 둘레 방향으로 연장되는 제4 부분을 가지며, 상기 접착부에 의한 상기 전자 강판편의 접착 면적률이, 1% 이상, 60% 이하인 코어 블록. | 14 | 10-2021-7041510 | 2020-06-22 | 10-2022-0010609 | 2022-01-25 | 10-2695729 | 2024-08-12 | 닛폰세이테츠 가부시키가이샤 | 히라야마 류 ¦ 다케다 가즈토시 | 2019-118337 | JP | 2019-06-26 | 4 | JP2017-011863A(BE) ¦ JP4938389B2(BE) ¦ JP4687289B2(BE) ¦ KR10-1967690B1(BE) | 0 |  | 102128874 | BR112021020188B1 ¦ BR122024010244A2 ¦ CN114008891B ¦ CN119171654A ¦ EP3993224B1 ¦ EP4443704A2 ¦ IN430790 ¦ JP2019-118337 ¦ JP7299527B2 ¦ JP7664958B2 ¦ KR10-2695729B1 ¦ PL3993224T3 ¦ RS65942B1 ¦ TWI766299B ¦ US12126217B2 ¦ VN1-0043404B ¦ WOWO2020-262298A1 | 17 | 등록 | 닛폰세이테츠 가부시키가이샤 | 3524342000635
PCT | PCT | P | A1 | 무방향성 전기강판 및 그 제조 방법 | NON-ORIENTED ELECTRICAL STEEL SHEET AND METHOD FOR MANUFACTURING SAME | 모재의 화학 조성이 , 질량%로, C:0.0040% 이하, Si:3.50% 초과 4.50%이하, Mn:0.60% 미만, Al:0.30~0.90%, P:0.030% 이하, S:0.0018% 이하, N:0.0040% 이하, Ti:0.0040% 미만, Nb:0.0050% 미만, Zr:0.0050% 미만, V:0.0050% 미만, Cu:0.200% 미만, Ni:0.500% 미만, Sn 및 Sb의 1종 또는 2종의 합계:0.005~0.060%, 잔부:Fe 및 불순물이며[4.2≦Si+Al+0.5×Mn≦4.9]를 만족하고 모재의 평균 결정립 지름이 , 40μm 초과 140μm이하이며{111}방위의 집적도가 4.0 이하이며 모재의 판 두께가 0.10~0.30 mm인 무방향성 전기강판. | Provided is a non-oriented electrical steel sheet, wherein: the chemical composition of a base material contains, in mass%, 0.0040% or less of C, greater than 3.50%-4.50% of Si (exclusive of 3.50%), less than 0.60% of Mn, 0.30-0.90% of Al, 0.030% or less of P, 0.0018% or less of S, 0.0040% or less of N, less than 0.0040% of Ti, less than 0.0050% of Nb, less than 0.0050% of Zr, less than 0.0050% of V, less than 0.200% of Cu, less than 0.500% of Ni, 0.005-0.060%of the total of one or two among Sn and Sb, with the remainder comprising Fe and impurities; the chemical composition satisfies [4.2≤Si+Al+0.5×Mn≤4.9]; the average crystal particle diameter of the base material is greater than 40 μm but less than or equal to 140 μm; the integration degree in the {111}-orientation is 4.0 or less; and the plate thickness of the base material is 0.10-0.30 mm. | 모재의 화학 조성이 , 질량%로, C:0.0040% 이하, Si:3.50% 초과 4.50%이하, Mn:0.60% 미만, Al:0.30~0.90%, P:0.030% 이하, S:0.0018% 이하, N:0.0040% 이하, Ti:0.0040% 미만, Nb:0.0050% 미만, Zr:0.0050% 미만, V:0.0050% 미만, Cu:0.200% 미만, Ni:0.500% 미만, Sn 및 Sb의 1종 또는 2종의 합계:0.005~0.060%, 잔부:Fe 및 불순물이며 하기 (i) 식을 만족하고 상기 모재의 평균 결정립 지름이 , 40μm 초과 140μm이하이며 상기 모재의 표면에서 판 두께1/4의 위치에서의{111}방위의 집적도가 4.0 이하이며 상기 모재의 판 두께가 0.10~0.30 mm인 무방향성 전기강판. 4.2≦Si+Al+0.5×Mn≦4.9 ···(i) 단, 상기 식 중의 원소 기호는 각 원소의 함유량 (질량%)이다. | The chemical composition of the base metal is % by mass, C: 0.0040% or less, Si: more than 3.50% and less than or equal to 4.50%, Mn: less than 0.60%, Al:0.30~0.90%、 P: not more than 0.030%, S: not more than 0.0018%, N: 0.0040% or less, Ti: less than 0.0040%, Nb: less than 0.0050%, Zr: less than 0.0050%, V: less than 0.0050%, Cu: less than 0.200%, Ni: less than 0.500%, Sum of 1 or 2 types of Sn and Sb: 0.005 ~ 0.060%, Remains: Fe and impurities and Satisfying the following equation (i), The average crystal grain diameter of the base material is 40 μm or more and 140 μm or less, The degree of integration of the {111} direction at a position of 1/4 thickness from the surface of the base material is 4.0 or less, The thickness of the base metal is 0.10 ~ 0.30 mm, Non-oriented electrical steel sheet. 4.2≦Si+Al+0.5×Mn≦4.9 ・・・(i) However, the element symbol in the above formula is the content (mass %) of each element. |  |  |  | PCT-JP2024-003204 | 2024-02-01 | WO2024-162429 | 2024-08-08 |  |  | NIPPON STEEL CORPORATION | YASHIKI, Hiroyoshi ¦ NATORI, Yoshiaki ¦ KATAOKA, Takashi ¦ TAKEDA, Kazutoshi ¦ TANAKA, Ichiro ¦ HORI, Hiroki | 2023-014242 | JP | 2023-02-01 |  |  |  |  | 106331699 | CN120641589A ¦ IN202517074381 ¦ JP2023-014242 ¦ KR10-2025-0133990A ¦ MXMX/a/2025/008731A ¦ TWI883806B ¦ WOWO2024-162429A1 | 7 |  |  | 6024032003265
JP | JP | P | B2 | 회전자용 무방향성 전기강판 및 그 제조 방법 | 회전자용 무방향성 전기강판 및 그 제조 방법 | 【요약】 【과제】기계 특성 및 자기 특성 함께 우수한, 높은 강도와 낮은 고주파 철손, 높은 자속밀도를 가지는 무방향성 전기강판을 제공하는 것. 【해결 수단】질량%로 C:0%이상~0.05%, N:0%이상~0.01%, Si:2.50%~4.50%, sol.Al:0.15%~3.0%, P:0.005%~0.200%, S:0.0100% 이하, Ni와 Mn에 대해 Ni:0.5%~4.0%, Mn:0.15%~2.0%중 적어도 일종 이상을 함유하고 잔부:Fe 및 불순물을 포함하는 화학 조성을 가져 인버스 폴 피규어의{100}면 강도가 2.4 이상이며 전자선 후방 산란 회절(EBSD)로 측정했을 때의{100}방위(여유도 20°이내)의 결정 방위를 가지는 결정립의 전체 시야에 대한 면적률이18% 이상이며 평균 결정립 지름이 20μm이하이며 판 두께가 0.10mm~0.30 mm임을 특징으로 하는 무방향성 전기강판. 【선택도】없음 | 【요약】 【과제】기계 특성 및 자기 특성 함께 우수한, 높은 강도와 낮은 고주파 철손, 높은 자속밀도를 가지는 무방향성 전기강판을 제공하는 것. 【해결 수단】질량%로 C:0%이상~0.05%, N:0%이상~0.01%, Si:2.50%~4.50%, sol.Al:0.15%~3.0%, P:0.005%~0.200%, S:0.0100% 이하, Ni와 Mn에 대해 Ni:0.5%~4.0%, Mn:0.15%~2.0%중 적어도 일종 이상을 함유하고 잔부:Fe 및 불순물을 포함하는 화학 조성을 가져 인버스 폴 피규어의{100}면 강도가 2.4 이상이며 전자선 후방 산란 회절(EBSD)로 측정했을 때의{100}방위(여유도 20°이내)의 결정 방위를 가지는 결정립의 전체 시야에 대한 면적률이18% 이상이며 평균 결정립 지름이 20μm이하이며 판 두께가 0.10mm~0.30 mm임을 특징으로 하는 무방향성 전기강판. 【선택도】없음 | 【청구항1】 질량%로 C:0%이상~0.05%, N:0%이상~0.01%, Si:2.50%~4.50%, sol.Al:0.15%~3.0%, P:0.005%~0.200%, S:0.0100% 이하 , N i:0.5%~4.0% (0.5%~1.0%제외) 및 Mn:0.15%~2.0 %를 함유하고 잔부:Fe 및 불순물 (으)로 이루어진다 화학 조성을 갖는다 인버스 폴 피규어의{100}면 강도가 3.5 이상이며 전자선 후방 산란 회절 (EBSD)로 측정했을 때의{100}방위 (여유도20°이내)의 결정 방위를 갖는 결정립의 전체 시야에 대한 면적률이18% 이상이며 평균 결정립 지름이 20μm이하이며 판 두께가 0.10mm~0.30 mm임을 특징으로 하는 무방향성 전기강판. | 【청구항1】 질량%로 C:0%이상~0.05%, N:0%이상~0.01%, Si:2.50%~4.50%, sol.Al:0.15%~3.0%, P:0.005%~0.200%, S:0.0100% 이하 , N i:0.5%~4.0% (0.5%~1.0%제외) 및 Mn:0.15%~2.0 %를 함유하고 잔부:Fe 및 불순물 (으)로 이루어진다 화학 조성을 갖는다 인버스 폴 피규어의{100}면 강도가 3.5 이상이며 전자선 후방 산란 회절 (EBSD)로 측정했을 때의{100}방위 (여유도20°이내)의 결정 방위를 갖는 결정립의 전체 시야에 대한 면적률이18% 이상이며 평균 결정립 지름이 20μm이하이며 판 두께가 0.10mm~0.30 mm임을 특징으로 하는 무방향성 전기강판. | 【청구항1】 질량%로 C:0%이상~0.05%, N:0%이상~0.01%, Si:2.50%~4.50%, sol.Al:0.15%~3.0%, P:0.005%~0.200%, S:0.0100% 이하 , N i:0.5%~4.0% (0.5%~1.0%제외) 및 Mn:0.15%~2.0 %를 함유하고 잔부:Fe 및 불순물 (으)로 이루어진다 화학 조성을 갖는다 인버스 폴 피규어의{100}면 강도가 3.5 이상이며 전자선 후방 산란 회절 (EBSD)로 측정했을 때의{100}방위 (여유도20°이내)의 결정 방위를 갖는 결정립의 전체 시야에 대한 면적률이18% 이상이며 평균 결정립 지름이 20μm이하이며 판 두께가 0.10mm~0.30 mm임을 특징으로 하는 무방향성 전기강판. | 【청구항1】 질량%로 C:0%이상~0.05%, N:0%이상~0.01%, Si:2.50%~4.50%, sol.Al:0.15%~3.0%, P:0.005%~0.200%, S:0.0100% 이하 , N i:0.5%~4.0% (0.5%~1.0%제외) 및 Mn:0.15%~2.0 %를 함유하고 잔부:Fe 및 불순물 (으)로 이루어진다 화학 조성을 갖는다 인버스 폴 피규어의{100}면 강도가 3.5 이상이며 전자선 후방 산란 회절 (EBSD)로 측정했을 때의{100}방위 (여유도20°이내)의 결정 방위를 갖는 결정립의 전체 시야에 대한 면적률이18% 이상이며 평균 결정립 지름이 20μm이하이며 판 두께가 0.10mm~0.30 mm임을 특징으로 하는 무방향성 전기강판. | 7 | 2020-068380 | 2020-04-06 | 2021-165411 | 2021-10-14 | 7529973 | 2024-07-30 | NIPPON STEEL CORP | 脇坂 岳顕 |  |  |  | 8 | CN110004280A(BE) ¦ JP7172100B2 ¦ JP6969473B2 ¦ JP6794705B2(BE) ¦ JP6682853B2(BE) ¦ JP2011-084761A(BE) ¦ JP1990-008346A(BE) ¦ WOWO2019-017426A1(BE) | 3 | JP7448873B2 ¦ KR10-2812345B1(FE) ¦ KR10-2023-0166749A | 17885264 | JP7529973B2 | 1 | 등록 | NIPPON STEEL CORP | 2724147000033
JP | JP | P | B1 | 무방향성 전기강판 및 그 제조 방법 | 무방향성 전기강판 및 그 제조 방법 | 【요약】 질량%로, C:0.0005~0.0100%, Si:2.0~4.5%, Mn:0.1~2.0%를 함유하고 또한 Sn 및 Sb 중 적어도 1종을 총 0.01~0.20% 함유하는 강철 슬래브를 열간 압연하고 열연판 어닐링, 냉각 압연하고 마무리 어닐링이라고 제조할 때, 상기 마무리 어닐링의 균열 온도를700~1100℃, 균열 시간을 2 s 이상으로 하고, 상기 마무리 어닐링의 균열 온도에서 200℃까지의 냉각 과정의 냉각 속도, 분위기 가스의 조성 및 이슬점, 판폭방향 온도의 편차를 소정이 조건을 충족하도록 제어함으로써, 150℃의 항복 강도가 300 MPa 이상에서, 상기 항복 강도의 판폭방향 편차가 30 MPa 이하인 무방향성 전기강판을 얻는다. | 【요약】 질량%로, C:0.0005~0.0100%, Si:2.0~4.5%, Mn:0.1~2.0%를 함유하고 또한 Sn 및 Sb 중 적어도 1종을 총 0.01~0.20% 함유하는 강철 슬래브를 열간 압연하고 열연판 어닐링, 냉각 압연하고 마무리 어닐링이라고 제조할 때, 상기 마무리 어닐링의 균열 온도를700~1100℃, 균열 시간을 2 s 이상으로 하고, 상기 마무리 어닐링의 균열 온도에서 200℃까지의 냉각 과정의 냉각 속도, 분위기 가스의 조성 및 이슬점, 판폭방향 온도의 편차를 소정이 조건을 충족하도록 제어함으로써, 150℃의 항복 강도가 300 MPa 이상에서, 상기 항복 강도의 판폭방향 편차가 30 MPa 이하인 무방향성 전기강판을 얻는다. | 【청구항1】 C:0.0005~0.0100 mass%, Si:2.0~4.5 mass%, Mn:0.1~2.0 mass%, P:0.050 mass%이하, S:0.0050 mass%이하, Al:0.20~2.50 mass%, N:0.0050 mass%이하 및 O:0.0050 mass%다음을 함유하고 또한 Sn 및 Sb 중 적어도 1종을 총 0.01~0.20 mass%함유하고 잔부가 Fe 및 불가피한 불순물로 이루어진 성분 조성을 가지며, 150℃에서의 항복 강도의 판폭방향 최소값이 300 MPa 이상으로, 상기 항복 강도의 판폭방향 편차가 30 MPa 이하인 무방향성 전기강판. | 【청구항1】 C:0.0005~0.0100 mass%, Si:2.0~4.5 mass%, Mn:0.1~2.0 mass%, P:0.050 mass%이하, S:0.0050 mass%이하, Al:0.20~2.50 mass%, N:0.0050 mass%이하 및 O:0.0050 mass%다음을 함유하고 또한 Sn 및 Sb 중 적어도 1종을 총 0.01~0.20 mass%함유하고 잔부가 Fe 및 불가피한 불순물로 이루어진 성분 조성을 가지며, 150℃에서의 항복 강도의 판폭방향 최소값이 300 MPa 이상으로, 상기 항복 강도의 판폭방향 편차가 30 MPa 이하인 무방향성 전기강판. | 【청구항1】 C:0.0005~0.0100 mass%, Si:2.0~4.5 mass%, Mn:0.1~2.0 mass%, P:0.050 mass%이하, S:0.0050 mass%이하, Al:0.20~2.50 mass%, N:0.0050 mass%이하 및 O:0.0050 mass%다음을 함유하고 또한 Sn 및 Sb 중 적어도 1종을 총 0.01~0.20 mass%함유하고 잔부가 Fe 및 불가피한 불순물로 이루어진 성분 조성을 가지며, 150℃에서의 항복 강도의 판폭방향 최소값이 300 MPa 이상으로, 상기 항복 강도의 판폭방향 편차가 30 MPa 이하인 무방향성 전기강판. ¦ 【청구항3】 C:0.0005~0.0100 mass%, Si:2.0~4.5 mass%, Mn:0.1~2.0 mass%, P:0.050 mass%이하, S:0.0050 mass%이하, Al:0.20~2.50 mass%, N:0.0050 mass%이하 및 O:0.0050 mass%다음을 함유하고 또한 Sn 및 Sb 중 적어도 1종을 총 0.01~0.20 mass%함유하고 잔부가 Fe 및 불가피한 불순물로 이루어진 성분 조성을 갖는 강철 슬래브를 열간 압연하고 열연판 어닐링, 냉각 압연하고 마무리 어닐링이라고 무방향성 전기강판을 제조하는 방법에 있어서, 상기 마무리 어닐링의 균열 온도를700~1100℃, 균열 시간을 2 s 이상으로 하고, 상기 마무리 어닐링의 균열 온도에서 200℃까지를 하기 (1)~(3)의 조건을 충족해 냉각한다 일로, 150℃에서의 항복 강도의 판폭방향 최소값을 300 MPa 이상으로 하고, 상기 항복 강도의 판폭방향 편차를 30 MPa 이하로 한다 일을 특징으로 하는 무방향성 전기강판 제조 방법. 기 (1) 700℃ 내지 200℃까지의 온도역의 평균 냉각 속도:10℃/s 이상 (2) 균열 온도에서 700℃까지의 노내 분위기 가스 중의 수소 농도:1 vol% 이상 (3) 균열 온도에서 300℃까지의 온도역의 노내 분위기 가스의 이슬점:-30℃이하 (4) 500℃ 내지 200℃까지의 온도역의 강판 온도의 판폭방향 편차:40℃이하 | 【청구항1】 C:0.0005~0.0100 mass%, Si:2.0~4.5 mass%, Mn:0.1~2.0 mass%, P:0.050 mass%이하, S:0.0050 mass%이하, Al:0.20~2.50 mass%, N:0.0050 mass%이하 및 O:0.0050 mass%다음을 함유하고 또한 Sn 및 Sb 중 적어도 1종을 총 0.01~0.20 mass%함유하고 잔부가 Fe 및 불가피한 불순물로 이루어진 성분 조성을 가지며, 150℃에서의 항복 강도의 판폭방향 최소값이 300 MPa 이상으로, 상기 항복 강도의 판폭방향 편차가 30 MPa 이하인 무방향성 전기강판. ¦ 【청구항3】 C:0.0005~0.0100 mass%, Si:2.0~4.5 mass%, Mn:0.1~2.0 mass%, P:0.050 mass%이하, S:0.0050 mass%이하, Al:0.20~2.50 mass%, N:0.0050 mass%이하 및 O:0.0050 mass%다음을 함유하고 또한 Sn 및 Sb 중 적어도 1종을 총 0.01~0.20 mass%함유하고 잔부가 Fe 및 불가피한 불순물로 이루어진 성분 조성을 갖는 강철 슬래브를 열간 압연하고 열연판 어닐링, 냉각 압연하고 마무리 어닐링이라고 무방향성 전기강판을 제조하는 방법에 있어서, 상기 마무리 어닐링의 균열 온도를700~1100℃, 균열 시간을 2 s 이상으로 하고, 상기 마무리 어닐링의 균열 온도에서 200℃까지를 하기 (1)~(3)의 조건을 충족해 냉각한다 일로, 150℃에서의 항복 강도의 판폭방향 최소값을 300 MPa 이상으로 하고, 상기 항복 강도의 판폭방향 편차를 30 MPa 이하로 한다 일을 특징으로 하는 무방향성 전기강판 제조 방법. 기 (1) 700℃ 내지 200℃까지의 온도역의 평균 냉각 속도:10℃/s 이상 (2) 균열 온도에서 700℃까지의 노내 분위기 가스 중의 수소 농도:1 vol% 이상 (3) 균열 온도에서 300℃까지의 온도역의 노내 분위기 가스의 이슬점:-30℃이하 (4) 500℃ 내지 200℃까지의 온도역의 강판 온도의 판폭방향 편차:40℃이하 | 5 | 2024-503977 | 2023-10-04 |  |  | 7525081 | 2024-07-22 | JFE STEEL CORP | 齋藤 勇人 ¦ 大久保 智幸 ¦ 財前 善彰 ¦ 丸山 茂宏 | 2022-174022 | JP | 2022-10-31 | 5 | JP6842546B2 ¦ JP2002-294414A(BE) ¦ JP1992-128318A(BE) ¦ JP1988-047333A(BE) ¦ WOWO2019-017426A1(BE) | 0 |  | 105234108 | CN119998480A ¦ EP4585706A1 ¦ IN202517036951 ¦ JP2022-174022 ¦ JP7525081B1 ¦ KR10-2025-0056273A ¦ MXMX/a/2025/004950A ¦ TWI890169B ¦ VN115311A ¦ WOWO2024-095665A1 | 10 | 등록 | JFE STEEL CORP | 2724141000579
PCT | PCT | P | A1 | 무방향성 전기강판 | NON-ORIENTED ELECTROMAGNETIC STEEL SHEET | 질량%로, C:0.0100% 이하, Si:1.50%~4.00%, sol.Al:0.0001%~1.0%, S:0.0100% 이하, N:0.0100% 이하, Mn:0.10% 이상, Mn, Ni 및 Cu에서 선택되는 1종 또는 복수종:총계로 2.50% 미만을 함유하고 변태 온도 Ar3 (℃)가750~1050℃이며, 판 두께가 0.50mm이하이며1/2판 두께부에서의{411}<011>의 랜덤 강도비가 4.0 이상인 무방향성 전기강판을 제공한다. | Provided is a non-oriented electromagnetic steel sheet comprising, in terms of mass%, not more than 0.0100% of C, 1.50-4.00% of Si, 0.0001-1.0% of sol. Al, not more than 0.0100% of S, not more than 0.0100% of N, not less than 0.10% of Mn, and a total of less than 2.50% of one or more elements selected from among Mn, Ni, and Cu, wherein the transformation temperature Ar3(°C) is 750-1050°C, the sheet thickness is not more than 0.50 mm and the {411}<011> random intensity ratio at a 1/2 sheet thickness part is not less than 4.0. | 질량%로, C :0.0100% 이하, Si:1.50%~4.00%, sol.Al:0.0001%~1.0%, S :0.0100% 이하, N :0.0100% 이하, Mn:0.10% 이상, Mn, Ni 및 Cu에서 선택되는 1종 또는 복수종:총계로 2.50% 미만, Mo:0.00%~2.50% 미만, Cr:0.00%~2.50% 미만, Ti:0.000%~0.005%, Nb:0.000%~0.005%, Sn:0.000%~0.400%, Sb:0.000%~0.400%, P :0.000%~0.400% 및 Mg, Ca, Sr, Ba, Ce, La, Nd, Pr, Zn 및 Cd로 이루어진 군에서 선택되는 1종 또는 복수종:총계로 0.0000%~0.0100%를 함유하고 질량%에서의, C함유량을[C], Mo함유량을[Mo], Cr함유량을[Cr], Mn함유량을[Mn], Ni함유량을[Ni], Cu함유량을[Cu], Si함유량을[Si], sol.Al 함유량을[sol.Al], P함유량을[P]로 했을 때, 이하의 (1) 식에서 정한 변태 온도 Ar3 (℃)가750~1050℃이며 잔부가 Fe 및 불순물로 이루어진 화학 조성을 가지며, 또한 판 두께가 0.50mm이하이며1/2판 두께부에서의{411}<011>의 랜덤 강도비가 4.0 이상인 무방향성 전기강판. Ar3 (℃) =1020-325×[C]+33×[Si]+287×[P]+80×[sol.Al]-120× ([Mn]+[Mo]+[Cu]) -46× ([Cr]+[Ni])···(1) | In mass %, C: 0.0100% or less, Si:1.50%~4.00%、 sol.Al:0.0001%~1.0%、 S: 0.0100% or less, N: 0.0100% or less, Mn: 0.10% or more, One or more selected from Mn, Ni, and Cu: less than 2.50% in total, Mo: less than 0.00%~2.50%, Cr: less than 0.00%~2.50%, Ti:0.000%~0.005%、 Nb:0.000%~0.005%、 Sn:0.000%~0.400%、 Sb:0.000%~0.400%、 P: 0.000%~0.400%, and One or more selected from the group consisting of Mg, Ca, Sr, Ba, Ce, La, Nd, Pr, Zn, and Cd: Contains a total of 0.0000% ~ 0.0100%, In % by mass, when the C content is [C], the Mo content is [Mo], the Cr content is [Cr], the Mn content is [Mn], the Ni content is [Ni], the Cu content is [Cu], the Si content is [Si], the sol.Al content is [sol.Al], and the P content is [P], the transformation temperature Ar3 (° C.) determined by the following equation (1) is 750 ~ 1050 ° C., The residue has a chemical composition consisting of Fe and impurities, And the plate thickness is 0.50 mm or less, A non-oriented electrical electrical steel sheet with a random strength ratio of 4.0 or more in {411}<011> at a thickness of 1/2 sheet. Ar3 (°C) = 1020-325 × [C] + 33 × [Si] + 287 × [P] + 80 × [sol.Al] -120 × ([Mn] + [Mo] + [Cu]) -46 × ([Cr] + [Ni]) ... (1) |  |  |  | PCT-JP2024-000131 | 2024-01-09 | WO2024-150730 | 2024-07-18 |  |  | NIPPON STEEL CORPORATION | SUGIURA, Natsuko ¦ MURAKAWA, Tesshu ¦ OTA, Shun ¦ TANAKA, Ichiro | 2023-001933 | JP | 2023-01-10 |  |  |  |  | 106487214 | CN120513313A ¦ IN202517073387 ¦ JP2023-001933 ¦ JP7640926B2 ¦ KR10-2025-0132527A ¦ MXMX/a/2025/007911A ¦ TW202436641A ¦ VN117296A ¦ WOWO2024-150730A1 | 9 |  |  | 6024029002442
PCT | PCT | P | A1 | 무방향성 전기강판, 무방향성 전기강판의 원판, 코어, 냉각 압연 강판, 무방향성 전기강판 제조 방법, 무방향성 전기강판의 원판 제조 방법 및 냉각 압연 강판 제조 방법 | NON-ORIENTED ELECTROMAGNETIC STEEL PLATE, ORIGINAL PLATE FOR NON-ORIENTED ELECTROMAGNETIC STEEL PLATE, CORE, COLD-ROLLED STEEL PLATE, METHOD FOR MANUFACTURING NON-ORIENTED ELECTROMAGNETIC STEEL PLATE, METHOD FOR MANUFACTURING ORIGINAL PLATE FOR NON-ORIENTED ELECTROMAGNETIC STEEL PLATE, AND METHOD FOR MANUFACTURING COLD-ROLLED STEEL PLATE | 이 무방향성 전기강판은 소정의 화학 조성을 가지며, 상기 화학 조성이, 1020-325×[C]+33×[Si]+287×[P]+80×[sol.Al]-120× ([Mn]+[Mo]+[Cu]) -46× ([Cr]+[Ni]):750~1050를 만족하고 표면에서 판 두께의 것1/2한 깊이의 압연면에 평행한 면을 SEM-EBSD로 측정했을 때의{hkl}<uvw>방위의 결정립 전체 시야에 대한 면적률을 Ahkl-uvw라고 표기했을 때, A411-011이 15.0% 이상이며φ2=45°의 ODF에 있어서,φ1=0~90°, Φ=20° 중에서φ1=0~10°에 최대 강도를 가지며 φ1=0°, Φ=0~90° 중에서Φ=5~35°에 최대 강도를 가지며 평균 결정립 지름이 50μm~150μm이다. | This non-oriented electromagnetic steel plate has a prescribed chemical composition. The chemical composition satisfies 1020-325×[C]+33×[Si]+287×[P]+80×[sol.Al]-120×([Mn]+[Mo]+[Cu])-46×([Cr]+[Ni]): 750 to 1050. When Ahkl-uvw represents the surface area ratio of crystal grains in a \{hkl\}<uvw> orientation to the entire field of view when a plane parallel to a rolled surface at a depth at 1/2 of the plate thickness from the top surface is measured by SEM-EBSD, A411-011 is greater than or equal to 15.0%. According to an ODF for φ2=45°, the non-oriented electromagnetic steel plate has the maximum intensity at φ1=0 to 10° for φ1=0 to 90° and Φ=20°, has the maximum intensity at φ=5 to 35° for φ1=0° and Φ=0 to 90°, and has an average crystalline particle diameter of 50 to 150 μm. | 질량%로, C:0.0100% 이하, Si:1.50%~4.00%, sol.Al:0.0001%~1.00%, S:0.0100% 이하, N:0.0100% 이하, Mn, Ni 및 Cu로 이루어진 군에서 선택되는 1종 이상:총계로 2.5% 미만, Mo:0%~2.5% 미만, Cr:0%~2.5% 미만, Ti:0%~0.005%, Nb:0%~0.005%, Sn:0%~0.40%, Sb:0%~0.40%, P:0%~0.400% 및 Mg, Ca, Sr, Ba, Ce, La, Nd, Pr, Zn 및 Cd로 이루어진 군에서 선택되는 1종 이상:총계로0%~0.010%를 함유하고 질량%에서의, C함유량을[C], Mo함유량을[Mo], Cr함유량을[Cr], Mn함유량을[Mn], Ni함유량을[Ni], Cu함유량을[Cu], Si함유량을[Si], sol.Al 함유량을[sol.Al], P함유량을[P]로 했을 때, 이하의 (1) 식에서 정한 변태 온도 Ar3 (℃)가750~1050℃이며 잔부가 Fe 및 불순물로 이루어진 화학 조성을 가지며, 강판 표면에서 판 두께의 것1/2한 깊이의 압연면에 평행한 면을 SEM-EBSD로 측정했을 때의{hkl}<uvw>방위의 결정립 전체 시야에 대한 면적률을 Ahkl-uvw라고 표기했을 때, A411-011이 15.0% 이상이며φ2=45°의 ODF에 있어서,φ1=0~90°, Φ=20° 중에서φ1=0~10°에 최대 강도를 가지며 φ1=0°, Φ=0~90° 중에서Φ=5~35°에 최대 강도를 가지며 평균 결정립 지름이 50μm~150μm인 무방향성 전기강판. Ar3 (℃) =1020-325×[C]+33×[Si]+287×[P]+80×[sol.Al]-120× ([Mn]+[Mo]+[Cu]) -46× ([Cr]+[Ni])···(1) | In mass %, C: 0.0100% or less, Si: 1.50% ~ 4.00%, sol.Al: 0.0001% ~ 1.00%, S: 0.0100% or less, N: 0.0100% or less, one or more selected from the group consisting of Mn, Ni and Cu: Less than 2.5% in total, Mo: 0% ~ less than 2.5%, Cr: 0% ~ less than 2.5%, Ti: 0% ~ 0.005%, Nb: 0% ~ 0.005%, Sn: 0% ~ 0.40%, Sb: 0% ~ 0.40%, P: 0% ~ 0.400%, and Mg, Ca, Sr, Ba, Ce, La, Nd, Pr, Zn and Cd One or more selected from the group consisting of: Contains a total of 0% ~ 0.010%, and in % by mass, the C content is [C], the Mo content is [Mo], the Cr content is [Cr], the Mn content is [Mn], the Ni content is [Ni], When the Cu content is [Cu], the Si content is [Si], the sol.Al content is [sol.Al], and the P content is [P], the transformation temperature Ar3 (° C.) determined by the following equation (1) is 750 ~ 1050 ° C., and the remaining part has a chemical composition composed of Fe and impurities, When the surface parallel to the rolling surface at a depth of 1/2 of the plate thickness from the surface of the steel plate is measured by SEM-EBSD, the area ratio of the grain grain in the direction of {hkl} <uvw> to the total field of view is expressed as Ahkl-uvw, A411-011 is 15.0% or more, and in the ODF of φ 2 = 45 °, φ 1 = 0 ~ 90 °, Φ = 20 °. It has the maximum strength at Φ = 5 ~ 35 ° in Φ = 0 ~ 90 °, Non-oriented electrical steel sheet with an average grain size of 50μm~150μm. Ar3 (°C) = 1020-325 × [C] + 33 × [Si] + 287 × [P] + 80 × [sol.Al] -120 × ([Mn] + [Mo] + [Cu]) -46 × ([Cr] + [Ni]) ... (1) |  |  |  | PCT-JP2024-000132 | 2024-01-09 | WO2024-150731 | 2024-07-18 |  |  | NIPPON STEEL CORPORATION | SUGIURA, Natsuko ¦ MURAKAWA, Tesshu ¦ OTA, Shun ¦ TANAKA, Ichiro | 2023-001934 | JP | 2023-01-10 |  |  |  |  | 106487211 | CN120500550A ¦ IN202517073402 ¦ JP2023-001934 ¦ JP7640925B2 ¦ KR10-2025-0133367A ¦ MXMX/a/2025/007733A ¦ TW202430664A ¦ VN117295A ¦ WOWO2024-150731A1 | 9 |  |  | 6024029002443
PCT | PCT | P | A1 | 무방향성 전기강판 | NON-ORIENTED ELECTROMAGNETIC STEEL SHEET | 소정의 화학 조성을 가지며, 강판 표면에 평행한 면에서 EBSD에 의해 관찰했을 때, 전면적Stot,{411}방위 입자의 면적 S411,{100}방위 입자의 면적 S100, (2) 식에 따른 테일러 인자 M가 2.9이상이 되는 방위 입자의 면적 Styl, 테일러 인자 M가 2.9이하가 되는 방위 입자의 합계 면적 Stra,{411}방위 입자의 평균 KAM값 K411, 테일러 인자 M가 2.9이상이 되는 방위 입자의 평균 KAM값 Ktyl가, (3)~(7) 식을 만족하는 무방향성 전기강판. M= (cosφ×cosλ) -1 (2) S411/S100>1.00 (3) 0.20≦Styl/Stot≦0.85 (4) 0.05≦S411/Stot≦0.80 (5) S411/Stra≧0.50 (6) K411/Ktyl≦0.990 (7) | Provided is a non-oriented electromagnetic steel sheet which has a prescribed chemical composition and which, when observed by EBSD in a plane parallel to the steel sheet surface, satisfies expressions (3)-(7), where Stot is the total area, S411 is the area of {411} oriented grains, S100 is the area of {100} oriented grains, Styl is the area of oriented grains having a Taylor factor M of more than 2.9 according to expression (2), Stra is the sum total area of oriented grains having a Taylor factor M of not more than 2.9, K411 is the average KAM value of {411} oriented grains, and Ktyl is the average KAM value of oriented grains having a Taylor factor M of more than 2.9. (2): M=(cosφ×cosλ)-1 (3): S411/S100>1.00 (4): 0.20≤Styl/Stot≤0.85 (5): 0.05≤S411/Stot≤0.80 (6): S411/Stra≥0.50 (7): K411/Ktyl≤0.990 | 질량%로, C :0.0100% 이하, Si:1.50%~4.00%, sol.Al:0.0001%~1.0%, S :0.0100% 이하, N :0.0100% 이하, Mn:0.10% 이상, Mn, Ni 및 Cu에서 선택되는 1종 또는 복수종:총계로 2.50% 미만, Mo:0.0%~2.5% 미만, Cr:0.0%~2.5% 미만, Ti:0.000%~0.005%, Nb:0.000%~0.005%, Sn:0.000%~0.400%, Sb:0.000%~0.400%, P :0.000%~0.400% 및 Mg, Ca, Sr, Ba, Ce, La, Nd, Pr, Zn 및 Cd로 이루어진 군에서 선택되는 1종 또는 복수종:총계로 0.0000%~0.0100%를 함유하고 질량%에서의, C함유량을[C], Mo함유량을[Mo], Cr함유량을[Cr], Mn함유량을[Mn], Ni함유량을[Ni], Cu함유량을[Cu], Si함유량을[Si], sol.Al 함유량을[sol.Al], P함유량을[P]로 했을 때, 이하의 (1) 식에서 정한 변태 온도 Ar3 (℃)가750~1050℃이며 잔부가 Fe 및 불순물로 이루어진 화학 조성을 가지며, 추가로 강판 표면에 평행한 면에서 EBSD에 의해 관찰했을 때, 전면적을 Stot,{411}방위 입자의 면적을 S411,{100}방위 입자의 면적을 S100, 이하의 (2) 식에 따른 테일러 인자 M가 2.9이상이 되는 방위 입자의 면적을 Styl, 상기 테일러 인자 M가 2.9이하가 되는 방위 입자의 합계 면적을 Stra,{411}방위 입자의 평균 KAM값을 K411, 상기 테일러 인자 M가 2.9이상이 되는 방위 입자의 평균 KAM값을 Ktyl로 한 경우, 이하의 (3) 식 및 (4) 식~(7) 식을 만족하는 무방향성 전기강판. Ar3 (℃) =1020-325×[C]+33×[Si]+287×[P]+80×[sol.Al]-120× ([Mn]+[Mo]+[Cu]) -46× ([Cr]+[Ni])···(1) M= (cosφ×cosλ) -1···(2) S411/S100>1.00 ···(3) 0.20≦Styl/Stot≦0.85 ···(4) 0.05≦S411/Stot≦0.80 ···(5) S411/Stra≧0.50 ···(6) K411/Ktyl≦0.990 ···(7) 여기서 (2) 식 중의φ는 응력 벡터와 결정의 미끄럼 방향 벡터가 이루는 모서리를 나타내고λ는 응력 벡터와 결정의 미끄럼면의 법선 벡터가 이루는 모서리를 나타낸다. | In mass %, C: 0.0100% or less, Si:1.50%~4.00%、 sol.Al:0.0001%~1.0%、 S: 0.0100% or less, N: 0.0100% or less, Mn: 0.10% or more, One or more selected from Mn, Ni, and Cu: less than 2.50% in total, Mo: less than 0.0%~2.5%, Cr: less than 0.0%~2.5%, Ti:0.000%~0.005%、 Nb:0.000%~0.005%、 Sn:0.000%~0.400%、 Sb:0.000%~0.400%、 P: 0.000%~0.400%, and One or more selected from the group consisting of Mg, Ca, Sr, Ba, Ce, La, Nd, Pr, Zn, and Cd: Contains a total of 0.0000% ~ 0.0100%, In % by mass, when the C content is [C], the Mo content is [Mo], the Cr content is [Cr], the Mn content is [Mn], the Ni content is [Ni], the Cu content is [Cu], the Si content is [Si], the sol.Al content is [sol.Al], and the P content is [P], the transformation temperature Ar3 (° C.) determined by the following equation (1) is 750 ~ 1050 ° C., The residue has a chemical composition consisting of Fe and impurities, Furthermore, when observed by EBSD on a surface parallel to the surface of the steel plate, the total area is Stot, the area of the {411} azimuth grain is S411, the area of the {100} azimuth grain is S100, and the area of the azimuth grain having a Taylor factor M exceeding 2.9 according to the following equation (2) is Styl, When the total area of the azimuth grain having the Taylor factor M is 2.9 or less is Stra, the average KAM value of the {411} azimuth grain is K411, and the average KAM value of the azimuth grain having the Taylor factor M is more than 2.9 is Ktyl. Ar3 (°C) = 1020-325 × [C] + 33 × [Si] + 287 × [P] + 80 × [sol.Al] -120 × ([Mn] + [Mo] + [Cu]) - 46 × ([Cr] + [Ni]) ... M=(cosφ×cosλ)-1 ・・・(2) S411/S100>1.00 ・・・(3) 0.20≦Styl/Stot≦0.85 ・・・(4) 0.05≦S411/Stot≦0.80 ・・・(5) S411/Stra≧0.50 ・・・(6) K411/Ktyl≦0.990 ・・・(7) Here, the φ in equation (2) represents the angle formed by the stress vector and the slip direction vector of the crystal, and λ represents the angle formed by the stress vector and the normal vector of the sliding surface of the crystal. |  |  |  | PCT-JP2024-000133 | 2024-01-09 | WO2024-150732 | 2024-07-18 |  |  | NIPPON STEEL CORPORATION | SUGIURA, Natsuko ¦ TANAKA, Ichiro ¦ MURAKAWA, Tesshu ¦ OTA, Shun | 2023-001935 | JP | 2023-01-10 |  |  |  |  | 106487207 | CN120548377A ¦ IN202517074378 ¦ JP2023-001935 ¦ JP7640924B2 ¦ KR10-2025-0133748A ¦ MXMX/a/2025/007813A ¦ TW202430663A ¦ VN117291A ¦ WOWO2024-150732A1 | 9 |  |  | 6024029002444
PCT | PCT | P | A1 | 무방향성 전기강판 | NON-ORIENTED ELECTRICAL STEEL SHEET | 질량%로, 소정의 원소를 함유하고 변태 온도 Ar3 (℃)가750~1050℃이며 재결정율이1%~99%인 금속 조직이고 판 두께가 0.50mm이하이며 임의의 단면에서의,{411}결정립의 면적률을 Sac,{110}결정립의 면적률을 Sag로 하고, KAM값이 높은 쪽에서20%까지의 영역에서{411}결정립이 차지하는 면적률을 Sbc로 했을 때, Sac>0.120, Sac>Sbc>Sag 또한 0.050>Sag를 충족하는 무방향성 전기강판을 제공한다. | The present invention provides a non-oriented electrical steel sheet which has a metal structure that contains, in mass%, specific elements and has a sheet thickness of 0.50 mm or less, in which the metal structure has a transformation temperature Ar3 (°C) of 750 to 1050°C and a recrystallization ratio of 1 to 99%. In any given cross-section of this non-oriented electrical steel sheet, if Sac is the area ratio of (411) crystal grains, Sag is the area ratio of (110) crystal grains, and Sbc is the area ratio occupied by (411) crystal grains in a region where the KAM value is highest to 20%, then Sac > 0.120, Sac > Sbc > Sag and 0.050 > Sag are satisfied. | 질량%로, C :0.0100% 이하, Si:1.50%~4.00%, sol.Al:0.0001%~1.0%, S :0.0100% 이하, N :0.0100% 이하, Mn:0.10% 이상, Mn, Ni 및 Cu에서 선택되는 1종 또는 복수종:총계로 2.50% 미만, Mo:0.00%~2.50% 미만, Cr:0.00%~2.50% 미만, Ti:0.000%~0.005%, Nb:0.000%~0.005%, Sn:0.000%~0.400%, Sb:0.000%~0.400%, P :0.000%~0.400% 및 Mg, Ca, Sr, Ba, Ce, La, Nd, Pr, Zn 및 Cd로 이루어진 군에서 선택되는 1종 또는 복수종:총계로 0.0000%~0.0100%를 함유하고 질량%에서의, C함유량을[C], Mo함유량을[Mo], Cr함유량을[Cr], Mn함유량을[Mn], Ni함유량을[Ni], Cu함유량을[Cu], Si함유량을[Si], sol.Al 함유량을[sol.Al], P함유량을[P]로 했을 때, 이하의 (1) 식에서 정한 변태 온도 Ar3 (℃)가750~1050℃이며 잔부가 Fe 및 불순물로 이루어진 화학 조성을 가지며, 또한 판 두께가 0.50mm이하이며 임의의 단면에서의,{411}결정립의 면적률을 Sac,{110}결정립의 면적률을 Sag로 하고, KAM (Kernel Average Misorientation) 값이 높은 쪽에서20%까지의 영역에서{411}결정립이 차지하는 면적률을 Sbc로 했을 때, Sac>0.120, Sac>Sbc>Sag 또한 0.050>Sag를 충족하는 무방향성 전기강판. Ar3 (℃) =1020-325×[C]+33×[Si]+287×[P]+80×[sol.Al]-120× ([Mn]+[Mo]+[Cu]) -46× ([Cr]+[Ni])···(1) |  |  |  |  | PCT-JP2024-000134 | 2024-01-09 | WO2024-150733 | 2024-07-18 |  |  | NIPPON STEEL CORPORATION | SUGIURA, Natsuko ¦ MURAKAWA, Tesshu ¦ TANAKA, Ichiro ¦ OTA, Shun | 2023-001936 | JP | 2023-01-10 |  |  |  |  | 106487209 | CN120476222A ¦ IN202517074114 ¦ JP2023-001936 ¦ JP7636703B2 ¦ KR10-2025-0133747A ¦ MXMX/a/2025/007920A ¦ TW202430662A ¦ VN117292A ¦ WOWO2024-150733A1 | 9 |  |  | 6024029002445
CN | CN | P | A | 골판지 결함이 없는 무방향성 전기 강판 및 그 제조 방법 | Non-oriented electrical steel plate without corrugated defects and manufacturing method thereof | 본 발명은 골판지 결함이 없는 무방향성 전기 강판을 개시하고, 그 각 화학 원소 질량 백분율 함유량: 0<C≤0.005%, Si:1.2∼2.5%, Mn:0.1∼0.5%, P:0.015∼0.2%, Al:0.1∼0.5%, 나머지는 Fe 및 기타 불가피한 불순물이다; 그 중 Si+Al의 질량 백분율은 1.3%~2.8%이다. 상응하게, 본 발명은 또한 상기 골판지 결함이 없는 무방향성 전기강판의 제조방법을 개시하고, 그는 단계를 포함한다: 제련 및 연속 주조; 가열: 가열 시작 온도를 500~1050°C로 조절하고가열 속도를 1.25~3.33°C/min으로 조절합니다; 열간 압연은 조압연, 마무리 압연 및 권취를 포함한다; 그 중 조압연의 총 압하율은 37.5%이상이다; 상온 어닐링을 하지 않고 직접 산세 후 냉간 압연합니다; 연속 어닐링 및 절연 코팅. | The invention discloses a non-oriented electrical steel plate without corrugated defects. The non-oriented electrical steel plate comprises the following chemical elements in percentage by mass: 0 < C < = 0.005%, 1.2-2.5% of Si, 0.1-0.5% of Mn, 0.015-0.2% of P, 0.1-0.5% of Al and the balance of Fe and other inevitable impurities. Wherein the mass percentage content of Si and Al is 1.3%-2.8%. Correspondingly, the invention also discloses a manufacturing method of the non-oriented electrical steel plate without corrugated defects, which comprises the following steps: smelting and continuously casting; heating: the initial heating temperature is controlled to be 500-1050 DEG C, and the heating rate is 1.25-3.33 DEG C/min; hot rolling including rough rolling, finish rolling and coiling; wherein the total reduction rate of rough rolling is larger than or equal to 37.5%; normalizing annealing is not carried out, and cold rolling is directly carried out after pickling; and continuous annealing and insulating coating. | 1. 각 화학 원소 질량의 백분율 함량이 높은 것을 특징으로 하는 골판지 결함이 없는 무방향성 전기 강판: 0<C≤0.005%, Si:1.2∼2.5%, Mn:0.1∼0.5%, P:0.015∼0.2%, Al:0.1∼0.5%, 나머지는 Fe 및 기타 불가피한 불순물이다; 그 중 Si+Al의 질량 백분율은 1.3%~2.8%이다. | 1. The non-oriented electrical steel sheet without corrugated defects is characterized by comprising the following chemical elements in percentage by mass: c is more than 0 and less than or equal to 0.005 percent, si:1.2 to 2.5 percent of Mn:0.1 to 0.5 percent, P: 0.015-0.2%, al:0.1 to 0.5 percent, and the balance of Fe and other unavoidable impurities; wherein the mass percentage of Si+Al is 1.3-2.8%. | 1. 각 화학 원소 질량의 백분율 함량이 높은 것을 특징으로 하는 골판지 결함이 없는 무방향성 전기 강판: 0<C≤0.005%, Si:1.2∼2.5%, Mn:0.1∼0.5%, P:0.015∼0.2%, Al:0.1∼0.5%, 나머지는 Fe 및 기타 불가피한 불순물이다; 그 중 Si+Al의 질량 백분율은 1.3%~2.8%이다. | 1. The non-oriented electrical steel sheet without corrugated defects is characterized by comprising the following chemical elements in percentage by mass: c is more than 0 and less than or equal to 0.005 percent, si:1.2 to 2.5 percent of Mn:0.1 to 0.5 percent, P: 0.015-0.2%, al:0.1 to 0.5 percent, and the balance of Fe and other unavoidable impurities; wherein the mass percentage of Si+Al is 1.3-2.8%. | 12 | 2023-10032921 | 2023-01-10 | 118326238 | 2024-07-12 |  |  | BAOSHAN IRON & STEEL Co.,Ltd. | Zhang Feng ¦ Lv Xuejun ¦ Fang Xianshi ¦ Wang Zhicheng ¦ Gu Yeqiao |  |  |  | 0 |  | 0 |  | 75220526 | CN118326238A | 1 | 심사중 |  | 8424291023495
CN | CN | P | A | 고자성 저철손 무방향성 전기 강판 및 그 제조 방법 | High-magnetic-induction low-iron-loss non-oriented electrical steel plate and manufacturing method thereof | 본 발명은 고자성 저철손 무방향성 전기 강판을 개시하고, 그 각 화학 원소 질량 백분율 함유량을 포함한다: 0<C≤0.003%, Si:1.2~2.4%, Mn:0.1~0.4%, Al:0.1~0.6%; 잔부는 Fe 및 불가피한 불순물이다; Si+Al의 질량 백분율은 다음과 같다: 1.3~2.8%입니다. 상응하게, 본 발명은 또한 단계들을 포함하는 고자기감 저철손 무방향성 전기강판의 제조방법을 개시한다: 제련과 주조; 가열; 조압연, 마무리압연 및 권취: 그 중 조압연차는 2~4회, 조압연차의 압하율은 51~67%이다; 권취 후 온도 강하 과정에서 400~650°C 범위에서 온도 강하 속도를 1.0~4.0°C/min으로 조절한다; 상온 어닐링 없이 직접 산세 후 냉간 압연한다; 연속 어닐링 및 절연 코팅. | The invention discloses a non-oriented electrical steel plate with high magnetic induction and low iron loss. The non-oriented electrical steel plate comprises the following chemical elements in percentage by mass: more than 0 and less than or equal to 0.003% of C, 1.2-2.4% of Si, 0.1-0.4% of Mn, 0.1-0.6% of Al and the balance of Fe. The balance is Fe and inevitable impurities; wherein the mass percentage content of Si and Al is 1.3-2.8%. Correspondingly, the invention also discloses a manufacturing method of the non-oriented electrical steel plate with high magnetic induction and low iron loss, which comprises the following steps: smelting and casting; heating is performed; rough rolling, finish rolling and coiling, wherein the rough rolling pass is controlled to be 2-4 times, and the reduction rate of the last pass of rough rolling is 51-67%; in the temperature reduction process after coiling, the temperature reduction rate is controlled to be 1.0-4.0 DEG C/min within the range of 400-650 DEG C; carrying out cold rolling after directly pickling without normalizing annealing; and continuous annealing and insulating coating. | 1. 각 화학 원소의 질량 백분율 함량이 높은 것을 특징으로 하는 고자성 저철손 무방향성 전기 강판: 0<C≤0.003%, Si:1.2~2.4%, Mn:0.1~0.4%, Al:0.1~0.6%; 잔부는 Fe 및 불가피한 불순물이다; Si+Al의 질량 백분율은 다음과 같다: 1.3~2.8%입니다. | 1. The non-oriented electrical steel plate with high magnetic induction and low iron loss is characterized by comprising the following chemical elements in percentage by mass: C is more than 0 and less than or equal to 0.003 percent, si:1.2 to 2.4 percent of Mn:0.1 to 0.4 percent of Al:0.1 to 0.6 percent; the balance of Fe and unavoidable impurities; wherein the mass percentage of Si+Al is as follows: 1.3 to 2.8 percent. | 1. 각 화학 원소의 질량 백분율 함량이 높은 것을 특징으로 하는 고자성 저철손 무방향성 전기 강판: 0<C≤0.003%, Si:1.2~2.4%, Mn:0.1~0.4%, Al:0.1~0.6%; 잔부는 Fe 및 불가피한 불순물이다; Si+Al의 질량 백분율은 다음과 같다: 1.3~2.8%입니다. | 1. The non-oriented electrical steel plate with high magnetic induction and low iron loss is characterized by comprising the following chemical elements in percentage by mass: C is more than 0 and less than or equal to 0.003 percent, si:1.2 to 2.4 percent of Mn:0.1 to 0.4 percent of Al:0.1 to 0.6 percent; the balance of Fe and unavoidable impurities; wherein the mass percentage of Si+Al is as follows: 1.3 to 2.8 percent. | 9 | 2023-10032922 | 2023-01-10 | 118326239 | 2024-07-12 |  |  | BAOSHAN IRON & STEEL Co.,Ltd. | Zhang Feng ¦ Lv Xuejun ¦ Fang Xianshi ¦ Wang Bo ¦ Cui Min |  |  |  | 0 |  | 0 |  | 106268016 | CN118326239A ¦ EP4628615A1 ¦ IN202517060242 ¦ KR10-2025-0120394A ¦ RU2025119504A ¦ WOWO2024-149262A1 | 6 | 심사중 |  | 8424291023496
CN | CN | P | A | 종합 성능이 우수한 무방향성 전기 강 및 그 제조 방법 | Non-oriented electrical steel with excellent comprehensive performance and manufacturing method thereof | 본 발명은 종합 성능이 우수한 무방향성 전기 강을 개시하고, 그는 Fe 및 불가피한 불순물을 포함하고, 또한 질량 백분율 함량을 다음과 같은 각 화학 원소를 더 포함한다: C≤0.005%, Si:3.1-4.5%, Al:0.1-2.0%, Mn:0.1-2.5%; 또한 3.75%≤Si+Al≤5.0%이다; 상기 무방향성 전기강판의 철손 P 10/600≤35W/kg, 자기유도강도 B 50≥1.64T, 또한 종방향 자기유도강도 B 50L와 횡방향 자기유도강도 B 50C의 차이 ΔB는 1000 가우스를 초과하지 않는다. 상응하게, 본 발명은 또한 상기 무방향성 전기강판의 제조 방법을 개시한다. 이 무방향성 전기 강은 자기 이방성이 작고, 자기 유도 강도가 높고, 중고주파 철손이 낮으며, 동시에 높은 항복 강도를 양립하여, 전기 자동차 구동 모터, 고속 모터, 무인항공기 등의 철심 재료에 널리 응용될 수 있다. | The invention discloses non-oriented electrical steel with excellent comprehensive performance, which contains Fe and inevitable impurities, and further contains the following chemical elements in percentage by mass: less than or equal to 0.005% of C, 3.1-4.5% of Si, 0.1-2.0% of Al, 0.1-2.5% of Mn, less than or equal to 0.05% of P, less than or equal to 0.05% of S and the balance of Fe. And 3.75% < = Si + Al < = 5.0%; the iron loss P10/600 of the non-oriented electrical steel is smaller than or equal to 35 W/kg, the magnetic induction intensity B50 is larger than or equal to 1.64 T, and the difference value delta B between the longitudinal magnetic induction intensity B50L and the transverse magnetic induction intensity B50C does not exceed 1000 gauss. Correspondingly, the invention further discloses a manufacturing method of the non-oriented electrical steel. The non-oriented electrical steel is small in magnetic anisotropy, high in magnetic induction intensity, low in medium-high frequency iron loss and high in yield strength, and can be widely applied to iron core materials of electric vehicle driving motors, high-speed motors, unmanned aerial vehicles and the like. | 1. Fe 및 불가피한 불순물을 포함하는 종합 성능이 우수한 무방향성 전기 강으로서, 질량 백분율 함량을 다음과 같은 각 화학 원소를 더 포함하는 것을 특징으로 하는 무방향성 전기 강: C≤0.005%, Si:3.1-4.5%,Al:0.1-2.0%,Mn:0.1-2.5%; 또한 3.75%≤Si+Al≤5.0%이다; 상기 무방향성 전기강판의 철손 P 10/600≤35W/kg, 자기유도강도 B 50≥1.64T, 또한 종방향 자기유도강도 B 50L와 횡방향 자기유도강도 B 50C의 차이 ΔB는 1000 가우스를 초과하지 않는다. | 1. The non-oriented electrical steel with excellent comprehensive performance contains Fe and unavoidable impurities, and is characterized by further comprising the following chemical elements in percentage by mass: c is less than or equal to 0.005%, si:3.1-4.5%, al:0.1-2.0%, mn:0.1-2.5%; and Si+Al is more than or equal to 3.75% and less than or equal to 5.0%; The iron loss P 10/600 of the non-oriented electrical steel is less than or equal to 35W/kg, the magnetic induction intensity B 50 is more than or equal to 1.64T, and the difference delta B between the longitudinal magnetic induction intensity B 50L and the transverse magnetic induction intensity B 50C is not more than 1000 gauss. | 1. Fe 및 불가피한 불순물을 포함하는 종합 성능이 우수한 무방향성 전기 강으로서, 질량 백분율 함량을 다음과 같은 각 화학 원소를 더 포함하는 것을 특징으로 하는 무방향성 전기 강: C≤0.005%, Si:3.1-4.5%,Al:0.1-2.0%,Mn:0.1-2.5%; 또한 3.75%≤Si+Al≤5.0%이다; 상기 무방향성 전기강판의 철손 P 10/600≤35W/kg, 자기유도강도 B 50≥1.64T, 또한 종방향 자기유도강도 B 50L와 횡방향 자기유도강도 B 50C의 차이 ΔB는 1000 가우스를 초과하지 않는다. | 1. The non-oriented electrical steel with excellent comprehensive performance contains Fe and unavoidable impurities, and is characterized by further comprising the following chemical elements in percentage by mass: c is less than or equal to 0.005%, si:3.1-4.5%, al:0.1-2.0%, mn:0.1-2.5%; and Si+Al is more than or equal to 3.75% and less than or equal to 5.0%; The iron loss P 10/600 of the non-oriented electrical steel is less than or equal to 35W/kg, the magnetic induction intensity B 50 is more than or equal to 1.64T, and the difference delta B between the longitudinal magnetic induction intensity B 50L and the transverse magnetic induction intensity B 50C is not more than 1000 gauss. | 15 | 2023-10033304 | 2023-01-10 | 118326247 | 2024-07-12 |  |  | BAOSHAN IRON & STEEL Co.,Ltd. | Fang Xianshi ¦ Jiang Quanli ¦ Zhang Feng ¦ Wang Bo ¦ Hao Yunwei |  |  |  | 0 |  | 1 | CN119351891B | 106268012 | CN118326247A ¦ CN2023-100333047 ¦ EP4628613A1 ¦ IN202517062354 ¦ KR10-2025-0124192A ¦ MXMX/a/2025/007495A ¦ SG11202504521TA ¦ WOWO2024-149192A1 | 8 | 심사중 |  | 8424291023504
JP | JP | P | B1 | 회전자, 회전자 코어, 유도 모터 및 유도 모터의 설계 방법 | 회전자, 회전자 코어, 유도 모터 및 유도 모터의 설계 방법 | 【요약】 회전자 코어 (31)와 회전자 코어 (31)에 회전자 코어 (31)의 둘레 방향으로 간격을 두고 복수 배치된 2차 도체 (32)를 구비하고, 회전자 코어 (31)에는 2차 도체 (32)가 삽입된 삽입 구멍 (34)이 복수 형성되고 회전자 코어 (31)의 2차 도체 (32)에 대해 회전자 코어 (31)의 지름 방향 외측에는 지름 방향의 외측에 개구되는 슬롯 (35)이 설치되고 2차 도체 (32)는 슬롯 (35)을 통해 지름 방향의 외측에 노출되어, 회전자 코어 (31)에는 슬롯 (35)을 둘레 방향에 끼워 마주보는 한 쌍의 단면 (36, 37)이 설치되고 회전자 코어 (31)의 중심축에 교차하고 2차 도체 (32)의 둘레 방향에서의 중앙을 통과하는 기준선 (Lc)을 규정했을 때, 2차 도체 (32) 및 삽입 구멍 (34) 중 적어도 한쪽 형상은 기준선 (Lc)을 기준으로 둘레 방향으로 대칭이며 한 쌍의 단면 (36, 37)은 기준선 (Lc)을 기준으로 둘레 방향으로 비대칭이다. | 【요약】 회전자 코어 (31)와 회전자 코어 (31)에 회전자 코어 (31)의 둘레 방향으로 간격을 두고 복수 배치된 2차 도체 (32)를 구비하고, 회전자 코어 (31)에는 2차 도체 (32)가 삽입된 삽입 구멍 (34)이 복수 형성되고 회전자 코어 (31)의 2차 도체 (32)에 대해 회전자 코어 (31)의 지름 방향 외측에는 지름 방향의 외측에 개구되는 슬롯 (35)이 설치되고 2차 도체 (32)는 슬롯 (35)을 통해 지름 방향의 외측에 노출되어, 회전자 코어 (31)에는 슬롯 (35)을 둘레 방향에 끼워 마주보는 한 쌍의 단면 (36, 37)이 설치되고 회전자 코어 (31)의 중심축에 교차하고 2차 도체 (32)의 둘레 방향에서의 중앙을 통과하는 기준선 (Lc)을 규정했을 때, 2차 도체 (32) 및 삽입 구멍 (34) 중 적어도 한쪽 형상은 기준선 (Lc)을 기준으로 둘레 방향으로 대칭이며 한 쌍의 단면 (36, 37)은 기준선 (Lc)을 기준으로 둘레 방향으로 비대칭이다. | 【청구항1】 회전자 코어와 상기 회전자 코어에, 상기 회전자 코어의 둘레 방향으로 간격을 두고 복수 배치된 2차 도체를 구비하고, 상기 회전자 코어에는, 상기 회전자 코어를 상기 회전자 코어의 축 방향으로 관통함과 동시에 상기 2차 도체가 삽입된 삽입 구멍이 복수 형성되고 상기 회전자 코어의, 상기 2차 도체에 대해 상기 회전자 코어의 지름 방향 외측에는, 상기 지름 방향의 외측에 개구되는 슬롯이 설치되고 상기 2차 도체는 상기 슬롯을 통해 상기 지름 방향의 외측에 노출되어, 상기 회전자 코어에는, 상기 슬롯을 상기 둘레 방향에 끼워 마주보는 한 쌍의 단면이 설치되고 상기 회전자 코어의 중심축에 교차하고 상기 2차 도체의 상기 둘레 방향에서의 중앙을 통과하는 기준선을 규정했을 때, 상기 2차 도체 및 상기 삽입 구멍 중 적어도 한쪽 형상은 상기 기준선을 기준으로 상기 둘레 방향으로 대칭이며 상기 한 쌍의 단면은 상기 기준선을 기준으로 상기 둘레 방향으로 비대칭으로 , 상기 한 쌍의 단면을 형성하는 슬롯 후단면 및 슬롯 전 단면 중 상기 슬롯 후단면은 상기 기준선을 기준으로 상기 둘레 방향 후방에 위치하고 상기 슬롯 전 단면은 상기 기준선을 기준으로 상기 둘레 방향의 전방에 위치한다 회전자. | 【청구항1】 회전자 코어와 상기 회전자 코어에, 상기 회전자 코어의 둘레 방향으로 간격을 두고 복수 배치된 2차 도체를 구비하고, 상기 회전자 코어에는, 상기 회전자 코어를 상기 회전자 코어의 축 방향으로 관통함과 동시에 상기 2차 도체가 삽입된 삽입 구멍이 복수 형성되고 상기 회전자 코어의, 상기 2차 도체에 대해 상기 회전자 코어의 지름 방향 외측에는, 상기 지름 방향의 외측에 개구되는 슬롯이 설치되고 상기 2차 도체는 상기 슬롯을 통해 상기 지름 방향의 외측에 노출되어, 상기 회전자 코어에는, 상기 슬롯을 상기 둘레 방향에 끼워 마주보는 한 쌍의 단면이 설치되고 상기 회전자 코어의 중심축에 교차하고 상기 2차 도체의 상기 둘레 방향에서의 중앙을 통과하는 기준선을 규정했을 때, 상기 2차 도체 및 상기 삽입 구멍 중 적어도 한쪽 형상은 상기 기준선을 기준으로 상기 둘레 방향으로 대칭이며 상기 한 쌍의 단면은 상기 기준선을 기준으로 상기 둘레 방향으로 비대칭으로 , 상기 한 쌍의 단면을 형성하는 슬롯 후단면 및 슬롯 전 단면 중 상기 슬롯 후단면은 상기 기준선을 기준으로 상기 둘레 방향 후방에 위치하고 상기 슬롯 전 단면은 상기 기준선을 기준으로 상기 둘레 방향의 전방에 위치한다 회전자. | 【청구항1】 회전자 코어와 상기 회전자 코어에, 상기 회전자 코어의 둘레 방향으로 간격을 두고 복수 배치된 2차 도체를 구비하고, 상기 회전자 코어에는, 상기 회전자 코어를 상기 회전자 코어의 축 방향으로 관통함과 동시에 상기 2차 도체가 삽입된 삽입 구멍이 복수 형성되고 상기 회전자 코어의, 상기 2차 도체에 대해 상기 회전자 코어의 지름 방향 외측에는, 상기 지름 방향의 외측에 개구되는 슬롯이 설치되고 상기 2차 도체는 상기 슬롯을 통해 상기 지름 방향의 외측에 노출되어, 상기 회전자 코어에는, 상기 슬롯을 상기 둘레 방향에 끼워 마주보는 한 쌍의 단면이 설치되고 상기 회전자 코어의 중심축에 교차하고 상기 2차 도체의 상기 둘레 방향에서의 중앙을 통과하는 기준선을 규정했을 때, 상기 2차 도체 및 상기 삽입 구멍 중 적어도 한쪽 형상은 상기 기준선을 기준으로 상기 둘레 방향으로 대칭이며 상기 한 쌍의 단면은 상기 기준선을 기준으로 상기 둘레 방향으로 비대칭으로 , 상기 한 쌍의 단면을 형성하는 슬롯 후단면 및 슬롯 전 단면 중 상기 슬롯 후단면은 상기 기준선을 기준으로 상기 둘레 방향 후방에 위치하고 상기 슬롯 전 단면은 상기 기준선을 기준으로 상기 둘레 방향의 전방에 위치한다 회전자. ¦ 【청구항2】 유도 모터용 회전자 코어로서, 상기 회전자 코어에는, 상기 회전자 코어를 상기 회전자 코어의 축 방향으로 관통함과 동시에 2차 도체가 삽입되는 삽입 구멍이 복수 형성되고 상기 회전자 코어 중 상기 삽입 구멍에 대해 상기 회전자 코어의 지름 방향 외측에 위치하는 부분에는, 상기 회전자 코어의 지름 방향 외측에 개구되는 슬롯이 설치되고 상기 회전자 코어에는, 상기 슬롯을 상기 회전자 코어의 둘레 방향에 끼워 마주보는 한 쌍의 단면이 설치되고 상기 회전자 코어의 중심축에 교차하고 상기 삽입 구멍의 상기 둘레 방향에서의 중앙을 통과하는 기준선을 규정했을 때, 상기 삽입 구멍은 상기 기준선을 기준으로 상기 둘레 방향으로 대칭이며 상기 한 쌍의 단면은 상기 기준선을 기준으로 상기 둘레 방향으로 비대칭으로 , 상기 한 쌍의 단면을 형성하는 슬롯 후단면 및 슬롯 전 단면 중 상기 슬롯 후단면은 상기 기준선을 기준으로 상기 둘레 방향 후방에 위치하고 상기 슬롯 전 단면은 상기 기준선을 기준으로 상기 둘레 방향의 전방에 위치한다 회전자 코어. | 【청구항1】 회전자 코어와 상기 회전자 코어에, 상기 회전자 코어의 둘레 방향으로 간격을 두고 복수 배치된 2차 도체를 구비하고, 상기 회전자 코어에는, 상기 회전자 코어를 상기 회전자 코어의 축 방향으로 관통함과 동시에 상기 2차 도체가 삽입된 삽입 구멍이 복수 형성되고 상기 회전자 코어의, 상기 2차 도체에 대해 상기 회전자 코어의 지름 방향 외측에는, 상기 지름 방향의 외측에 개구되는 슬롯이 설치되고 상기 2차 도체는 상기 슬롯을 통해 상기 지름 방향의 외측에 노출되어, 상기 회전자 코어에는, 상기 슬롯을 상기 둘레 방향에 끼워 마주보는 한 쌍의 단면이 설치되고 상기 회전자 코어의 중심축에 교차하고 상기 2차 도체의 상기 둘레 방향에서의 중앙을 통과하는 기준선을 규정했을 때, 상기 2차 도체 및 상기 삽입 구멍 중 적어도 한쪽 형상은 상기 기준선을 기준으로 상기 둘레 방향으로 대칭이며 상기 한 쌍의 단면은 상기 기준선을 기준으로 상기 둘레 방향으로 비대칭으로 , 상기 한 쌍의 단면을 형성하는 슬롯 후단면 및 슬롯 전 단면 중 상기 슬롯 후단면은 상기 기준선을 기준으로 상기 둘레 방향 후방에 위치하고 상기 슬롯 전 단면은 상기 기준선을 기준으로 상기 둘레 방향의 전방에 위치한다 회전자. ¦ 【청구항2】 유도 모터용 회전자 코어로서, 상기 회전자 코어에는, 상기 회전자 코어를 상기 회전자 코어의 축 방향으로 관통함과 동시에 2차 도체가 삽입되는 삽입 구멍이 복수 형성되고 상기 회전자 코어 중 상기 삽입 구멍에 대해 상기 회전자 코어의 지름 방향 외측에 위치하는 부분에는, 상기 회전자 코어의 지름 방향 외측에 개구되는 슬롯이 설치되고 상기 회전자 코어에는, 상기 슬롯을 상기 회전자 코어의 둘레 방향에 끼워 마주보는 한 쌍의 단면이 설치되고 상기 회전자 코어의 중심축에 교차하고 상기 삽입 구멍의 상기 둘레 방향에서의 중앙을 통과하는 기준선을 규정했을 때, 상기 삽입 구멍은 상기 기준선을 기준으로 상기 둘레 방향으로 대칭이며 상기 한 쌍의 단면은 상기 기준선을 기준으로 상기 둘레 방향으로 비대칭으로 , 상기 한 쌍의 단면을 형성하는 슬롯 후단면 및 슬롯 전 단면 중 상기 슬롯 후단면은 상기 기준선을 기준으로 상기 둘레 방향 후방에 위치하고 상기 슬롯 전 단면은 상기 기준선을 기준으로 상기 둘레 방향의 전방에 위치한다 회전자 코어. | 8 | 2024-516618 | 2023-11-09 |  |  | 7518461 | 2024-07-09 | NIPPON STEEL CORP | 本間 励 | 2022-197759 | JP | 2022-12-12 | 1 | JP5902639B2(BE) | 0 |  | 104420205 | CN120345165A ¦ IN202517051257 ¦ JP2022-197759 ¦ JP7518461B1 ¦ KR10-2025-0105424A ¦ MXMX/a/2025/006215A ¦ MYPI2025003069A0 ¦ RU2025114869A ¦ SG11202503452UA ¦ TWI873980B ¦ WOWO2024-127862A1 | 11 | 등록 | NIPPON STEEL CORP | 2724133000142
KR | KR | P | A |  | 무방향성 전기강판 타발 장치 |  | 본 발명은 블랭크를 고정하는 하부 금형; 및 상기 하부 금형과 맞물려 상기 블랭크를 펀칭하는 펀치 금형을 포함하고, 상기 펀치 금형의 코너부는 곡률을 갖는, 무방향성 전기강판 타발 장치를 제공한다. |  | 블랭크를 고정하는 하부 금형; 및 상기 하부 금형과 맞물려 상기 블랭크를 펀칭하는 펀치 금형을 포함하고, 상기 펀치 금형의 코너부는 곡률을 갖는, 무방향성 전기강판 타발 장치. |  | 1. 블랭크를 고정하는 하부 금형; 및 상기 하부 금형과 맞물려 상기 블랭크를 펀칭하는 펀치 금형을 포함하고, 상기 펀치 금형의 코너부는 곡률을 갖는, 무방향성 전기강판 타발 장치. | 7 | 10-2023-0197678 | 2023-12-29 | 10-2024-0108309 | 2024-07-09 |  |  | 현대제철 주식회사 | 김지영 ¦ 임기학 | 10-2022-0190991 | KR | 2022-12-30 | 0 |  | 0 |  | 105278690 | KR10-2022-0190991 ¦ KR10-2024-0108309A | 2 | 심사중 |  | 3524281003757
CN | CN | P | A | 고출력 밀도 신에너지 자동차 구동 모터용 무방향성 규소강 및 그 제조 방법 | High-power-density non-oriented silicon steel for driving motor of new energy automobile and production method of high-power-density non-oriented silicon steel | 본 발명은 고출력 밀도 신에너지 자동차 구동 모터용 무방향성 규소강을 개시하고, 그 화학 성분 및 차지하는 질량 백분율은 포함한다: Si+Al 3.2~4.8%, Mn 0.2~1.0%, 0.03≤Sn+Sb≤0.15%, Nb+V+Ti≤0.006%, C+N≤0.005%, S 0.002%이하, 나머지는 Fe 및 불가피한 혼입이다. 본 발명은 합금 성분 제어 조압연 출구 온도에 따라, 조압연 출구 롤러에서 보온 균열을 진행하고, 열간 압연 제5 및 제6 차 대압 하에 채택하고, 완제품 두께 제어 냉간 압연 압하 비율 등 수단, 최적화 전 공정 조직, 텍스처, 따라서 상기 무방향성 규소강 자성 에너지의 유효 향상을 구현한다, 나아가 신에너지 자동차 구동 모터의 전력 밀도 향상을 촉진합니다; 그리고 관련된 생산 공정은 조작성이 강하고 실현이 용이하며 보급 응용에 적합하다. | The invention discloses non-oriented silicon steel for a driving motor of a high-power-density new energy automobile. The non-oriented silicon steel comprises the following chemical components in percentage by mass: 3.2-4.8% of Si and Al, 0.2-1.0% of Mn, Sn and Sb which are greater than or equal to 0.03 and less than or equal to 0.15%, Nb, V and Ti which are less than or equal to 0.006%, C and N which are less than or equal to 0.005%, S which is less than or equal to 0.002% and the balance of Fe and inevitable impurities. According to the method, the rough rolling outlet temperature is controlled according to alloy components, heat preservation and soaking are conducted on a rough rolling outlet roller way, large reduction is adopted for the fifth pass and the sixth pass of hot rolling, the cold rolling reduction ratio is controlled according to the thickness of a finished product, the whole-process structure and texture are optimized, and therefore the magnetic performance of the non-oriented silicon steel is effectively improved; the improvement of the power density of the driving motor of the new energy automobile is promoted; and the related production process is high in operability, easy to implement and suitable for popularization and application. | 1. 화학 성분 및 차지하는 질량 백분율이 포함되는 것을 특징으로 하는 고출력 밀도 신에너지 자동차 구동 모터용 무방향성 실리콘강: Si+Al 3.2~4.8%, Mn 0.2~1.0%, 0.03≤Sn+Sb≤0.15%, Nb+V+Ti≤0.006%, C+N≤0.005%, S 0.002%이하, 나머지는 Fe 및 불가피한 혼입이다. | 1. The non-oriented silicon steel for the high-power-density new energy automobile driving motor is characterized by comprising the following chemical components in percentage by mass: 3.2 to 4.8 percent of Si+Al, 0.2 to 1.0 percent of Mn, 0.03 to 0.15 percent of Sn+Sb, 0.006 percent of Nb+V+Ti, 0.005 percent of C+N, 0.002 percent of S, and the balance of Fe and unavoidable impurities. | 1. 화학 성분 및 차지하는 질량 백분율이 포함되는 것을 특징으로 하는 고출력 밀도 신에너지 자동차 구동 모터용 무방향성 실리콘강: Si+Al 3.2~4.8%, Mn 0.2~1.0%, 0.03≤Sn+Sb≤0.15%, Nb+V+Ti≤0.006%, C+N≤0.005%, S 0.002%이하, 나머지는 Fe 및 불가피한 혼입이다. | 1. The non-oriented silicon steel for the high-power-density new energy automobile driving motor is characterized by comprising the following chemical components in percentage by mass: 3.2 to 4.8 percent of Si+Al, 0.2 to 1.0 percent of Mn, 0.03 to 0.15 percent of Sn+Sb, 0.006 percent of Nb+V+Ti, 0.005 percent of C+N, 0.002 percent of S, and the balance of Fe and unavoidable impurities. | 9 | 2024-10367451 | 2024-03-28 | 118291859 | 2024-07-05 |  |  | WUHAN IRON AND STEEL Co.,Ltd. | Shi Wenmin ¦ Yang Guang ¦ Chen Shenglin ¦ Huang Jianlong ¦ Huang Jingwen |  |  |  | 0 |  | 0 |  | 75147970 | CN118291859A | 1 | 심사중 |  | 8424281022246
KR | KR | P | B1 |  | 무방향성 전자 강판 |  | 이 무방향성 전자 강판은, 규소 강판과 절연 피막을 구비한다. 이 규소 강판은, 표면에 SiO2상을 포함하는 내부 산화층을 갖고, 내부 산화층의 평균 두께가 0.10㎛ 이상 5.0㎛ 이하이고, 내부 산화층의 비커스 경도가, 판 두께 중앙부의 비커스 경도에 대하여, 1.15배 이상 1.5배 이하이다. |  | 규소 강판과, 절연 피막을 구비하는 무방향성 전자 강판에 있어서, 상기 규소 강판이, 성분 조성으로서, 질량%로, Si: 2.00% 초과 4.00% 이하, Al: 0.10% 이상 3.00% 이하, Mn: 0.10% 이상 2.00% 이하, C: 0% 초과 0.0030% 이하, P: 0% 초과 0.050% 이하, S: 0% 초과 0.005% 이하, N: 0% 초과 0.005% 이하, Sn: 0% 이상 0.40% 이하, Cu: 0% 이상 1.00% 이하, Sb: 0% 이상 0.40% 이하, REM: 0% 이상 0.0400% 이하, Ca: 0% 이상 0.0400% 이하, Mg: 0% 이상 0.0400% 이하 를 함유하고, 잔부가 Fe 및 불순물로 이루어지고, 절단 방향이 판 두께 방향과 평행한 절단면으로 보았을 때, 상기 규소 강판의 5/8 내지 3/8의 판 두께 범위인 중앙부의 비커스 경도가, 120Hv 이상 300Hv 이하이고, 상기 절단면으로 보았을 때, 상기 규소 강판이 표면에 SiO2상을 포함하는 내부 산화층을 갖고, 상기 내부 산화층의 평균 두께가 0.10㎛ 이상 5.0㎛ 이하이고, 상기 내부 산화층의 비커스 경도가, 상기 중앙부의 비커스 경도에 대하여, 1.15배 이상 1.5배 이하인 것을 특징으로 하는 무방향성 전자 강판. |  | 1. 규소 강판과, 절연 피막을 구비하는 무방향성 전자 강판에 있어서, 상기 규소 강판이, 성분 조성으로서, 질량%로, Si: 2.00% 초과 4.00% 이하, Al: 0.10% 이상 3.00% 이하, Mn: 0.10% 이상 2.00% 이하, C: 0% 초과 0.0030% 이하, P: 0% 초과 0.050% 이하, S: 0% 초과 0.005% 이하, N: 0% 초과 0.005% 이하, Sn: 0% 이상 0.40% 이하, Cu: 0% 이상 1.00% 이하, Sb: 0% 이상 0.40% 이하, REM: 0% 이상 0.0400% 이하, Ca: 0% 이상 0.0400% 이하, Mg: 0% 이상 0.0400% 이하 를 함유하고, 잔부가 Fe 및 불순물로 이루어지고, 절단 방향이 판 두께 방향과 평행한 절단면으로 보았을 때, 상기 규소 강판의 5/8 내지 3/8의 판 두께 범위인 중앙부의 비커스 경도가, 120Hv 이상 300Hv 이하이고, 상기 절단면으로 보았을 때, 상기 규소 강판이 표면에 SiO2상을 포함하는 내부 산화층을 갖고, 상기 내부 산화층의 평균 두께가 0.10㎛ 이상 5.0㎛ 이하이고, 상기 내부 산화층의 비커스 경도가, 상기 중앙부의 비커스 경도에 대하여, 1.15배 이상 1.5배 이하인 것을 특징으로 하는 무방향성 전자 강판. | 9 | 10-2021-7029225 | 2019-03-20 | 10-2021-0125073 | 2021-10-15 | 10-2683224 | 2024-07-04 | 닛폰세이테츠 가부시키가이샤 | 다카하시 마사루 ¦ 이치에 다케루 ¦ 무라카와 뎃슈 ¦ 마츠이 신이치 ¦ 무라카미 후미노부 |  |  |  | 4 | CN105950960B(BE) ¦ JP6772911B2(BE) ¦ JP2000-297326A(BE) ¦ JP4337159B2(BE) | 1 | KR10-2025-0021920A(FE) | 101157142 | BR112021016820B1 ¦ CN113574194B ¦ EP3943632A1 ¦ IN525193 ¦ JP7173286B2 ¦ KR10-2683224B1 ¦ US11952641B2 ¦ VN1-0043573B ¦ WOWO2020-188812A1 | 9 | 등록 | 닛폰세이테츠 가부시키가이샤 | 3524284000422
JP | JP | P | B1 | 적층 철심 제조 방법 및 제조 장치 | 적층 철심 제조 방법 및 제조 장치 | 【요약】 가열에 의해 접착 능력을 발휘하는 접착제를 함유하는 피막이 판면에 설치된 전기강판을 금형 (2)으로 프레스해 단위 철심 (1)으로 하는 공정과 금형 (2)으로 프레스한 단위 철심 (1)을 적층하여 최상층의 단위 철심 (1)의 판면을 복수의 일부 영역에서 가열하고 그 하층의 단위 철심 (1)에 복수의 영역에서 부분적으로 접착시키는 공정을 갖는다. 이와 같이 프레스 가공과 적층을 일련의 동작으로서 거의 동시에 수행하고, 공정수가 증가하지 않도록 하여 적층 철심 제조 효율화를 도모할 수 있다. | 【요약】 가열에 의해 접착 능력을 발휘하는 접착제를 함유하는 피막이 판면에 설치된 전기강판을 금형 (2)으로 프레스해 단위 철심 (1)으로 하는 공정과 금형 (2)으로 프레스한 단위 철심 (1)을 적층하여 최상층의 단위 철심 (1)의 판면을 복수의 일부 영역에서 가열하고 그 하층의 단위 철심 (1)에 복수의 영역에서 부분적으로 접착시키는 공정을 갖는다. 이와 같이 프레스 가공과 적층을 일련의 동작으로서 거의 동시에 수행하고, 공정수가 증가하지 않도록 하여 적층 철심 제조 효율화를 도모할 수 있다. | 【청구항1】 가열에 의해 접착 능력을 발휘하는 접착제를 함유하는 피막이 판면에 설치된 전기강판을 금형으로 프레스해 단위 철심으로 하는 공정과 상기 금형으로 프레스한 상기 단위 철심을 적층 위치로 이동시켜 적층해 후 , 상기 적층 위치로 최상층의 상기 단위 철심의 판면을 복수의 일부 영역에서 가열하고 그 하층의 상기 단위 철심에 복수의 영역에서 부분적으로 접착시키는 공정을 갖는 것을 특징으로 하는 적층 철심 제조 방법. | 【청구항1】 가열에 의해 접착 능력을 발휘하는 접착제를 함유하는 피막이 판면에 설치된 전기강판을 금형으로 프레스해 단위 철심으로 하는 공정과 상기 금형으로 프레스한 상기 단위 철심을 적층 위치로 이동시켜 적층해 후 , 상기 적층 위치로 최상층의 상기 단위 철심의 판면을 복수의 일부 영역에서 가열하고 그 하층의 상기 단위 철심에 복수의 영역에서 부분적으로 접착시키는 공정을 갖는 것을 특징으로 하는 적층 철심 제조 방법. | 【청구항1】 가열에 의해 접착 능력을 발휘하는 접착제를 함유하는 피막이 판면에 설치된 전기강판을 금형으로 프레스해 단위 철심으로 하는 공정과 상기 금형으로 프레스한 상기 단위 철심을 적층 위치로 이동시켜 적층해 후 , 상기 적층 위치로 최상층의 상기 단위 철심의 판면을 복수의 일부 영역에서 가열하고 그 하층의 상기 단위 철심에 복수의 영역에서 부분적으로 접착시키는 공정을 갖는 것을 특징으로 하는 적층 철심 제조 방법. ¦ 【청구항5】 가열에 의해 접착 능력을 발휘하는 접착제를 함유하는 피막이 판면에 설치된 전기강판을 프레스해 단위 철심으로 하는 순차이송 금형과 상기 순차이송 금형 최종 프레스 공정을 거친 상기 단위 철심을 적층하는 적층 공간과 상기 적층 공간의 상부에 설치되고 상기 적층 공간으로 적층한 최상층의 상기 단위 철심의 판면을 복수의 일부 영역에서 가열 하고 그 하층의 상기 단위 철심에 복수의 영역에서 부분적으로 접착시키기 위한 가열 수단을 구비한 것을 특징으로 하는 적층 철심 제조 장치. | 【청구항1】 가열에 의해 접착 능력을 발휘하는 접착제를 함유하는 피막이 판면에 설치된 전기강판을 금형으로 프레스해 단위 철심으로 하는 공정과 상기 금형으로 프레스한 상기 단위 철심을 적층 위치로 이동시켜 적층해 후 , 상기 적층 위치로 최상층의 상기 단위 철심의 판면을 복수의 일부 영역에서 가열하고 그 하층의 상기 단위 철심에 복수의 영역에서 부분적으로 접착시키는 공정을 갖는 것을 특징으로 하는 적층 철심 제조 방법. ¦ 【청구항5】 가열에 의해 접착 능력을 발휘하는 접착제를 함유하는 피막이 판면에 설치된 전기강판을 프레스해 단위 철심으로 하는 순차이송 금형과 상기 순차이송 금형 최종 프레스 공정을 거친 상기 단위 철심을 적층하는 적층 공간과 상기 적층 공간의 상부에 설치되고 상기 적층 공간으로 적층한 최상층의 상기 단위 철심의 판면을 복수의 일부 영역에서 가열 하고 그 하층의 상기 단위 철심에 복수의 영역에서 부분적으로 접착시키기 위한 가열 수단을 구비한 것을 특징으로 하는 적층 철심 제조 장치. | 6 | 2023-567142 | 2023-08-18 |  |  | 7513941 | 2024-07-02 | NIPPON STEEL CORP | 村川 鉄州 | 2022-142853 | JP | 2022-09-08 | 2 | JP7636669B2 ¦ JP3745490B2(BE) | 0 |  | 104355438 | BR112024027057A2 ¦ CN119731916A ¦ EP4546624A1 ¦ IN202517000456 ¦ JP2022-142853 ¦ JP7513941B1 ¦ KR10-2025-0026363A ¦ MXMX/a/2025/002083A ¦ MYPI2024006941A0 ¦ RU2024137318A ¦ SG11202408931XA ¦ TWI891048B ¦ US2025-0167644A1 ¦ VN113747A ¦ WOWO2024-053364A1 | 15 | 등록 | NIPPON STEEL CORP | 2724128000082
KR | KR | P | A |  | 전기강판 및 그 제조 방법 |  | 전기강판 및 그 제조 방법이 제공된다. 본 발명의 전기강판 제조방법은, 슬래브를 재가열한 후 압연하여 열연강판을 제조하는 단계; 상기 열연강판을 냉간압연하여 냉연강판을 제조하는 단계; 상기 냉연강판을 최종 소둔하는 단계 및 상기 소둔된 냉연판에 절연코팅층을 형성하는 단계를 포함하는 무방향성 전기강판의 제조방법으로, 상기 냉연판의 소둔 시 분위기는, 이슬점온도를, 냉연판의 온도가 상온~500℃에서는 -20~-30℃, 500~950℃일 때는 -30~-50℃, 그리고 950℃ 이상일 때는 -35~-60℃를 유지하며, 그리고 상기 절연코팅층의 형성공정에서, 상기 소둔된 냉연판 표면에 절연코팅용액을 도포한 후, 가열 건조 시, Strip 온도는 건조로 진입 후 초기 5초 동안은 5~15℃/s의 속도로 승온하고, 마무리 5초 동안은 25~35℃/s의 속도로 승온하여 건조/경화시킨다. |  | 슬래브를 재가열한 후 압연하여 열연강판을 제조하는 단계; 상기 열연강판을 냉간압연하여 냉연강판을 제조하는 단계; 상기 냉연강판을 최종 소둔하는 단계 및 상기 소둔된 냉연판에 절연코팅층을 형성하는 단계를 포함하는 무방향성 전기강판의 제조방법에 있어서, 상기 냉연판의 소둔 시 분위기는, 이슬점온도를, 냉연판의 온도가 상온~500℃에서는 -20~-30℃, 500~950℃일 때는 -30~-50℃, 그리고 950℃ 이상일 때는 -35~-60℃를 유지하며, 그리고 상기 절연코팅층의 형성공정에서, 상기 소둔된 냉연판 표면에 절연코팅용액을 도포한 후, 가열 건조 시, Strip 온도는 건조로 진입 후 초기 5초 동안은 5~15℃/s의 속도로 승온하고, 마무리 5초 동안은 25~35℃/s의 속도로 승온하여 건조/경화시키는, 무방향성 전기강판 제조방법. |  | 1. 슬래브를 재가열한 후 압연하여 열연강판을 제조하는 단계; 상기 열연강판을 냉간압연하여 냉연강판을 제조하는 단계; 상기 냉연강판을 최종 소둔하는 단계 및 상기 소둔된 냉연판에 절연코팅층을 형성하는 단계를 포함하는 무방향성 전기강판의 제조방법에 있어서, 상기 냉연판의 소둔 시 분위기는, 이슬점온도를, 냉연판의 온도가 상온~500℃에서는 -20~-30℃, 500~950℃일 때는 -30~-50℃, 그리고 950℃ 이상일 때는 -35~-60℃를 유지하며, 그리고 상기 절연코팅층의 형성공정에서, 상기 소둔된 냉연판 표면에 절연코팅용액을 도포한 후, 가열 건조 시, Strip 온도는 건조로 진입 후 초기 5초 동안은 5~15℃/s의 속도로 승온하고, 마무리 5초 동안은 25~35℃/s의 속도로 승온하여 건조/경화시키는, 무방향성 전기강판 제조방법. ¦ 6. 표면에, 응력제거 소둔열처리 공정 이후, ASTM C1624 기준으로 측정한 박리밀착성이 3kN 이상인 절연코팅층이 형성되어 있는 무방향성 전기강판. | 6 | 10-2022-0179980 | 2022-12-21 | 10-2024-0098314 | 2024-06-28 |  |  | 주식회사 포스코 | 이동규 ¦ 하봉우 ¦ 권민석 ¦ 노태영 ¦ 장진영 |  |  |  | 0 |  | 0 |  | 103555084 | KR10-2024-0098314A | 1 | 심사중 |  | 3524271000138
KR | KR | P | A |  | 무방향성 전기강판 및 그 제조방법 |  | 본 발명의 일 실시예에 의한 무방향성 전기강판은 중량 %로, Si: 2.8 내지 4.0%, Al: 0.5 내지 1.7%, Mn: 0.3 내지 2.0%, Se: 0.0005 내지 0.005%, Sn 0.005 내지 0.06%, REM 0.001 내지 0.007%를 포함하고, 잔부 Fe 및 불가피한 불순물을 포함한다. |  | 중량 %로, Si: 2.8 내지 4.0%, Al: 0.5 내지 1.7%, Mn: 0.3 내지 2.0%, Se: 0.0005 내지 0.005%, Sn 0.005 내지 0.06% 및 REM 0.001 내지 0.007%를 포함하고, 잔부 Fe 및 불가피한 불순물을 포함하는 무방향성 전기강판. |  | 1. 중량 %로, Si: 2.8 내지 4.0%, Al: 0.5 내지 1.7%, Mn: 0.3 내지 2.0%, Se: 0.0005 내지 0.005%, Sn 0.005 내지 0.06% 및 REM 0.001 내지 0.007%를 포함하고, 잔부 Fe 및 불가피한 불순물을 포함하는 무방향성 전기강판. ¦ 10. 중량 %로, Si: 2.8 내지 4.0%, Al: 0.5 내지 1.7%, Mn: 0.3 내지 2.0%, Se: 0.0005 내지 0.005%, Sn 0.005 내지 0.06%, REM 0.001 내지 0.007%를 포함하고, 잔부 Fe 및 불가피한 불순물을 포함하는 슬라브를 열간 압연하여 열연판을 제조하는 단계; 상기 열연판을 냉간압연하여 냉연판을 제조하는 단계 및 상기 냉연판을 냉연판 소둔하는 단계를 포함하는 무방향성 전기강판의 제조 방법. | 18 | 10-2022-0180156 | 2022-12-21 | 10-2024-0098421 | 2024-06-28 |  |  | 주식회사 포스코 | 김재훈 ¦ 이상우 ¦ 김윤수 |  |  |  | 0 |  | 1 | KR10-2857586B1(FE) | 105271470 | CN120390815A ¦ ID2025/08555A ¦ IN202517048626 ¦ KR10-2024-0098421A ¦ MXMX/a/2025/006745A ¦ WOWO2024-136170A1 | 6 | 심사중 |  | 3524271000252
KR | KR | P | A |  | 무방향성 전기강판, 그 제조방법 및 그를 포함하는 모터 코어 |  | 본 발명의 일 실시예에 의한 무방향성 전기강판은 중량%로 Si: 2.8 내지 4.0%, Al: 0.5 내지 1.7% 및 Mn: 0.3 내지 2.0%를 포함하고, 잔부 Fe 및 불가피한 불순물을 포함한다. 또한, 강판의 표면으로부터 강판 내부 방향으로 표면층이 존재하고, 강판의 표면 상에 절연 코팅층이 존재하고, 절연 코팅층 및 표면층은 Mn에 대한 Al의 중량 비율(Al/Mn)이 1 내지 10이다. |  | 중량%로 Si: 2.8 내지 4.0%, Al: 0.5 내지 1.7% 및 Mn: 0.3 내지 2.0%를 포함하고, 잔부 Fe 및 불가피한 불순물을 포함하고, 강판의 표면으로부터 강판 내부 방향으로 표면층이 존재하고, 상기 강판의 표면 상에 절연 코팅층이 존재하고, 상기 절연 코팅층 및 상기 표면층은 Mn에 대한 Al의 중량 비율이 1 내지 10인 무방향성 전기강판. |  | 1. 중량%로 Si: 2.8 내지 4.0%, Al: 0.5 내지 1.7% 및 Mn: 0.3 내지 2.0%를 포함하고, 잔부 Fe 및 불가피한 불순물을 포함하고, 강판의 표면으로부터 강판 내부 방향으로 표면층이 존재하고, 상기 강판의 표면 상에 절연 코팅층이 존재하고, 상기 절연 코팅층 및 상기 표면층은 Mn에 대한 Al의 중량 비율이 1 내지 10인 무방향성 전기강판. ¦ 8. 중량%로 Si: 2.8 내지 4.0%, Al: 0.5 내지 1.7% 및 Mn: 0.3 내지 2.0%를 포함하고 잔부 Fe 및 불가피한 불순물을 포함하는 슬라브를 열간 압연하여 열연판을 제조하는 단계; 상기 열연판을 냉간압연 하여 냉연판을 제조하는 단계; 상기 냉연판을 소둔하는 냉연판 소둔 단계; 소둔된 냉연판에 절연 코팅층을 형성하는 단계 및 절연 코팅층이 형성된 강판을 응력 제거 소둔하는 단계를 포함하고, 상기 응력 제거 소둔 단계는 강판을 균열온도까지 승온하는 승온 단계 및 균열 단계를 포함하고, 상기 승온 단계는 300 내지 500℃ 범위에서의 승온속도가 10 내지 50℃/min 이고, 상기 승온 단계의 이슬점은 10℃ 내지 50℃이고, 상기 균열 단계의 이슬점은 0 내지 35℃인 무방향성 전기강판의 제조 방법. ¦ 19. 복수의 무방향성 전기강판이 적층하여 이루어지는 회전자 및 복수의 무방향성 전기강판이 적층하여 이루어지는 고정자를 포함하고, 상기 회전자 내의 무방향성 전기강판은 중량%로 Si: 2.8 내지 4.0%, Al: 0.5 내지 1.7% 및 Mn: 0.3 내지 2.0%를 포함하고, 잔부 Fe 및 불가피한 불순물을 포함하고, 상기 고정자 내의 무방향성 전기강판은 중량%로 Si: 2.8 내지 4.0%, Al: 0.5 내지 1.7% 및 Mn: 0.3 내지 2.0%를 포함하고, 잔부 Fe 및 불가피한 불순물을 포함하고, 강판의 표면으로부터 강판 내부 방향으로 표면층이 존재하고, 상기 강판의 표면 상에 절연 코팅층이 존재하고, 상기 절연 코팅층 및 상기 표면층은 Mn에 대한 Al의 중량 비율(Al/Mn)이 1 내지 10인 모터 코어. | 21 | 10-2022-0180190 | 2022-12-21 | 10-2024-0098441 | 2024-06-28 |  |  | 주식회사 포스코 | 김재훈 ¦ 김승일 ¦ 김원진 |  |  |  | 0 |  | 0 |  | 105271474 | CN120303426A ¦ IN202517055532 ¦ KR10-2024-0098441A ¦ MXMX/a/2025/006005A ¦ WOWO2024-136171A1 | 5 | 심사중 |  | 3524271000275
KR | KR | P | A |  | 무방향성 전기강판 및 그 제조방법 |  | 본 발명의 일 실시예에 의한 무방향성 전기강판은 중량%로 Si: 4.0 내지 7.0%, Al:0.001 내지 2.0%, 및 Mn: 0.03 내지 0.45% 포함하고, 잔부 Fe 및 불가피한 불순물을 포함하고, <100> 방향을 가진 결정립이 ND 축과 평행한 방향으로 15도 이내의 범위에 있는 결정립의 면적 분율이 60% 이상이다. |  | 중량%로 Si: 4.0 내지 7.0%, Al:0.001 내지 3.0%, 및 Mn: 0.03 내지 0.45% 포함하고, 잔부 Fe 및 불가피한 불순물을 포함하고, <100> 방향을 가진 결정립이 ND 축과 평행한 방향으로 15도 이내의 범위에 있는 결정립의 면적 분율이 60% 이상인 무방향성 전기강판. |  | 1. 중량%로 Si: 4.0 내지 7.0%, Al:0.001 내지 3.0%, 및 Mn: 0.03 내지 0.45% 포함하고, 잔부 Fe 및 불가피한 불순물을 포함하고, <100> 방향을 가진 결정립이 ND 축과 평행한 방향으로 15도 이내의 범위에 있는 결정립의 면적 분율이 60% 이상인 무방향성 전기강판. ¦ 10. 중량%로, Si: 0.3 내지 3.5%, Al:0.001 내지 2.0%, 및 Mn 0.03 내지 0.45% 포함하고, 잔부 Fe 및 불가피한 불순물을 포함하는 냉연판을 제조하는 단계; 상기 냉연판 표면에 Si 화합물을 포함하는 Si 확산 조성물을 도포하는 단계; 및 상기 냉연판을 확산소둔하는 단계를 포함하고, 상기 냉연판을 확산소둔하는 단계는 균열 온도가 850 내지 1050℃이고, 수소를 98 부피% 이상 및 이슬점이 -25℃이하인 무방향성 전기강판의 제조 방법. | 18 | 10-2022-0180195 | 2022-12-21 | 10-2024-0098444 | 2024-06-28 |  |  | 주식회사 포스코 | 박세민 ¦ 권민석 ¦ 최헌조 ¦ 정홍욱 |  |  |  | 0 |  | 0 |  | 103555213 | KR10-2024-0098444A | 1 | 심사중 |  | 3524271000278
KR | KR | P | A |  | 무방향성 전기강판 및 그 제조방법 |  | 본 발명의 일 실시예에 의한 무방향성 전기강판은 중량%로 Si: 4.0 내지 7.0%, Al:0.001 내지 3.0%, 및 Mn: 0.03 내지 2.0% 포함하고, 잔부 Fe 및 불가피한 불순물을 포함하고, 강판의 표면으로부터 강판 내부 방향으로 산화층이 존재하고, 상기 산화층으로부터 강판 내부 방향으로 금속간 화합물 층이 존재한다. |  | 중량%로 Si: 4.0 내지 7.0%, Al:0.001 내지 3.0%, 및 Mn: 0.03 내지 2.0% 포함하고, 잔부 Fe 및 불가피한 불순물을 포함하고, 강판의 표면으로부터 상기 강판의 내부 방향으로 산화층이 존재하고, 상기 산화층으로부터 상기 강판 내부 방향으로 금속간 화합물 층이 존재하는 무방향성 전기강판. |  | 1. 중량%로 Si: 4.0 내지 7.0%, Al:0.001 내지 3.0%, 및 Mn: 0.03 내지 2.0% 포함하고, 잔부 Fe 및 불가피한 불순물을 포함하고, 강판의 표면으로부터 상기 강판의 내부 방향으로 산화층이 존재하고, 상기 산화층으로부터 상기 강판 내부 방향으로 금속간 화합물 층이 존재하는 무방향성 전기강판. ¦ 12. 중량%로 Si: 0.3 내지 4.0%, Al:0.001 내지 2.0%, 및 Mn: 0.03 내지 2.0% 포함하고, 잔부 Fe 및 불가피한 불순물을 포함하는 냉연판을 제조하는 단계; 상기 냉연판 표면에 Si 화합물을 포함하는 Si 확산 조성물을 도포하는 단계; 및 상기 냉연판을 확산소둔하는 단계를 포함하고, 상기 확산소둔하는 단계는 이슬점이 -25℃이하인 분위기에서 소둔하는 제1 확산소둔 단계 및 이슬점이 -10 내지 50℃인 분위기에서 소둔하는 제2 확산소둔 단계를 포함하는 무방향성 전기강판의 제조 방법. | 20 | 10-2022-0180196 | 2022-12-21 | 10-2024-0098445 | 2024-06-28 |  |  | 주식회사 포스코 | 박세민 ¦ 권민석 |  |  |  | 0 |  | 0 |  | 103555214 | KR10-2024-0098445A | 1 | 심사중 |  | 3524271000279
KR | KR | P | A |  | 무방향성 전기강판 및 그 제조방법 |  | 본 발명의 일 실시예에 의한 무방향성 전기강판은 중량%로 Si: 4.0 내지 7.0%, Al:0.001 내지 2.0%, Mn: 0.03 내지 3.0% 및 Ti: 0.001 내지 1.2% 포함하고, 잔부 Fe 및 불가피한 불순물을 포함하고, 결정립의 {111}면이 강판의 압연면과 15도 이내로 평행한 결정립의 면적 분율이 30 내지 70 면적%이다. |  | 중량%로 Si: 4.0 내지 7.0%, Al:0.001 내지 2.0%, Mn: 0.03 내지 3.0% Ti: 0.001 내지 1.2% 포함하고, 잔부 Fe 및 불가피한 불순물을 포함하고, 결정립의 {111}면이 강판의 압연면과 15도 이내로 평행한 결정립의 면적 분율이 30 내지 70 면적%인 무방향성 전기강판. |  | 1. 중량%로 Si: 4.0 내지 7.0%, Al:0.001 내지 2.0%, Mn: 0.03 내지 3.0% Ti: 0.001 내지 1.2% 포함하고, 잔부 Fe 및 불가피한 불순물을 포함하고, 결정립의 {111}면이 강판의 압연면과 15도 이내로 평행한 결정립의 면적 분율이 30 내지 70 면적%인 무방향성 전기강판. ¦ 9. 중량%로, Si: 0.3 내지 3.5%, Al:0.001 내지 2.0%, 및 Mn: 0.03 내지 3.0% 포함하고, 잔부 Fe 및 불가피한 불순물을 포함하는 냉연판을 제조하는 단계; 상기 냉연판에 Si 분말 및 Ti 알콕사이드를 포함하는 Si 확산 조성물을 도포하는 단계; 및 상기 냉연판을 산화능(PH2O/PH2)이 0.70 이하인 분위기에서 확산소둔하는 단계를 포함하는 무방향성 전기강판의 제조 방법. ¦ 15. 제9에 있어서, 상기 Si 확산 조성물을 도포하는 단계에서 상기 Si 확산 조성물의 도포량은 0.1 내지 300g/m2 인 무방향성 전기강판의 제조 방법. | 17 | 10-2022-0180197 | 2022-12-21 | 10-2024-0098446 | 2024-06-28 |  |  | 주식회사 포스코 | 권민석 ¦ 박세민 |  |  |  | 0 |  | 0 |  | 103555215 | KR10-2024-0098446A | 1 | 심사중 |  | 3524271000280
KR | KR | P | A |  | 전기강판 접착 코팅 조성물, 전기강판 적층체 및 이의 제조 방법 |  | 본 발명의 일 실시예에 의한 전기강판 접착 코팅 조성물은 우레탄 수지 및 에폭시 수지의 혼합 수지를 포함하고, 우레탄 수지는 화학식 1 및 화학식 2로 표시되는 반복단위를 포함한다. |  | 우레탄 수지 및 에폭시 수지의 혼합 수지를 포함하고, 상기 우레탄 수지는 하기 화학식 1 및 하기 화학식 2로 표시되는 반복단위를 포함하는, 전기강판 접착 코팅 조성물. [화학식 1] [화학식 2] (상기 화학식 1 및 화학식 2에서 R1은 각각 독립적으로 수소, 중수소, 치환 또는 비치환된 C1 내지 C10 알킬기, 치환 또는 비치환된 C6 내지 C20 아릴기, 치환 또는 비치환된 C5 내지 C20 헤테로아릴기, 히드록시기, 또는 할로겐 원소를 나타낸다. L1, L2, L3는 각각 단일 결합 또는 2가의 연결기를 나타낸다. n은 1 내지 50의 정수를 나타낸다.) |  | 1. 우레탄 수지 및 에폭시 수지의 혼합 수지를 포함하고, 상기 우레탄 수지는 하기 화학식 1 및 하기 화학식 2로 표시되는 반복단위를 포함하는, 전기강판 접착 코팅 조성물. [화학식 1] [화학식 2] (상기 화학식 1 및 화학식 2에서 R1은 각각 독립적으로 수소, 중수소, 치환 또는 비치환된 C1 내지 C10 알킬기, 치환 또는 비치환된 C6 내지 C20 아릴기, 치환 또는 비치환된 C5 내지 C20 헤테로아릴기, 히드록시기, 또는 할로겐 원소를 나타낸다. L1, L2, L3는 각각 단일 결합 또는 2가의 연결기를 나타낸다. n은 1 내지 50의 정수를 나타낸다.) ¦ 13. 복수의 전기강판; 및 상기 복수의 전기강판 사이에 위치하는 융착층;을 포함하고, 상기 융착층은 우레탄 수지 및 에폭시 수지의 혼합 수지를 포함하고, 상기 우레탄 수지는 하기 화학식 1 및 하기 화학식 2로 표시되는 반복단위를 포함하는 전기강판 적층체. [화학식 1] [화학식 2] (상기 화학식 1 및 화학식 2에서 R1은 각각 독립적으로 수소, 중수소, 치환 또는 비치환된 C1 내지 C10 알킬기, 치환 또는 비치환된 C6 내지 C20 아릴기, 치환 또는 비치환된 C5 내지 C20 헤테로아릴기, 히드록시기, 또는 할로겐 원소를 나타낸다. L1, L2, L3는 각각 단일 결합 또는 2가의 연결기를 나타낸다. n은 1 내지 50의 정수를 나타낸다.) | 15 | 10-2022-0180224 | 2022-12-21 | 10-2024-0098460 | 2024-06-28 |  |  | 주식회사 포스코 | 하봉우 ¦ 이동규 ¦ 김정우 ¦ 노태영 ¦ 장진영 |  |  |  | 0 |  | 0 |  | 105271478 | CN120390782A ¦ ID2025/07983A ¦ IN202517062728 ¦ KR10-2024-0098460A ¦ MXMX/a/2025/007232A ¦ WOWO2024-136114A1 | 6 | 심사중 |  | 3524271000297
KR | KR | P | A |  | 무방향성 전기강판 및 그 제조방법 |  | 본 발명은 각종 모터 및 발전기 등의 회전기기와 정지기기 중 소형 변압기 등의 철심으로 사용되는 자성이 우수한 무방향성 전기강판 및 그 제조방법에 관한 것이다. |  | 중량%로, C: 0.004% 이하, Si: 0.2~4.0%, Al: 0.05% 이하, Mn: 0.05~2.0%, N: 0.01% 이하, Cr: 1% 이하, 나머지는 Fe 및 불가피한 불순물을 포함하고, 상기 N 함량이 0.004%를 초과하는 경우에는, 상기 Cr의 함량이 하기 관계식 1을 만족하는 무방향성 전기강판. [관계식 1] [Cr] ≥ [N]×52/14×8 여기서 [N] 및 [Cr]은 각 원소의 함량(중량%)를 의미하고, [N]은 0.004 중량% 초과임 |  | 1. 중량%로, C: 0.004% 이하, Si: 0.2~4.0%, Al: 0.05% 이하, Mn: 0.05~2.0%, N: 0.01% 이하, Cr: 1% 이하, 나머지는 Fe 및 불가피한 불순물을 포함하고, 상기 N 함량이 0.004%를 초과하는 경우에는, 상기 Cr의 함량이 하기 관계식 1을 만족하는 무방향성 전기강판. [관계식 1] [Cr] ≥ [N]×52/14×8 여기서 [N] 및 [Cr]은 각 원소의 함량(중량%)를 의미하고, [N]은 0.004 중량% 초과임 ¦ 9. 중량%로, C: 0.004% 이하, Si: 0.2~4.0%, Al: 0.05% 이하, Mn: 0.05~2.0%, N: 0.01% 이하, Cr: 1% 이하, 나머지는 Fe 및 불가피한 불순물을 포함하고, 상기 N 함량이 0.004%를 초과하는 경우에는, 상기 Cr의 함량이 하기 관계식 1을 만족하는 강 슬라브를 준비하는 단계; 및 상기 준비된 강 슬라브를 이용하여 무방향성 전기강판을 제조하는 단계 를 포함하는 무방향성 전기강판의 제조방법. [관계식 1] [Cr] ≥ [N]×52/14×8 여기서 [N] 및 [Cr]은 각 원소의 함량(중량%)를 의미하고, [N]은 0.004 중량% 초과임 | 13 | 10-2022-0180303 | 2022-12-21 | 10-2024-0098493 | 2024-06-28 |  |  | 주식회사 포스코 | 김재성 ¦ 송대현 ¦ 양일남 ¦ 김윤수 |  |  |  | 5 | JP6269970B2 ¦ JP4186384B2 ¦ JP4062833B2 ¦ JP3975603B2 ¦ KR10-1949621B1 | 0 |  | 103555260 | KR10-2024-0098493A | 1 | 심사중 |  | 3524271000333
KR | KR | P | A |  | 무방향성 전기강판 및 그 제조방법 |  | 본 발명의 일 실시예에 의한 무방향성 전기강판은 중량%로 Si:1.5 내지 4%, Al:0.1 내지 2% 및 Mn: 0.05 내지 2%를 포함하고, 잔부 Fe 및 불가피한 불순물을 포함한다. 본 발명의 일 실시예에 의한 무방향성 전기강판은 {110}<001> 로부터 15° 이내의 방위를 갖는 결정립의 면적 분율이 10% 이하이다. |  | 중량%로 Si:1.5 내지 4%, Al:0.1 내지 2% 및 Mn: 0.05 내지 2%를 포함하고, 잔부 Fe 및 불가피한 불순물을 포함하고, {110}<001> 로부터 15° 이내의 방위를 갖는 결정립의 면적 분율이 10% 이하인 무방향성 전기강판. |  | 1. 중량%로 Si:1.5 내지 4%, Al:0.1 내지 2% 및 Mn: 0.05 내지 2%를 포함하고, 잔부 Fe 및 불가피한 불순물을 포함하고, {110}<001> 로부터 15° 이내의 방위를 갖는 결정립의 면적 분율이 10% 이하인 무방향성 전기강판. ¦ 8. 중량%로 Si:1.5 내지 4%, Al:0.1 내지 2% 및 Mn: 0.05 내지 2%를 포함하고, 잔부 Fe 및 불가피한 불순물을 포함하는 슬라브를 열간 압연하여 제1 열연판을 제조하는 제1 열간압연 단계; 상기 제1 열연판을 권취하는 단계; 상기 제1 열연판을 700 내지 1000℃의 온도에서, 20 내지 50%의 압하율로 열간 압연하여 제2 열연판을 제조하는 제2 열간압연 단계; 상기 제2 열연판을 냉간압연 하여 냉연판을 제조하는 단계; 및 상기 냉연판을 710 내지 820℃ 온도로 냉연판 소둔 단계를 포함하는 무방향성 전기강판의 제조 방법. | 15 | 10-2022-0180321 | 2022-12-21 | 10-2024-0098503 | 2024-06-28 |  |  | 주식회사 포스코 | 김재성 ¦ 양일남 ¦ 민성훈 |  |  |  | 0 |  | 0 |  | 105271481 | CN120322582A ¦ ID2025/08249A ¦ IN202517049041 ¦ KR10-2024-0098503A ¦ MXMX/a/2025/006053A ¦ WOWO2024-136113A1 | 6 | 심사중 |  | 3524271000343
KR | KR | P | A |  | 무방향성 전기강판 및 그 제조방법 |  | 본 발명의 일 실시예에 의한 무방향성 전기강판은 중량%로 Si : 1.5 내지 4.5%, Al : 0.1 내지 1.5%, Mn : 0.1 내지 0.5%를 포함하고, 잔부 Fe 및 불가피한 불순물을 포함하고, 집합조직을 ODF로 나타내었을 때, 가장 높은 강도를 갖는 방위가 {110}<115> 에서 5˚ 이내에 위치한다. |  | 중량%로 Si : 1.5 내지 4.5%, Al : 0.1 내지 1.5%, Mn : 0.1 내지 0.5%를 포함하고, 잔부 Fe 및 불가피한 불순물을 포함하고, 집합조직을 ODF로 나타내었을 때, 가장 높은 강도를 갖는 방위가 {110}<115> 에서 5˚ 이내에 위치하는 무방향성 전기강판. |  | 1. 중량%로 Si : 1.5 내지 4.5%, Al : 0.1 내지 1.5%, Mn : 0.1 내지 0.5%를 포함하고, 잔부 Fe 및 불가피한 불순물을 포함하고, 집합조직을 ODF로 나타내었을 때, 가장 높은 강도를 갖는 방위가 {110}<115> 에서 5˚ 이내에 위치하는 무방향성 전기강판. ¦ 8. 중량%로 Si : 1.5 내지 4.5%, Al : 0.1 내지 1.5%, Mn : 0.1 내지 0.5%를 포함하고, 잔부 Fe 및 불가피한 불순물을 포함하는 슬라브를 열간 압연하여 열연판을 제조하는 단계; 상기 열연판을 열연판 상에 스케일이 잔존한 상태로 제1 냉간압연 하여 제1 냉연판을 제조하는 단계; 상기 제1 냉연판을 산세하는 단계; 산세된 제1 냉연판을 제2 냉간압연 하여 제2 냉연판을 제조하는 단계 및 상기 제2 냉연판을 소둔하는 냉연판 소둔 단계;를 포함하는 무방향성 전기강판의 제조 방법. | 20 | 10-2022-0180323 | 2022-12-21 | 10-2024-0098504 | 2024-06-28 |  |  | 주식회사 포스코 | 이헌주 ¦ 이상우 ¦ 김윤수 |  |  |  | 0 |  | 0 |  | 105375426 | CN120303428A ¦ ID2025/08363A ¦ IN202517047314 ¦ KR10-2024-0098504A ¦ WOWO2024-136021A1 | 5 | 심사중 |  | 3524271000344
KR | KR | P | A |  | 실리콘 확산 조성물, 무방향성 전기강판 및 그 제조방법 |  | 본 발명의 일 실시예에 의한 무방향성 전기강판은 중량%로 Si: 4.0 내지 7.0%, Al:0.001 내지 3.0%, Mn: 0.03 내지 3.0% 및 Ti: 0.001 내지 1.2% 포함하고, 잔부 Fe 및 불가피한 불순물을 포함하고, {111}<112> 집합조직의 최대면강도는 13 이하이다. |  | 중량%로 Si: 4.0 내지 7.0%, Al:0.001 내지 3.0%, Mn: 0.03 내지 3.0% 및 Ti: 0.001 내지 1.2% 포함하고, 잔부 Fe 및 불가피한 불순물을 포함하고, {111}<112> 집합조직의 최대면강도는 13 이하인 무방향성 전기강판. |  | 1. 중량%로 Si: 4.0 내지 7.0%, Al:0.001 내지 3.0%, Mn: 0.03 내지 3.0% 및 Ti: 0.001 내지 1.2% 포함하고, 잔부 Fe 및 불가피한 불순물을 포함하고, {111}<112> 집합조직의 최대면강도는 13 이하인 무방향성 전기강판. ¦ 9. Si 분말 및 Ti 알콕사이드를 포함하고, 상기 Ti 알콕사이드는 Ti(OR)n(R)4-n로 표현되는 화합물을 포함하고, 상기 R은 각각 탄소수 1 내지 4의 알킬기 또는 탄소수 2 내지 4의 알케닐기이고, n은 1 내지 4의 정수인, 전기강판용 Si 확산 조성물. ¦ 14. 중량%로, Si: 0.3 내지 3.5%, Al:0.001 내지 2.0%, 및 Mn: 0.03 내지 3.0% 포함하고, 잔부 Fe 및 불가피한 불순물을 포함하는 냉연판을 제조하는 단계; 상기 냉연판에 Si 분말 및 Ti 알콕사이드를 포함하는 Si 확산 조성물을 도포하는 단계; 및 상기 냉연판을 확산소둔하는 단계를 포함하는 무방향성 전기강판의 제조 방법. | 17 | 10-2022-0180325 | 2022-12-21 | 10-2024-0098506 | 2024-06-28 |  |  | 주식회사 포스코 | 권민석 ¦ 박세민 ¦ 최헌조 ¦ 정홍욱 |  |  |  | 0 |  | 0 |  | 103555273 | KR10-2024-0098506A | 1 | 심사중 |  | 3524271000346
KR | KR | P | A |  | 알루미늄 확산 조성물, 무방향성 전기강판 및 그 제조방법 |  | 본 발명의 일 실시예에 의한 무방향성 전기강판은 중량%로 Si: 4.0 내지 7.0%, Al: 2.0 내지 12.0%, Mn: 0.03 내지 3.0% 및 Ti: 0.001 내지 1.2% 포함하고, 잔부 Fe 및 불가피한 불순물을 포함한다. |  | 중량%로 Si: 4.0 내지 7.0%, Al: 2.0 내지 12.0%, Mn: 0.03 내지 3.0% Ti: 0.001 내지 1.2% 포함하고, 잔부 Fe 및 불가피한 불순물을 포함하고, 하기 식 1을 만족하는 무방향성 전기강판. [식 1] 0.1 < ([S-MAl] - [C-MAl])/[St] < 100 (식 1에서 [S-MAl] 상기 무방향성 전기강판의 표면에서부터 내부 방향으로 전체 두께의 5% 까지의 영역에서 Al 최대 함유량(중량%)을 나타내고, C-MAl]은 판 두께 중심 위치(t/2)의 Al 함유량(중량%)을 나타내고, [St]는 Al 농도가 [C-MAl] + 0.05×([S-MAl] - [C-MAl])인 강판 표면으로부터 내부 방향으로의 깊이(mm)를 나타낸다.) |  | 1. 중량%로 Si: 4.0 내지 7.0%, Al: 2.0 내지 12.0%, Mn: 0.03 내지 3.0% Ti: 0.001 내지 1.2% 포함하고, 잔부 Fe 및 불가피한 불순물을 포함하고, 하기 식 1을 만족하는 무방향성 전기강판. [식 1] 0.1 < ([S-MAl] - [C-MAl])/[St] < 100 (식 1에서 [S-MAl] 상기 무방향성 전기강판의 표면에서부터 내부 방향으로 전체 두께의 5% 까지의 영역에서 Al 최대 함유량(중량%)을 나타내고, C-MAl]은 판 두께 중심 위치(t/2)의 Al 함유량(중량%)을 나타내고, [St]는 Al 농도가 [C-MAl] + 0.05×([S-MAl] - [C-MAl])인 강판 표면으로부터 내부 방향으로의 깊이(mm)를 나타낸다.) ¦ 8. Al 분말 및 Ti 알콕사이드를 포함하고, 상기 Ti 알콕사이드는 Ti(OR)n(R)4-n로 표현되는 화합물을 포함하고, 상기 R은 각각 탄소수 1 내지 4의 알킬기 또는 탄소수 2 내지 4의 알케닐기이고, n은 1 내지 4의 정수인, 전기강판용 Al 확산 조성물. ¦ 13. 중량%로, Si: 4.0 내지 7.0%, Al:0.001 내지 2.0%, 및 Mn: 0.03 내지 3.0% 포함하고, 잔부 Fe 및 불가피한 불순물을 포함하는 냉연판을 제조하는 단계; 상기 냉연판에 Al 분말 및 Ti 알콕사이드를 포함하는 Al 확산 조성물을 도포하는 단계; 및 상기 냉연판을 확산소둔하는 단계를 포함하는 무방향성 전기강판의 제조 방법. | 17 | 10-2022-0180326 | 2022-12-21 | 10-2024-0098507 | 2024-06-28 |  |  | 주식회사 포스코 | 권민석 ¦ 박세민 |  |  |  | 0 |  | 0 |  | 103555274 | KR10-2024-0098507A | 1 | 심사중 |  | 3524271000347
KR | KR | P | A |  | 절연 피막 조성물, 이를 포함하는 무방향성 전기강판, 및 이의 제조방법 |  | 본 발명은 무방향성 전기강판용 피막 조성물, 이의 제조 방법 및 이를 포함하는 무방향성 전기강판에 관한 것으로서, 본원 발명의 일 실시예에 따른, 무방향성 전기강판용 피막 조성물은 제1 금속 질산염, 제2 금속 질산염, 및 제3 금속 질산염을 포함하고, 상기 제1 금속 질산염, 상기 제2 금속 질산염, 및 상기 제3 금속 질산염은 서로 상이한 금속을 포함할 수 있다. |  | 제1 금속 질산염, 제2 금속 질산염, 및 제3 금속 질산염을 포함하고, 상기 제1 금속 질산염, 상기 제2 금속 질산염, 및 상기 제3 금속 질산염은 서로 상이한 금속을 포함하는 무방향성 전기강판용 절연 피막 조성물. |  | 1. 제1 금속 질산염, 제2 금속 질산염, 및 제3 금속 질산염을 포함하고, 상기 제1 금속 질산염, 상기 제2 금속 질산염, 및 상기 제3 금속 질산염은 서로 상이한 금속을 포함하는 무방향성 전기강판용 절연 피막 조성물. ¦ 8. 전기강판 기재; 및 상기 전기강판 기재 상 표면처리층을 포함하고, 상기 표면처리층은 하기 화학식을 만족하는 결정을 포함하는 무방향성 전기강판. <화학식> (MgxAlyMnz(HPO4)W) (0.5≤x≤1.5, 0.5≤y≤1.5, 0.5≤z≤1.5, 0.5≤w≤1.5) ¦ 12. 인산염 용액을 준비하는 단계; 상기 인산염100 중량부에 고형분 기준으로 5 내지 50 중량부의 실리카를 투여하여 혼합하는 단계; 상기 인산염 및 상기 실리카가 혼합된 결과물에, 상기 인산염 100 중량부를 기준으로 고형분 5 내지 20 중량부의 금속 질산염 용액을 혼합하는 단계; 및 상기 금속 질산염 용액이 혼합된 결과물에, 고분자 수지를 상기 인산염 100 중량부를 기준으로, 고형분 1 내지 10 중량부로 배합하는 단계를 포함하고, 상기 금속 질산염은 서로 상이한 금속을 포함하는 제1 금속 질산염, 제2 금속 질산염, 및 제3 금속 질산염을 배합하여 형성된 무방향성 전기강판용 절연 피막 조성물의 제조 방법. | 15 | 10-2022-0180388 | 2022-12-21 | 10-2024-0098538 | 2024-06-28 |  |  | 주식회사 포스코 | 김현정 |  |  |  | 0 |  | 0 |  | 103555305 | KR10-2024-0098538A | 1 | 심사중 |  | 3524271000381
KR | KR | P | A |  | 무방향성 전기강판 및 그 제조방법 |  | 본 발명의 일 실시예에 의한 무방향성 전기강판은 중량%로, Si: 2.5 내지 4.5%, Mn: 0.04 내지 1.4%, Al 0.2 내지 1.1%, Mg: 0.001 내지 0.005%를 포함하고, 잔부 Fe 및 불가피한 불순물을 포함하고, Mn 석출물, Mg 석출물 및 Mn 및 Mg 복합 석출물 중 1종 이상을 포함하고, Mn 석출물, Mg 석출물 및 Mn 및 Mg 복합 석출물 중 1종 이상을 선형회귀 분석을 실시했을 때의 R2값이 0.25 이상이다. |  | 중량%로, Si: 2.5 내지 4.5%, Mn: 0.04 내지 1.4%, Al 0.2 내지 1.1%, Mg: 0.001 내지 0.005%를 포함하고, 잔부 Fe 및 불가피한 불순물을 포함하고, Mn 석출물, Mg 석출물 및 Mn 및 Mg 복합 석출물 중 1종 이상을 포함하고, 상기 Mn 석출물, Mg 석출물 및 Mn 및 Mg 복합 석출물 중 1종 이상에 대하여, Mn과 Mg의 함량을 각각 x, y로 하였을 때 x와 y에 관한 선형회귀 분석을 실시했을 때의 R2값이 0.25 이상인 무방향성 전기강판. |  | 1. 중량%로, Si: 2.5 내지 4.5%, Mn: 0.04 내지 1.4%, Al 0.2 내지 1.1%, Mg: 0.001 내지 0.005%를 포함하고, 잔부 Fe 및 불가피한 불순물을 포함하고, Mn 석출물, Mg 석출물 및 Mn 및 Mg 복합 석출물 중 1종 이상을 포함하고, 상기 Mn 석출물, Mg 석출물 및 Mn 및 Mg 복합 석출물 중 1종 이상에 대하여, Mn과 Mg의 함량을 각각 x, y로 하였을 때 x와 y에 관한 선형회귀 분석을 실시했을 때의 R2값이 0.25 이상인 무방향성 전기강판. ¦ 8. 중량%로, Si: 2.5 내지 4.5%, Mn: 0.04 내지 1.4%, Al 0.2 내지 1.1%, Mg: 0.001 내지 0.005%를 포함하고, 잔부 Fe 및 불가피한 불순물을 포함하는 슬라브를 열간 압연하여 열연판을 제조하는 단계; 상기 열연판을 열연판 소둔하는 단계; 상기 열연판을 냉간압연하여 냉연판을 제조하는 단계; 및 상기 냉연판을 냉연판 소둔 단계;를 포함하고, 상기 열연판 소둔하는 단계는 상기 열연판을 1000 내지 1150℃의 분위기 온도에서 가열하는 가열 단계; 상기 열연판을 900 내지 990℃의 분위기 온도에서 냉각하는 제1 냉각 단계; 상기 열연판을 850 내지 950℃의 분위기 온도에서 균열하는 균열 단계; 상기 열연판을 600 내지 700℃의 분위기 온도에서 냉각하는 제2 냉각 단계를 포함하는 무방향성 전기강판의 제조방법. | 13 | 10-2022-0180389 | 2022-12-21 | 10-2024-0098539 | 2024-06-28 |  |  | 주식회사 포스코 | 홍재완 ¦ 주형돈 ¦ 박준수 |  |  |  | 0 |  | 0 |  | 103555306 | KR10-2024-0098539A | 1 | 심사중 |  | 3524271000382
KR | KR | P | A |  | 무방향성 전기강판 및 그 제조방법 |  | 본 발명의 일 실시예에 의한 무방향성 전기강판은 중량%로 Si: 0.2% 내지 4.0%, Mn: 0.05 내지 1%, Al: 0.005 내지 2.0% 및 Na: 0.001 내지 0.1%를 포함하고, 잔부 Fe 및 불가피한 불순물을 포함한다. |  | 중량%로 Si: 0.2% 내지 4.0%, Mn: 0.05 내지 1%, Al: 0.005 내지 2.0% 및 Na: 0.001 내지 0.1%를 포함하고, 잔부 Fe 및 불가피한 불순물을 포함하는 무방향성 전기강판. |  | 1. 중량%로 Si: 0.2% 내지 4.0%, Mn: 0.05 내지 1%, Al: 0.005 내지 2.0% 및 Na: 0.001 내지 0.1%를 포함하고, 잔부 Fe 및 불가피한 불순물을 포함하는 무방향성 전기강판. ¦ 13. 중량%로 Si: 0.2% 내지 4.0%, Mn: 0.05 내지 1%, Al: 0.005 내지 2.0% 및 Na: 0.001 내지 0.1%를 포함하고, 잔부 Fe 및 불가피한 불순물을 포함하는 슬라브를 열간 압연하여 열연판을 제조하는 단계; 상기 열연판을 냉간압연하여 냉연판을 제조하는 단계; 및 상기 냉연판을 소둔하는 냉연판 소둔 단계;를 포함하는 무방향성 전기강판의 제조 방법. | 21 | 10-2022-0180390 | 2022-12-21 | 10-2024-0098540 | 2024-06-28 |  |  | 주식회사 포스코 | 송대현 ¦ 김재성 ¦ 박준수 ¦ 정홍욱 |  |  |  | 0 |  | 0 |  | 105271486 | CN120322580A ¦ ID2025/08626A ¦ IN202517046833 ¦ KR10-2024-0098540A ¦ MXMX/a/2025/006054A ¦ WOWO2024-136026A1 | 6 | 심사중 |  | 3524271000383
KR | KR | P | A |  | 실리콘 확산 조성물, 무방향성 전기강판 및 그 제조방법 |  | 본 발명의 일 실시예에 의한 무방향성 전기강판은 중량%로 Si: 4.0 내지 7.0%, Al:0.001 내지 3.0%, 및 Mn: 0.03 내지 3.0% 포함하고, 잔부 Fe 및 불가피한 불순물을 포함하고, 강판의 폭이 500mm 이상이고, 하기 식 1 및 식 2를 만족한다. [식 1] SiW1-SiW5≥0.01 [식 2] SiW10-SiW5≥0.01 (식 1 및 식 2에서 SiW1은 강판 폭 방향으로 임의의 일 단부에서 전체 폭의 1/10 까지의 영역에서 Si 함량(중량%)를 나타내고, SiW5은 4/10 내지 5/10의 영역에서 Si 함량(중량%)을 나타내고, SiW10은 9/10에서부터 타 단부까지의 영역에서 Si 함량(중량%)을 나타낸다.) |  | 중량%로 Si: 4.0 내지 7.0%, Al:0.001 내지 3.0%, 및 Mn: 0.03 내지 3.0% 포함하고, 잔부 Fe 및 불가피한 불순물을 포함하고, 강판의 폭이 500mm 이상이고, 하기 식 1 및 식 2를 만족하는 무방향성 전기강판. [식 1] SiW1-SiW5≥0.01 [식 2] SiW10-SiW5≥0.01 (식 1 및 식 2에서 SiW1은 강판 폭 방향으로 임의의 일 단부에서 전체 폭의 1/10 까지의 영역에서 Si 함량(중량%)를 나타내고, SiW5은 4/10 내지 5/10의 영역에서 Si 함량(중량%)을 나타내고, SiW10은 9/10에서부터 타 단부까지의 영역에서 Si 함량(중량%)을 나타낸다.) |  | 1. 중량%로 Si: 4.0 내지 7.0%, Al:0.001 내지 3.0%, 및 Mn: 0.03 내지 3.0% 포함하고, 잔부 Fe 및 불가피한 불순물을 포함하고, 강판의 폭이 500mm 이상이고, 하기 식 1 및 식 2를 만족하는 무방향성 전기강판. [식 1] SiW1-SiW5≥0.01 [식 2] SiW10-SiW5≥0.01 (식 1 및 식 2에서 SiW1은 강판 폭 방향으로 임의의 일 단부에서 전체 폭의 1/10 까지의 영역에서 Si 함량(중량%)를 나타내고, SiW5은 4/10 내지 5/10의 영역에서 Si 함량(중량%)을 나타내고, SiW10은 9/10에서부터 타 단부까지의 영역에서 Si 함량(중량%)을 나타낸다.) ¦ 9. Si 분말 및 Si 알콕사이드를 포함하고, 상기 Si 알콕사이드는 Si(OR)n(R)4-n로 표현되는 화합물을 포함하고, 상기 R은 각각 탄소수 1 내지 4의 알킬기 또는 탄소수 2 내지 4의 알케닐기이고, n은 1 내지 4의 정수인, 전기강판용 Si 확산 조성물. ¦ 14. 중량%로, Si: 0.3 내지 3.5%, Al:0.001 내지 3.0%, 및 Mn: 0.03 내지 3.0% 포함하고, 잔부 Fe 및 불가피한 불순물을 포함하는 냉연판을 제조하는 단계; 상기 냉연판에 Si 분말 및 Si 알콕사이드를 포함하는 Si 확산 조성물을 도포하는 단계; 및 상기 냉연판을 확산소둔하는 단계를 포함하는 무방향성 전기강판의 제조 방법. | 17 | 10-2022-0180391 | 2022-12-21 | 10-2024-0098541 | 2024-06-28 |  |  | 주식회사 포스코 | 권민석 ¦ 박세민 |  |  |  | 0 |  | 0 |  | 103555308 | KR10-2024-0098541A | 1 | 심사중 |  | 3524271000384
KR | KR | P | A |  | 무방향성 전기강판 및 그 제조방법 |  | 본 발명은 무방향성 전기강판 및 이의 제조방법에 관한 것으로, 상기 무방향성 전기강판은 결정립 중 {100}<001> 방위를 갖는 면적 분율 및 {100}<025> 방위를 갖는 면적 분율의 합이 3.0 % 내지 50 % 미만일 수 있다. |  | 결정립 중 {100}<001> 방위를 갖는 면적 분율 및 {100}<025> 방위를 갖는 면적 분율의 합이 3.0 % 내지 50 % 미만인 무방향성 전기강판. |  | 1. 결정립 중 {100}<001> 방위를 갖는 면적 분율 및 {100}<025> 방위를 갖는 면적 분율의 합이 3.0 % 내지 50 % 미만인 무방향성 전기강판. ¦ 9. 슬라브를 열간압연하여 열연강판을 제조하는 단계; 상기 열연강판을 냉간압연하여 냉연강판을 제조하는 단계; 및 상기 냉연강판을 소둔하는 냉연강판 소둔 단계를 포함하고, 상기 냉연강판 소둔 단계에서, 상기 냉연강판 소둔 단계는, 상기 냉연강판을 100 ℃ 이하의 온도에서부터 균열 온도까지 가열하는 승온 단계와 상기 균열 온도부터 750 내지 820 ℃까지 냉각하는 단계를 포함하고, 상기 냉연강판 소둔 단계에서, 상기 냉연강판을 환원성 분위기에서 소둔하고, 상기 냉각 단계는 5초 이상 35 초 이하의 시간 동안 수행되는 무방향성 전기강판의 제조 방법. | 15 | 10-2022-0180429 | 2022-12-21 | 10-2024-0098565 | 2024-06-28 |  |  | 주식회사 포스코 | 이세일 ¦ 문현우 |  |  |  | 0 |  | 0 |  | 103555330 | KR10-2024-0098565A | 1 | 심사중 |  | 3524271000408
KR | KR | P | A |  | 실리콘 확산 조성물, 무방향성 전기강판 및 그 제조방법 |  | 본 발명의 일 실시예에 의한 무방향성 전기강판은 중량%로 Si: 4.0 내지 7.0%, Al:0.001 내지 3.0%, 및 Mn: 0.03 내지 2.0% 포함하고, 잔부 Fe 및 불가피한 불순물을 포함한다. 본 발명의 일 실시예에 의한 무방향성 전기강판은 판 두께 중심 위치(t/2)의 Al 함유량 [C-MAl]와 상기 무방향성 전기강판의 표면에서부터 내부 방향으로 전체 두께의 5% 까지의 영역에서 Al 최대 함유량 [S-MAl]의 차이 ([S-MAl]-[C-MAl])로서 정의되는 ΔAl이 0.1 중량% 이상이다. |  | 중량%로 Si: 4.0 내지 7.0%, Al:0.001 내지 3.0%, 및 Mn: 0.03 내지 2.0% 포함하고, 잔부 Fe 및 불가피한 불순물을 포함하고, 판 두께 중심 위치(t/2)의 Al 함유량 [C-MAl]와 상기 무방향성 전기강판의 표면에서부터 내부 방향으로 전체 두께의 5% 까지의 영역에서 Al 최대 함유량 [S-MAl]의 차이 ([S-MAl]-[C-MAl])로서 정의되는 ΔAl이 0.1 중량% 이상인 무방향성 전기강판. |  | 1. 중량%로 Si: 4.0 내지 7.0%, Al:0.001 내지 3.0%, 및 Mn: 0.03 내지 2.0% 포함하고, 잔부 Fe 및 불가피한 불순물을 포함하고, 판 두께 중심 위치(t/2)의 Al 함유량 [C-MAl]와 상기 무방향성 전기강판의 표면에서부터 내부 방향으로 전체 두께의 5% 까지의 영역에서 Al 최대 함유량 [S-MAl]의 차이 ([S-MAl]-[C-MAl])로서 정의되는 ΔAl이 0.1 중량% 이상인 무방향성 전기강판. ¦ 9. Si 분말 및 Al 알콕사이드를 포함하고, 상기 Al 알콕사이드는 Al(OR)n(R)3-n로 표현되고, 상기 R은 각각 탄소수 1 내지 4의 알킬기 또는 탄소수 2 내지 4의 알케닐기이고, n은 1 내지 3의 정수인, 전기강판용 Si 확산 조성물. ¦ 14. 중량%로, Si: 0.01 내지 3.5%, Al:0.001 내지 2.0%, 및 Mn: 0.03 내지 2.0% 포함하고, 잔부 Fe 및 불가피한 불순물을 포함하는 냉연판을 제조하는 단계; 상기 냉연판에 Si 분말 및 Al 알콕사이드를 포함하는 Si 확산 조성물을 도포하는 단계; 및 상기 냉연판을 확산소둔하는 단계를 포함하고, 상기 Al 알콕사이드는 Al(OR)n(R)3-n로 표현되고, 상기 R은 각각 탄소수 1 내지 4의 알킬기 또는 탄소수 2 내지 4의 알케닐기이고, n은 1 내지 3의 정수인 무방향성 전기강판의 제조 방법. | 19 | 10-2022-0180567 | 2022-12-21 | 10-2024-0098625 | 2024-06-28 |  |  | 주식회사 포스코 | 권민석 ¦ 박세민 ¦ 최헌조 ¦ 정홍욱 ¦ 김정우 |  |  |  | 0 |  | 0 |  | 103555387 | KR10-2024-0098625A | 1 | 심사중 |  | 3524271000469
KR | KR | P | A |  | 무방향성 전기강판 및 그 제조방법 |  | 본 발명은 무방향성 전기강판 및 이의 제조방법에 관한 것으로, 상기 무방향성 전기강판은 평균 결정립경의 1/3배 미만인 결정립경의 면적 분율이 5% 미만이고, 전위 밀도가 1012/m2 초과 1016/m2 이하로 전위가 집중된 면적의 분율이 전체 면적의 5% 미만일 수 있다. |  | 평균 결정립경의 1/3배 미만인 입경을 갖는 결정립의 면적 분율이 5% 미만이고, 전위 밀도가 1012/m2 초과 1016/m2 이하인 결정립의 면적 분율이 전체 면적의 5% 미만인 무방향성 전기강판. |  | 1. 평균 결정립경의 1/3배 미만인 입경을 갖는 결정립의 면적 분율이 5% 미만이고, 전위 밀도가 1012/m2 초과 1016/m2 이하인 결정립의 면적 분율이 전체 면적의 5% 미만인 무방향성 전기강판. ¦ 8. 슬라브를 열간압연하여 열연강판을 제조하는 단계; 상기 열연강판을 냉간압연하여 냉연강판을 제조하는 단계; 및 상기 냉연강판을 소둔하는 냉연강판 소둔 단계를 포함하고, 상기 냉연강판 소둔 단계에서, 650 ℃ 이상의 온도에서 코일의 압연 방향(RD 방향)으로 0.01 초과 내지 1.0 kgf/mm2 미만의 장력을 부여하고, 상기 냉연강판에 가해지는 장력의 방향은 코일의 압연방향(RD 방향)과 3 ° 이내의 각도를 이루며, 상기 냉연강판의 압연면 법선방향(ND 방향)과 87 초과 93 ° 이하의 각도를 이루는 무방향성 전기강판의 제조 방법. | 15 | 10-2022-0180981 | 2022-12-21 | 10-2024-0098846 | 2024-06-28 |  |  | 주식회사 포스코 | 이세일 ¦ 문현우 |  |  |  | 0 |  | 0 |  | 105271508 | CN120303427A ¦ IN202517049695 ¦ KR10-2024-0098846A ¦ MXMX/a/2025/007233A ¦ WOWO2024-136276A1 | 5 | 심사중 |  | 3524271000711
KR | KR | P | A |  | 무방향성 전기강판 및 그 제조방법 |  | 본 발명의 일 실시예에 의한 무방향성 전기강판은 중량%로, Si : 2.5 내지 4.5%, Al : 0.1 내지 1.5%, Mn : 0.1 내지 0.5%를 포함하고, 잔부 Fe 및 불가피한 불순물을 포함한다. 본 발명의 일 실시예에 의한 무방향성 전기강판은 집합조직을 ODF로 나타내었을 때 가장 높은 강도를 갖는 방위가 {001}<130>에서 10˚ 이내에 위치한다. |  | 중량%로, Si : 2.5 내지 4.5%, Al : 0.1 내지 1.5%, Mn : 0.1 내지 0.5%를 포함하고, 잔부 Fe 및 불가피한 불순물을 포함하고, {111}//ND 방위분율이 20 면적% 이하이고, 이 때, {111}//ND란 결정립의 {111} 면이 압연면(ND면)과 15°이내에서 평행한 결정립을 의미하고, 집합조직을 ODF로 나타내었을 때 가장 높은 강도를 갖는 방위가 {001}<130>에서 10˚ 이내에 위치하는 무방향성 전기강판. |  | 1. 중량%로, Si : 2.5 내지 4.5%, Al : 0.1 내지 1.5%, Mn : 0.1 내지 0.5%를 포함하고, 잔부 Fe 및 불가피한 불순물을 포함하고, {111}//ND 방위분율이 20 면적% 이하이고, 이 때, {111}//ND란 결정립의 {111} 면이 압연면(ND면)과 15°이내에서 평행한 결정립을 의미하고, 집합조직을 ODF로 나타내었을 때 가장 높은 강도를 갖는 방위가 {001}<130>에서 10˚ 이내에 위치하는 무방향성 전기강판. ¦ 7. 중량%로, Si : 2.5 내지 4.5%, Al : 0.1 내지 1.5%, Mn : 0.1 내지 0.5%를 포함하고, 잔부 Fe 및 불가피한 불순물을 포함하는 슬라브를 열간 압연하여 열연판을 제조하는 단계; 상기 열연판을 열연판 소둔하는 단계; 상기 열연판을 냉간압연 하여 냉연판을 제조하는 단계; 및 상기 냉연판을 냉연판 소둔 단계;를 포함하고, 상기 열연판 소둔하는 단계는 상기 열연판을 30℃/s 이상의 승온속도로 980℃ 내지 1100℃의 제1 균열 온도(T1)까지 가열하는 가열 단계, 상기 제1 균열 온도(T1)의 10℃ 범위 내에서 20 내지 60초 유지하는 제1 균열단계, 상기 제1 균열 온도(T1)에서부터 750℃ 내지 850℃의 제2 균열 온도(T2)까지 30초 이내로 통과하는 냉각 단계, 상기 제2 균열 온도(T2)의 10℃ 범위 내에서 30 내지 90초 유지하는 제2 균열단계를 포함하는 무방향성 전기강판의 제조 방법. | 11 | 10-2022-0180982 | 2022-12-21 | 10-2024-0098847 | 2024-06-28 |  |  | 주식회사 포스코 | 이헌주 ¦ 이상우 ¦ 김윤수 |  |  |  | 0 |  | 0 |  | 105271509 | CN120380184A ¦ ID2025/08364A ¦ IN202517048934 ¦ KR10-2024-0098847A ¦ MXMX/a/2025/006004A ¦ WOWO2024-136022A1 | 6 | 심사중 |  | 3524271000712
KR | KR | P | A |  | 무방향성 전기강판 및 그 제조방법 |  | 본 발명의 일 실시예에 의한 무방향성 전기강판은 중량%로 Si: 4.0 내지 7.0%, Al:0.001 내지 3.0%, 및 Mn: 0.03 내지 2.0% 포함하고, 잔부 Fe 및 불가피한 불순물을 포함하고, 강판 표면으로부터 0.1㎛ 이상 돌출된 돌출부를 포함하며, 돌출부의 평균 입경이 10 내지 50㎛일 수 있다. |  | 중량%로 Si: 4.0 내지 7.0%, Al:0.001 내지 2.0%, 및 Mn: 0.03 내지 2.0% 포함하고, 잔부 Fe 및 불가피한 불순물을 포함하고, 강판 표면으로부터 0.1㎛ 이상 돌출된 돌출부를 포함하며, 상기 돌출부의 평균 입경이 10 내지 50㎛인 무방향성 전기강판. |  | 1. 중량%로 Si: 4.0 내지 7.0%, Al:0.001 내지 2.0%, 및 Mn: 0.03 내지 2.0% 포함하고, 잔부 Fe 및 불가피한 불순물을 포함하고, 강판 표면으로부터 0.1㎛ 이상 돌출된 돌출부를 포함하며, 상기 돌출부의 평균 입경이 10 내지 50㎛인 무방향성 전기강판. ¦ 9. 중량%로, Si: 0.3 내지 3.5%, Al:0.001 내지 2.0%, 및 Mn: 0.03 내지 2.0% 포함하고, 잔부 Fe 및 불가피한 불순물을 포함하는 냉연판을 제조하는 단계; 상기 냉연판에 Si 화합물을 포함하는 Si 확산 조성물을 도포하는 단계; 상기 냉연판을 확산소둔하는 단계 및 상기 냉연판의 표면을 전해연마로 연마하는 단계를 포함하고, 상기 전해연마시 상기 냉연판을 산 100중량%에 대하여 과염소산 10 내지 35 중량% 및 아세트산 65 내지 90중량%를 포함하고, 온도가 30 내지 90℃인 용액에 침지하여 전해연마하는 무방향성 전기강판의 제조 방법. | 18 | 10-2022-0180985 | 2022-12-21 | 10-2024-0098849 | 2024-06-28 |  |  | 주식회사 포스코 | 박세민 ¦ 권민석 ¦ 최헌조 ¦ 정홍욱 |  |  |  | 0 |  | 0 |  | 103555602 | KR10-2024-0098849A | 1 | 심사중 |  | 3524271000714
KR | KR | P | A |  | 무방향성 전기강판 및 그 제조방법 |  | 본 발명의 일 실시예에 의한 무방향성 전기강판은 중량%로 Si : 2.0 내지 4.0%, Al: 0.1 내지 1.5% 및 Mn : 0.1 내지 0.5%를 포함하고, 잔부 Fe 및 불가피한 불순물을 포함하고, <4 0 11> 방향과 강판 압연 방향이 10° 이내로 평행한 결정립 분율 / <1 1 5> 방향과 강판 압연 방향이 10° 이내로 평행한 결정립 분율이 1.0 내지 1.5 이다. |  | 중량%로 Si : 2.0 내지 4.0%, Al: 0.1 내지 1.5% 및 Mn : 0.1 내지 0.5%를 포함하고, 잔부 Fe 및 불가피한 불순물을 포함하고, <4 0 11> 방향과 강판 압연 방향이 10° 이내로 평행한 결정립 분율 / <1 1 5> 방향과 강판 압연 방향이 10° 이내로 평행한 결정립 분율이 1.18 내지 1.55인 무방향성 전기강판. |  | 1. 중량%로 Si : 2.0 내지 4.0%, Al: 0.1 내지 1.5% 및 Mn : 0.1 내지 0.5%를 포함하고, 잔부 Fe 및 불가피한 불순물을 포함하고, <4 0 11> 방향과 강판 압연 방향이 10° 이내로 평행한 결정립 분율 / <1 1 5> 방향과 강판 압연 방향이 10° 이내로 평행한 결정립 분율이 1.18 내지 1.55인 무방향성 전기강판. ¦ 9. 중량%로 Si : 2.0 내지 4.0%, Al: 0.1 내지 1.5%, 및 Mn : 0.1 내지 0.5%를 포함하고, 잔부 Fe 및 불가피한 불순물을 포함하는 슬라브를 열간 압연하여 열연판을 제조하는 단계; 상기 열연판을 냉간압연하여 냉연판을 제조하는 단계; 상기 냉연판을 시작 온도 100 내지 550℃에서부터 종료 온도 700 내지 900℃ 까지 80℃/s 이상의 평균 승온 속도로 가열하는 급속 승온 단계; 상기 냉연판을 시작 온도 700 내지 900℃에서부터 종료 온도 910 내지 1100℃까지 20℃/s 이하의 평균 승온속도로 가열하는 일반 승온 단계; 및 상기 냉연판을 910 내지 1100℃의 균열 온도로 균열하는 균열 단계를 포함하는 무방향성 전기강판의 제조 방법. | 17 | 10-2022-0180986 | 2022-12-21 | 10-2024-0098850 | 2024-06-28 |  |  | 주식회사 포스코 | 김재겸 ¦ 이헌주 ¦ 김윤수 |  |  |  | 0 |  | 0 |  | 103555603 | KR10-2024-0098850A | 1 | 심사중 |  | 3524271000715
KR | KR | P | A |  | 무방향성 전기강판 및 그 제조방법 |  | 본 발명의 일 실시예에 의한 무방향성 전기강판은 중량%로 Si: 3.0 내지 5.0%, Mn: 0.1 내지 1.4% 및 Al: 0.3 내지 1.3%를 포함하고, 잔부 Fe 및 불가피한 불순물을 포함한다. 본 발명의 일 실시예에 의한 무방향성 전기강판은 표면 5mm × 5mm 영역을 관찰했을 때, 평균 높이 대비 높이 차가 1.0㎛ 이상인 요철의 길이가 3mm 이하일 수 있다. |  | 중량%로 Si: 3.0 내지 5.0%, Mn: 0.1 내지 1.4% 및 Al: 0.3 내지 1.3%를 포함하고, 잔부 Fe 및 불가피한 불순물을 포함하고, 표면 5mm × 5mm 영역을 관찰했을 때, 평균 높이 대비 높이 차가 1.0㎛ 이상인 요철의 길이가 3mm 이하인 무방향성 전기강판. |  | 1. 중량%로 Si: 3.0 내지 5.0%, Mn: 0.1 내지 1.4% 및 Al: 0.3 내지 1.3%를 포함하고, 잔부 Fe 및 불가피한 불순물을 포함하고, 표면 5mm × 5mm 영역을 관찰했을 때, 평균 높이 대비 높이 차가 1.0㎛ 이상인 요철의 길이가 3mm 이하인 무방향성 전기강판. ¦ 8. 중량%로 Si: 3.0 내지 5.0%, Mn: 0.1 내지 1.4% 및 Al: 0.3 내지 1.3%를 포함하고, 잔부 Fe 및 불가피한 불순물을 포함하는 슬라브를 열간 압연하여 열연판을 제조하는 단계; 상기 열연판을 냉간압연하여 냉연판을 제조하는 단계; 및 상기 냉연판을 냉연판 소둔하는 단계를 포함하고, 상기 열연판을 제조하는 단계에서, 조압연 된 바의 선단부가 열간 마무리압연기에 장입되는 속도는 300m/min 내지 800m/min 이며, 조압연 된 바의 선단부 대비 후단부가 장입되는 속도는 1.25배 이상인 무방향성 전기강판의 제조 방법. | 18 | 10-2022-0180987 | 2022-12-21 | 10-2024-0098851 | 2024-06-28 |  |  | 주식회사 포스코 | 홍재완 ¦ 이상우 ¦ 박준수 |  |  |  | 0 |  | 0 |  | 103555604 | CN120283073A ¦ IN202517049796 ¦ KR10-2024-0098851A ¦ WOWO2024-136023A1 | 4 | 심사중 |  | 3524271000716
KR | KR | P | A |  | 무방향성 전기강판 및 그 제조방법 |  | 본 발명은 무방향성 전기강판 및 그 제조방법에 관한 것이다. 본 발명의 일측면은, 고자속 고주파수 조건에서의 철손과 자기이방성이 우수한 무방향성 전기강판 및 그 제조방법을 제공하고자 하는 것이다. |  | 중량%로, Si: 1.5~6.5%, Al: 0.0005~3.5%, Mn: 0.01~3.0%, Cr: 0.005~5.0%, S: 0.0005~0.03%, 잔부 Fe 및 기타 불가피한 불순물을 포함하고, 표면으로부터 두께방향으로 1/10t(t: 강판의 두께)까지의 영역에서의 Goss 방위 분율은 3면적% 이하이며, 표면으로부터 두께방향으로 1/50t(t: 강판의 두께)까지의 영역에서의 개재물의 밀도는 그 외 영역의 개재물 밀도 보다 같거나 적은 무방향성 전기강판. |  | 1. 중량%로, Si: 1.5~6.5%, Al: 0.0005~3.5%, Mn: 0.01~3.0%, Cr: 0.005~5.0%, S: 0.0005~0.03%, 잔부 Fe 및 기타 불가피한 불순물을 포함하고, 표면으로부터 두께방향으로 1/10t(t: 강판의 두께)까지의 영역에서의 Goss 방위 분율은 3면적% 이하이며, 표면으로부터 두께방향으로 1/50t(t: 강판의 두께)까지의 영역에서의 개재물의 밀도는 그 외 영역의 개재물 밀도 보다 같거나 적은 무방향성 전기강판. ¦ 11. 중량%로, Si: 1.5~6.5%, Al: 0.0005~3.5%, Mn: 0.01~3.0%, Cr: 0.005~5.0%, S: 0.0005~0.03%, 잔부 Fe 및 기타 불가피한 불순물을 포함하는 슬라브를 1050~1220℃에서 가열하는 단계; 상기 슬라브를 마무리 열간압연하여 열연판을 얻는 단계; 상기 열연판을 850~1150℃에서 30~300초 동안 열연판 소둔하는 단계; 상기 열연판 소둔된 열연판을 냉간압연하여 냉연판을 얻는 단계; 상기 냉연판을 가열하는 단계; 및 상기 가열된 냉연판을 600~1150℃에서 10~300초 동안 최종 소둔하는 단계;를 포함하고, 상기 냉간압연시 하기 [관계식 2]를 만족하며, 상기 가열시 300~500℃의 온도구간에서의 가열속도는 5~150℃/s이고, 상기 최종 소둔시 500~750℃의 온도구간에서의 가스 분위기는 체적%로, 수소: 15~99.99%, 산소: 0.0001~0.0030%, 잔부 불활성 가스로 구성되며, 상기 최종 소둔시 800~1100℃의 온도구간에서의 가스 분위기 내 산소 함량은 상기 500~750℃의 온도구간에서의 산소 함량 보다 1~1.5배인 무방향성 전기강판의 제조방법. [관계식 2] 냉간압연 중 냉연판 표면의 최고온도 < 200×냉간압하율/100+40 | 20 | 10-2022-0181007 | 2022-12-21 | 10-2024-0098861 | 2024-06-28 |  |  | 주식회사 포스코 | 이세일 |  |  |  | 0 |  | 0 |  | 105271511 | CN120390820A ¦ IN202517059017 ¦ KR10-2024-0098861A ¦ MXMX/a/2025/006828A ¦ WOWO2024-136180A1 | 5 | 심사중 |  | 3524271000727
KR | KR | P | A |  | 무방향성 전기강판 및 그 제조방법 |  | 본 발명은 무방향성 전기강판 및 그 제조방법에 관한 것이다. 본 발명의 일측면은, 왜취소둔 후 고자속 고주파수 조건에서의 철손과 자기이방성이 우수한 무방향성 전기강판 및 그 제조방법을 제공하고자 하는 것이다. |  | 중량%로, Si: 1.5~6.5%, Al: 0.0005~3.5%, Mn: 0.01%이상 2.5%미만, Cr: 0.005~5.0%, S: 0.0005~0.03%, P: 0.005~0.08%, Sn: 0.01~0.2%, 잔부 Fe 및 기타 불가피한 불순물을 포함하고, 하기 관계식 1을 만족하며, 표면으로부터 두께방향으로 1/10t(t: 강판의 두께)까지의 영역에서의 Goss 방위 분율이 8면적% 이하이고, 두께 방향으로 전체 영역에서의 Goss 방위 분율이 10면적% 이하인 무방향성 전기강판. [관계식 1] Si > Al + Mn |  | 1. 중량%로, Si: 1.5~6.5%, Al: 0.0005~3.5%, Mn: 0.01%이상 2.5%미만, Cr: 0.005~5.0%, S: 0.0005~0.03%, P: 0.005~0.08%, Sn: 0.01~0.2%, 잔부 Fe 및 기타 불가피한 불순물을 포함하고, 하기 관계식 1을 만족하며, 표면으로부터 두께방향으로 1/10t(t: 강판의 두께)까지의 영역에서의 Goss 방위 분율이 8면적% 이하이고, 두께 방향으로 전체 영역에서의 Goss 방위 분율이 10면적% 이하인 무방향성 전기강판. [관계식 1] Si > Al + Mn ¦ 8. 중량%로, Si: 1.5~6.5%, Al: 0.0005~3.5%, Mn: 0.01%이상 2.5%미만, Cr: 0.005~5.0%, S: 0.0005~0.03%, P: 0.005~0.08%, Sn: 0.01~0.2%, 잔부 Fe 및 기타 불가피한 불순물을 포함하고, 하기 관계식 1을 만족하는 1050~1220℃에서 슬라브를 가열하는 단계; 상기 슬라브를 마무리 열간압연하여 열연판을 얻는 단계; 상기 열연판을 열연판 소둔하는 단계; 상기 열연판 소둔된 열연판을 냉간압연하여 냉연판을 얻는 단계; 상기 냉연판을 제1가열하는 단계; 상기 가열된 냉연판을 700~1150℃에서 10~300초 동안 최종 소둔하는 단계; 상기 최종 소둔된 냉연판을 200℃ 이하로 냉각한 뒤, 3℃/s이상의 가열속도로 제2가열하는 단계; 및 상기 가열된 냉연판을 환원성 분위기에서 700~880℃에서 10~120분 동안 왜취 소둔하는 단계;를 포함하고, 상기 냉간압연시 하기 [관계식 2]를 만족하며, 상기 냉간압연시 1패스 및 2패스 중 하나 이상의 패스에서의 압연최대속도는 3m/s이상이고, 상기 제1가열시 300~500℃의 온도구간에서의 가열속도는 15~350℃/s이고, 상기 제1가열시 가스 분위기는 체적%로, 수소: 15~99.99%, 산소: 0.0001~0.0030%, 잔부 불활성 가스로 구성되고, 상기 최종 소둔시 가스 분위기는 체적%로, 수소: 15~99.99%, 산소: 0.0001~0.0030%, 잔부 불활성 가스로 구성되는 무방향성 전기강판의 제조방법. [관계식 1] Si > Al + Mn [관계식 2] 냉간압연 중 냉연판 표면의 최고온도 < 180×냉간압하율/100+60 | 15 | 10-2022-0181015 | 2022-12-21 | 10-2024-0098863 | 2024-06-28 |  |  | 주식회사 포스코 | 이세일 |  |  |  | 0 |  | 0 |  | 103555616 | KR10-2024-0098863A | 1 | 심사중 |  | 3524271000730
KR | KR | P | A |  | 무방향성 전기강판 및 그 제조방법 |  | 본 발명은 무방향성 전기강판 및 그 제조방법에 관한 것으로서, 보다 상세하게는, 모터의 철심 등으로 바람직하게 사용될 수 있는 무방향성 전기강판 및 그 제조방법에 관한 것이다. 본 발명의 일측면은, 고주파 철손이 낮은 무방향성 전기강판 및 그 제조방법을 제공하고자 하는 것이다. |  | 중량%로, Si: 3.3~4.3%, Al: 0.8~1.7%, Mn: 0.3~2.0%, Cu: 0.03~0.5%, Sn: 0.01~0.1%, S: 0.002~0.01%, 잔부 Fe 및 기타 불가피한 불순물을 포함하고, 하기 관계식 1을 만족하며, 집합조직 (112)[1-31] / 집합조직 (112)[1-10] 강도비는 2.0 이상인 무방향성 전기강판. [관계식 1] 0.02 ≤ Sn×S×100/Cu ≤ 0.75 |  | 1. 중량%로, Si: 3.3~4.3%, Al: 0.8~1.7%, Mn: 0.3~2.0%, Cu: 0.03~0.5%, Sn: 0.01~0.1%, S: 0.002~0.01%, 잔부 Fe 및 기타 불가피한 불순물을 포함하고, 하기 관계식 1을 만족하며, 집합조직 (112)[1-31] / 집합조직 (112)[1-10] 강도비는 2.0 이상인 무방향성 전기강판. [관계식 1] 0.02 ≤ Sn×S×100/Cu ≤ 0.75 ¦ 10. 중량%로, Si: 3.3~4.3%, Al: 0.8~1.7%, Mn: 0.3~2.0%, Cu: 0.03~0.5%, Sn: 0.01~0.1%, S: 0.002~0.01%, 잔부 Fe 및 기타 불가피한 불순물을 포함하고, 하기 관계식 1을 만족하는 슬라브를 1100~1250℃에서 가열하는 단계; 상기 가열된 슬라브를 800~1000℃에서 마무리 열간압연하여 열연판을 얻는 단계; 상기 열연판을 70~95%의 압하율로 냉간압연하여 냉연판을 얻는 단계; 상기 냉연판을 950~1020℃에서 30~60초 동안 균열하는 최종 소둔 단계;를 포함하고, 상기 최종소둔시, 소둔로 입측 장력은 0.5~1.0kgf/mm2이고, 균열온도까지 가열 중 600~750℃ 구간에서의 유지시간을 24초 이하로 제어하는 무방향성 전기강판의 제조방법. [관계식 1] 0.02 ≤ Sn×S×100/Cu ≤ 0.75 | 16 | 10-2022-0181026 | 2022-12-21 | 10-2024-0098868 | 2024-06-28 |  |  | 주식회사 포스코 | 김재훈 ¦ 이상우 ¦ 김윤수 |  |  |  | 0 |  | 0 |  | 105271515 | CN120344690A ¦ ID2025/07133A ¦ IN202517050993 ¦ KR10-2024-0098868A ¦ MXMX/a/2025/005520A ¦ WOWO2024-136289A1 | 6 | 심사중 |  | 3524271000737
KR | KR | P | A |  | 전기강판 및 이의 제조 방법 |  | 본 발명의 일 실시예에 의한 전기강판은 전기강판 기재 및 전기강판 기재의 표면 상에 위치하는 절연피막을 포함하고, 절연피막은 인산염 결정을 포함하고, 인산염 결정의 평균 입경이 3 내지 10㎛이다. |  | 전기강판 기재 및 상기 전기강판 기재의 표면 상에 위치하는 절연피막을 포함하고, 상기 절연피막은 인산염 결정을 포함하고, 인산염 결정의 평균 입경이 3 내지 10㎛인 전기강판. |  | 1. 전기강판 기재 및 상기 전기강판 기재의 표면 상에 위치하는 절연피막을 포함하고, 상기 절연피막은 인산염 결정을 포함하고, 인산염 결정의 평균 입경이 3 내지 10㎛인 전기강판. ¦ 4. 전기강판 기재를 준비하는 단계; 상기 전기강판 기재의 표면에 금속 인산염 및 수지를 포함하는 절연피막 조성물을 도포하는 단계 및 상기 절연피막 조성물이 도포된 강판을 소둔로 내에서 열처리하는 단계를 포함하고, 소둔로 내의 입측의 분위기 온도에 비해 출측의 분위기 온도가 75 내지 200℃ 높은 전기강판의 제조 방법. | 11 | 10-2022-0181060 | 2022-12-21 | 10-2024-0098884 | 2024-06-28 |  |  | 주식회사 포스코 | 이동규 ¦ 하봉우 ¦ 노태영 ¦ 장진영 |  |  |  | 0 |  | 0 |  | 103555637 | KR10-2024-0098884A | 1 | 심사중 |  | 3524271000754
KR | KR | P | A |  | 무방향성 전기강판 및 그 제조방법 |  | 본 발명의 일 실시예에 의한 무방향성 전기강판은 중량%로 Si: 4.0 내지 7.0%, Al:0.001 내지 3.0%, 및 Mn: 0.03 내지 2.0% 포함하고, 잔부 Fe 및 불가피한 불순물을 포함하고,판 두께 중심 위치(2/t)의 Al 최대 함유량 [C-MAl]와 상기 무방향성 전기강판의 표면에서 깊이 5% 까지의 영역에서 Al 최대 함유량 [S-MAl]의 차이 ([S-MAl]-[C-MAl])로서 정의되는 ΔAl이 0.1 중량% 이상이고, 보이드가 존재하고, 보이드는 평균 입경이 0.1 내지 1.0㎛ 이다. |  | 중량%로 Si: 4.0 내지 7.0%, Al:0.001 내지 3.0%, 및 Mn: 0.03 내지 2.0% 포함하고, 잔부 Fe 및 불가피한 불순물을 포함하고, 판 두께 중심 위치(2/t)의 Al 최대 함유량 [C-MAl]와 무방향성 전기강판의 표면에서 깊이 5% 까지의 영역에서 Al 최대 함유량 [S-MAl]의 차이 ([S-MAl]-[C-MAl])로서 정의되는 ΔAl이 0.1 중량% 이상이고, 보이드가 존재하고, 상기 보이드는 평균 입경이 0.1 내지 1.0㎛인 무방향성 전기강판. |  | 1. 중량%로 Si: 4.0 내지 7.0%, Al:0.001 내지 3.0%, 및 Mn: 0.03 내지 2.0% 포함하고, 잔부 Fe 및 불가피한 불순물을 포함하고, 판 두께 중심 위치(2/t)의 Al 최대 함유량 [C-MAl]와 무방향성 전기강판의 표면에서 깊이 5% 까지의 영역에서 Al 최대 함유량 [S-MAl]의 차이 ([S-MAl]-[C-MAl])로서 정의되는 ΔAl이 0.1 중량% 이상이고, 보이드가 존재하고, 상기 보이드는 평균 입경이 0.1 내지 1.0㎛인 무방향성 전기강판. ¦ 8. 중량%로, Si: 0.3 내지 3.5%, Al:0.001 내지 2.0%, 및 Mn: 0.03 내지 2.0% 포함하고, 잔부 Fe 및 불가피한 불순물을 포함하는 냉연판을 제조하는 단계; 상기 냉연판에 Si 화합물 및 Al 화합물을 포함하는 Si 확산 조성물을 도포하는 단계; 및 상기 냉연판을 확산소둔하는 단계를 포함하고, 상기 확산소둔하는 단계는 상기 냉연판을 6.0℃/s 이하로 가열하는 제1 가열 단계; 상기 냉연판을 7.0℃/s 이상으로 가열하는 제2 가열 단계; 및 상기 냉연판을 균열하는 균열단계를 포함하는 무방향성 전기강판의 제조 방법. | 19 | 10-2022-0181064 | 2022-12-21 | 10-2024-0098886 | 2024-06-28 |  |  | 주식회사 포스코 | 박세민 ¦ 권민석 ¦ 최헌조 ¦ 정홍욱 |  |  |  | 0 |  | 0 |  | 103555639 | KR10-2024-0098886A | 1 | 심사중 |  | 3524271000757
KR | KR | P | A |  | 무방향성 전기강판 및 그 제조방법 |  | 본 발명의 일 실시예에 의한 무방향성 전기강판은 중량%로 Si: 4.0 내지 7.0%, Al:0.001 내지 3.0%, 및 Mn: 0.03 내지 2.0% 포함하고, 잔부 Fe 및 불가피한 불순물을 포함하고, 무방향성 전기강판의 상면에서 깊이 5% 까지의 영역에서 Si의 최대 함유량(U-MSi) 및 Al의 최대 함유량(U-MAl), 및 상기 무방향성 전기강판의 하면에서 깊이 5% 까지의 영역에서 Si의 최대 함유량(D-MSi) 및 Al의 최대 함유량(D-MAl)이 하기 식 1 및 식 2의 관계를 만족한다. [식 1] 2×¦(U-MSi - D-MSi)¦ / (U-MSi+D-MSi) ≤ 0.25 [식 2] 2×¦(U-MAl - D-MAl)¦ / (U-MAl+D-MAl) ≤ 0.50 |  | 중량%로 Si: 4.0 내지 7.0%, Al:0.001 내지 3.0%, 및 Mn: 0.03 내지 2.0% 포함하고, 잔부 Fe 및 불가피한 불순물을 포함하고, 무방향성 전기강판의 상면에서 깊이 5% 까지의 영역에서 Si의 최대 함유량(U-MSi) 및 Al의 최대 함유량(U-MAl), 및 상기 무방향성 전기강판의 하면에서 깊이 5% 까지의 영역에서 Si의 최대 함유량(D-MSi) 및 Al의 최대 함유량(D-MAl)이 하기 식 1 및 식 2의 관계를 만족하는 무방향성 전기강판. [식 1] 2×¦(U-MSi - D-MSi)¦ / (U-MSi+D-MSi) ≤ 0.25 [식 2] 2×¦(U-MAl - D-MAl)¦ / (U-MAl+D-MAl) ≤ 0.50 |  | 1. 중량%로 Si: 4.0 내지 7.0%, Al:0.001 내지 3.0%, 및 Mn: 0.03 내지 2.0% 포함하고, 잔부 Fe 및 불가피한 불순물을 포함하고, 무방향성 전기강판의 상면에서 깊이 5% 까지의 영역에서 Si의 최대 함유량(U-MSi) 및 Al의 최대 함유량(U-MAl), 및 상기 무방향성 전기강판의 하면에서 깊이 5% 까지의 영역에서 Si의 최대 함유량(D-MSi) 및 Al의 최대 함유량(D-MAl)이 하기 식 1 및 식 2의 관계를 만족하는 무방향성 전기강판. [식 1] 2×¦(U-MSi - D-MSi)¦ / (U-MSi+D-MSi) ≤ 0.25 [식 2] 2×¦(U-MAl - D-MAl)¦ / (U-MAl+D-MAl) ≤ 0.50 ¦ 9. 중량%로, Si: 3.0 내지 3.5%, Al:0.001 내지 2.0%, 및 Mn: 0.03 내지 2.0% 포함하고, 잔부 Fe 및 불가피한 불순물을 포함하는 냉연판을 제조하는 단계; 상기 냉연판에 Si 화합물 및 Al 화합물을 포함하는 Si 확산 조성물을 도포하는 단계; 및 상기 냉연판을 확산소둔하는 단계를 포함하고, 상기 확산소둔하는 단계는 상기 Si 확산 조성물을 도포하는 단계는 하기 식 3 및 식 4를 만족하도록 도포하는 무방향성 전기강판의 제조 방법. [식 3] 2×¦(U-CSi - D-CSi)¦ / (U-CSi+D-CSi) ≤ 0.50 [식 4] 2×¦(U-CAl - D-CAl)¦ / (U-CAl+D-CAl) ≤ 0.50 (식 3 및 식 4에서 U-CSi는 상면에 도포되는 Si 확산 조성물 중 Si 함량(중량%), D-CSi는 하면에 도포되는 Si 확산 조성물 중 Si 함량(중량%)을 나타내고, U-CAl는 상면에 도포되는 Si 확산 조성물 중 Al 함량(중량%), D-CAl는 하면에 도포되는 Si 확산 조성물 중 Al 함량(중량%)을 나타낸다.) | 18 | 10-2022-0181090 | 2022-12-21 | 10-2024-0098905 | 2024-06-28 |  |  | 주식회사 포스코 | 박세민 |  |  |  | 0 |  | 0 |  | 103555658 | KR10-2024-0098905A | 1 | 심사중 |  | 3524271000777
KR | KR | P | A |  | 무방향성 전기강판, SRA 열처리된 무방향성 전기강판 및 이들의 제조방법 |  | 본 발명은 무방향성 전기강판 및 그 제조방법에 관한 것이다. 본 발명의 일측면은, 최종 소둔 후 강도 특성이 우수한 무방향성 전기강판 및 그 제조방법을 제공하고자 하는 것이다. 본 발명의 다른 측면은, SRA 열처리 후 고주파 철손 특성이 우수한 SRA 열처리된 무방향성 전기강판 및 그 제조방법을 제공하고자 하는 것이다. |  | 중량%로, Si: 2.8~4.0%, Mn: 0.05~1.2%, Al: 0.1~1.2%, C: 0.005% 이하(0%는 제외), S: 0.003% 이하(0%는 제외), N: 0.005% 이하(0%는 제외), Ti: 0.005% 이하(0%는 제외), B: 0.0005% 이하(0%는 제외), Bi: 0.005% 이하(0%는 제외)와, Sn: 0.001~0.08% 및 Sb: 0.001~0.08% 중 하나 이상, 잔부 Fe 및 기타 불가피한 불순물을 포함하고, 하기 관계식 1을 만족하며, 평균 결정립 크기는 5~25㎛인 무방향성 전기강판. [관계식 1] B/10.81 + Bi/208.98 ≤ 0.00007 |  | 1. 중량%로, Si: 2.8~4.0%, Mn: 0.05~1.2%, Al: 0.1~1.2%, C: 0.005% 이하(0%는 제외), S: 0.003% 이하(0%는 제외), N: 0.005% 이하(0%는 제외), Ti: 0.005% 이하(0%는 제외), B: 0.0005% 이하(0%는 제외), Bi: 0.005% 이하(0%는 제외)와, Sn: 0.001~0.08% 및 Sb: 0.001~0.08% 중 하나 이상, 잔부 Fe 및 기타 불가피한 불순물을 포함하고, 하기 관계식 1을 만족하며, 평균 결정립 크기는 5~25㎛인 무방향성 전기강판. [관계식 1] B/10.81 + Bi/208.98 ≤ 0.00007 ¦ 5. 중량%로, Si: 2.8~4.0%, Mn: 0.05~1.2%, Al: 0.1~1.2%, C: 0.005% 이하(0%는 제외), S: 0.003% 이하(0%는 제외), N: 0.005% 이하(0%는 제외), Ti: 0.005% 이하(0%는 제외), B: 0.0005% 이하(0%는 제외), Bi: 0.005% 이하(0%는 제외)와, Sn: 0.001~0.08% 및 Sb: 0.001~0.08% 중 하나 이상, 잔부 Fe 및 기타 불가피한 불순물을 포함하고, 하기 관계식 1을 만족하며, 평균 결정립 크기는 70~110㎛인 SRA 열처리된 무방향성 전기강판. [관계식 1] B/10.81 + Bi/208.98 ≤ 0.00007 ¦ 10. 중량%로, Si: 2.8~4.0%, Mn: 0.05~1.2%, Al: 0.1~1.2%, C: 0.005% 이하(0%는 제외), S: 0.003% 이하(0%는 제외), N: 0.005% 이하(0%는 제외), Ti: 0.005% 이하(0%는 제외), B: 0.0005% 이하(0%는 제외), Bi: 0.005% 이하(0%는 제외)와, Sn: 0.001~0.08% 및 Sb: 0.001~0.08% 중 하나 이상, 잔부 Fe 및 기타 불가피한 불순물을 포함하는 슬라브를 가열하는 단계; 상기 가열된 슬라브를 마무리 열간압연하여 열연판을 얻는 단계; 상기 열연판을 열열판 소둔하는 단계; 상기 열연판 소둔된 열연판을 산세하는 단계; 상기 산세된 열연판을 냉간압연하여 냉연판을 얻는 단계; 및 상기 냉연판을 710~830℃에서 최종 소둔하는 단계;를 포함하고, 상기 최종 소둔시 하기 관계식 2를 만족하는 무방향성 전기강판의 제조방법. [관계식 1] B/10.81 + Bi/208.98 ≤ 0.00007 [관계식 2] 0.077 ≤ (B/10.81 + Bi/208.98)×e(최종 소둔온도/100) ≤ 0.17 ¦ 18. 중량%로, Si: 2.8~4.0%, Mn: 0.05~1.2%, Al: 0.1~1.2%, C: 0.005% 이하(0%는 제외), S: 0.003% 이하(0%는 제외), N: 0.005% 이하(0%는 제외), Ti: 0.005% 이하(0%는 제외), B: 0.0005% 이하(0%는 제외), Bi: 0.005% 이하(0%는 제외)와, Sn: 0.001~0.08% 및 Sb: 0.001~0.08% 중 하나 이상, 잔부 Fe 및 기타 불가피한 불순물을 포함하는 슬라브를 가열하는 단계; 상기 가열된 슬라브를 마무리 열간압연하여 열연판을 얻는 단계; 상기 열연판을 열열판 소둔하는 단계; 상기 열연판 소둔된 열연판을 산세하는 단계; 상기 산세된 열연판을 냉간압연하여 냉연판을 얻는 단계; 상기 냉연판을 710~830℃에서 최종 소둔하는 단계; 및 상기 최종 소둔된 냉연판을 750~850℃에서 40~120분 동안 SRA 열처리하는 단계;를 포함하고, 상기 최종 소둔시 하기 관계식 2를 만족하는 SRA 열처리된 무방향성 전기강판의 제조방법. [관계식 1] B/10.81 + Bi/208.98 ≤ 0.00007 [관계식 2] 0.077 ≤ (B/10.81 + Bi/208.98)×e(최종 소둔온도/100) ≤ 0.17 | 25 | 10-2022-0181106 | 2022-12-21 | 10-2024-0098913 | 2024-06-28 |  |  | 주식회사 포스코 | 홍재완 ¦ 이상우 ¦ 문현우 |  |  |  | 0 |  | 0 |  | 105271522 | CN120322581A ¦ IN202517058994 ¦ KR10-2024-0098913A ¦ MXMX/a/2025/006829A ¦ WOWO2024-136179A1 | 5 | 심사중 |  | 3524271000785
KR | KR | P | A |  | 무방향성 전기강판 및 그 제조방법 |  | 본 발명은 무방향성 전기강판 및 그 제조방법에 관한 것이다. 본 발명의 일측면은, 철손 및 자속밀도 특성이 우수한 무방향성 전기강판 및 그 제조방법을 제공하고자 하는 것이다. |  | 중량%로, Si: 3.0~5.0%, Mn: 0.1~1.4%, Al: 0.3~1.3%, P: 0.001~0.01%, S: 0.003% 이하(0%는 제외), C: 0.005% 이하(0%는 제외), N: 0.005% 이하(0%는 제외), Ti: 0.005% 이하(0%는 제외), Sn: 0.001~0.08% 및 Sb: 0.001~0.08% 중 하나 이상, 잔부 Fe 및 기타 불가피한 불순물을 포함하고, MnS계 석출물의 평균 크기가 0.5㎛ 이상이고, 평균 크기가 3㎛ 이상인 석출물의 분율이 전체 석출물 대비 5면적% 이하인 무방향성 전기강판. |  | 1. 중량%로, Si: 3.0~5.0%, Mn: 0.1~1.4%, Al: 0.3~1.3%, P: 0.001~0.01%, S: 0.003% 이하(0%는 제외), C: 0.005% 이하(0%는 제외), N: 0.005% 이하(0%는 제외), Ti: 0.005% 이하(0%는 제외), Sn: 0.001~0.08% 및 Sb: 0.001~0.08% 중 하나 이상, 잔부 Fe 및 기타 불가피한 불순물을 포함하고, MnS계 석출물의 평균 크기가 0.5㎛ 이상이고, 평균 크기가 3㎛ 이상인 석출물의 분율이 전체 석출물 대비 5면적% 이하인 무방향성 전기강판. ¦ 10. 중량%로, Si: 3.0~5.0%, Mn: 0.1~1.4%, Al: 0.3~1.3%, P: 0.001~0.01%, S: 0.003% 이하(0%는 제외), C: 0.005% 이하(0%는 제외), N: 0.005% 이하(0%는 제외), Ti: 0.005% 이하(0%는 제외), Sn: 0.001~0.08% 및 Sb: 0.001~0.08% 중 하나 이상, 잔부 Fe 및 기타 불가피한 불순물을 포함하는 슬라브를 가열하는 단계; 상기 가열된 슬라브를 마무리 열간압연하여 열연판을 얻는 단계; 상기 열연판을 40~79%의 냉간압하율로 1차 냉간압연하여 제1냉연판을 얻는 단계; 상기 제1냉연판을 1차 소둔하는 단계; 상기 1차 소둔된 제1냉연판을 최종 냉간압연하여 제2냉연판을 얻는 단계; 및 상기 제2냉연판을 최종 소둔하는 단계;를 포함하고, 상기 1차 냉간압연시, 마무리 냉간압연온도는 50~160℃이고, 상기 최종 소둔시, 900~1100℃에서 50~120초 유지하는 무방향성 전기강판의 제조방법. | 18 | 10-2022-0181107 | 2022-12-21 | 10-2024-0098914 | 2024-06-28 |  |  | 주식회사 포스코 | 홍재완 ¦ 한규석 ¦ 박준수 |  |  |  | 0 |  | 0 |  | 105271523 | CN120225712A ¦ IN202517040227 ¦ KR10-2024-0098914A ¦ MXMX/a/2025/005274A ¦ WOWO2024-135950A1 | 5 | 심사중 |  | 3524271000786
KR | KR | P | A |  | 무방향성 전기강판 제조방법 |  | 무방향성 전기강판 제조방법이 제공된다. 본 발명의 무방향성 전기강판 제조방법은, 슬라브를 재가열한 후 열간압연하는 공정; 상기 열간 압연된 압연판에 냉연을 한 후 소둔을 실시하거나, 냉연을 생략한 후 소둔을 행하는 공정; 상기 열연판 소둔된 열연판을 산세한 후, 냉간압연하는 공정; 및 상기 냉간 압연판을 최종 소둔하는 공정을 포함하는 무방향성 전기 강판 제조방법에 있어서, 상기 최종 소둔 시, 가열구간에서 급속승온 종료온도 900℃까지 평균 승온속도를 40℃/s 이상으로 하고, 이어, 상기 급속 승온 종료온도 대비 100℃ 이내의 낮은 온도범위로 1차 냉각하고, 이후, 균열대 최고온도까지 승온속도 10℃/s 이하로 가열하고, 최고온도 도달 시 균열구간에서 냉각속도 3℃/s 이하로 2차 냉각하면서 균열한다. |  | 슬라브를 재가열한 후, 이를 열간압연하는 공정; 상기 열간 압연된 압연판에 냉연을 한 후 소둔을 실시하거나, 냉연을 생략한 후 소둔을 행하는 공정; 상기 열연판 소둔된 열연판을 산세한 후, 냉간압연하는 공정; 및 상기 냉간 압연판을 최종 소둔하는 공정을 포함하는 무방향성 전기 강판 제조방법에 있어서, 상기 최종 소둔 시, 가열구간에서 급속승온 종료온도 900℃까지 평균 승온속도를 40℃/s 이상으로 하고, 이어, 상기 급속 승온 종료온도 대비 100℃ 이내의 낮은 온도범위로 1차 냉각하고, 이후, 균열대 최고온도까지 승온속도 10℃/s 이하로 가열하고, 최고온도 도달 시 균열구간에서 냉각속도 3℃/s 이하로 2차 냉각하면서 균열하는, 무방향성 전기강판의 제조방법 |  | 1. 슬라브를 재가열한 후, 이를 열간압연하는 공정; 상기 열간 압연된 압연판에 냉연을 한 후 소둔을 실시하거나, 냉연을 생략한 후 소둔을 행하는 공정; 상기 열연판 소둔된 열연판을 산세한 후, 냉간압연하는 공정; 및 상기 냉간 압연판을 최종 소둔하는 공정을 포함하는 무방향성 전기 강판 제조방법에 있어서, 상기 최종 소둔 시, 가열구간에서 급속승온 종료온도 900℃까지 평균 승온속도를 40℃/s 이상으로 하고, 이어, 상기 급속 승온 종료온도 대비 100℃ 이내의 낮은 온도범위로 1차 냉각하고, 이후, 균열대 최고온도까지 승온속도 10℃/s 이하로 가열하고, 최고온도 도달 시 균열구간에서 냉각속도 3℃/s 이하로 2차 냉각하면서 균열하는, 무방향성 전기강판의 제조방법 | 3 | 10-2022-0181111 | 2022-12-21 | 10-2024-0098917 | 2024-06-28 |  |  | 주식회사 포스코 | 김재겸 ¦ 전경훈 ¦ 김윤수 |  |  |  | 1 | JP6402865B2 | 0 |  | 103555669 | KR10-2024-0098917A | 1 | 심사중 |  | 3524271000789
KR | KR | P | A |  | Goss와 Cube 방위를 갖는 자성이 우수한 무방향성 전기강판 및 그 제조방법 |  | Goss와 Cube 방위를 갖는 자성이 우수한 무방향성 전기강판 및 그 제조방법이 제공된다. 본 발명의 무방향성 전기강판은, 중량%로, Si: 2.2~4.5%, Mn: 1.0% 이하(0% 미포함), Al: 0.02~1.5%, Sn: 0.1 초과 0.25% 이하, As: 0.0005~0.01%, Bi: 0.0005~0.015% , C: 0.005% 이하(0% 미포함), S: 0.005% 이하(0% 미포함), N: 0.005% 이하(0% 미포함), 잔부 Fe 및 기타 불가피한 불순물을 포함하며, F{110}가 30% 이상, F[Goss]이 20% 이상, F{100}가 10% 이상, 그리고 F[Goss] > F{100}를 만족하면서 미세조직 내에 결정립의 크기가 30~250㎛이다. |  | 중량%로, Si: 2.2~4.5%, Mn: 1.0% 이하(0% 미포함), Al: 0.02~1.5%, Sn: 0.1 초과 0.25% 이하, As: 0.0005~0.01%, Bi: 0.0005~0.015% , C: 0.005% 이하(0% 미포함), S: 0.005% 이하(0% 미포함), N: 0.005% 이하(0% 미포함), 잔부 Fe 및 기타 불가피한 불순물을 포함하며, F{110}가 30% 이상, F[Goss]이 20% 이상, F{100}가 10% 이상, 그리고 F[Goss] > F{100}를 만족하면서 미세조직 내에 결정립의 크기가 30~250㎛인, 무방향성 전기강판. 여기에서, F{110}이란 {110}면이 강판 표면과 이루는 각도가 15°이하인 결정립의 부피분율이며, F[Goss]이란 Goss 방위와 이루는 각도가 15°이하인 결정립의 부피분율이며, F{100}이란 {100}면이 강판 표면과 이루는 각도가 15°이하인 결정립의 부피분율을 말한다. |  | 1. 중량%로, Si: 2.2~4.5%, Mn: 1.0% 이하(0% 미포함), Al: 0.02~1.5%, Sn: 0.1 초과 0.25% 이하, As: 0.0005~0.01%, Bi: 0.0005~0.015% , C: 0.005% 이하(0% 미포함), S: 0.005% 이하(0% 미포함), N: 0.005% 이하(0% 미포함), 잔부 Fe 및 기타 불가피한 불순물을 포함하며, F{110}가 30% 이상, F[Goss]이 20% 이상, F{100}가 10% 이상, 그리고 F[Goss] > F{100}를 만족하면서 미세조직 내에 결정립의 크기가 30~250㎛인, 무방향성 전기강판. 여기에서, F{110}이란 {110}면이 강판 표면과 이루는 각도가 15°이하인 결정립의 부피분율이며, F[Goss]이란 Goss 방위와 이루는 각도가 15°이하인 결정립의 부피분율이며, F{100}이란 {100}면이 강판 표면과 이루는 각도가 15°이하인 결정립의 부피분율을 말한다. ¦ 7. 중량%로, Si: 2.2~4.5%, Mn: 1.0% 이하(0% 미포함), Al: 0.02~1.5%, Sn: 0.1 초과 0.25% 이하, As: 0.0005~0.01%, Bi: 0.0005~0.015% , C: 0.005% 이하(0% 미포함), S: 0.005% 이하(0% 미포함), N: 0.005% 이하(0% 미포함), 잔부 Fe 및 기타 불가피한 불순물을 포함하고, 고체 상태 전 온도 영역에서 오스테나이트 상을 형성하지 않는 조성성분을 갖는 슬라브를 제공하는 단계; 상기 슬라브를 1050~1180℃로 재가열한 후 압연하여 열연강판을 제조하는 단계; 상기 열연강판을 냉간압연한 후 열연판 소둔하거나 냉연없이 열연판 소둔하는 단계; 상기 열연판 소둔된 강판을 냉간압연하여 냉연강판을 제조하는 단계; 및 상기 냉연강판을 최종 소둔하는 단계를 포함하며, 상기 소둔된 강판의 냉간압연 시 압하율을 50~85% 범위로 제어하고, 상기 최종 소둔의 승온 시 300~850℃를 포함하는 영역의 승온속도를 30℃/s 이상으로 제어하고, 그리고 코일상태로 배치식으로 소둔하지 않고 연속식으로 소둔하는, 무방향성 전기강판 제조방법. | 11 | 10-2022-0181113 | 2022-12-21 | 10-2024-0098919 | 2024-06-28 |  |  | 주식회사 포스코 | 주형돈 ¦ 이상우 ¦ 박준수 ¦ 홍재완 |  |  |  | 3 | KR10-1227767B1 ¦ KR10-1203791B1 ¦ KR10-0797895B1 | 0 |  | 103555671 | CN120344691A ¦ KR10-2024-0098919A ¦ WOWO2024-136349A1 | 3 | 심사중 |  | 3524271000791
KR | KR | P | A |  | 무방향성 전기강판 및 그 제조방법 |  | 본 발명은 무방향성 전기강판 및 그 제조방법에 관한 것으로서, 보다 상세하게는, 모터의 철심 등으로 바람직하게 사용될 수 있는 무방향성 전기강판 및 그 제조방법에 관한 것이다. 본 발명의 일측면은, 우수한 자성을 갖는 무방향성 전기강판 및 그 제조방법을 제공하고자 하는 것이다. |  | 중량%로, Si: 3.3~4.3%, Al: 0.8~1.7%, Mn: 0.3~2.5%, Cr: 0.01~0.05%, S: 0.005%이하(0%는 제외), P: 0.01%이하(0%는 제외), N: 0.001~0.004%, Ti: 0.001~0.005%, 잔부 Fe 및 기타 불가피한 불순물을 포함하고, 하기 관계식 1을 만족하며, 직경이 1~3㎛인 질화물 및 탄화물의 합계 개수밀도가 50개/mm2 이하인 무방향성 전기강판. [관계식 1] 0.02 ≤ Al×Ti/Cr ≤ 0.8 |  | 1. 중량%로, Si: 3.3~4.3%, Al: 0.8~1.7%, Mn: 0.3~2.5%, Cr: 0.01~0.05%, S: 0.005%이하(0%는 제외), P: 0.01%이하(0%는 제외), N: 0.001~0.004%, Ti: 0.001~0.005%, 잔부 Fe 및 기타 불가피한 불순물을 포함하고, 하기 관계식 1을 만족하며, 직경이 1~3㎛인 질화물 및 탄화물의 합계 개수밀도가 50개/mm2 이하인 무방향성 전기강판. [관계식 1] 0.02 ≤ Al×Ti/Cr ≤ 0.8 ¦ 7. 중량%로, Si: 3.3~4.3%, Al: 0.8~1.7%, Mn: 0.3~2.5%, Cr: 0.01~0.05%, S: 0.005%이하(0%는 제외), P: 0.01%이하(0%는 제외), N: 0.001~0.004%, Ti: 0.001~0.005%, 잔부 Fe 및 기타 불가피한 불순물을 포함하고, 하기 관계식 1을 만족하는 슬라브를 1100~1250℃에서 가열하는 단계; 상기 가열된 슬라브를 800~1000℃에서 마무리 열간압연하여 열연판을 얻는 단계; 상기 열연판을 70~95%의 압하율로 냉간압연하여 냉연판을 얻는 단계; 상기 냉연판을 최종 소둔하는 단계;를 포함하고, 상기 최종 소둔은 가열 및 균열하는 공정을 포함하고, 최고 가열온도는 균열온도 보다 50℃ 이상 높고, 균열시간은 가열시간 보다 30초 이상 긴 것을 특징으로 하는 무방향성 전기강판의 제조방법. [관계식 1] 0.02 ≤ Al×Ti/Cr ≤ 0.8 | 13 | 10-2022-0181128 | 2022-12-21 | 10-2024-0098931 | 2024-06-28 |  |  | 주식회사 포스코 | 김재훈 ¦ 이상우 ¦ 봉원석 |  |  |  | 0 |  | 0 |  | 105271524 | CN120344698A ¦ ID2025/08148A ¦ IN202517053477 ¦ KR10-2024-0098931A ¦ MXMX/a/2025/006827A ¦ WOWO2024-136290A1 | 6 | 심사중 |  | 3524271000803
KR | KR | P | A |  | 무방향성 전기강판 및 그 제조방법 |  | 본 발명은 무방향성 전기강판 및 그 제조방법에 관한 것이다. 본 발명의 일측면은, 고주파수에서 압연수직방향의 철손이 압연방향의 철손보다 낮은 무방향성 전기강판 및 그 제조방법을 제공하고자 하는 것이다. |  | 중량%로, Si: 1.5~6.5%, Al: 0.0005~3.5%, Mn: 0.01~3.0%, Cr: 0.005~5.0%, S: 0.0005~0.03%, 잔부 Fe 및 기타 불가피한 불순물을 포함하고, 표면으로부터 두께방향으로 1/10t(t: 강판의 두께)까지의 영역에서의 Goss 방위 분율은 3면적% 이하이며, 두께 방향으로 전체 영역에서의 Goss 방위 분율이 5면적% 이하인 무방향성 전기강판. |  | 1. 중량%로, Si: 1.5~6.5%, Al: 0.0005~3.5%, Mn: 0.01~3.0%, Cr: 0.005~5.0%, S: 0.0005~0.03%, 잔부 Fe 및 기타 불가피한 불순물을 포함하고, 표면으로부터 두께방향으로 1/10t(t: 강판의 두께)까지의 영역에서의 Goss 방위 분율은 3면적% 이하이며, 두께 방향으로 전체 영역에서의 Goss 방위 분율이 5면적% 이하인 무방향성 전기강판. ¦ 12. 중량%로, Si: 1.5~6.5%, Al: 0.0005~3.5%, Mn: 0.01~3.0%, Cr: 0.005~5.0%, S: 0.0005~0.03%, 잔부 Fe 및 기타 불가피한 불순물을 포함하는 슬라브를 1050~1220℃에서 가열하는 단계; 상기 슬라브를 마무리 열간압연하여 열연판을 얻는 단계; 상기 열연판을 850~1150℃에서 30~300초 동안 열연판 소둔하는 단계; 상기 열연판 소둔된 열연판을 냉간압연하여 냉연판을 얻는 단계; 상기 냉연판을 가열하는 단계; 및 상기 가열된 냉연판을 최종 소둔하는 단계;를 포함하고, 상기 냉간압연시 하기 [관계식 2]를 만족하며, 상기 가열시 300~500℃의 온도구간에서의 가열속도는 5~150℃/s이고, 상기 최종 소둔시 가스 분위기는 체적%로, 수소: 15~99.99%, 산소: 0.0001~0.0030%, 잔부 불활성 가스로 구성되는 무방향성 전기강판의 제조방법. [관계식 2] 냉간압연 중 냉연판 표면의 최고온도 < 200×냉간압하율/100+60 | 21 | 10-2022-0181129 | 2022-12-21 | 10-2024-0098932 | 2024-06-28 |  |  | 주식회사 포스코 | 이세일 |  |  |  | 0 |  | 0 |  | 105271525 | CN120303431A ¦ IN202517040226 ¦ KR10-2024-0098932A ¦ MXMX/a/2025/005275A ¦ WOWO2024-136288A1 | 5 | 심사중 |  | 3524271000804
KR | KR | P | A |  | 무방향성 전기강판 및 그 제조방법 |  | 본 발명은 무방향성 전기강판 및 그 제조방법에 관한 것으로서, 보다 상세하게는, 친환경자동차용 구동모터의 철심 등으로 바람직하게 사용될 수 있는 무방향성 전기강판 및 그 제조방법에 관한 것이다. 본 발명의 일측면은, 자성과 피로한도가 우수한 무방향성 전기강판 및 그 제조방법을 제공하고자 한다. |  | 중량%로, Si: 3.3~3.8%, Al: 0.4~1.5%, Mn: 0.2~1.5%, C: 0.0025% 이하(0%는 제외), S: 0.005% 이하(0%는 제외), N: 0.005% 이하(0%는 제외), Ti: 0.003% 이하(0%는 제외), Nb: 0.003% 이하(0%는 제외), V: 0.003% 이하(0%는 제외), W: 0.0005~0.0050%, Sn 및 Sb의 합계: 0.005~0.1%, 잔부 Fe 및 기타 불가피한 불순물을 포함하고, 중심부 평균 결정립 직경(D0.0)과 표층부 평균 결정립 직경(D0.9)의 비율(D0.9/D0.0)이 0.55~0.85인 무방향성 전기강판. (단, 상기 표층부는 강판의 표면으로부터 1/10t(t: 강재의 두께)까지의 영역을 의미하고, 상기 중심부는 상기 표층부 외 영역을 의미함.) |  | 1. 중량%로, Si: 3.3~3.8%, Al: 0.4~1.5%, Mn: 0.2~1.5%, C: 0.0025% 이하(0%는 제외), S: 0.005% 이하(0%는 제외), N: 0.005% 이하(0%는 제외), Ti: 0.003% 이하(0%는 제외), Nb: 0.003% 이하(0%는 제외), V: 0.003% 이하(0%는 제외), W: 0.0005~0.0050%, Sn 및 Sb의 합계: 0.005~0.1%, 잔부 Fe 및 기타 불가피한 불순물을 포함하고, 중심부 평균 결정립 직경(D0.0)과 표층부 평균 결정립 직경(D0.9)의 비율(D0.9/D0.0)이 0.55~0.85인 무방향성 전기강판. (단, 상기 표층부는 강판의 표면으로부터 1/10t(t: 강재의 두께)까지의 영역을 의미하고, 상기 중심부는 상기 표층부 외 영역을 의미함.) ¦ 10. 중량%로, Si: 3.3~3.8%, Al: 0.4~1.5%, Mn: 0.2~1.5%, C: 0.0025% 이하(0%는 제외), S: 0.005% 이하(0%는 제외), N: 0.005% 이하(0%는 제외), Ti: 0.003% 이하(0%는 제외), Nb: 0.003% 이하(0%는 제외), V: 0.003% 이하(0%는 제외), W: 0.0005~0.0050%, Sn 및 Sb의 합계: 0.005~0.1%, 잔부 Fe 및 기타 불가피한 불순물을 포함하는 슬라브를 가열하는 단계; 상기 가열된 슬라브를 마무리 열간압연하여 열연판을 얻는 단계; 상기 열연판을 250㎛ 이상의 평균 결정립 직경을 갖도록 열연판 소둔하는 단계; 상기 열연판 소둔된 열연판을 산세한 후 강판의 표면온도가 400℃ 이상인 구간이 포함되도록 냉간압연하여 냉연판을 얻는 단계; 및 상기 냉연판을 최종 소둔하는 단계;를 포함하는 무방향성 전기강판의 제조방법. ¦ 11. 중량%로, Si: 3.3~3.8%, Al: 0.4~1.5%, Mn: 0.2~1.5%, C: 0.0025% 이하(0%는 제외), S: 0.005% 이하(0%는 제외), N: 0.005% 이하(0%는 제외), Ti: 0.003% 이하(0%는 제외), Nb: 0.003% 이하(0%는 제외), V: 0.003% 이하(0%는 제외), W: 0.0005~0.0050%, Sn 및 Sb의 합계: 0.005~0.1%, 잔부 Fe 및 기타 불가피한 불순물을 포함하는 슬라브를 가열하는 단계; 상기 가열된 슬라브를 마무리 열간압연하여 열연판을 얻는 단계; 상기 열연판을 250㎛ 이상의 평균 결정립 직경을 갖도록 열연판 소둔하는 단계; 상기 열연판 소둔된 열연판을 산세한 후 강판의 표면온도가 400℃ 이상인 구간이 포함되도록 온간압연하여 온연판을 얻는 단계; 및 상기 온연판을 최종 소둔하는 단계;를 포함하는 무방향성 전기강판의 제조방법. | 18 | 10-2022-0181130 | 2022-12-21 | 10-2024-0098933 | 2024-06-28 |  |  | 주식회사 포스코 | 이헌주 ¦ 이상우 ¦ 김윤수 |  |  |  | 1 | WOWO2009-128428A1 | 0 |  | 105271526 | CN120265814A ¦ IN202517051358 ¦ KR10-2024-0098933A ¦ MXMX/a/2025/005330A ¦ WOWO2024-136176A1 | 5 | 심사중 |  | 3524271000805
KR | KR | P | A |  | 무방향성 전기강판 및 그 제조방법 |  | 본 발명은 무방향성 전기강판 및 그 제조방법에 관한 것으로서, 보다 상세하게는, 친환경자동차용 구동모터의 철심 등으로 바람직하게 사용될 수 있는 무방향성 전기강판 및 그 제조방법에 관한 것이다. 본 발명의 일측면은, 자성이 우수한 무방향성 전기강판 및 그 제조방법을 제공하고자 한다. |  | 중량%로, Si: 3.3~4.0%, Al: 0.5~1.5%, Mn: 0.2~1.5%, C: 0.0040% 이하(0%는 제외), S: 0.0040% 이하(0%는 제외), N: 0.0030% 이하(0%는 제외), Ti: 0.0040% 이하(0%는 제외), Nb: 0.0040% 이하(0%는 제외), V: 0.0040% 이하(0%는 제외), Sn 및 Sb의 합계: 0.01~0.1%, Bi: Sn 및 Sb 합계의 0.1~0.3배, 잔부 Fe 및 기타 불가피한 불순물을 포함하고, {116}<391> 방위(오차각 5도 이하)의 분율이 16면적% 이상이고, {334}<483> 방위(오차각 5도 이하)의 분율이 8면적% 이하인 무방향성 전기강판. |  | 1. 중량%로, Si: 3.3~4.0%, Al: 0.5~1.5%, Mn: 0.2~1.5%, C: 0.0040% 이하(0%는 제외), S: 0.0040% 이하(0%는 제외), N: 0.0030% 이하(0%는 제외), Ti: 0.0040% 이하(0%는 제외), Nb: 0.0040% 이하(0%는 제외), V: 0.0040% 이하(0%는 제외), Sn 및 Sb의 합계: 0.01~0.1%, Bi: Sn 및 Sb 합계의 0.1~0.3배, 잔부 Fe 및 기타 불가피한 불순물을 포함하고, {116}<391> 방위(오차각 5도 이하)의 분율이 16면적% 이상이고, {334}<483> 방위(오차각 5도 이하)의 분율이 8면적% 이하인 무방향성 전기강판. ¦ 9. 중량%로, Si: 3.3~4.0%, Al: 0.5~1.5%, Mn: 0.2~1.5%, C: 0.0040% 이하(0%는 제외), S: 0.0040% 이하(0%는 제외), N: 0.0030% 이하(0%는 제외), Ti: 0.0040% 이하(0%는 제외), Nb: 0.0040% 이하(0%는 제외), V: 0.0040% 이하(0%는 제외), Sn 및 Sb의 합계: 0.01~0.1%, Bi: Sn 및 Sb 합계의 0.1~0.3배, 잔부 Fe 및 기타 불가피한 불순물을 포함하는 슬라브를 가열하는 단계; 상기 가열된 슬라브를 조압연 및 마무리 열간압연하여 두께가 3.0mm 이상이면서 판두께의 0.3배 이상의 두께를 갖는 연신밴드조직이 존재하는 열연판을 얻는 단계; 상기 열연판을 열연판 소둔하지 않고 1차 냉간압연하여 70~80%의 압하율로 제1냉연판을 얻는 단계; 상기 제1냉연판을 중간 소둔하여 평균 결정립 크기가 250㎛ 이상인 중간소둔판을 얻는 단계; 상기 중간소둔판을 2차 냉간압연하여 제2냉연판을 얻는 단계; 및 상기 제2냉연판을 최종 소둔하는 단계;를 포함하는 무방향성 전기강판의 제조방법. | 16 | 10-2022-0181131 | 2022-12-21 | 10-2024-0098934 | 2024-06-28 |  |  | 주식회사 포스코 | 이헌주 ¦ 김진현 ¦ 박정덕 ¦ 박정란 ¦ 천성준 |  |  |  | 0 |  | 0 |  | 103555684 | KR10-2024-0098934A | 1 | 심사중 |  | 3524271000806
KR | KR | P | A |  | 무방향성 전기강판 및 그 제조방법 |  | 무방향성 전기강판 및 그 제조방법이 제공된다 본 발명의 전기강판은, 중량%로, C: 0.005% 이하, Si: 2.5~4.5%, Mn: 0.1~2.5%, P: 0.002~0.02%, S: 0.001~0.005%, Al: 0.5~2.5%, N:0.005% 이하, Ti: 0.005% 이하, 잔부 Fe 및 불가피한 불순물을 포함하고, Al, Si 및 Mn이 소정의 관계식 1을 만족하고, 강판 미세조직에서 관계식 3을 만족하는 석출분 분포를 나타낸다. |  | 중량%로, C: 0.005% 이하, Si: 2.5~4.5%, Mn: 0.1~2.5%, P: 0.002~0.02%, S: 0.001~0.005%, Al: 0.5~2.5%, N:0.005% 이하, Ti: 0.005% 이하, 잔부 Fe 및 불가피한 불순물을 포함하고, Al, Si 및 Mn이 하기 관계식 1을 만족하고, 강판 미세조직에서 하기 관계식 3을 만족하는 석출분 분포를 나타내는, 무방향성 전기강판. [관계식 1] 0.6≤([Al]+[Mn])/[Si]≤1 여기에서, [Al], [Mn], [Si]는 각각 Al, Mn, Si의 첨가량(중량%)임. [관계식 3] 강 미세조직에서 0~0.5㎛ 크기의 석출물 중 0.2㎛ 이상인 황화물 및 질화물의 개수 비율 ≥ 10% |  | 1. 중량%로, C: 0.005% 이하, Si: 2.5~4.5%, Mn: 0.1~2.5%, P: 0.002~0.02%, S: 0.001~0.005%, Al: 0.5~2.5%, N:0.005% 이하, Ti: 0.005% 이하, 잔부 Fe 및 불가피한 불순물을 포함하고, Al, Si 및 Mn이 하기 관계식 1을 만족하고, 강판 미세조직에서 하기 관계식 3을 만족하는 석출분 분포를 나타내는, 무방향성 전기강판. [관계식 1] 0.6≤([Al]+[Mn])/[Si]≤1 여기에서, [Al], [Mn], [Si]는 각각 Al, Mn, Si의 첨가량(중량%)임. [관계식 3] 강 미세조직에서 0~0.5㎛ 크기의 석출물 중 0.2㎛ 이상인 황화물 및 질화물의 개수 비율 ≥ 10% ¦ 9. 중량%로, C: 0.005% 이하, Si: 2.5~4.5%, Mn: 0.1~2.5%, P: 0.002~0.02%, S: 0.001~0.005%, Al: 0.5~2.5%, N:0.005% 이하, Ti: 0.005% 이하, 잔부 Fe 및 불가피한 불순물을 포함하는 슬라브를 재가열하는 공정; 상기 재가열된 슬라브를 열간압연함으로써 열연강판을 제조하는 공정; 상기 열연강판을 냉간압연한 후 열연판 소둔하거나 냉연없이 열연판 소둔하는 공정; 상기 열연판 소둔된 강판을 산세 후 공냉하는 공정; 및 상기 공냉된 열연강판을 냉간압연하는 공정; 및 상기 냉간압연된 냉연강판을 최종 소둔하는 공정을 포함하는 무방향성 전기강판 제조방법에 있어서, 상기 Al, Si 및 Mn은 하기 관계식 1을 만족하고, 상기 열연판 소둔 공정 시, 균열 온도를 850~1100℃, 균열 시간을 30~300초범위로 제어하고, 승온 시 600℃에서 균열대 온도까지의 승온 속도(HR, ℃/s)와 균열 후 600℃까지의 냉각속도(CR, ℃/s)가 하기 관계식 2를 만족하도록 제어하는 것을 특징으로 하는 무방향성 전기강판 제조방법. [관계식 1] 0.6≤([Al]+[Mn])/[Si]≤1 여기에서, [Al], [Mn], [Si]는 각각 Al, Mn, Si의 첨가량(중량%)임. [관계식 2] 1 ≤ (HR+CR)/1000{([Al]+[Mn])*([N]+[S])} ≤ 10 여기에서, 상기 [Al], [Mn], [N], [S]는 각각 Al, Mn, N, S의 첨가량(중량%)임. | 11 | 10-2022-0181161 | 2022-12-21 | 10-2024-0098949 | 2024-06-28 |  |  | 주식회사 포스코 | 박준수 ¦ 홍재완 ¦ 송대현 |  |  |  | 5 | JP6319586B2 ¦ JP2009-102739A ¦ JP5228379B2 ¦ JP4681450B2 ¦ KR10-0418208B1 | 0 |  | 105271527 | CN120390816A ¦ ID2025/07704A ¦ IN202517050476 ¦ KR10-2024-0098949A ¦ MXMX/a/2025/005647A ¦ WOWO2024-136178A1 | 6 | 심사중 |  | 3524271000821
KR | KR | P | A |  | 무방향성 전기강판 및 그 제조방법 |  | 무방향성 전기강판 및 그 제조방법이 제공된다 본 발명의 전기강판은, 중량%로, C: 0.005% 이하, Si: 2.5~4.5%, Mn: 0.1~2.5%, P: 0.002~0.02%, S: 0.001~0.005%, Al: 0.5~2.5%, N:0.005% 이하, Ti: 0.005% 이하, 잔부 Fe 및 불가피한 불순물을 포함하고, Al, Si 및 Mn이 소정의 관계식 1을 만족하고, 강판의 집합조직이 관계식 3을 만족하도록 형성되어 있다. |  | 중량%로, C: 0.005% 이하, Si: 2.5~4.5%, Mn: 0.1~2.5%, P: 0.002~0.02%, S: 0.001~0.005%, Al: 0.5~2.5%, N:0.005% 이하, Ti: 0.005% 이하, 잔부 Fe 및 불가피한 불순물을 포함하고, Al, Si 및 Mn이 하기 관계식 1을 만족하고, 강판의 집합조직이 하기 관계식 3을 만족하도록 형성되어 있는, 무방향성 전기강판. [관계식 1] 0.6≤([Al]+[Mn])/[Si]≤1 여기에서, [Al], [Mn], [Si]는 각각 Al, Mn, Si의 첨가량(중량%)임. [관계식 3] (2*Vcube.15+Vrotated-cube.15)/Vgamma.15 ≥ 0.4 여기에서, Vcube.15, Vratated-cube.15 및 Vgamma.15는 각각 tolerance angle이 15°일때, (001)[0-10], (001)[-1-10] 및 (111)[-1-12] 집합조직의 부피분율이다. |  | 1. 중량%로, C: 0.005% 이하, Si: 2.5~4.5%, Mn: 0.1~2.5%, P: 0.002~0.02%, S: 0.001~0.005%, Al: 0.5~2.5%, N:0.005% 이하, Ti: 0.005% 이하, 잔부 Fe 및 불가피한 불순물을 포함하고, Al, Si 및 Mn이 하기 관계식 1을 만족하고, 강판의 집합조직이 하기 관계식 3을 만족하도록 형성되어 있는, 무방향성 전기강판. [관계식 1] 0.6≤([Al]+[Mn])/[Si]≤1 여기에서, [Al], [Mn], [Si]는 각각 Al, Mn, Si의 첨가량(중량%)임. [관계식 3] (2*Vcube.15+Vrotated-cube.15)/Vgamma.15 ≥ 0.4 여기에서, Vcube.15, Vratated-cube.15 및 Vgamma.15는 각각 tolerance angle이 15°일때, (001)[0-10], (001)[-1-10] 및 (111)[-1-12] 집합조직의 부피분율이다. ¦ 10. 중량%로, C: 0.005% 이하, Si: 2.5~4.5%, Mn: 0.1~2.5%, P: 0.002~0.02%, S: 0.001~0.005%, Al: 0.5~2.5%, N:0.005% 이하, Ti: 0.005% 이하, 잔부 Fe 및 불가피한 불순물을 포함하는 슬라브를 재가열하는 공정; 상기 재가열된 슬라브를 열간압연함으로써 열연강판을 제조하는 공정; 상기 열연강판을 냉간압연한 후 열연판 소둔하거나 냉연없이 열연판 소둔하는 공정; 상기 열연판 소둔된 강판을 산세 후 공냉하는 공정; 및 상기 공냉된 열연강판을 냉간압연하는 공정; 및 상기 냉간압연된 냉연강판을 최종 소둔하는 공정을 포함하는 무방향성 전기강판 제조방법에 있어서, 상기 Al, Si 및 Mn은 하기 관계식 1을 만족하고, 상기 열간 압연 시, 950℃ 이상의 온도에서 총 압하율의 80% 이상으로 열간압연을 실시하되, 마무리 압연의 마지막 단계에서 하기 관계식 2의 요건을 만족하도록 열연판에 장력을 제어하는, 무방향성 전기강판 제조방법. [관계식 1] 0.6≤([Al]+[Mn])/[Si]≤1 여기에서, [Al], [Mn], [Si]는 각각 Al, Mn, Si의 첨가량(중량%)임. [관계식 2] 20 ≤ 마무리 열간압연의 마지막 단계에서의 MFS (kgf/mm2) ≤ 40 | 13 | 10-2022-0181162 | 2022-12-21 | 10-2024-0098950 | 2024-06-28 |  |  | 주식회사 포스코 | 박준수 ¦ 주형돈 ¦ 홍재완 ¦ 송대현 |  |  |  | 4 | JP6319586B2 ¦ JP5228379B2 ¦ JP4681450B2 ¦ KR10-0418208B1 | 0 |  | 105271528 | CN120390817A ¦ IN202517056656 ¦ KR10-2024-0098950A ¦ MXMX/a/2025/007006A ¦ WOWO2024-136175A1 | 5 | 심사중 |  | 3524271000822
CN | CN | P | A | 원소 편향 강화형 무방향성 규소강 및 그 제조 방법 | Element segregation enhanced non-oriented silicon steel and production method thereof | 본 발명은 원소 집중 강화형 무방향성 규소강 및 그 제조 방법을 개시한다. 원소 편향 강화형 무방향성 규소강 생산방법: 전로 제련-RH 정련-연주 주조-가열로 가열-열연-상화-산세척-냉연-어닐-코팅, 그 원소 편중합 강화형 무방향성 규소강의 화학 성분은 질량 백분율에 따라 제어한다: Si:1.8%~3.5%, Al:0.3%~1.1%, Mn:0.2%~0.5%, Nb≤0.0025%, V≤0.0020%, Ti≤0.0015%, Nb+V+Ti ≤0.0045%, C≤0.0030%, N≤0.0030%, S≤0.0030%, P≤0.02%, Sn, Sb, Bi의 총 함량: 0.03%~0.06%이고, 나머지는 철 및 불가피한 불순물이다. 본 발명은 '편집 원소 함량+저온 장시간 상화 공정'의 조합 설계를 통해, 편집 원소가 상화판에서 충분히 편집될 수 있도록 함으로써, 종래의 고판호 제품보다 자기감이 0.02T 이상 향상됨과 동시에 낮은 철손을 구비한다, 그리고 대규모 생산은 구현하기 쉽고 제품 성능이 안정적입니다. | The invention discloses element segregation enhanced non-oriented silicon steel and a production method thereof. The production method of the element segregation enhanced non-oriented silicon steel comprises the steps of converter smelting, RH refining, continuous casting, heating in a heating furnace, hot rolling, normalizing, acid pickling, cold rolling, annealing and coating, and the element segregation enhanced non-oriented silicon steel comprises the following chemical components in percentage by mass: 1.8-3.5% of Si, 0.3-1.1% of Al, 0.2-0.5% of Mn, less than or equal to 0.0025% of Nb, less than or equal to 0.0020% of V, less than or equal to 0.0015% of Ti, less than or equal to 0.0045% of Nb + V + Ti, less than or equal to 0.0030% of C, less than or equal to 0.0030% of N, less than or equal to 0.0030% of S and the balance of Fe. The total content of Sn, Sb and Bi is 0.03%-0.06%, and the balance is iron and inevitable impurities. By means of the combined design of the segregation element content and the low-temperature long-time normalizing process, segregation elements can be sufficiently segregated in the normalizing plate, the magnetic induction is improved by 0.02 T or above compared with a conventional high-grade product, meanwhile, low iron loss is achieved, large-scale production is easy to implement, and the product performance is stable. | 1. 상기 원소 메타폴리 강화형 무방향성 규소강 생산 방법은 다음을 포함하는 것을 특징으로 하는 원소 메타폴리 강화형 무방향성 규소강 생산 방법: 회전로 제련-RH 정련-연속 주조-가열로 가열-열간 압연-정상화-산세-냉간 압연-어닐링-코팅, 원소 집중 강화 무방향성 규소강의 화학 성분이 질량 백분율로 제어됩니다: Si:1.8%~3.5%, Al:0.3%~1.1%, Mn:0.2%~0.5%, Nb≤0.0025%, V≤0.0020%, Ti≤0.0015%, Nb+V+Ti ≤0.0045%, C≤0.0030%, N≤0.0030%, S≤0.0030%, P≤0.02%, Sn, Sb, Bi의 총 함량: 0.03%~0.06%이고, 나머지는 철 및 불가피한 불순물이다; 전로 제련: 규소강을 전로 제련하여 철강합니다; RH 정제: 전로 제련 후의 강을 RH 정련하여 합금화와 불순물 원소 함유량을 제어한다; 연속 주조: RH로 정제한 용강을 주편으로 제조합니다; 가열로 가열: 주편을 가열로에 넣어 가열합니다; 열간 압연: 가열된 주편을 열간 압연하고, 강재를 권취한다; 정규화: 권취된 강재를 유효 가열 길이 110m~120m의 연속로에 넣어 산성 세척을 위한 상온 공정을 진행한다: 상온에서 처리된 강재를 산세하여 표면 산화철피를 제거합니다; 냉간 압연: 산세 후의 강재를 목표 두께 0.20mm-0.50mm로 냉간 압연한다; 어닐링: 냉간 압연 후의 강재를 연속로를 통해 어닐링하고, 어닐링 속도는 80m/min-160m/min이다; 코팅: 소둔된 강철을 코팅해요. | 1. The production method of the element segregation reinforced non-oriented silicon steel is characterized by comprising the following steps of: the chemical components of the element segregation reinforced non-oriented silicon steel are controlled to be :Si:1.8%~3.5%,Al:0.3%~1.1%,Mn:0.2%~0.5%,Nb≤0.0025%,V≤0.0020%,Ti≤0.0015%,Nb+V+Ti≤0.0045%,C≤0.0030%,N≤0.0030%,S≤0.0030%,P≤0.02%,Sn、Sb、Bi total content according to mass percentage: 0.03 to 0.06 percent, and the balance of iron and unavoidable impurities; smelting in a converter: smelting silicon steel in a converter and tapping; RH refining: RH refining is carried out on steel smelted by a converter, and alloying and impurity element content control are carried out; Continuous casting: preparing the RH refined molten steel into a casting blank; Heating by a heating furnace: placing the casting blank into a heating furnace for heating; And (3) hot rolling: carrying out hot rolling on the heated casting blank, and coiling the steel material; Normalizing: placing coiled steel into a continuous furnace with the effective heating length of 110-120 m for normalizing treatment and pickling: pickling the steel subjected to the normalizing treatment to remove surface iron scales; Cold rolling: cold rolling the pickled steel material to a target thickness of 0.20-0.50 mm; Annealing: annealing the cold-rolled steel material by a continuous furnace at the annealing speed of 80-160 m/min; And (3) coating: and coating the annealed steel material. | 1. 상기 원소 메타폴리 강화형 무방향성 규소강 생산 방법은 다음을 포함하는 것을 특징으로 하는 원소 메타폴리 강화형 무방향성 규소강 생산 방법: 회전로 제련-RH 정련-연속 주조-가열로 가열-열간 압연-정상화-산세-냉간 압연-어닐링-코팅, 원소 집중 강화 무방향성 규소강의 화학 성분이 질량 백분율로 제어됩니다: Si:1.8%~3.5%, Al:0.3%~1.1%, Mn:0.2%~0.5%, Nb≤0.0025%, V≤0.0020%, Ti≤0.0015%, Nb+V+Ti ≤0.0045%, C≤0.0030%, N≤0.0030%, S≤0.0030%, P≤0.02%, Sn, Sb, Bi의 총 함량: 0.03%~0.06%이고, 나머지는 철 및 불가피한 불순물이다; 전로 제련: 규소강을 전로 제련하여 철강합니다; RH 정제: 전로 제련 후의 강을 RH 정련하여 합금화와 불순물 원소 함유량을 제어한다; 연속 주조: RH로 정제한 용강을 주편으로 제조합니다; 가열로 가열: 주편을 가열로에 넣어 가열합니다; 열간 압연: 가열된 주편을 열간 압연하고, 강재를 권취한다; 정규화: 권취된 강재를 유효 가열 길이 110m~120m의 연속로에 넣어 산성 세척을 위한 상온 공정을 진행한다: 상온에서 처리된 강재를 산세하여 표면 산화철피를 제거합니다; 냉간 압연: 산세 후의 강재를 목표 두께 0.20mm-0.50mm로 냉간 압연한다; 어닐링: 냉간 압연 후의 강재를 연속로를 통해 어닐링하고, 어닐링 속도는 80m/min-160m/min이다; 코팅: 소둔된 강철을 코팅해요. ¦ 9. 제1항 내지 제8항 중 어느 한 항에 따른 원소 편중합 강화형 무방향성 규소강 생산 방법을 이용하여 생산되는 것을 특징으로 하는 원소 편중합 강화형 무방향성 규소강. | 1. The production method of the element segregation reinforced non-oriented silicon steel is characterized by comprising the following steps of: the chemical components of the element segregation reinforced non-oriented silicon steel are controlled to be :Si:1.8%~3.5%,Al:0.3%~1.1%,Mn:0.2%~0.5%,Nb≤0.0025%,V≤0.0020%,Ti≤0.0015%,Nb+V+Ti≤0.0045%,C≤0.0030%,N≤0.0030%,S≤0.0030%,P≤0.02%,Sn、Sb、Bi total content according to mass percentage: 0.03 to 0.06 percent, and the balance of iron and unavoidable impurities; smelting in a converter: smelting silicon steel in a converter and tapping; RH refining: RH refining is carried out on steel smelted by a converter, and alloying and impurity element content control are carried out; Continuous casting: preparing the RH refined molten steel into a casting blank; Heating by a heating furnace: placing the casting blank into a heating furnace for heating; And (3) hot rolling: carrying out hot rolling on the heated casting blank, and coiling the steel material; Normalizing: placing coiled steel into a continuous furnace with the effective heating length of 110-120 m for normalizing treatment and pickling: pickling the steel subjected to the normalizing treatment to remove surface iron scales; Cold rolling: cold rolling the pickled steel material to a target thickness of 0.20-0.50 mm; Annealing: annealing the cold-rolled steel material by a continuous furnace at the annealing speed of 80-160 m/min; And (3) coating: and coating the annealed steel material. ¦ 9. An element segregation reinforced non-oriented silicon steel, which is characterized in that the element segregation reinforced non-oriented silicon steel is produced by the element segregation reinforced non-oriented silicon steel production method of any one of claims 1 to 8. | 9 | 2024-10311415 | 2024-03-19 | 118256796 | 2024-06-28 |  |  | Shanxi Taigang Stainless Steel Co.,Ltd. | Pan Zhendong ¦ Xue Liqiang ¦ Lin Yuan ¦ Zhang Wenkang ¦ Wang Yutian ¦ Zhou Feng ¦ Meng Xiaogang ¦ Zhao Jianwei |  |  |  | 0 |  | 0 |  | 75081557 | CN118256796A | 1 | 심사중 |  | 8424271016471
PCT | PCT | P | A1 | 절연 피막 부착 전기강판 제조 방법 | METHOD FOR MANUFACTURING ELECTROMAGNETIC STEEL SHEET WITH INSULATING FILM | 펀칭성 및 보다 엄격한 평가 조건에서의 용접성 모두가 우수한 절연 피막 부착 전기강판 제조 방법을 제공한다. 본 발명의 절연 피막 부착 전기강판 제조 방법은 수계 도료를 준비하는 공정과 상기 수계 도료를 전기강판의 표면에 도포하고 가열 건조시켜 절연 피막을 형성하는 공정을 가지고 상기 수계 도료는 수지와 무기 성분과 임의의 유기 환원제와 임의의 B 화합물과 물을 포함하고 상기 수지의 50질량% 이상이, 에멀션 수지 및 디스파르 숀 수지 중 한쪽 또는 양쪽 모두로 구성되며, 상기 수계 도료가, 1.0mPa s 이상의 점도를 갖는 것을 특징으로 한다. | Provided is a method for manufacturing an electromagnetic steel sheet with an insulating film, the sheet such having excellent punchability and weldability under severe evaluation conditions. This method for manufacturing an electromagnetic steel sheet with an insulating film is characterized by including: a step of preparing a water-based coating material; and a step of applying the water-based coating material on a surface of an electromagnetic steel sheet and heating and drying said coating material to form an insulating film. The method is further characterized in that: the water-based coating material contains a resin, an inorganic component, an optional organic reducing agent, an optional compound B, and water; 50 mass% or more of the resin is composed of one or both of an emulsion resin and a dispersion resin; and the water-based coating material has a viscosity of 1.0 mPa·s or more. | 수계 도료를 준비하는 공정과 상기 수계 도료를 전기강판의 표면에 도포하고 가열 건조시켜 절연 피막을 형성하는 공정을 가지고 상기 수계 도료는 수지와 무기 성분과 임의의 유기 환원제와 임의의 붕소 화합물 (B 화합물)과 물을 포함하고 상기 수지의 50질량% 이상이, 에멀션 수지 및 디스파르 숀 수지 중 한쪽 또는 양쪽 모두로 구성되며, 상기 수계 도료가, 1.0mPa s 이상의 점도를 갖는 것을 특징으로 하는 절연 피막 부착 전기강판 제조 방법. | The process of preparing water-based paint; A step of applying the water-based paint to the surface of an electrical steel plate and heating and drying to form an insulating film; Has a The aqueous paint includes a resin, an inorganic component, an organic reducing agent, any boron compound (B compound), water, and 50% or more by mass of the resin is composed of one or both of the emulsion resin and the dispersion resin, A method for producing an electrical steel sheet having an insulating coating, wherein the water-based paint has a viscosity of 1.0 mPa · s or more. |  |  |  | PCT-JP2023-044276 | 2023-12-11 | WO2024-135441 | 2024-06-27 |  |  | JFE STEEL CORPORATION | MURAMATSU Naoki ¦ MATSUDA Takeshi | 2022-207307 | JP | 2022-12-23 |  |  |  |  | 106326114 | CN120380196A ¦ EP4600404A1 ¦ IN202517039909 ¦ JP2022-207307 ¦ KR10-2025-0086726A ¦ MXMX/a/2025/007274A ¦ TWI863764B ¦ WOWO2024-135441A1 | 8 |  |  | 6024026005244
KR | KR | P | A |  | 자성 특성이 우수한 무방향성 전기강판 제조방법 및 이에 의해 제조된 무방향성 전기강판 |  | 자성 특성이 우수한 무방향성 전기강판 제조방법 및 이에 의해 제조된 무방향성 전기강판과 관련한 발명이 개시된다. 한 구체예에서 상기 무방향성 전기강판 제조방법은 실리콘(Si) 2.0~3.5 중량%, 망간(Mn): 0.1~0.5 중량%, 알루미늄(Al) 0.8~1.5 중량%, 잔부의 철(Fe) 및 기타 불가피한 불순물을 포함하는 슬라브를 이용하여 열연판재를 제조하는 단계; 상기 열연판재를 열연소둔하여 열연소둔재를 제조하는 단계; 상기 열연소둔재를 냉간 압연하여 냉연판재를 제조하는 단계; 및 상기 냉연판재를 냉연소둔하는 단계;를 포함하며, 상기 냉연소둔은 상기 냉연판재를 목표온도 800~1000℃까지 승온 및 유지하는 단계;를 포함하되, 상기 냉연소둔시 하기 식 1의 재결정 구간(R)에서는 승온속도 20℃/s 미만으로 승온하되, 상기 재결정 구간(R)을 제외한 구간에서는 승온속도 20℃/s 이상으로 목표온도까지 승온한다: [식 1] T - 50 (℃) ≤ R ≤ T + 50 (℃) (상기 식 1은 상세한 설명에 정의된 바와 같다). |  | 실리콘(Si) 2.0~3.5 중량%, 망간(Mn): 0.1~0.5 중량%, 알루미늄(Al) 0.8~1.5 중량%, 잔부의 철(Fe) 및 기타 불가피한 불순물을 포함하는 슬라브를 이용하여 열연판재를 제조하는 단계; 상기 열연판재를 열연소둔하여 열연소둔재를 제조하는 단계; 상기 열연소둔재를 냉간 압연하여 냉연판재를 제조하는 단계; 및 상기 냉연판재를 냉연소둔하는 단계;를 포함하며, 상기 냉연소둔은 상기 냉연판재를 목표온도 800~1000℃까지 승온 및 유지하는 단계;를 포함하되, 상기 냉연소둔시 하기 식 1의 재결정 구간(R)에서는 승온속도 20℃/s 미만으로 승온하되, 상기 재결정 구간(R)을 제외한 구간에서는 승온속도 20℃/s 이상으로 목표온도까지 승온하는 것을 특징으로 하는 무방향성 전기강판 제조방법: [식 1] T - 50 (℃) ≤ R ≤ T + 50 (℃) (상기 식 1에서, 상기 R은 재결정 구간이고, 상기 T는 상기 냉연판재의 재결정 온도(℃)이며, 하기 식 2에 따라 도출된다) [식 2] T(℃) = 34.4*[Si] + 686 (상기 식 2에서, 상기 [Si]는 상기 냉연판재의 실리콘 함량이며 2.0~3.5 (중량%) 이다). |  | 1. 실리콘(Si) 2.0~3.5 중량%, 망간(Mn): 0.1~0.5 중량%, 알루미늄(Al) 0.8~1.5 중량%, 잔부의 철(Fe) 및 기타 불가피한 불순물을 포함하는 슬라브를 이용하여 열연판재를 제조하는 단계; 상기 열연판재를 열연소둔하여 열연소둔재를 제조하는 단계; 상기 열연소둔재를 냉간 압연하여 냉연판재를 제조하는 단계; 및 상기 냉연판재를 냉연소둔하는 단계;를 포함하며, 상기 냉연소둔은 상기 냉연판재를 목표온도 800~1000℃까지 승온 및 유지하는 단계;를 포함하되, 상기 냉연소둔시 하기 식 1의 재결정 구간(R)에서는 승온속도 20℃/s 미만으로 승온하되, 상기 재결정 구간(R)을 제외한 구간에서는 승온속도 20℃/s 이상으로 목표온도까지 승온하는 것을 특징으로 하는 무방향성 전기강판 제조방법: [식 1] T - 50 (℃) ≤ R ≤ T + 50 (℃) (상기 식 1에서, 상기 R은 재결정 구간이고, 상기 T는 상기 냉연판재의 재결정 온도(℃)이며, 하기 식 2에 따라 도출된다) [식 2] T(℃) = 34.4*[Si] + 686 (상기 식 2에서, 상기 [Si]는 상기 냉연판재의 실리콘 함량이며 2.0~3.5 (중량%) 이다). ¦ 9. 실리콘(Si) 2.0~3.5 중량%, 망간(Mn): 0.1~0.5 중량%, 알루미늄(Al) 0.8~1.5 중량%, 잔부의 철(Fe) 및 기타 불가피한 불순물을 포함하며, 미세조직이 페라이트를 포함하는 것을 특징으로 하는 무방향성 전기강판. | 12 | 10-2022-0176893 | 2022-12-16 | 10-2024-0094534 | 2024-06-25 |  |  | 현대제철 주식회사 | 유성현 ¦ 강춘구 |  |  |  | 5 | JP2009-518546A ¦ KR10-2093590B1(BE) ¦ KR10-2016-0061797A ¦ KR10-1223113B1(BE) ¦ KR10-0890812B1 | 0 |  | 103552470 | KR10-2024-0094534A | 1 | 심사중 |  | 3524261001742
KR | KR | P | A |  | 무방향성 전기강판의 제조 방법 및 이에 의해 제조된 무방향성 전기강판 |  | 실리콘(Si) 0.2 내지 1.3중량%, 망간(Mn) 0.1 내지 0.5중량%, 알루미늄(Al) 0.003 내지 0.5중량%, 탄소(C) 0.0030중량% 이하, 잔부의 철(Fe) 및 기타 불가피한 불순물을 포함하는 슬라브를 이용하여 열연 강판을 제조하는 단계; 상기 열연 강판을 냉간 압연하여 냉연 강판을 제조하는 단계; 상기 냉연 강판을 냉연 소둔하여 냉연 소둔된 강판을 제조하는 단계; 및 상기 냉연 소둔된 강판에 절연 코팅하는 단계를 포함하고, 상기 냉간 압연은 표면 조도(Ra)가 1㎛ 이하인 냉간 압연롤로 냉간 압연하는 것이고, 상기 절연 코팅은 식 1 및 식 2를 모두 만족하는 코팅량으로 절연 코팅 조성물을 코팅하는 단계를 포함하는 무방향성 전기강판의 제조방법 및 이에 의해 제조된 무방향성 전기강판에 관한 것이다. |  | 실리콘(Si) 0.2 내지 1.3중량%, 망간(Mn) 0.1 내지 0.5중량%, 알루미늄(Al) 0.003 내지 0.5중량%, 탄소(C) 0.0030중량% 이하, 잔부의 철(Fe) 및 기타 불가피한 불순물을 포함하는 슬라브를 이용하여 열연 강판을 제조하는 단계; 상기 열연 강판을 냉간 압연하여 냉연 강판을 제조하는 단계; 상기 냉연 강판을 냉연 소둔하여 냉연 소둔된 강판을 제조하는 단계; 및 상기 냉연 소둔된 강판에 절연 코팅하는 단계를 포함하고, 상기 냉간 압연은 표면 조도(Ra)가 1㎛ 이하인 냉간 압연롤로 냉간 압연하는 것이고, 상기 절연 코팅은 하기 식 1 및 하기 식 2를 모두 만족하는 단위 면적당 코팅량으로 절연 코팅 조성물을 코팅하는 단계를 포함하는 것을 특징으로 하는 무방향성 전기강판의 제조 방법: [식 1] 단위 면적당 코팅량 > ρ x Ra [식 2] 단위 면적당 코팅량 ≤ ρ x (Ra + 2) (상기 식 1 및 식 2에서, ρ는 절연 코팅 조성물의 밀도, Ra는 냉연 소둔된 강판의 평균 표면 조도). |  | 1. 실리콘(Si) 0.2 내지 1.3중량%, 망간(Mn) 0.1 내지 0.5중량%, 알루미늄(Al) 0.003 내지 0.5중량%, 탄소(C) 0.0030중량% 이하, 잔부의 철(Fe) 및 기타 불가피한 불순물을 포함하는 슬라브를 이용하여 열연 강판을 제조하는 단계; 상기 열연 강판을 냉간 압연하여 냉연 강판을 제조하는 단계; 상기 냉연 강판을 냉연 소둔하여 냉연 소둔된 강판을 제조하는 단계; 및 상기 냉연 소둔된 강판에 절연 코팅하는 단계를 포함하고, 상기 냉간 압연은 표면 조도(Ra)가 1㎛ 이하인 냉간 압연롤로 냉간 압연하는 것이고, 상기 절연 코팅은 하기 식 1 및 하기 식 2를 모두 만족하는 단위 면적당 코팅량으로 절연 코팅 조성물을 코팅하는 단계를 포함하는 것을 특징으로 하는 무방향성 전기강판의 제조 방법: [식 1] 단위 면적당 코팅량 > ρ x Ra [식 2] 단위 면적당 코팅량 ≤ ρ x (Ra + 2) (상기 식 1 및 식 2에서, ρ는 절연 코팅 조성물의 밀도, Ra는 냉연 소둔된 강판의 평균 표면 조도). ¦ 8. 실리콘(Si) 0.2 내지 1.3중량%, 망간(Mn) 0.1 내지 0.5중량%, 알루미늄(Al) 0.003 내지 0.5중량%, 탄소(C) 0.0030중량% 이하, 잔부의 철(Fe) 및 기타 불가피한 불순물을 포함하는 강판, 및 상기 강판의 적어도 일면에 적어도 일면에 형성된 절연 코팅층을 포함하고, 철손 W15/50이 3.8W/kg 이하인 것을 특징으로 하는 무방향성 전기강판. | 10 | 10-2022-0176895 | 2022-12-16 | 10-2024-0094535 | 2024-06-25 |  |  | 현대제철 주식회사 | 배성민 ¦ 강춘구 ¦ 이승태 ¦ 신경식 |  |  |  | 14 | JP5987790B2(BE) ¦ JP2001-192788A(BE) ¦ JP2001-073096A ¦ JP2001-073094A ¦ JP3915308B2 ¦ JP2000-080450A ¦ JP3337117B2 ¦ JP3358138B2 ¦ JP1994-336660A ¦ JP3419024B2 ¦ JP3419026B2 ¦ JP2752840B2 ¦ KR10-2080167B1 ¦ KR10-2062184B1 | 0 |  | 103552471 | KR10-2024-0094535A | 1 | 심사중 |  | 3524261001743
KR | KR | P | A |  | 무방향성 전기 강판의 제조 방법 |  | 본 발명의 일 실시예에 따른 무방향성 전기 강판의 제조 방법은 반제품을 제공하는 준비 단계, 반제품을 열간 압연하여 열연 강판을 형성하는 열간 압연 단계, 열연 강판을 냉간 압연하여 냉연 강판을 형성하는 냉간 압연 단계, 및 냉연 강판을 소둔 및 코팅하여 최종 제품을 형성하는 최종 소둔 단계를 포함하고, 최종 소둔 단계를 진행하기 전에 냉연 강판은 -0.2<S<0.2 범위에서 하기 식 1을 만족한다. [식 1] da(S)/dS≠0 |  | 반제품을 제공하는 준비 단계; 상기 반제품을 열간 압연하여 열연 강판을 형성하는 열간 압연 단계; 상기 열연 강판을 냉간 압연하여 냉연 강판을 형성하는 냉간 압연 단계; 및 상기 냉연 강판을 소둔 및 코팅하여 최종 제품을 형성하는 최종 소둔 단계; 를 포함하고, 상기 최종 소둔 단계를 진행하기 전에 상기 냉연 강판은 -0.2<S<0.2 범위에서 하기 식 1을 만족하는 무방향성 전기 강판의 제조 방법: [식 1] da(S)/dS≠0 상기 식 1에서, S는 상부 표면층에서 1, 중앙층에서 0, 및 하부 표면층에서 -1을 기준으로 한 중앙층까지의 상대적인 거리이고, a(S)는 S에 대한 변형 조직 함수이다. |  | 1. 반제품을 제공하는 준비 단계; 상기 반제품을 열간 압연하여 열연 강판을 형성하는 열간 압연 단계; 상기 열연 강판을 냉간 압연하여 냉연 강판을 형성하는 냉간 압연 단계; 및 상기 냉연 강판을 소둔 및 코팅하여 최종 제품을 형성하는 최종 소둔 단계; 를 포함하고, 상기 최종 소둔 단계를 진행하기 전에 상기 냉연 강판은 -0.2<S<0.2 범위에서 하기 식 1을 만족하는 무방향성 전기 강판의 제조 방법: [식 1] da(S)/dS≠0 상기 식 1에서, S는 상부 표면층에서 1, 중앙층에서 0, 및 하부 표면층에서 -1을 기준으로 한 중앙층까지의 상대적인 거리이고, a(S)는 S에 대한 변형 조직 함수이다. ¦ 9. 규소 함량이 2.0 중량% 이상 4.0 중량% 이하인 반제품을 제공하는 준비 단계; 상기 반제품을 열간 압연하여 열연 강판을 형성하는 열간 압연 단계; 및 상기 열연 강판을 냉간 압연하여 냉연 강판을 형성하는 냉간 압연 단계; 를 포함하고, 상기 냉간 압연 단계를 완료한 직후, 상기 냉연 강판은 -0.2<S<0.2 범위에서 하기 식 1을 만족하는 무방향성 전기 강판의 제조 방법: [식 1] da(S)/dS≠0 상기 식 1에서, S는 상부 표면층에서 1, 중앙층에서 0, 및 하부 표면층에서 -1을 기준으로 한 중앙층까지의 상대적인 거리이고, a(S)는 S에 대한 변형 조직 함수이다. | 17 | 10-2022-0176162 | 2022-12-15 | 10-2024-0093169 | 2024-06-24 |  |  | 현대제철 주식회사 | 채원기 ¦ 강춘구 ¦ 김민성 |  |  |  | 7 | JP7040184B2(BE) ¦ JP6593190B2 ¦ KR10-1638075B1(BE) ¦ KR10-2016-0061797A ¦ KR10-2015-0075250A(BE) ¦ KR10-1435034B1(BE) ¦ KR10-0232732B1 | 0 |  | 103552115 | KR10-2024-0093169A | 1 | 심사중 |  | 3524261001371
KR | KR | P | A |  | 자기적 특성이 우수한 무방향성 전기강판 제조방법 및 이에 의해 제조된 무방향성 전기강판 |  | 자기적 특성이 우수한 무방향성 전기강판 제조방법 및 이에 의해 제조된 무방향성 전기강판과 관련한 발명이 개시된다. 한 구체예에서 상기 무방향성 전기강판 제조방법은 제1 슬라브, 제2 슬라브 및 제3 슬라브를 각각 조압연하고 순차적으로 적층하여 적층체를 제조하는 단계; 상기 적층체를 열간압연하여 열연판재를 제조하는 단계; 상기 열연판재를 냉간압연하여 냉연판재를 제조하는 단계; 및 상기 냉연판재를 소둔열처리하는 단계;를 포함하는 무방향성 전기강판 제조방법이며, 상기 제1 슬라브 및 제3 슬라브는 각각 실리콘(Si) 2.8~3.8 중량%, 망간(Mn) 0 초과 0.5 중량% 이하, 알루미늄(Al) 0.5~1.5 중량% 및 잔량의 철(Fe)과 기타 불가피한 불순물을 포함하고, 그리고 상기 제2 슬라브는 실리콘(Si) 0 초과 0.1 중량% 이하, 망간(Mn) 0 초과 0.1 중량% 이하, 알루미늄(Al) 0 초과 0.1 중량% 이하 및 잔량의 철(Fe)과 기타 불가피한 불순물을 포함한다. |  | 제1 슬라브, 제2 슬라브 및 제3 슬라브를 각각 조압연하고 순차적으로 적층하여 적층체를 제조하는 단계; 상기 적층체를 열간압연하여 열연판재를 제조하는 단계; 상기 열연판재를 냉간압연하여 냉연판재를 제조하는 단계; 및 상기 냉연판재를 소둔열처리하는 단계;를 포함하는 무방향성 전기강판 제조방법이며, 상기 제1 슬라브 및 제3 슬라브는 각각 실리콘(Si) 2.8~3.8 중량%, 망간(Mn) 0 초과 0.5 중량% 이하, 알루미늄(Al) 0.5~1.5 중량% 및 잔량의 철(Fe)과 기타 불가피한 불순물을 포함하고, 그리고 상기 제2 슬라브는 실리콘(Si) 0 초과 0.1 중량% 이하, 망간(Mn) 0 초과 0.1 중량% 이하, 알루미늄(Al) 0 초과 0.1 중량% 이하 및 잔량의 철(Fe)과 기타 불가피한 불순물을 포함하며, 상기 무방향성 전기강판은, 순차적으로 형성된 제1 외층, 내층 및 제2 외층을 포함하되, 상기 제1 외층과 내층 사이의 계면 및 상기 내층과 제2 외층 사이의 계면은, 각각 길이 125㎛ 및 높이 20㎛ (계면 기준 상/하 10㎛ 높이)의 단위면적 당 크기 1㎛ 이상의 개재물이 4 면적% 이하 포함되는 것을 특징으로 하는 무방향성 전기강판 제조방법. |  | 1. 제1 슬라브, 제2 슬라브 및 제3 슬라브를 각각 조압연하고 순차적으로 적층하여 적층체를 제조하는 단계; 상기 적층체를 열간압연하여 열연판재를 제조하는 단계; 상기 열연판재를 냉간압연하여 냉연판재를 제조하는 단계; 및 상기 냉연판재를 소둔열처리하는 단계;를 포함하는 무방향성 전기강판 제조방법이며, 상기 제1 슬라브 및 제3 슬라브는 각각 실리콘(Si) 2.8~3.8 중량%, 망간(Mn) 0 초과 0.5 중량% 이하, 알루미늄(Al) 0.5~1.5 중량% 및 잔량의 철(Fe)과 기타 불가피한 불순물을 포함하고, 그리고 상기 제2 슬라브는 실리콘(Si) 0 초과 0.1 중량% 이하, 망간(Mn) 0 초과 0.1 중량% 이하, 알루미늄(Al) 0 초과 0.1 중량% 이하 및 잔량의 철(Fe)과 기타 불가피한 불순물을 포함하며, 상기 무방향성 전기강판은, 순차적으로 형성된 제1 외층, 내층 및 제2 외층을 포함하되, 상기 제1 외층과 내층 사이의 계면 및 상기 내층과 제2 외층 사이의 계면은, 각각 길이 125㎛ 및 높이 20㎛ (계면 기준 상/하 10㎛ 높이)의 단위면적 당 크기 1㎛ 이상의 개재물이 4 면적% 이하 포함되는 것을 특징으로 하는 무방향성 전기강판 제조방법. ¦ 8. 순차적으로 형성된 제1 외층, 내층 및 제2 외층을 포함하는 무방향성 전기강판이며, 상기 제1 외층 및 제2 외층은 각각 실리콘(Si) 2.8~3.8 중량%, 망간(Mn) 0 초과 0.5 중량% 이하, 알루미늄(Al) 0.5~1.5 중량% 및 잔량의 철(Fe)과 기타 불가피한 불순물을 포함하고, 그리고 상기 내층은 실리콘(Si) 0 초과 0.1 중량% 이하, 망간(Mn) 0 초과 0.1 중량% 이하, 알루미늄(Al) 0 초과 0.1 중량% 이하 및 잔량의 철(Fe)과 기타 불가피한 불순물을 포함하며, 상기 제1 외층과 내층 사이의 계면 및 상기 내층과 제2 외층 사이의 계면은, 각각 길이 125㎛ 및 높이 20㎛ (계면 기준 상/하 10㎛ 높이)의 단위면적 당 크기 1㎛ 이상의 개재물이 4 면적% 이하 포함되는 것을 특징으로 하는 무방향성 전기강판. | 11 | 10-2022-0173578 | 2022-12-13 | 10-2024-0088144 | 2024-06-20 |  |  | 현대제철 주식회사 | 신경식 ¦ 안용근 ¦ 강춘구 |  |  |  | 4 | JP6805978B2(BE) ¦ KR10-2325011B1(BE) ¦ KR10-1997-0007035B1(BE) ¦ KR10-1996-0017875 B1(미포함) | 0 |  | 103550165 | KR10-2024-0088144A | 1 | 심사중 |  | 3524253001022
PCT | PCT | P | A1 | 전기강판용 절연피막 조성물, 이를 포함하는 전기강판, 및 이의 제조 방법 | INSULATION COATING COMPOSITION FOR ELECTRICAL STEEL SHEET, ELECTRICAL STEEL SHEET COMPRISING SAME, AND METHOD OF MANUFACTURING SAME | 본 발명의 일 실시예에 의한 절연 피막 조성물은 50 내지 250 ㎚의 평균 입경을 갖는 수지, Mg, Al, Ca, Sr, Mn, 및 Zn 중 적어도 하나의 금속 인산염, 및 금속 염화물을 포함하고, 상기 금속 염화물은 전체 절연 피막 조성물 100 중량부에 대해, 고형분 기준으로 1 내지 40 미만 중량부일 수 있다. | An insulating coating composition according to an embodiment of the present invention comprises: a resin having an average particle diameter of 50-250 nm; at least one metal phosphate from among Mg, Al, Ca, Sr, Mn, and Zn; and a metal chloride, wherein the metal chloride can be 1 to less than 40 parts by weight, on the basis of solid content, relative to 100 parts by weight of the entire insulating coating composition. | 50 내지 250 ㎚의 평균 입경을 갖는 수지; Mg, Al, Ca, Sr, Mn, 및 Zn 중 적어도 하나의 금속 인산염; 및 금속 염화물을 포함하고, 상기 금속 염화물은 전체 절연 피막 조성물 100 중량부에 대해, 고형분 기준으로 1 내지 40 미만 중량부인 절연 피막 조성물. | resins with an average particle diameter of 50 to 250 nm; at least one metal phosphate of Mg, Al, Ca, Sr, Mn, and Zn; andcontains metal chlorides,The metal chloride is an insulating film composition that is less than 1 to 40 weight portion on a solid basis, for the total insulating film composition 100 weight part. |  |  |  | PCT-KR2023-009122 | 2023-06-29 | WO2024-128443 | 2024-06-20 |  |  | POSCO CO., LTD | LEE, Donggyu ¦ KIM, Jungwoo ¦ HA, Bongwoo ¦ NO, Taeyoung | 10-2022-0177304 | KR | 2022-12-16 |  |  |  |  | 102559479 | CN120283082A ¦ KR10-2021-0182096 ¦ KR10-2023-0092809A ¦ WOWO2024-128443A1 | 4 |  |  | 6024025004273
KR | KR | P | A |  | 열연 무방향성 전기강판 및 그의 제조방법 |  | 본 발명의 일 실시예에 의한 열연 무방향성 전기강판은 중량%로, Si : 2.8 내지 4.0%, Al : 0.1 내지 1.3%, Mn : 0.3 내지 2.0% 및 잔부 Fe 및 불가피한 불순물을 포함하고, 하기 식 1을 만족한다. [식 1] 1.1≤ Hv1/HV2 ≤1.5 (식 1에서 HV1은 강판 표면에서 측정한 경도를 나타내고, HV2는 강판 두께의 1/2 지점에서 측정한 경도를 나타낸다.) |  | 중량%로, Si : 2.8 내지 4.0%, Al : 0.1 내지 1.3%, Mn : 0.3 내지 2.0% 및 잔부 Fe 및 불가피한 불순물을 포함하고, 하기 식 1을 만족하는 열연 무방향성 전기강판. [식 1] 1.1≤ Hv1/HV2 ≤1.5 (식 1에서 HV1은 강판 표면에서 측정한 경도를 나타내고, HV2는 강판 두께의 1/2 지점에서 측정한 경도를 나타낸다.) |  | 1. 중량%로, Si : 2.8 내지 4.0%, Al : 0.1 내지 1.3%, Mn : 0.3 내지 2.0% 및 잔부 Fe 및 불가피한 불순물을 포함하고, 하기 식 1을 만족하는 열연 무방향성 전기강판. [식 1] 1.1≤ Hv1/HV2 ≤1.5 (식 1에서 HV1은 강판 표면에서 측정한 경도를 나타내고, HV2는 강판 두께의 1/2 지점에서 측정한 경도를 나타낸다.) ¦ 7. 중량%로, Si : 2.8 내지 4.0%, Al : 0.1 내지 1.3%, Mn : 0.3 내지 2.0% 및 잔부 Fe 및 불가피한 불순물을 포함하고, 하기 식 2 및 식 3을 만족하는 무방향성 전기강판. [식 2] 2│WL - WC│ / (WL + WC) ≤ 0.1 [식 3] 2│WL + WC - 2WN│ / (WL + WC) ≤ 0.1 (식 2 및 식 3에서 WL은 압연 방향으로 측정한 철손(W10/1000, W/kg)을 나타내고, WC는 압연 수직 방향으로 측정한 철손(W10/1000, W/kg)을 나타내고, WN은 압연방향과 45°각도를 이루는 방향으로 측정한 철손(W10/1000, W/kg)을 나타낸다. W10/1000은 1000Hz의 주파수로 1.0T의 자속밀도를 유기하였을 때의 철손(W/kg)을 나타낸다.) ¦ 10. 중량%로, Si : 2.8 내지 4.0%, Al : 0.1 내지 1.3%, Mn : 0.3 내지 2.0% 및 잔부 Fe 및 불가피한 불순물을 포함하는 슬라브를 열간압연하여 열연판을 제조하는 단계; 및 상기 열연판 표면에 존재하는 스케일을 제거하는 단계;를 포함하고, 상기 스케일을 제거하는 단계는 숏볼을 강판에 투사하여 스케일을 제거하는 단계를 포함하고, 숏볼 투사 이후 하기 식 1을 만족하는 열연 무방향성 전기강판의 제조 방법. [식 1] 1.1≤ Hv1/HV2 ≤1.5 (식 1에서 HV1은 강판 표면에서 측정한 경도를 나타내고, HV2는 강판 두께의 1/2 지점에서 측정한 경도를 나타낸다.) ¦ 15. 중량%로, Si : 2.8 내지 4.0%, Al : 0.1 내지 1.3%, Mn : 0.3 내지 2.0% 및 잔부 Fe 및 불가피한 불순물을 포함하는 슬라브를 열간압연하여 열연판을 제조하는 단계; 상기 열연판 표면에 존재하는 스케일을 제거하는 단계; 상기 스케일이 제거된 열연판을 냉간압연하여 냉연판을 제조하는 단계; 및 상기 냉연판을 냉연판 소둔하는 단계를 포함하고, 상기 스케일을 제거하는 단계는 숏볼을 강판에 투사하여 스케일을 제거하는 단계를 포함하고, 숏볼 투사 이후 하기 식 1을 만족하는 무방향성 전기강판의 제조 방법. [식 1] 1.1≤ Hv1/HV2 ≤1.5 (식 1에서 HV1은 강판 표면에서 측정한 경도를 나타내고, HV2는 강판 두께의 1/2 지점에서 측정한 경도를 나타낸다.) | 17 | 10-2022-0170292 | 2022-12-08 | 10-2024-0085927 | 2024-06-18 |  |  | 주식회사 포스코 | 권수빈 ¦ 김윤수 |  |  |  | 0 |  | 0 |  | 106414594 | CN120265813A ¦ EP4632103A1 ¦ ID2025/07419A ¦ IN202517048641 ¦ KR10-2024-0085927A ¦ MXMX/a/2025/006568A ¦ WOWO2024-122829A1 | 7 | 심사중 |  | 3524251000711
CN | CN | P | A | 고광택 고자성 무방향성 규소강 및 그 제조 방법 | High-grade high-magnetic-induction non-oriented silicon steel and production method thereof | 본 발명은 고번호 고자성 무방향성 규소강 및 그 생산 방법을 개시한다. 고광택 고자성 무방향성 규소강 생산방법: 전로 제련-RH 정련-주조-가열로 가열-열연-상화-산세척-냉연-어닐-코팅, 그 원소 고패호 고자성 무방향성 규소강의 화학성분은 질량 백분율에 따라 제어된다: Si:2.3%~3.5%, Al:0.5%~1.2%, Mn:0.2%~0.5%, Nb≤0.0025%, V≤0.0020%, Ti≤0.0015%, Nb+V+Ti ≤0.0045%, C≤0.0025%, N≤0.0020%, S≤0.0025%, P≤0.02%, Sn, Sb, Bi의 총 함량: 0.02%~0.05%, 나머지는 철 및 불가피한 불순물이다. 본 발명은 고합금 성분 및 적합한 어닐링 공정에 의존하며, 편중합 원소의 특성에 따라 특별한 열간 압연 및 상화 공정 설계를 통해 자기감을 효과적으로 향상시키는 효과가 있으며, 제품은 종래의 고번호 제품보다 자기감이 0.02T 이상 향상됨과 동시에 낮은 철손을 구비한다, 그리고 대규모 생산은 구현하기 쉽고 제품 성능이 안정적입니다. | The invention discloses high-grade high-magnetic-induction non-oriented silicon steel and a production method thereof. The production method of the high-grade high-magnetic-induction non-oriented silicon steel comprises the steps of converter smelting, RH refining, continuous casting, heating in a heating furnace, hot rolling, normalizing, acid pickling, cold rolling, annealing and coating, and the high-grade high-magnetic-induction non-oriented silicon steel comprises the following chemical components in percentage by mass: 2.3-3.5% of Si, 0.5-1.2% of Al, 0.2-0.5% of Mn, less than or equal to 0.0025% of Nb, less than or equal to 0.0020% of V, less than or equal to 0.0015% of Ti, less than or equal to 0.0045% of Nb + V + Ti, less than or equal to 0.0025% of C, less than or equal to 0.0020% of N, less than or equal to 0.0025% of S and the balance of Fe. The total content of Sn, Sb and Bi is 0.02%-0.05%, and the balance is iron and inevitable impurities. Depending on high alloy components and a proper annealing process, according to the characteristics of segregation elements, through special hot rolling and normalizing process design, the magnetic induction effect is effectively improved, the magnetic induction of the product is improved by 0.02 T or above compared with that of a conventional high-grade product, meanwhile, low iron loss is achieved, large-scale production is easy to implement, and the product performance is stable. | 1. 상기 고판호 고자성 무방향성 규소강 생산방법은 다음을 포함하는 것을 특징으로 하는 고판호 고자성 무방향성 규소강 생산방법: 회전로 제련-RH 정련-연속 주조-가열로 가열-열간 압연-정상화-산세-냉간 압연-소둔-코팅, 고자성 무방향성 규소강 원소의 화학 성분이 질량 백분율로 제어됩니다: Si:2.3%~3.5%, Al:0.5%~1.2%, Mn:0.2%~0.5%, Nb≤0.0025%, V≤0.0020%, Ti≤0.0015%, Nb+V+Ti ≤0.0045%, C≤0.0025%, N≤0.0020%, S≤0.0025%, P≤0.02%, Sn, Sb, Bi의 총 함량: 0.02%~0.05%, 나머지는 철 및 불가피한 불순물이다; 전로 제련: 규소강을 전로 제련하여 철강합니다; RH 정제: 전로 제련 후의 강을 RH 정련하여 합금화와 불순물 원소 함유량을 제어한다; 연속 주조: RH로 정제한 용강을 주편으로 제조합니다; 가열로 가열: 주편을 가열로에 넣고 가열온도는 1050°C~1150°C, 가열시간은 3시간으로 한다; 열간 압연: 가열된 주편을 열간 압연하고, 최종 압연 온도는 850°C~880°C이며, 강재를 권취하고, 권취 시 온도는 720°C~760°C이다; 정규화: 권취된 강재를 유효 가열 길이가 110m~120m인 연속로에 넣어 고온 후 저온의 상온 공정을 진행하며, 상온 속도는 5m/min~20m/min이며, 연속로는 고온 영역, 과도 영역 및 저온 영역으로 구분된다; 산세: 상온에서 처리된 강재를 산세하여 표면 산화철피를 제거합니다; 냉간 압연: 산세 후의 강재를 목표 두께 0.20mm-0.50mm로 냉간 압연한다; 어닐링: 냉간 압연 후의 강재를 연속로를 통해 어닐링하고, 어닐링 속도는 80m/min-160m/min이다; 코팅: 소둔된 강철을 코팅해요. | 1. The production method of the high-grade high-magnetic-induction non-oriented silicon steel is characterized by comprising the following steps of: the method comprises the steps of converter smelting, RH refining, continuous casting, heating by a heating furnace, hot rolling, normalizing, pickling, cold rolling, annealing and coating, wherein the chemical components of the element high-grade high-magnetic induction non-oriented silicon steel are controlled to be :Si:2.3%~3.5%,Al:0.5%~1.2%,Mn:0.2%~0.5%,Nb≤0.0025%,V≤0.0020%,Ti≤0.0015%,Nb+V+Ti≤0.0045%,C≤0.0025%,N≤0.0020%,S≤0.0025%,P≤0.02%,Sn、Sb、Bi total contents in percentage by mass: 0.02% -0.05%, and the balance of iron and unavoidable impurities; Smelting in a converter: smelting silicon steel in a converter and tapping; RH refining: RH refining is carried out on steel smelted by a converter, and alloying and impurity element content control are carried out; continuous casting: preparing the RH refined molten steel into a casting blank; Heating by a heating furnace: heating the casting blank in a heating furnace at 1050-1150 deg.c for 3 hr; and (3) hot rolling: hot rolling the heated casting blank, wherein the final rolling temperature is 850-880 ℃, coiling the steel material, and the coiling temperature is 720-760 ℃; Normalizing: placing coiled steel materials into a continuous furnace with the effective heating length of 110-120 m for high-temperature treatment and then low-temperature treatment, wherein the normalizing speed is 5-20 m/min, and the continuous furnace is divided into a high-temperature region, a transition region and a low-temperature region; acid washing: pickling the steel subjected to the normalizing treatment to remove surface iron scales; Cold rolling: cold rolling the pickled steel material to a target thickness of 0.20-0.50 mm; annealing: annealing the cold-rolled steel material by a continuous furnace at the annealing speed of 80-160 m/min; And (3) coating: and coating the annealed steel material. | 1. 상기 고판호 고자성 무방향성 규소강 생산방법은 다음을 포함하는 것을 특징으로 하는 고판호 고자성 무방향성 규소강 생산방법: 회전로 제련-RH 정련-연속 주조-가열로 가열-열간 압연-정상화-산세-냉간 압연-소둔-코팅, 고자성 무방향성 규소강 원소의 화학 성분이 질량 백분율로 제어됩니다: Si:2.3%~3.5%, Al:0.5%~1.2%, Mn:0.2%~0.5%, Nb≤0.0025%, V≤0.0020%, Ti≤0.0015%, Nb+V+Ti ≤0.0045%, C≤0.0025%, N≤0.0020%, S≤0.0025%, P≤0.02%, Sn, Sb, Bi의 총 함량: 0.02%~0.05%, 나머지는 철 및 불가피한 불순물이다; 전로 제련: 규소강을 전로 제련하여 철강합니다; RH 정제: 전로 제련 후의 강을 RH 정련하여 합금화와 불순물 원소 함유량을 제어한다; 연속 주조: RH로 정제한 용강을 주편으로 제조합니다; 가열로 가열: 주편을 가열로에 넣고 가열온도는 1050°C~1150°C, 가열시간은 3시간으로 한다; 열간 압연: 가열된 주편을 열간 압연하고, 최종 압연 온도는 850°C~880°C이며, 강재를 권취하고, 권취 시 온도는 720°C~760°C이다; 정규화: 권취된 강재를 유효 가열 길이가 110m~120m인 연속로에 넣어 고온 후 저온의 상온 공정을 진행하며, 상온 속도는 5m/min~20m/min이며, 연속로는 고온 영역, 과도 영역 및 저온 영역으로 구분된다; 산세: 상온에서 처리된 강재를 산세하여 표면 산화철피를 제거합니다; 냉간 압연: 산세 후의 강재를 목표 두께 0.20mm-0.50mm로 냉간 압연한다; 어닐링: 냉간 압연 후의 강재를 연속로를 통해 어닐링하고, 어닐링 속도는 80m/min-160m/min이다; 코팅: 소둔된 강철을 코팅해요. ¦ 9. 제1항 내지 제8항 중 어느 한 항에 따른 고자성성 규소강을 이용하여 생산하는 것을 특징으로 하는 고번호 고자성 무방향성 규소강. | 1. The production method of the high-grade high-magnetic-induction non-oriented silicon steel is characterized by comprising the following steps of: the method comprises the steps of converter smelting, RH refining, continuous casting, heating by a heating furnace, hot rolling, normalizing, pickling, cold rolling, annealing and coating, wherein the chemical components of the element high-grade high-magnetic induction non-oriented silicon steel are controlled to be :Si:2.3%~3.5%,Al:0.5%~1.2%,Mn:0.2%~0.5%,Nb≤0.0025%,V≤0.0020%,Ti≤0.0015%,Nb+V+Ti≤0.0045%,C≤0.0025%,N≤0.0020%,S≤0.0025%,P≤0.02%,Sn、Sb、Bi total contents in percentage by mass: 0.02% -0.05%, and the balance of iron and unavoidable impurities; Smelting in a converter: smelting silicon steel in a converter and tapping; RH refining: RH refining is carried out on steel smelted by a converter, and alloying and impurity element content control are carried out; continuous casting: preparing the RH refined molten steel into a casting blank; Heating by a heating furnace: heating the casting blank in a heating furnace at 1050-1150 deg.c for 3 hr; and (3) hot rolling: hot rolling the heated casting blank, wherein the final rolling temperature is 850-880 ℃, coiling the steel material, and the coiling temperature is 720-760 ℃; Normalizing: placing coiled steel materials into a continuous furnace with the effective heating length of 110-120 m for high-temperature treatment and then low-temperature treatment, wherein the normalizing speed is 5-20 m/min, and the continuous furnace is divided into a high-temperature region, a transition region and a low-temperature region; acid washing: pickling the steel subjected to the normalizing treatment to remove surface iron scales; Cold rolling: cold rolling the pickled steel material to a target thickness of 0.20-0.50 mm; annealing: annealing the cold-rolled steel material by a continuous furnace at the annealing speed of 80-160 m/min; And (3) coating: and coating the annealed steel material. ¦ 9. The high-grade high-magnetic induction non-oriented silicon steel is characterized in that the high-grade high-magnetic induction non-oriented silicon steel is produced by the production method of the high-grade high-magnetic induction non-oriented silicon steel according to any one of claims 1 to 8. | 9 | 2024-10311395 | 2024-03-19 | 118186290 | 2024-06-14 |  |  | Shanxi Taigang Stainless Steel Co.,Ltd. | Pan Zhendong ¦ Wu Kun ¦ Lin Yuan ¦ Zhang Wenkang ¦ Wang Yutian ¦ Zhao Jianwei |  |  |  | 0 |  | 0 |  | 74920583 | CN118186290A | 1 | 심사중 |  | 8424251025927
KR | KR | P | A |  | 무방향성 전기 강판 및 무방향성 전기 강판의 제조 방법 |  | 본 발명의 일 실시예에 따른 무방향성 전기 강판의 제조 방법은 반제품을 재가열하는 준비 단계, 및 반제품을 상부롤 및 하부롤로 열간 압연하여 열연 강판을 형성하는 열간 압연 단계를 포함하고, 상부롤의 마찰 계수는 하부롤의 마찰 계수와 상이하다. |  | 반제품을 재가열하는 준비 단계; 및 상기 반제품을 상부롤 및 하부롤로 열간 압연하여 열연 강판을 형성하는 열간 압연 단계; 를 포함하고, 상기 상부롤의 마찰 계수는 상기 하부롤의 마찰 계수와 상이한 무방향성 전기 강판의 제조 방법. |  | 1. 반제품을 재가열하는 준비 단계; 및 상기 반제품을 상부롤 및 하부롤로 열간 압연하여 열연 강판을 형성하는 열간 압연 단계; 를 포함하고, 상기 상부롤의 마찰 계수는 상기 하부롤의 마찰 계수와 상이한 무방향성 전기 강판의 제조 방법. ¦ 10. 반제품을 재가열하는 준비 단계; 상기 반제품을 상부롤 및 하부롤로 열간 압연하여 열연 강판을 형성하는 열간 압연 단계; 소둔하는 단계를 생략하고 상기 열연 강판을 권취하는 권취 단계; 권취된 상기 열연 강판을 냉간 압연하여 냉연 강판을 형성하는 냉간 압연 단계; 및 상기 냉연 강판을 소둔 및 코팅하여 최종 제품을 형성하는 최종 소둔 단계; 를 포함하고, 권취 온도는 720℃ 이상 770℃ 이하인 무방향성 전기 강판의 제조 방법. ¦ 17. 중량% 기준으로, C: 0.002 이하, Si: 2 이상 2.8 이하, Mn: 0.2 이상 0.28 이하, Al: 0.32 이상 0.45 이하, P: 0.015 이하, S: 0.002 이하, N: 0.002, Ti: 0.002 이하, 잔부 철, 및 불가피한 불순물을 포함하고, 하기 식 1을 만족하는 무방향성 전기 강판: [식 1] ε13/ε11 > 0.5 상기 식 1에서, ε13/ε11은 열간 압연 변형률이고, ε13은 전단 변형율이고, ε11은 평면 변형율이다. | 20 | 10-2022-0165770 | 2022-12-01 | 10-2024-0081966 | 2024-06-10 |  |  | 현대제철 주식회사 | 조한혁 ¦ 김민성 ¦ 강춘구 |  |  |  | 5 | JP7040184B2(BE) ¦ JP6593190B2(BE) ¦ JP1994-086626B2(BE) ¦ KR10-2015-0075250A(BE) ¦ KR10-0240995B1(BE) | 0 |  | 103544626 | KR10-2024-0081966A | 1 | 거절 |  | 3524241001443
KR | KR | P | A |  | 무방향성 전기강판 및 그 제조방법 |  | 본 발명은 무방향성 전기강판의 제조방법으로서, 중량%로, 실리콘(Si): 1.8wt% 이상 2.8wt% 이하, 니켈(Ni): 0.002wt% 이상5.0wt% 이하, 탄소(C): 0wt% 초과 0.005wt% 이하, 황(S): 0wt% 초과 0.005wt% 이하, 질소(N): 0wt% 초과 0.005wt% 이하, 티타늄(Ti): 0wt% 초과 0.005wt% 이하, 잔부의 철(Fe) 및 불가피한 불순물을 포함하는 슬라브를 열간 압연하여 열연판을 제조하는 단계; 상기 열연판을 냉간 압연하여 냉연판을 제조하는 단계; 및 상기 냉연판을 냉연 소둔하여 냉연 소둔판을 제조하는 단계;를 구비하고, 상기 냉연소둔판을 제조하는 단계는, 상기 냉연판을 제1 온도에서 1차 소둔하는 제1 소둔 단계 및 상기 1차 소둔된 냉연판을 상기 제1 온도보다 낮은 제2 온도에서 2차 소둔하는 제2 소둔 단계를 포함하는 무방향성 전기강판의 제조방법이 제공된다. |  | 무방향성 전기강판의 제조방법으로서, 중량%로, 실리콘(Si): 1.8wt% 이상 2.8wt% 이하, 니켈(Ni): 0.002wt% 이상5.0wt% 이하, 탄소(C): 0wt% 초과 0.005wt% 이하, 황(S): 0wt% 초과 0.005wt% 이하, 질소(N): 0wt% 초과 0.005wt% 이하, 티타늄(Ti): 0wt% 초과 0.005wt% 이하, 잔부의 철(Fe) 및 불가피한 불순물을 포함하는 슬라브를 열간 압연하여 열연판을 제조하는 단계; 상기 열연판을 냉간 압연하여 냉연판을 제조하는 단계; 및 상기 냉연판을 냉연 소둔하여 냉연 소둔판을 제조하는 단계; 를 구비하고, 상기 냉연 소둔판을 제조하는 단계는, 상기 냉연판을 제1 온도에서 1차 소둔하는 제1 소둔 단계 및 상기 1차 소둔된 냉연판을 상기 제1 온도보다 낮은 제2 온도에서 2차 소둔하는 제2 소둔 단계를 포함하는, 무방향성 전기강판의 제조방법. |  | 1. 무방향성 전기강판의 제조방법으로서, 중량%로, 실리콘(Si): 1.8wt% 이상 2.8wt% 이하, 니켈(Ni): 0.002wt% 이상5.0wt% 이하, 탄소(C): 0wt% 초과 0.005wt% 이하, 황(S): 0wt% 초과 0.005wt% 이하, 질소(N): 0wt% 초과 0.005wt% 이하, 티타늄(Ti): 0wt% 초과 0.005wt% 이하, 잔부의 철(Fe) 및 불가피한 불순물을 포함하는 슬라브를 열간 압연하여 열연판을 제조하는 단계; 상기 열연판을 냉간 압연하여 냉연판을 제조하는 단계; 및 상기 냉연판을 냉연 소둔하여 냉연 소둔판을 제조하는 단계; 를 구비하고, 상기 냉연 소둔판을 제조하는 단계는, 상기 냉연판을 제1 온도에서 1차 소둔하는 제1 소둔 단계 및 상기 1차 소둔된 냉연판을 상기 제1 온도보다 낮은 제2 온도에서 2차 소둔하는 제2 소둔 단계를 포함하는, 무방향성 전기강판의 제조방법. ¦ 10. 무방향성 전기강판으로서, 중량%로, 실리콘(Si): 1.8wt% 이상 2.8wt% 이하, 니켈(Ni): 0.002wt% 이상5.0wt% 이하, 탄소(C): 0wt% 초과 0.005wt% 이하, 황(S): 0wt% 초과 0.005wt% 이하, 질소(N): 0wt% 초과 0.005wt% 이하, 티타늄(Ti): 0wt% 초과 0.005wt% 이하, 잔부의 철(Fe) 및 불가피한 불순물을 포함하고, <100>//ND 방위의 집합 조직의 분율이 20% 이상이고, <112>//ND 방위의 집합 조직의 분율이 30% 이하인, 무방향성 전기강판. | 12 | 10-2022-0165121 | 2022-11-30 | 10-2024-0081147 | 2024-06-07 |  |  | 현대제철 주식회사 | 안용근 ¦ 유성현 ¦ 강춘구 |  |  |  | 5 | JP4157454B2(BE) ¦ KR10-2533366B1 ¦ KR10-1919529B1 ¦ KR10-2016-0061797A(BE) ¦ KR10-0797895B1(BE) | 0 |  | 103544297 | KR10-2024-0081147A | 1 | 심사중 |  | 3524241001096
JP | JP | P | B2 | 적층 코어 및 적층 코어 제조 방법 | 적층 코어 및 적층 코어 제조 방법 | 【요약】 【과제】적층 코어의 자기 특성을 유지하면서, 절연 피막에 의해 접착되기 전에 적층 방향으로 인접한 전기강판끼리가 위치 어긋나 하는 것을 억제한 적층 코어를 제공한다. 【해결 수단】모재 강판이 접착 능력을 가지는 절연 피막 3에서 피복된 전기강판 40이 적층 방향으로 복수 적층된 적층 코어 21으로서, 적층 방향으로 인접한 전기강판끼리의 코어 백부 22 중 지름 방향에서의 전기강판의 티스부와는 반대 측의 부분인 제1 둘레부가 코킹부에 의해 지지되고 적층 방향으로 인접한 전기강판끼리의 코어 백부 중 제1 둘레부 이외의 제2 둘레부 및 전기강판의 티스부 23이 절연 피막에 의한 접착에 의해 각각 지지되어 있다. 【선택도】도 6 | 【요약】 【과제】적층 코어의 자기 특성을 유지하면서, 절연 피막에 의해 접착되기 전에 적층 방향으로 인접한 전기강판끼리가 위치 어긋나 하는 것을 억제한 적층 코어를 제공한다. 【해결 수단】모재 강판이 접착 능력을 가지는 절연 피막 3에서 피복된 전기강판 40이 적층 방향으로 복수 적층된 적층 코어 21으로서, 적층 방향으로 인접한 전기강판끼리의 코어 백부 22 중 지름 방향에서의 전기강판의 티스부와는 반대 측의 부분인 제1 둘레부가 코킹부에 의해 지지되고 적층 방향으로 인접한 전기강판끼리의 코어 백부 중 제1 둘레부 이외의 제2 둘레부 및 전기강판의 티스부 23이 절연 피막에 의한 접착에 의해 각각 지지되어 있다. 【선택도】도 6 | 【청구항1】 모재 강판이, 접착 능력을 갖는다 1종류의 절연 피막으로 피복된 전기강판이, 적층 방향으로 복수 적층된 적층 코어로서, 상기 적층 방향에 인접한 상기 전기강판 간 코어 백부 중 지름 방향에서의 상기 전기강판의 티스부와는 반대 측의 부분인 제1둘레부가, 코킹부에 의해 지지되고 상기 적층 방향에 인접한 상기 전기강판 간 상기 코어 백부 중 상기 제1둘레부 이외의 제2둘레부 및 상기 전기강판의 상기 티스부가, 상기 절연 피막에 의한 접착에 의해 각각 지지되어 있는 적층 코어. | 【청구항1】 모재 강판이, 접착 능력을 갖는다 1종류의 절연 피막으로 피복된 전기강판이, 적층 방향으로 복수 적층된 적층 코어로서, 상기 적층 방향에 인접한 상기 전기강판 간 코어 백부 중 지름 방향에서의 상기 전기강판의 티스부와는 반대 측의 부분인 제1둘레부가, 코킹부에 의해 지지되고 상기 적층 방향에 인접한 상기 전기강판 간 상기 코어 백부 중 상기 제1둘레부 이외의 제2둘레부 및 상기 전기강판의 상기 티스부가, 상기 절연 피막에 의한 접착에 의해 각각 지지되어 있는 적층 코어. | 【청구항1】 모재 강판이, 접착 능력을 갖는다 1종류의 절연 피막으로 피복된 전기강판이, 적층 방향으로 복수 적층된 적층 코어로서, 상기 적층 방향에 인접한 상기 전기강판 간 코어 백부 중 지름 방향에서의 상기 전기강판의 티스부와는 반대 측의 부분인 제1둘레부가, 코킹부에 의해 지지되고 상기 적층 방향에 인접한 상기 전기강판 간 상기 코어 백부 중 상기 제1둘레부 이외의 제2둘레부 및 상기 전기강판의 상기 티스부가, 상기 절연 피막에 의한 접착에 의해 각각 지지되어 있는 적층 코어. ¦ 【청구항6】 모재 강판이, 접착 능력을 갖는다 1종류의 절연 피막으로 피복된 전기강판이, 적층 방향으로 복수 적층된 적층 코어를 제조하는 적층 코어 제조 방법으로서, 상기 적층 방향에 인접한 상기 전기강판 간 코어 백부 중 지름 방향에서의 상기 전기강판의 티스부와는 반대 측의 부분인 제1둘레부를 코킹부에 의해 지지하고 상기 적층 방향에 인접한 상기 전기강판 간 상기 코어 백부 중 상기 제1둘레부 이외의 제2둘레부 및 상기 전기강판의 상기 티스부를 상기 절연 피막에 의한 접착에 의해 각각 지지하는 적층 코어 제조 방법. | 【청구항1】 모재 강판이, 접착 능력을 갖는다 1종류의 절연 피막으로 피복된 전기강판이, 적층 방향으로 복수 적층된 적층 코어로서, 상기 적층 방향에 인접한 상기 전기강판 간 코어 백부 중 지름 방향에서의 상기 전기강판의 티스부와는 반대 측의 부분인 제1둘레부가, 코킹부에 의해 지지되고 상기 적층 방향에 인접한 상기 전기강판 간 상기 코어 백부 중 상기 제1둘레부 이외의 제2둘레부 및 상기 전기강판의 상기 티스부가, 상기 절연 피막에 의한 접착에 의해 각각 지지되어 있는 적층 코어. ¦ 【청구항6】 모재 강판이, 접착 능력을 갖는다 1종류의 절연 피막으로 피복된 전기강판이, 적층 방향으로 복수 적층된 적층 코어를 제조하는 적층 코어 제조 방법으로서, 상기 적층 방향에 인접한 상기 전기강판 간 코어 백부 중 지름 방향에서의 상기 전기강판의 티스부와는 반대 측의 부분인 제1둘레부를 코킹부에 의해 지지하고 상기 적층 방향에 인접한 상기 전기강판 간 상기 코어 백부 중 상기 제1둘레부 이외의 제2둘레부 및 상기 전기강판의 상기 티스부를 상기 절연 피막에 의한 접착에 의해 각각 지지하는 적층 코어 제조 방법. | 6 | 2020-104238 | 2020-06-17 | 2021-197860 | 2021-12-27 | 7498394 | 2024-06-04 | NIPPON STEEL CORP | 田中 一郎 ¦ 竹田 和年 ¦ 福地 美菜子 ¦ 高谷 真介 ¦ 山崎 修一 |  |  |  | 5 | JP6937811B2 ¦ JP6633171B1 ¦ JP2016-082627A(BE) ¦ JP6323030B2(BE) ¦ JP1988-265532A(BE) | 1 | KR10-2825118B1(FE) | 17908932 | JP7498394B2 | 1 | 등록 | NIPPON STEEL CORP | 2724108000015
KR | KR | P | A |  | 무방향성 전기 강판의 제조 방법 |  | 본 발명의 일 실시예에 따른 무방향성 전기 강판의 제조 방법은 반제품을 재가열하는 준비 단계, 반제품을 열간 압연하여 열연 강판을 형성하는 열간 압연 단계, 열연 강판을 냉간 압연하여 냉연 강판을 형성하는 냉간 압연 단계, 및 냉연 강판을 온도 T에서 열처리하여 최종 소둔 강판을 형성하는 최종 소둔 단계를 포함하고, 하기 식 1을 만족하고, 온도 T는 900℃ 이상 950℃ 미만이다. [식 1] I(001),T / I(001),R >2 |  | 반제품을 재가열하는 준비 단계; 상기 반제품을 열간 압연하여 열연 강판을 형성하는 열간 압연 단계; 상기 열연 강판을 냉간 압연하여 냉연 강판을 형성하는 냉간 압연 단계; 및 상기 냉연 강판을 온도 T에서 열처리하여 최종 소둔 강판을 형성하는 최종 소둔 단계; 를 포함하고, 하기 식 1을 만족하는 무방향성 전기 강판의 제조 방법: [식 1] I(001),T / I(001),R >2 상기 식 1에서, I(001),R은 상기 냉연 강판의 랜덤한 집합조직을 상온에서 XRD로 측정하여 I(001)을 최대 세기를 갖는 방위값(IMAX)으로 나눈 값이고, I(001),T는 상기 냉연 강판의 상기 랜덤한 집합조직을 상기 온도 T에서 열처리한 후 XRD로 측정하여 I(001)을 최대 세기를 갖는 방위값(IMAX)으로 나눈 값이고, 상기 온도 T는 900℃ 이상 950℃ 미만이다. |  | 1. 반제품을 재가열하는 준비 단계; 상기 반제품을 열간 압연하여 열연 강판을 형성하는 열간 압연 단계; 상기 열연 강판을 냉간 압연하여 냉연 강판을 형성하는 냉간 압연 단계; 및 상기 냉연 강판을 온도 T에서 열처리하여 최종 소둔 강판을 형성하는 최종 소둔 단계; 를 포함하고, 하기 식 1을 만족하는 무방향성 전기 강판의 제조 방법: [식 1] I(001),T / I(001),R >2 상기 식 1에서, I(001),R은 상기 냉연 강판의 랜덤한 집합조직을 상온에서 XRD로 측정하여 I(001)을 최대 세기를 갖는 방위값(IMAX)으로 나눈 값이고, I(001),T는 상기 냉연 강판의 상기 랜덤한 집합조직을 상기 온도 T에서 열처리한 후 XRD로 측정하여 I(001)을 최대 세기를 갖는 방위값(IMAX)으로 나눈 값이고, 상기 온도 T는 900℃ 이상 950℃ 미만이다. ¦ 10. 반제품을 재가열하는 준비 단계; 상기 반제품을 열간 압연하여 열연 강판을 형성하는 열간 압연 단계; 상기 열연 강판을 냉간 압연하여 냉연 강판을 형성하는 냉간 압연 단계; 및 상기 냉연 강판을 열처리하여 최종 소둔 강판을 형성하는 최종 소둔 단계; 를 포함하고, 하기 식 1을 만족하는 무방향성 전기 강판의 제조 방법: [식 1] I(001),T / I(001),R >2 상기 식 1에서, I(001),R은 상기 냉연 강판의 랜덤한 집합조직을 상온에서 XRD로 측정하여 I(001)을 최대 세기를 갖는 방위값(IMAX)으로 나눈 값이고, I(001),T는 상기 냉연 강판의 상기 랜덤한 집합조직을 상온보다 높은 온도 T에서 열처리한 후 XRD로 측정하여 I(001)을 최대 세기를 갖는 방위값(IMAX)으로 나눈 값이고, 상기 최종 소둔 단계 이후, 결정립의 크기는 80 ㎛ 이상 100 ㎛ 이하이다. | 18 | 10-2022-0161743 | 2022-11-28 | 10-2024-0078967 | 2024-06-04 |  |  | 현대제철 주식회사 | 유성현 ¦ 안용근 ¦ 강춘구 |  |  |  | 4 | KR10-2016-0061797A(BE) ¦ KR10-2015-0062245A(BE) ¦ KR10-2014-0133681A(BE) ¦ KR10-1119960B1(BE) | 0 |  | 103541688 | KR10-2024-0078967A | 1 | 거절 |  | 3524231002296
KR | KR | P | A |  | 무방향성 전기 강판 및 그 제조 방법 |  | 본 발명의 일 실시예는 중량%로, 탄소(C): 0% 초과 0.003% 이하, 실리콘(Si): 0.3% 이상 2.0% 이하, 망간(Mn): 0.1% 이상 0.5% 이하, 알루미늄(Al): 0.2% 이상 0.9% 이하, 황(S): 0% 초과 0.003% 이하, 질소(N): 0% 초과 0.003% 이하, 티타늄(Ti): 0% 초과 0.003% 이하, 인(P): 0% 초과 0.015% 이하, 잔부의 철(Fe) 및 불가피한 불순물을 포함하는 슬라브를 준비하는 단계, 상기 슬라브를 열간 압연하여 열연판을 형성하는 단계, 상기 열연판을 1차 냉간 압연하여 제1냉연판을 형성하는 단계, 상기 제1냉연판을 중간 소둔하여 제1냉연 소둔판을 형성하는 단계, 상기 제1냉연 소둔판을 2차 냉간 압연하여 제2냉연판을 형성하는 단계, 및 상기 제2냉연판을 최종 소둔하여 최종 소둔판을 형성하는 단계를 포함하고, 상기 열연판을 1차 냉간 압연하는 단계에서 사용되는 제1상부롤의 마찰계수는 제1하부롤의 마찰계수의 2배 이상이고, 상기 제1냉연 소둔판을 2차 냉간 압연하는 단계에서 사용되는 제2상부롤의 마찰계수는 제2하부롤의 마찰계수의 2배 이상인, 무방향성 전기 강판의 제조 방법을 개시한다. |  | 중량%로, 탄소(C): 0% 초과 0.003% 이하, 실리콘(Si): 0.3% 이상 2.0% 이하, 망간(Mn): 0.1% 이상 0.5% 이하, 알루미늄(Al): 0.2% 이상 0.9% 이하, 황(S): 0% 초과 0.003% 이하, 질소(N): 0% 초과 0.003% 이하, 티타늄(Ti): 0% 초과 0.003% 이하, 인(P): 0% 초과 0.015% 이하, 잔부의 철(Fe) 및 불가피한 불순물을 포함하는 슬라브를 준비하는 단계; 상기 슬라브를 열간 압연하여 열연판을 형성하는 단계; 상기 열연판을 1차 냉간 압연하여 제1냉연판을 형성하는 단계; 상기 제1냉연판을 중간 소둔하여 제1냉연 소둔판을 형성하는 단계; 상기 제1냉연 소둔판을 2차 냉간 압연하여 제2냉연판을 형성하는 단계; 및 상기 제2냉연판을 최종 소둔하여 최종 소둔판을 형성하는 단계; 를 포함하고, 상기 열연판을 1차 냉간 압연하는 단계에서 사용되는 제1상부롤의 마찰계수는 제1하부롤의 마찰계수의 2배 이상이고, 상기 제1냉연 소둔판을 2차 냉간 압연하는 단계에서 사용되는 제2상부롤의 마찰계수는 제2하부롤의 마찰계수의 2배 이상인, 무방향성 전기 강판의 제조 방법. |  | 1. 중량%로, 탄소(C): 0% 초과 0.003% 이하, 실리콘(Si): 0.3% 이상 2.0% 이하, 망간(Mn): 0.1% 이상 0.5% 이하, 알루미늄(Al): 0.2% 이상 0.9% 이하, 황(S): 0% 초과 0.003% 이하, 질소(N): 0% 초과 0.003% 이하, 티타늄(Ti): 0% 초과 0.003% 이하, 인(P): 0% 초과 0.015% 이하, 잔부의 철(Fe) 및 불가피한 불순물을 포함하는 슬라브를 준비하는 단계; 상기 슬라브를 열간 압연하여 열연판을 형성하는 단계; 상기 열연판을 1차 냉간 압연하여 제1냉연판을 형성하는 단계; 상기 제1냉연판을 중간 소둔하여 제1냉연 소둔판을 형성하는 단계; 상기 제1냉연 소둔판을 2차 냉간 압연하여 제2냉연판을 형성하는 단계; 및 상기 제2냉연판을 최종 소둔하여 최종 소둔판을 형성하는 단계; 를 포함하고, 상기 열연판을 1차 냉간 압연하는 단계에서 사용되는 제1상부롤의 마찰계수는 제1하부롤의 마찰계수의 2배 이상이고, 상기 제1냉연 소둔판을 2차 냉간 압연하는 단계에서 사용되는 제2상부롤의 마찰계수는 제2하부롤의 마찰계수의 2배 이상인, 무방향성 전기 강판의 제조 방법. ¦ 12. 무방향성 전기 강판으로서, 중량%로, 탄소(C): 0% 초과 0.003% 이하, 실리콘(Si): 0.3% 이상 2.0% 이하, 망간(Mn): 0.1% 이상 0.5% 이하, 알루미늄(Al): 0.2% 이상 0.9% 이하, 황(S): 0% 초과 0.003% 이하, 질소(N): 0% 초과 0.003% 이하, 티타늄(Ti): 0% 초과 0.003% 이하, 인(P): 0% 초과 0.015% 이하, 잔부의 철(Fe) 및 불가피한 불순물을 포함하고, 상기 무방향성 전기 강판은 V{110}이 35% 이상인, 무방향성 전기 강판. (여기서, V{110} 은 모든 방위의 합에 대한 {110} 집합조직의 분율을 나타낸다.) | 15 | 10-2022-0159556 | 2022-11-24 | 10-2024-0077249 | 2024-05-31 |  |  | 현대제철 주식회사 | 김민성 ¦ 강춘구 ¦ 조정훈 |  |  |  | 10 | JP4414727B2(BE) ¦ KR10-2142512B1 ¦ KR10-1897886B1(BE) ¦ KR10-2016-0061797A ¦ KR10-2015-0062246A ¦ KR10-1463637B1(BE) ¦ KR10-1077167B1 ¦ KR10-1059215B1 ¦ KR10-0544610B1 ¦ KR10-1992-0005619B1 | 0 |  | 102607592 | KR10-2024-0077249A | 1 | 심사중 |  | 3524231001205
CN | CN | P | A | 모터 스테이터 코어의 제조 방법 | Manufacturing method of motor stator core | 본 출원의 실시예는 모터 고정자 철심의 제작 방법을 제공하고, 상기 방법은 다음을 포함한다: 동일한 크기의 직사각형을 갖는 복수의 실리콘 강판이 적층된 타겟 실리콘 강판 적층물을 제공한다; 상기 목표 규소강 적층편에서 다수 포지셔닝 세공을 제작한다; 상기 포지셔닝 홀을 통해, 상기 규소강 적층판에서 와이어 절단을 진행하여, 복수의 고정자 철심을 획득하고, 여기서, 각 상기 고정자 철심의 중심축선은 상기 목표 규소강 적층판의 두께 방향의 중심축선과 일치한다. 본 출원의 실시예가 제공하는 기술 방안은 규소강 재료의 이용률을 향상시킬 수 있다. | The embodiment of the invention provides a manufacturing method of a motor stator core, and the method comprises the steps: providing a target silicon steel lamination which is formed by the lamination of a plurality of rectangular silicon steel sheets with the same size; a plurality of positioning holes are formed in the target silicon steel lamination; and linear cutting is carried out on the silicon steel laminations through the positioning holes to obtain a plurality of stator cores, and the central axis of each stator core coincides with the central axis of the target silicon steel lamination in the thickness direction of the target silicon steel lamination. According to the technical scheme, the utilization rate of the silicon steel material can be increased. | 1. 다음을 포함하는 것을 특징으로 하는 모터 고정자 철심의 제작 방법: 동일한 크기의 직사각형을 갖는 복수의 실리콘 강판이 적층된 타겟 실리콘 강판 적층물을 제공한다; 상기 목표 규소강 적층편에서 다수 포지셔닝 세공을 제작한다; 상기 포지셔닝 홀을 통해, 상기 규소강 적층판에서 와이어 절단을 진행하여, 복수의 고정자 철심을 획득하고, 여기서, 각 상기 고정자 철심의 중심축선은 상기 목표 규소강 적층판의 그 두께 방향의 중심축선과 일치한다. | 1. A method of manufacturing a stator core for an electric machine, the method comprising: Providing a target silicon steel lamination, wherein the target silicon steel lamination is formed by laminating a plurality of rectangular silicon steel sheets with the same size; manufacturing a plurality of positioning holes on the target silicon steel lamination; And performing linear cutting on the silicon steel laminations through the positioning holes to obtain a plurality of stator cores, wherein the central axis of each stator core is overlapped with the central axis of the target silicon steel laminations in the thickness direction. | 1. 다음을 포함하는 것을 특징으로 하는 모터 고정자 철심의 제작 방법: 동일한 크기의 직사각형을 갖는 복수의 실리콘 강판이 적층된 타겟 실리콘 강판 적층물을 제공한다; 상기 목표 규소강 적층편에서 다수 포지셔닝 세공을 제작한다; 상기 포지셔닝 홀을 통해, 상기 규소강 적층판에서 와이어 절단을 진행하여, 복수의 고정자 철심을 획득하고, 여기서, 각 상기 고정자 철심의 중심축선은 상기 목표 규소강 적층판의 그 두께 방향의 중심축선과 일치한다. | 1. A method of manufacturing a stator core for an electric machine, the method comprising: Providing a target silicon steel lamination, wherein the target silicon steel lamination is formed by laminating a plurality of rectangular silicon steel sheets with the same size; manufacturing a plurality of positioning holes on the target silicon steel lamination; And performing linear cutting on the silicon steel laminations through the positioning holes to obtain a plurality of stator cores, wherein the central axis of each stator core is overlapped with the central axis of the target silicon steel laminations in the thickness direction. | 10 | 2024-10032090 | 2024-01-09 | 118117832 | 2024-05-31 |  |  | SHOUGANG ZHIXIN QIAN'AN ELECTROMAGNETIC MATERIALS Co.,Ltd. | Li Tianwen ¦ Liu Zhenfang ¦ Wang Bin ¦ Zhao Kai ¦ Gu Boyu ¦ Xie Yu ¦ Li Guanglin ¦ Hu Zhiyuan |  |  |  | 0 |  | 0 |  | 74776596 | CN118117832A | 1 | 심사중 |  | 8424231028425
KR | KR | P | A |  | 무방향성 전기강판의 제조 방법 및 무방향성 전기강판 |  | 탄소(C) 0 내지 0.003중량%, 실리콘(Si) 0.01중량% 내지 4.0중량%, 망간(Mn) 0.1 내지 0.5중량%, 알루미늄(Al) 0 내지 0.5중량%, 잔부의 철(Fe) 및 기타 불가피한 불순물을 포함하는 슬라브를 준비하고; 상기 슬라브를 열간압연, 예비소둔 및 냉간압연하여 냉간압연재를 제조하고; 상기 냉간압연재의 적어도 일 표면에 진공 플라즈마 분무하여 상기 냉간압연재의 적어도 일 표면에 실리콘 코팅층을 형성하고; 상기 실리콘 코팅층 중 상기 실리콘을 확산시켜 무방향성 전기강판을 제조하는 단계를 포함하고, 상기 진공 플라즈마 분무는 300~400A의 전류; 50~90slpm의 아르곤 유속; 0.5~2.5slpm의 수소(H2) 유속; 및 상기 냉간압연재와 상기 진공 플라즈마 분무의 토출 지점 사이의 거리 70~100mm에서 수행되는 것인, 무방향성 전기강판의 제조방법 및 무방향성 전기강판이 제공된다. |  | 탄소(C) 0 내지 0.003중량%, 실리콘(Si) 0.01중량% 내지 4.0중량%, 망간(Mn) 0.1 내지 0.5중량%, 알루미늄(Al) 0 내지 0.5중량%, 잔부의 철(Fe) 및 기타 불가피한 불순물을 포함하는 슬라브를 준비하고; 상기 슬라브를 열간압연, 예비소둔 및 냉간압연하여 냉간압연재를 제조하고; 상기 냉간압연재의 적어도 일 표면에 진공 플라즈마 분무(vacuum plasma spray)하여 상기 냉간압연재의 적어도 일 표면에 실리콘 코팅층을 형성하고; 상기 실리콘 코팅층 중 상기 실리콘을 확산시켜 무방향성 전기강판을 제조하는 단계를 포함하고, 상기 진공 플라즈마 분무는 300~400A의 전류; 50~90slpm의 아르곤 유속(flow rate); 0.5~2.5slpm의 수소(H2) 유속; 및 상기 냉간압연재와 상기 진공 플라즈마 분무의 토출 지점 사이의 거리 70~100mm에서 수행되는 것인, 무방향성 전기강판의 제조방법. |  | 1. 탄소(C) 0 내지 0.003중량%, 실리콘(Si) 0.01중량% 내지 4.0중량%, 망간(Mn) 0.1 내지 0.5중량%, 알루미늄(Al) 0 내지 0.5중량%, 잔부의 철(Fe) 및 기타 불가피한 불순물을 포함하는 슬라브를 준비하고; 상기 슬라브를 열간압연, 예비소둔 및 냉간압연하여 냉간압연재를 제조하고; 상기 냉간압연재의 적어도 일 표면에 진공 플라즈마 분무(vacuum plasma spray)하여 상기 냉간압연재의 적어도 일 표면에 실리콘 코팅층을 형성하고; 상기 실리콘 코팅층 중 상기 실리콘을 확산시켜 무방향성 전기강판을 제조하는 단계를 포함하고, 상기 진공 플라즈마 분무는 300~400A의 전류; 50~90slpm의 아르곤 유속(flow rate); 0.5~2.5slpm의 수소(H2) 유속; 및 상기 냉간압연재와 상기 진공 플라즈마 분무의 토출 지점 사이의 거리 70~100mm에서 수행되는 것인, 무방향성 전기강판의 제조방법. ¦ 8. 탄소(C) 0 내지 0.003중량%, 실리콘(Si) 0.01중량% 내지 4.0중량%, 망간(Mn) 0.1 내지 0.5중량%, 알루미늄(Al) 0 내지 0.5중량%, 잔부의 철(Fe) 및 기타 불가피한 불순물을 포함하는 내부층; 및 상기 내부층의 적어도 일표면에 적층된 표층을 구비하고, 상기 표층은 상기 내부층 대비 실리콘(Si) 함량이 더 높고, 상기 표층은 두께가 100~1000㎛이고, 철손 W10/400이 10.00W/kg 이하, 자속밀도 B50이 1.55T 이상인 것인, 무방향성 전기강판. | 9 | 10-2022-0157975 | 2022-11-23 | 10-2024-0075992 | 2024-05-30 |  |  | 현대제철 주식회사 | 이승태 ¦ 이강노 ¦ 강춘구 |  |  |  | 9 | JP6855894B2 ¦ JP5644680B2(BE) ¦ JP2010-209467A ¦ JP4484710B2(BE) ¦ JP2000-328226A(BE) ¦ KR10-2142512B1 ¦ KR10-2080165B1 ¦ KR10-2129846B1(BE) ¦ US9506824B2 | 0 |  | 102606906 | KR10-2024-0075992A | 1 | 심사중 |  | 3524231000330
KR | KR | P | A |  | 무방향성 전기강판 및 그 제조방법 |  | 본 발명의 일 실시예에 의한 무방향성 전기강판은 중량%로 Si: 2.5 내지 4.0%, Al: 0.03 내지 2.0% 및 Mn: 0.03 내지 2.0%를 포함하고, 잔부 Fe 및 불가피한 불순물을 포함하고, <111>//ND 결정립의 면적 분율이 20% 이하이고, <110>//ND 결정립의 면적 분율에 대한 <100>//ND 결정립의 면적 분율의 비율이 1.01 이상이다. |  | 중량%로 Si: 2.5 내지 4.0%, Al: 0.03 내지 2.0% 및 Mn: 0.03 내지 2.0%를 포함하고, 잔부 Fe 및 불가피한 불순물을 포함하고, <111>//ND 결정립의 면적 분율이 20% 이하이고, <110>//ND 결정립의 면적 분율에 대한 <100>//ND 결정립의 면적 분율의 비율이 1.01 이상인 무방향성 전기강판. (단, <100>//ND 결정립은 결정립의 <100> 축이 강판의 표면의 수직 축(ND)으로부터 15도 이내의 범위에 있는 결정립이며, <111>//ND 결정립은 결정립의 <111> 축이 강판의 표면의 수직 축(ND)으로부터 15도 이내의 범위에 있는 결정립을 나타내고, <110>//ND 결정립은 결정립의 <110> 축이 강판의 표면의 수직 축(ND)으로부터 15도 이내의 범위에 있는 결정립을 나타낸다.) |  | 1. 중량%로 Si: 2.5 내지 4.0%, Al: 0.03 내지 2.0% 및 Mn: 0.03 내지 2.0%를 포함하고, 잔부 Fe 및 불가피한 불순물을 포함하고, <111>//ND 결정립의 면적 분율이 20% 이하이고, <110>//ND 결정립의 면적 분율에 대한 <100>//ND 결정립의 면적 분율의 비율이 1.01 이상인 무방향성 전기강판. (단, <100>//ND 결정립은 결정립의 <100> 축이 강판의 표면의 수직 축(ND)으로부터 15도 이내의 범위에 있는 결정립이며, <111>//ND 결정립은 결정립의 <111> 축이 강판의 표면의 수직 축(ND)으로부터 15도 이내의 범위에 있는 결정립을 나타내고, <110>//ND 결정립은 결정립의 <110> 축이 강판의 표면의 수직 축(ND)으로부터 15도 이내의 범위에 있는 결정립을 나타낸다.) ¦ 11. 중량%로 Si: 2.5 내지 4.0%, Al: 0.03 내지 2.0%, 및 Mn: 0.03 내지 2.0%를 포함하고, 잔부 Fe 및 불가피한 불순물을 포함하는 슬라브를 열간 압연하여 열연판을 제조하는 단계; 상기 열연판을 20 내지 80%로 예비 냉간압연 하여 예비 냉연판을 제조하는 단계; 상기 예비 냉연판을 20℃/s이상의 승온 속도로 가열하여 소둔하는 중간 소둔 단계; 중간 소둔한 예비 냉연판을 30 내지 80%의 압하율로 냉간압연하여 냉연판을 제조하는 단계; 및 상기 냉연판을 소둔하는 냉연판 소둔 단계; 를 포함하는 무방향성 전기강판의 제조 방법. | 18 | 10-2022-0155267 | 2022-11-18 | 10-2024-0075044 | 2024-05-29 |  |  | 주식회사 포스코 | 한규석 ¦ 이승복 ¦ 고재곤 ¦ 김진현 ¦ 김재겸 ¦ 박정란 |  |  |  | 0 |  | 0 |  | 106326272 | CN120187884A ¦ EP4621091A1 ¦ ID2025/07428A ¦ IN202517041615 ¦ KR10-2024-0075044A ¦ MXMX/a/2025/005649A ¦ WOWO2024-106753A1 | 7 | 심사중 |  | 3524223000095
KR | KR | P | A |  | 무방향성 전기 강판 및 그 제조 방법 |  | 본 발명의 일 실시예에 따른 무방향성 전기 강판의 제조 방법은 제1 강판, 제2 강판, 및 제3 강판을 준비하는 준비 단계, 제1 내지 제3 강판 각각을 조압연하는 1차 압연 단계, 제1 강판, 제2 강판, 및 제3 강판을 순서대로 적층하여 멀티 레이어 강판을 형성하는 적층 단계, 멀티 레이어 강판을 사상 압연하는 2차 압연 단계, 멀티 레이어 강판을 소둔하는 단계를 생략한 후 냉간 압연하는 냉간 압연 단계, 및 멀티 레이어 강판을 최종 소둔하는 최종 소둔 단계를 포함하고, 제1 강판의 규소 함량은 제2 강판의 규소 함량보다 높다. |  | 제1 강판, 제2 강판, 및 제3 강판을 준비하는 준비 단계; 상기 제1 내지 제3 강판 각각을 조압연하는 1차 압연 단계; 상기 제1 강판, 상기 제2 강판, 및 상기 제3 강판을 순서대로 적층하여 멀티 레이어 강판을 형성하는 적층 단계: 상기 멀티 레이어 강판을 사상 압연하는 2차 압연 단계; 상기 멀티 레이어 강판을 소둔하는 단계를 생략한 후 냉간 압연하는 냉간 압연 단계; 및 상기 멀티 레이어 강판을 최종 소둔하는 최종 소둔 단계; 를 포함하고, 상기 제1 강판의 규소 함량은 상기 제2 강판의 규소 함량보다 높은 무방향성 전기 강판의 제조 방법. |  | 1. 제1 강판, 제2 강판, 및 제3 강판을 준비하는 준비 단계; 상기 제1 내지 제3 강판 각각을 조압연하는 1차 압연 단계; 상기 제1 강판, 상기 제2 강판, 및 상기 제3 강판을 순서대로 적층하여 멀티 레이어 강판을 형성하는 적층 단계: 상기 멀티 레이어 강판을 사상 압연하는 2차 압연 단계; 상기 멀티 레이어 강판을 소둔하는 단계를 생략한 후 냉간 압연하는 냉간 압연 단계; 및 상기 멀티 레이어 강판을 최종 소둔하는 최종 소둔 단계; 를 포함하고, 상기 제1 강판의 규소 함량은 상기 제2 강판의 규소 함량보다 높은 무방향성 전기 강판의 제조 방법. ¦ 14. 고규소 강인 제1 강판, 순철 강인 제2 강판, 및 고규소 강인 제3 강판을 준비하는 준비 단계: 상기 제1 내지 제3 강판 각각을 조압연하는 1차 압연 단계; 상기 제1 강판 및 상기 제3 강판 사이에 상기 제2 강판을 적층하여 멀티 레이어 강판을 형성하는 적층 단계; 상기 멀티 레이어 강판을 열간 압연하는 2차 압연 단계; 를 포함하는 무방향성 전기 강판의 제조 방법. ¦ 19. 규소의 함량이 2 중량% 이상인 제1 강판, 규소의 함량이 0.1 중량% 이하인 제2 강판, 및 규소의 함량이 2 중량% 이상인 제3 강판이 순차적으로 적층된 구조를 포함하고, 상기 제2 강판의 두께는 전체 두께 대비 2% 이상 40% 이하인 무방향성 전기 강판. | 20 | 10-2022-0157492 | 2022-11-22 | 10-2024-0075480 | 2024-05-29 |  |  | 현대제철 주식회사 | 신경식 ¦ 강춘구 ¦ 안용근 |  |  |  | 3 | JP6805978B2(BE) ¦ JP2009-194966A(BE) ¦ KR10-1997-0007035B1(BE) | 0 |  | 106013129 | KR10-2865762B1 | 1 | 등록 |  | 3524223000441
JP | JP | P | B2 | 적층 코어 및 전기 기기 | 적층 코어 및 전기 기기 | 【요약】 【과제】 적층 코어의 자기 특성을 향상시킨다. 【해결 수단】 고정자 코어 111의 영역 중 전기강판 300의 판면에 평행한 방향으로서, 중심축선 O와 코킹부 113 a~113 h의 중심 위치를 통과하는 가상선을 따르는 방향에서의 전기강판의 자기 특성 값이 기준치보다 열위한 값이 되는 영역에 코킹부 113 a~113 h를 형성한다. 【선택도】 도 1 | 【요약】 【과제】 적층 코어의 자기 특성을 향상시킨다. 【해결 수단】 고정자 코어 111의 영역 중 전기강판 300의 판면에 평행한 방향으로서, 중심축선 O와 코킹부 113 a~113 h의 중심 위치를 통과하는 가상선을 따르는 방향에서의 전기강판의 자기 특성 값이 기준치보다 열위한 값이 되는 영역에 코킹부 113 a~113 h를 형성한다. 【선택도】 도 1 | 【청구항1】 판면끼리가 서로 마주보도록 적층된 복수의 전기강판을 갖는다 회전 전기기계의 적층 코어로서, 상기 복수의 전기강판에 대해 형성된 적어도 하나의 코킹부를 가지며, 상기 코킹부는 상기 전기강판의 판면에 평행한 방향에서의 상기 회전 전기기계의 축 (와)과 상기 적어도 하나의 코킹부의 중심 위치를 연결하는 가상선의 방향에서의 상기 전기강판의 자기 특성 값이 기준값보다 열위한 값이 되는 영역에 형성되어 있고 상기 기준값은 미리 측정된 복수의 방향에서의 상기 전기강판의 자기 특성 값 평균값에 기반하여 정해지는 것을 특징으로 하는 적층 코어. | 【청구항1】 판면끼리가 서로 마주보도록 적층된 복수의 전기강판을 갖는다 회전 전기기계의 적층 코어로서, 상기 복수의 전기강판에 대해 형성된 적어도 하나의 코킹부를 가지며, 상기 코킹부는 상기 전기강판의 판면에 평행한 방향에서의 상기 회전 전기기계의 축 (와)과 상기 적어도 하나의 코킹부의 중심 위치를 연결하는 가상선의 방향에서의 상기 전기강판의 자기 특성 값이 기준값보다 열위한 값이 되는 영역에 형성되어 있고 상기 기준값은 미리 측정된 복수의 방향에서의 상기 전기강판의 자기 특성 값 평균값에 기반하여 정해지는 것을 특징으로 하는 적층 코어. | 【청구항1】 판면끼리가 서로 마주보도록 적층된 복수의 전기강판을 갖는다 회전 전기기계의 적층 코어로서, 상기 복수의 전기강판에 대해 형성된 적어도 하나의 코킹부를 가지며, 상기 코킹부는 상기 전기강판의 판면에 평행한 방향에서의 상기 회전 전기기계의 축 (와)과 상기 적어도 하나의 코킹부의 중심 위치를 연결하는 가상선의 방향에서의 상기 전기강판의 자기 특성 값이 기준값보다 열위한 값이 되는 영역에 형성되어 있고 상기 기준값은 미리 측정된 복수의 방향에서의 상기 전기강판의 자기 특성 값 평균값에 기반하여 정해지는 것을 특징으로 하는 적층 코어. ¦ 【청구항6】 판면끼리가 서로 마주보도록 적층된 복수의 전기강판을 갖는 적층 코어로서, 상기 복수의 전기강판에 대해 형성된 적어도 하나의 코킹부를 가지며, 상기 코킹부는 상기 전기강판의 자기 특성 값이 기준값보다 열위한 값이 되는 영역에 형성되어 있고 상기 기준값은 미리 측정된 복수의 방향에서의 상기 전기강판의 자기 특성 값 평균값에 기반하여 정해져 있어 상기 전기강판은 질량%로, C:0.0100% 이하, Si:1.50%~4.00%, sol.Al:0.0001%~1.0%, S:0.0100% 이하, N:0.0100% 이하, Mn, Ni, Co, Pt, Pb, Cu, Au로 이루어진 군에서 선택되는 1종 이상:총계로 2.50%~5.00%, Sn:0.000%~0.400%, Sb:0.000%~0.400%, P:0.000%~0.400% 및 Mg, Ca, Sr, Ba, Ce, La, Nd, Pr, Zn, Cd로 이루어진 군에서 선택되는 1종 이상:총계로 0.0000%~0.0100%를 함유하고 Mn함유량 (질량%)을[Mn], Ni함유량 (질량%)을[Ni], Co함유량 (질량%)을[Co], Pt함유량 (질량%)을[Pt], Pb함유량 (질량%)을[Pb], Cu함유량 (질량%)을[Cu], Au함유량 (질량%)을[Au], Si함유량 (질량%)을[Si], sol.Al 함유량 (질량%)을[sol.Al]로 했을 때, 이하의 (A) 식을 충족하고, 잔부가 Fe 및 불순물로 이루어진 화학 조성을 가지며, 압연 방향의 B50를 B50L, 압연 방향이 이루는 각도가90°의 방향의 B50를 B50C, 압연 방향으로 하는 각도 중 작은 쪽의 각도가45°되는 2개의 방향의 B50 중 한쪽 방향의 B50, 다른 쪽의 방향 B50를 각각 , B50D1, B50D2로 했을 때, 이하의 (B) 식 및 (C) 식을 충족하고,{100}<011>의 X선 랜덤 강도비가 5 이상 30 미만이며 판 두께가 0.50mm이하임을 특징으로 하는 적층 코어. ([Mn]+[Ni]+[Co]+[Pt]+[Pb]+[Cu]+[Au])-([Si]+[sol.Al])>0% ···(A) (B50D1+B50D2)/2>1.7T ···(B) (B50D1+B50D2)/2>(B50L+B50C)/2···(C) | 【청구항1】 판면끼리가 서로 마주보도록 적층된 복수의 전기강판을 갖는다 회전 전기기계의 적층 코어로서, 상기 복수의 전기강판에 대해 형성된 적어도 하나의 코킹부를 가지며, 상기 코킹부는 상기 전기강판의 판면에 평행한 방향에서의 상기 회전 전기기계의 축 (와)과 상기 적어도 하나의 코킹부의 중심 위치를 연결하는 가상선의 방향에서의 상기 전기강판의 자기 특성 값이 기준값보다 열위한 값이 되는 영역에 형성되어 있고 상기 기준값은 미리 측정된 복수의 방향에서의 상기 전기강판의 자기 특성 값 평균값에 기반하여 정해지는 것을 특징으로 하는 적층 코어. ¦ 【청구항6】 판면끼리가 서로 마주보도록 적층된 복수의 전기강판을 갖는 적층 코어로서, 상기 복수의 전기강판에 대해 형성된 적어도 하나의 코킹부를 가지며, 상기 코킹부는 상기 전기강판의 자기 특성 값이 기준값보다 열위한 값이 되는 영역에 형성되어 있고 상기 기준값은 미리 측정된 복수의 방향에서의 상기 전기강판의 자기 특성 값 평균값에 기반하여 정해져 있어 상기 전기강판은 질량%로, C:0.0100% 이하, Si:1.50%~4.00%, sol.Al:0.0001%~1.0%, S:0.0100% 이하, N:0.0100% 이하, Mn, Ni, Co, Pt, Pb, Cu, Au로 이루어진 군에서 선택되는 1종 이상:총계로 2.50%~5.00%, Sn:0.000%~0.400%, Sb:0.000%~0.400%, P:0.000%~0.400% 및 Mg, Ca, Sr, Ba, Ce, La, Nd, Pr, Zn, Cd로 이루어진 군에서 선택되는 1종 이상:총계로 0.0000%~0.0100%를 함유하고 Mn함유량 (질량%)을[Mn], Ni함유량 (질량%)을[Ni], Co함유량 (질량%)을[Co], Pt함유량 (질량%)을[Pt], Pb함유량 (질량%)을[Pb], Cu함유량 (질량%)을[Cu], Au함유량 (질량%)을[Au], Si함유량 (질량%)을[Si], sol.Al 함유량 (질량%)을[sol.Al]로 했을 때, 이하의 (A) 식을 충족하고, 잔부가 Fe 및 불순물로 이루어진 화학 조성을 가지며, 압연 방향의 B50를 B50L, 압연 방향이 이루는 각도가90°의 방향의 B50를 B50C, 압연 방향으로 하는 각도 중 작은 쪽의 각도가45°되는 2개의 방향의 B50 중 한쪽 방향의 B50, 다른 쪽의 방향 B50를 각각 , B50D1, B50D2로 했을 때, 이하의 (B) 식 및 (C) 식을 충족하고,{100}<011>의 X선 랜덤 강도비가 5 이상 30 미만이며 판 두께가 0.50mm이하임을 특징으로 하는 적층 코어. ([Mn]+[Ni]+[Co]+[Pt]+[Pb]+[Cu]+[Au])-([Si]+[sol.Al])>0% ···(A) (B50D1+B50D2)/2>1.7T ···(B) (B50D1+B50D2)/2>(B50L+B50C)/2···(C) | 6 | 2019-206811 | 2019-11-15 | 2021-080502 | 2021-05-27 | 7492105 | 2024-05-21 | NIPPON STEEL CORP | 大杉 保郎 ¦ 冨田 美穂 ¦ 村川 鉄州 |  |  |  | 10 | CN108364744B(BE) ¦ JP6992652B2 ¦ JP7202779B2 ¦ JP6891682B2(BE) ¦ JP6665794B2(BE) ¦ JP6794630B2(BE) ¦ JP2011-015592A(BE) ¦ JP2006-340507A(BE) ¦ JP4042623B2(BE) ¦ US10050502B2(BE) | 0 |  | 17817377 | JP7492105B2 | 1 | 등록 | NIPPON STEEL CORP | 2724098000012
JP | JP | P | B2 | 무방향성 전기강판 | 무방향성 전기강판 | 【요약】 【과제】철손이 낮고 또한 자속밀도가 높은 무방향성 전기강판 및 그 제조 방법의 제공. 【해결 수단】질량%로 C:0.0100% 이하, Si:1.50% 이상 5.00%이하, Mn:0.001% 이상 3.000%이하, sol.Al:0.0100% 미만, S:0.0100% 이하, N:0.0100% 이하 및 잔부:Fe 및 불순물을 포함하는 성분 조성을 가지며, 전자선 후방 산란 회절(EBSD) 측정에 의한{411}방위 입자(여유도 20도 이내)의 강판면적율이70% 이상을 차지해{111}방위 입자(여유도 20도 이내)의 강판면적율이25% 이하를 차지해 또한 판 두께가 0.10mm~0.50 mm인 무방향성 전기강판. 【선택도】도 3 | 【요약】 【과제】철손이 낮고 또한 자속밀도가 높은 무방향성 전기강판 및 그 제조 방법의 제공. 【해결 수단】질량%로 C:0.0100% 이하, Si:1.50% 이상 5.00%이하, Mn:0.001% 이상 3.000%이하, sol.Al:0.0100% 미만, S:0.0100% 이하, N:0.0100% 이하 및 잔부:Fe 및 불순물을 포함하는 성분 조성을 가지며, 전자선 후방 산란 회절(EBSD) 측정에 의한{411}방위 입자(여유도 20도 이내)의 강판면적율이70% 이상을 차지해{111}방위 입자(여유도 20도 이내)의 강판면적율이25% 이하를 차지해 또한 판 두께가 0.10mm~0.50 mm인 무방향성 전기강판. 【선택도】도 3 | 【청구항1】 질량%로, C: 0.0010% 이상 0.0100%이하, Si:1.50% 이상 5.00%이하, Mn:0.001% 이상 3.000%이하, sol.Al:0.0100% 미만, S:0.0100% 이하, N: 0.0010% 이상 0.0100%이하, 및 잔부:Fe 및 불순물 (으)로 이루어진다 성분 조성을 가지며, 전자선 후방 산란 회절 (EBSD) 측정에 의한{411}방위 입자 (여유도 20도 이내)의 강판면적율이70% 이상을 차지해{111}방위 입자 (여유도 20도 이내)의 강판면적율이 5% 이상 25% 이하를 차지해 또한 판 두께가 0.10mm~0.50mm인 무방향성 전기강판. | 【청구항1】 질량%로, C: 0.0010% 이상 0.0100%이하, Si:1.50% 이상 5.00%이하, Mn:0.001% 이상 3.000%이하, sol.Al:0.0100% 미만, S:0.0100% 이하, N: 0.0010% 이상 0.0100%이하, 및 잔부:Fe 및 불순물 (으)로 이루어진다 성분 조성을 가지며, 전자선 후방 산란 회절 (EBSD) 측정에 의한{411}방위 입자 (여유도 20도 이내)의 강판면적율이70% 이상을 차지해{111}방위 입자 (여유도 20도 이내)의 강판면적율이 5% 이상 25% 이하를 차지해 또한 판 두께가 0.10mm~0.50mm인 무방향성 전기강판. | 【청구항1】 질량%로, C: 0.0010% 이상 0.0100%이하, Si:1.50% 이상 5.00%이하, Mn:0.001% 이상 3.000%이하, sol.Al:0.0100% 미만, S:0.0100% 이하, N: 0.0010% 이상 0.0100%이하, 및 잔부:Fe 및 불순물 (으)로 이루어진다 성분 조성을 가지며, 전자선 후방 산란 회절 (EBSD) 측정에 의한{411}방위 입자 (여유도 20도 이내)의 강판면적율이70% 이상을 차지해{111}방위 입자 (여유도 20도 이내)의 강판면적율이 5% 이상 25% 이하를 차지해 또한 판 두께가 0.10mm~0.50mm인 무방향성 전기강판. | 【청구항1】 질량%로, C: 0.0010% 이상 0.0100%이하, Si:1.50% 이상 5.00%이하, Mn:0.001% 이상 3.000%이하, sol.Al:0.0100% 미만, S:0.0100% 이하, N: 0.0010% 이상 0.0100%이하, 및 잔부:Fe 및 불순물 (으)로 이루어진다 성분 조성을 가지며, 전자선 후방 산란 회절 (EBSD) 측정에 의한{411}방위 입자 (여유도 20도 이내)의 강판면적율이70% 이상을 차지해{111}방위 입자 (여유도 20도 이내)의 강판면적율이 5% 이상 25% 이하를 차지해 또한 판 두께가 0.10mm~0.50mm인 무방향성 전기강판. | 4 | 2020-030753 | 2020-02-26 | 2021-134383 | 2021-09-13 | 7492114 | 2024-05-21 | NIPPON STEEL CORP | 村川 鉄州 ¦ 屋鋪 裕義 ¦ 脇坂 岳顕 |  |  |  | 7 | JP7172100B2 ¦ JP7040109B2 ¦ JP6414172B2(BE) ¦ JP5388506B2(BE) ¦ JP1999-189850A(BE) ¦ JP1995-116513B2(BE) ¦ JP1981-087627A(BE) | 4 | JP7636703B2 ¦ JP7640924B2 ¦ JP7640925B2 ¦ JP7640926B2 | 17859226 | JP7492114B2 | 1 | 등록 | NIPPON STEEL CORP | 2724098000021
KR | KR | P | A |  | 무방향성 전기 강판 및 무방향성 전기 강판의 제조 방법 |  | 본 발명의 일 실시예에 따른 무방향성 전기 강판의 제조 방법은 반제품을 재가열하는 준비 단계, 반제품을 열간 압연하여 열연 강판을 형성하는 열간 압연 단계, 열연 강판을 권취하는 권취 단계, 열연 강판을 소둔 및 산세하는 예비 소둔 단계, 열연 강판을 냉간 압연하여 냉연 강판을 형성하는 냉간 압연 단계, 및 냉연 강판을 소둔 및 코팅하는 최종 소둔 단계를 포함하고, 예비 소둔 단계 직후, 열연 강판은 하기 식 1을 만족한다: [식 1] GS1/GS2 > 0.85 |  | 반제품을 재가열하는 준비 단계; 상기 반제품을 열간 압연하여 열연 강판을 형성하는 열간 압연 단계; 상기 열연 강판을 권취하는 권취 단계; 상기 열연 강판을 소둔 및 산세하는 예비 소둔 단계: 상기 열연 강판을 냉간 압연하여 냉연 강판을 형성하는 냉간 압연 단계; 및 상기 냉연 강판을 소둔 및 코팅하는 최종 소둔 단계; 를 포함하고, 상기 예비 소둔 단계 직후, 상기 열연 강판은 하기 식 1을 만족하는 무방향성 전기 강판의 제조 방법: [식 1] GS1/GS2 > 0.85 상기 식 1에서, GS1은 상기 열연 강판의 표면층의 결정립 크기이고, GS2는 상기 열연 강판의 중앙층의 결정립 크기이다. |  | 1. 반제품을 재가열하는 준비 단계; 상기 반제품을 열간 압연하여 열연 강판을 형성하는 열간 압연 단계; 상기 열연 강판을 권취하는 권취 단계; 상기 열연 강판을 소둔 및 산세하는 예비 소둔 단계: 상기 열연 강판을 냉간 압연하여 냉연 강판을 형성하는 냉간 압연 단계; 및 상기 냉연 강판을 소둔 및 코팅하는 최종 소둔 단계; 를 포함하고, 상기 예비 소둔 단계 직후, 상기 열연 강판은 하기 식 1을 만족하는 무방향성 전기 강판의 제조 방법: [식 1] GS1/GS2 > 0.85 상기 식 1에서, GS1은 상기 열연 강판의 표면층의 결정립 크기이고, GS2는 상기 열연 강판의 중앙층의 결정립 크기이다. ¦ 10. 반제품을 재가열하는 준비 단계; 상기 반제품을 서로 다른 마찰 계수를 갖는 상부롤 및 하부롤로 열간 압연하여 열연 강판을 형성하는 열간 압연 단계; 및 상기 열연 강판을 소둔 및 산세하는 예비 소둔 단계: 를 포함하고, 상기 예비 소둔 단계 직후, 상기 열연 강판은 하기 식 1을 만족하는 무방향성 전기 강판의 제조 방법: [식 1] GS1/GS2 > 0.85 상기 식 1에서, GS1은 상기 열연 강판의 표면층의 결정립 크기이고, GS2는 상기 열연 강판의 중앙층의 결정립 크기이고, ¦ 17. 중량% 기준으로, C: 0.003 이하, Si: 2 이상 4 이하, Mn: 0.1 이상 0.5 이하, Al: 0.3 이상 0.9 이하, P: 0.015 이하, S: 0.003 이하, N: 0.003, Ti: 0.003 이하, 잔부 철, 및 불가피한 불순물을 포함하고, 하기 식 1을 만족하는 무방향성 전기 강판: [식 1] GS1/GS2 > 0.85 상기 식 1에서, GS1은 상기 무방향성 전기 강판의 표면층의 결정립 크기이고, GS2는 상기 무방향성 전기 강판의 중앙층의 결정립 크기이다. | 20 | 10-2022-0150133 | 2022-11-11 | 10-2024-0069029 | 2024-05-20 |  |  | 현대제철 주식회사 | 조한혁 ¦ 김민성 ¦ 강춘구 |  |  |  | 3 | JP6593190B2(BE) ¦ KR10-2483636B1(BE) ¦ KR10-2016-0061797A(BE) | 0 |  | 102601611 | KR10-2024-0069029A | 1 | 등록 |  | 3524211001055
KR | KR | P | A |  | 자기적 특성이 우수한 무방향성 전기강판 제조방법 및 이에 의해 제조된 무방향성 전기강판 |  | 자기적 특성이 우수한 무방향성 전기강판 제조방법 및 이에 의해 제조된 무방향성 전기강판과 관련한 발명이 개시된다. 한 구체예에서 상기 자기적 특성이 우수한 무방향성 전기강판 제조방법은 실리콘(Si) 0.4~3.5 중량%, 알루미늄(Al) 0 초과 0.05 중량% 이하, 오스테나이트 안정화 원소 0.002~3.5 중량%, 잔부의 철(Fe) 및 기타 불가피한 불순물을 포함하는 슬라브를 이용하여 열연강판을 제조하는 단계; 상기 열연강판을 냉간 압연하여 냉연강판을 제조하는 단계; 및 상기 냉연강판을 냉연소둔하는 단계;를 포함하되, 상기 냉연소둔은 상기 냉연강판을 오스테나이트 단상역 온도까지 승온 및 유지하여 1차 열처리하는 단계; 및 상기 1차 열처리된 냉연강판을 페라이트 및 오스테나이트 이상역 온도까지 냉각 및 유지하여 2차 열처리하는 단계;를 포함한다. |  | 실리콘(Si) 0.4~3.5 중량%, 알루미늄(Al) 0 초과 0.05 중량% 이하, 오스테나이트 안정화 원소 0.002~3.5 중량%, 잔부의 철(Fe) 및 기타 불가피한 불순물을 포함하는 슬라브를 이용하여 열연강판을 제조하는 단계; 상기 열연강판을 냉간 압연하여 냉연강판을 제조하는 단계; 및 상기 냉연강판을 냉연소둔하는 단계;를 포함하되, 상기 냉연소둔은 상기 냉연강판을 오스테나이트 단상역 온도까지 승온 및 유지하여 1차 열처리하는 단계; 및 상기 1차 열처리된 냉연강판을 페라이트 및 오스테나이트 이상역 온도까지 냉각 및 유지하여 2차 열처리하는 단계;를 포함하는 것을 특징으로 하는 무방향성 전기강판 제조방법. |  | 1. 실리콘(Si) 0.4~3.5 중량%, 알루미늄(Al) 0 초과 0.05 중량% 이하, 오스테나이트 안정화 원소 0.002~3.5 중량%, 잔부의 철(Fe) 및 기타 불가피한 불순물을 포함하는 슬라브를 이용하여 열연강판을 제조하는 단계; 상기 열연강판을 냉간 압연하여 냉연강판을 제조하는 단계; 및 상기 냉연강판을 냉연소둔하는 단계;를 포함하되, 상기 냉연소둔은 상기 냉연강판을 오스테나이트 단상역 온도까지 승온 및 유지하여 1차 열처리하는 단계; 및 상기 1차 열처리된 냉연강판을 페라이트 및 오스테나이트 이상역 온도까지 냉각 및 유지하여 2차 열처리하는 단계;를 포함하는 것을 특징으로 하는 무방향성 전기강판 제조방법. ¦ 9. 실리콘(Si) 0.4~3.5 중량%, 알루미늄(Al) 0 초과 0.05 중량% 이하, 오스테나이트 안정화 원소 0.002~3.5 중량%, 잔부의 철(Fe) 및 기타 불가피한 불순물을 포함하며, 미세조직이 페라이트를 포함하는 것을 특징으로 하는 무방향성 전기강판. | 12 | 10-2022-0149172 | 2022-11-10 | 10-2024-0068106 | 2024-05-17 |  |  | 현대제철 주식회사 | 안용근 ¦ 유성현 |  |  |  | 8 | JP1986-231120A(BE) ¦ KR10-2271303B1 ¦ KR10-1918720B1 ¦ KR10-1703071B1 ¦ KR10-1596448B1(BE) ¦ KR10-2015-0062246A ¦ KR10-1507942B1 ¦ KR10-1203791B1 | 0 |  | 105378014 | CN120153115A ¦ EP4617394A1 ¦ IN202517043570 ¦ KR10-2024-0068106A ¦ WOWO2024-101709A1 | 5 | 거절 |  | 3524211000536
JP | JP | P | B2 | 적층 코어 및 회전 전기기계 | 적층 코어 및 회전 전기기계 | 【요약】 (수정유) 【과제】생산성 저하를 억제하면서 자기 특성을 개선할 수 있는 적층 코어 및 회전 전기기계를 제공한다. 【해결 수단】압연 방향을 가지런히 해 적층 방향으로 제1 전기강판 및 제 2 전기강판을 교대로 적층함으로써 고정자 코어 21을 구성한다. 제1 전기강판 및 제 2 전기강판은 압연 방향, 압연 방향이 이루는 각도가 90도, 45도의 각각의 B50의 특성을 지정 범위의 것으로 한다. 【선택도】도 1 | 【요약】 (수정유) 【과제】생산성 저하를 억제하면서 자기 특성을 개선할 수 있는 적층 코어 및 회전 전기기계를 제공한다. 【해결 수단】압연 방향을 가지런히 해 적층 방향으로 제1 전기강판 및 제 2 전기강판을 교대로 적층함으로써 고정자 코어 21을 구성한다. 제1 전기강판 및 제 2 전기강판은 압연 방향, 압연 방향이 이루는 각도가 90도, 45도의 각각의 B50의 특성을 지정 범위의 것으로 한다. 【선택도】도 1 | 【청구항1】 제1 전기강판 및 제2 전기강판을 가지며, 회전 전기기계의 코어로서 사용되는 적층 코어로서, 상기 제1 전기강판 및 상기 제2 전기강판은 판면끼리가 서로 마주보도록, 한 장 또는 여러 장마다 교대로 위치하고 상기 제1 전기강판 및 상기 제2 전기강판 적층 방향에서 본 경우 상기 제1 전기강판 및 상기 제2 전기강판 압연 방향은 갖추어져 있어 압연 방향의 B50를 B50L, 압연 방향이 이루는 각도가90°의 방향의 B50를 B50C, 압연 방향으로 하는 각도 중 작은 쪽의 각도가45°되는 2개의 방향의 B50 중 한쪽 방향의 B50, 다른 쪽의 방향 B50를 각각 , B50D1, B50D2로 했을 때, 상기 제1 전기강판은 이하의 (A) 식을 충족하고, 상기 제2 전기강판은 이하의 (B) 식을 만족하는 것을 특징으로 하는 적층 코어. (B50L+B50C)/2>(B50D1+B50D2)/2 ···(A) (B50L+B50C)/2<(B50D1+B50D2)/2 ···(B) | 【청구항1】 제1 전기강판 및 제2 전기강판을 가지며, 회전 전기기계의 코어로서 사용되는 적층 코어로서, 상기 제1 전기강판 및 상기 제2 전기강판은 판면끼리가 서로 마주보도록, 한 장 또는 여러 장마다 교대로 위치하고 상기 제1 전기강판 및 상기 제2 전기강판 적층 방향에서 본 경우 상기 제1 전기강판 및 상기 제2 전기강판 압연 방향은 갖추어져 있어 압연 방향의 B50를 B50L, 압연 방향이 이루는 각도가90°의 방향의 B50를 B50C, 압연 방향으로 하는 각도 중 작은 쪽의 각도가45°되는 2개의 방향의 B50 중 한쪽 방향의 B50, 다른 쪽의 방향 B50를 각각 , B50D1, B50D2로 했을 때, 상기 제1 전기강판은 이하의 (A) 식을 충족하고, 상기 제2 전기강판은 이하의 (B) 식을 만족하는 것을 특징으로 하는 적층 코어. (B50L+B50C)/2>(B50D1+B50D2)/2 ···(A) (B50L+B50C)/2<(B50D1+B50D2)/2 ···(B) | 【청구항1】 제1 전기강판 및 제2 전기강판을 가지며, 회전 전기기계의 코어로서 사용되는 적층 코어로서, 상기 제1 전기강판 및 상기 제2 전기강판은 판면끼리가 서로 마주보도록, 한 장 또는 여러 장마다 교대로 위치하고 상기 제1 전기강판 및 상기 제2 전기강판 적층 방향에서 본 경우 상기 제1 전기강판 및 상기 제2 전기강판 압연 방향은 갖추어져 있어 압연 방향의 B50를 B50L, 압연 방향이 이루는 각도가90°의 방향의 B50를 B50C, 압연 방향으로 하는 각도 중 작은 쪽의 각도가45°되는 2개의 방향의 B50 중 한쪽 방향의 B50, 다른 쪽의 방향 B50를 각각 , B50D1, B50D2로 했을 때, 상기 제1 전기강판은 이하의 (A) 식을 충족하고, 상기 제2 전기강판은 이하의 (B) 식을 만족하는 것을 특징으로 하는 적층 코어. (B50L+B50C)/2>(B50D1+B50D2)/2 ···(A) (B50L+B50C)/2<(B50D1+B50D2)/2 ···(B) | 【청구항1】 제1 전기강판 및 제2 전기강판을 가지며, 회전 전기기계의 코어로서 사용되는 적층 코어로서, 상기 제1 전기강판 및 상기 제2 전기강판은 판면끼리가 서로 마주보도록, 한 장 또는 여러 장마다 교대로 위치하고 상기 제1 전기강판 및 상기 제2 전기강판 적층 방향에서 본 경우 상기 제1 전기강판 및 상기 제2 전기강판 압연 방향은 갖추어져 있어 압연 방향의 B50를 B50L, 압연 방향이 이루는 각도가90°의 방향의 B50를 B50C, 압연 방향으로 하는 각도 중 작은 쪽의 각도가45°되는 2개의 방향의 B50 중 한쪽 방향의 B50, 다른 쪽의 방향 B50를 각각 , B50D1, B50D2로 했을 때, 상기 제1 전기강판은 이하의 (A) 식을 충족하고, 상기 제2 전기강판은 이하의 (B) 식을 만족하는 것을 특징으로 하는 적층 코어. (B50L+B50C)/2>(B50D1+B50D2)/2 ···(A) (B50L+B50C)/2<(B50D1+B50D2)/2 ···(B) | 7 | 2019-206810 | 2019-11-15 | 2021-083170 | 2021-05-27 | 7488443 | 2024-05-14 | NIPPON STEEL CORP | 村川 鉄州 ¦ 大杉 保郎 ¦ 上川畑 正仁 |  |  |  | 3 | JP6992652B2 ¦ JP4498154B2(BE) ¦ JP1996-223830A(BE) | 0 |  | 17819600 | JP7488443B2 | 1 | 등록 | NIPPON STEEL CORP | 2724093000011
KR | KR | P | B1 |  | 로터, 로터의 설계 방법 및 로터의 제조 방법 |  | 이 로터는, 자동차의 주행용의 모터에 내장되는 자석 매립식 로터이며, 서로 적층된 강판, 및 적층 방향으로 인접하는 상기 강판을 접착하는 접착층을 갖는 적층 코어와, 상기 적층 코어에 매립된 자석을 구비하고, 상기 로터가 11000rpm으로 회전할 때, 상기 로터의 직경 방향을 향한 상기 적층 코어의 외연의 최대 변위량이 0.1mm 이하이다. |  | 자동차의 주행용의 모터에 내장되는 자석 매립식 로터이며, 서로 적층된 강판, 및 적층 방향으로 인접하는 상기 강판을 접착하는 접착층을 갖는 적층 코어와, 상기 적층 코어에 매립된 자석을 구비하고, 상기 로터가 11000rpm으로 회전할 때, 상기 로터의 직경 방향을 향한 상기 적층 코어의 외연의 최대 변위량이 0.1mm 이하이고, 상기 강판의 항복 응력을 YPR(MPa)로 하고, 상기 접착층의 항복 응력을 YPB(MPa)로 하고, 상기 자동차의 주행 시에 있어서의 최대 회전수를 ω(rpm)로 하였을 때, 하기 (1)식을 충족시키며, 여기서, A=0.105, B=17000, C=17000, D=410, E=30 하기 (2)식을 더 충족시키는, 로터. 0.1×YPR≤YPB≤10×YPR · · ·(2) |  | 1. 자동차의 주행용의 모터에 내장되는 자석 매립식 로터이며, 서로 적층된 강판, 및 적층 방향으로 인접하는 상기 강판을 접착하는 접착층을 갖는 적층 코어와, 상기 적층 코어에 매립된 자석을 구비하고, 상기 로터가 11000rpm으로 회전할 때, 상기 로터의 직경 방향을 향한 상기 적층 코어의 외연의 최대 변위량이 0.1mm 이하이고, 상기 강판의 항복 응력을 YPR(MPa)로 하고, 상기 접착층의 항복 응력을 YPB(MPa)로 하고, 상기 자동차의 주행 시에 있어서의 최대 회전수를 ω(rpm)로 하였을 때, 하기 (1)식을 충족시키며, 여기서, A=0.105, B=17000, C=17000, D=410, E=30 하기 (2)식을 더 충족시키는, 로터. 0.1×YPR≤YPB≤10×YPR · · ·(2) ¦ 6. 자동차의 주행용의 모터에 내장되는 자석 매립식 로터의 설계 방법이며, 상기 로터는, 서로 적층된 강판, 및 적층 방향으로 인접하는 상기 강판을 접착하는 접착층을 갖는 적층 코어와, 상기 적층 코어에 매립된 자석을 구비하고, 상기 설계 방법에서는, 상기 자동차의 주행 시에 있어서의 최대 회전수로 상기 로터가 회전할 때, 상기 로터의 직경 방향을 향한 상기 적층 코어의 외연의 최대 변위량이 0.1mm 이하가 되도록, 상기 강판의 항복 응력 및 상기 접착층의 항복 응력을 설정하고, 상기 강판의 항복 응력을 YPR(MPa)로 하고, 상기 접착층의 항복 응력을 YPB(MPa)로 하고, 상기 최대 회전수를 ω(rpm)로 하였을 때, 하기 (1)식을 충족시키도록 상기 강판의 항복 응력 YPR 및 상기 접착층의 항복 응력 YPB를 설정하며, 여기서, A=0.105, B=17000, C=17000, D=410, E=30 하기 (2)식을 더 충족시키도록 상기 강판의 항복 응력 YPR 및 상기 접착층의 항복 응력 YPB를 설정하는, 로터의 설계 방법. 0.1×YPR≤YPB≤10×YPR · · ·(2) | 5 | 10-2022-7008119 | 2020-10-06 | 10-2022-0045210 | 2022-04-12 | 10-2667253 | 2024-05-14 | 닛폰세이테츠 가부시키가이샤 | 스에나가 신 ¦ 아리타 요시히로 ¦ 오하타 요시후미 ¦ 아라마키 다카시 ¦ 야마모토 슈지 | 2019-185110 | JP | 2019-10-08 | 10 | JP6954195B2(BE) ¦ JP5890476B2(BE) ¦ JP6144533B2(BE) ¦ JP2005-185081A(BE) ¦ JP2005-094940A(BE) ¦ JP4311127B2(BE) ¦ JP2004-088970A(BE) ¦ JP2002-369422A(BE) ¦ JP1992-311127A(BE) ¦ WOWO2019-123885A1(BE) | 0 |  | 106309164 | BR112022002830B1 ¦ CA3153666A1 ¦ CN114402506B ¦ EP4044403A1 ¦ IN493093 ¦ JP2019-185110 ¦ JP7381940B2 ¦ KR10-2667253B1 ¦ MX424254B ¦ MY209477A ¦ RU0002798143C1 ¦ SG11202202639YA ¦ TH2201001582A ¦ TWI788709B ¦ US12126220B2 ¦ US2019-185110 ¦ VN87681A ¦ WOWO2021-070795A1 | 18 | 등록 | 닛폰세이테츠 가부시키가이샤 | 3524212000954
KR | KR | P | B1 |  | 절연 피막 조성물, 이의 제조 방법 및 이를 이용한 전기강판 |  | 금속 질산염 및/또는 금속 아질산염을 첨가하여 제조되는 절연 피막 조성물, 이의 제조 방법 및 이를 이용한 고내후성 전기강판에 대하여 개시한다. 본 발명에 따른 절연 피막 조성물은 금속 인산염(Mx=1~3(H3PO4)y=1~3); 및 유기 수지에 포함되는 관능기가 무기 나노입자로 치환된 유무기 복합재;를 포함하고, 절연 피막 조성물의 에너지 분산 X선 분광 (EDS) 분석 시 에너지 피크의 적분값으로 계산했을 때, 인(P) 원소의 함량 100%에 대하여, 상기 금속(M) 원소의 원소비율이 100~250% 이다. |  | 절연 피막 조성물로서, 금속 인산염(Mx=1~3(H3PO4)y=1~3); 및 유기 수지에 포함되는 관능기가 무기 나노입자로 치환된 유무기 복합재;를 포함하고, 질산 이온(NO3-) 및/또는 아질산 이온(NO2-)을 포함하며, 상기 절연 피막 조성물의 에너지 분산 X선 분광 (EDS) 분석 시 에너지 피크의 적분값으로 계산했을 때, 인(P) 원소의 함량 100%에 대하여, 상기 금속(M) 원소의 원소비율이 100~250%인 절연 피막 조성물. |  | 1. 절연 피막 조성물로서, 금속 인산염(Mx=1~3(H3PO4)y=1~3); 및 유기 수지에 포함되는 관능기가 무기 나노입자로 치환된 유무기 복합재;를 포함하고, 질산 이온(NO3-) 및/또는 아질산 이온(NO2-)을 포함하며, 상기 절연 피막 조성물의 에너지 분산 X선 분광 (EDS) 분석 시 에너지 피크의 적분값으로 계산했을 때, 인(P) 원소의 함량 100%에 대하여, 상기 금속(M) 원소의 원소비율이 100~250%인 절연 피막 조성물. ¦ 6. (a) 금속 수산화물(M(OH)x=1~3), 질산 화합물 및 인산(H3PO4) 수용액을 혼합하여 금속 인산염(Mx=1~3(H3PO4)y=1~3)을 제조하는 단계; 및 (b) 상기 금속 인산염과, 유기 수지에 포함되는 관능기가 무기 나노입자로 치환된 유무기 복합재를 혼합하여 절연 피막 조성물을 제조하는 단계;를 포함하고, 상기 (a) 단계에서, 금속 수산화물과 질산 화합물을 1 : 0.5 ~ 4의 중량비로 혼합하며, 인산(H3PO4) 수용액 100중량부에 대하여, 금속 수산화물과 질산 화합물을 15 ~ 120중량부로 혼합하며, 상기 질산 화합물은 금속 질산염(M(NO3)x=1~3) 및 금속 아질산염(M(NO2)x=1~3) 중 1종 이상을 포함하며, 상기 절연 피막 조성물은 질산 화합물로부터 이온화된 질산 이온(NO3-) 및/또는 아질산 이온(NO2-)을 포함하고, 상기 절연 피막 조성물의 에너지 분산 X선 분광 (EDS) 분석 시 에너지 피크의 적분값으로 계산했을 때, 인(P) 원소의 함량 100%에 대하여, 상기 금속(M) 원소의 원소비율이 100~250%인 절연 피막 조성물의 제조 방법. | 12 | 10-2023-0058176 | 2023-05-04 | 10-2023-0067593 | 2023-05-16 | 10-2666723 | 2024-05-13 | 주식회사 포스코 | 이동규 ¦ 김정우 ¦ 하봉우 ¦ 노태영 ¦ 박경렬 |  |  |  | 2 | JP5978009B2(BE) ¦ KR10-1324260B1(BE) | 0 |  | 25064146 | KR10-2022-0089112A ¦ KR10-2666723B1 | 2 | 등록 | 주식회사 포스코 | 3524204000272
KR | KR | P | A |  | 무방향성 전기강판 제조방법 및 이에 의해 제조된 무방향성 전기강판 |  | 무방향성 전기강판 제조방법 및 이에 의해 제조된 무방향성 전기강판과 관련한 발명이 개시된다. 한 구체예에서 상기 무방향성 전기강판 제조방법은 실리콘(Si) 0.3~2.0 중량%, 망간(Mn) 0.1~0.5 중량%, 알루미늄(Al) 0.2~0.9 중량%, 잔부의 철(Fe) 및 기타 불가피한 불순물을 포함하는 슬라브를 이용하여 열연강판을 제조하는 단계; 상기 열연강판을 1차 냉간압연하여 1차 냉연재를 제조하는 단계; 상기 1차 냉연재를 중간소둔하여 중간소둔재를 제조하는 단계; 상기 중간소둔재를 2차 냉간압연하여 2차 냉연재를 제조하는 단계; 및 상기 2차 냉연재를 최종소둔하는 단계;를 포함한다. |  | 실리콘(Si) 0.3~2.0 중량%, 망간(Mn) 0.1~0.5 중량%, 알루미늄(Al) 0.2~0.9 중량%, 잔부의 철(Fe) 및 기타 불가피한 불순물을 포함하는 슬라브를 이용하여 열연강판을 제조하는 단계; 상기 열연강판을 1차 냉간압연하여 1차 냉연재를 제조하는 단계; 상기 1차 냉연재를 중간소둔하여 중간소둔재를 제조하는 단계; 상기 중간소둔재를 2차 냉간압연하여 2차 냉연재를 제조하는 단계; 및 상기 2차 냉연재를 최종소둔하는 단계;를 포함하되, 상기 1차 냉간압연 및 2차 냉간압연은 각각 하기 식 1의 조건으로 실시되는 것을 특징으로 하는 무방향성 전기강판 제조방법: [식 1] │ε13/ε11│≥ 0.5 (상기 식 1에서, 상기 ε13은 상기 1차 냉연재 또는 2차 냉연재의 전단변형율이며, ε11은 상기 1차 냉연재 또는 2차 냉연재의 평면변형율이다). |  | 1. 실리콘(Si) 0.3~2.0 중량%, 망간(Mn) 0.1~0.5 중량%, 알루미늄(Al) 0.2~0.9 중량%, 잔부의 철(Fe) 및 기타 불가피한 불순물을 포함하는 슬라브를 이용하여 열연강판을 제조하는 단계; 상기 열연강판을 1차 냉간압연하여 1차 냉연재를 제조하는 단계; 상기 1차 냉연재를 중간소둔하여 중간소둔재를 제조하는 단계; 상기 중간소둔재를 2차 냉간압연하여 2차 냉연재를 제조하는 단계; 및 상기 2차 냉연재를 최종소둔하는 단계;를 포함하되, 상기 1차 냉간압연 및 2차 냉간압연은 각각 하기 식 1의 조건으로 실시되는 것을 특징으로 하는 무방향성 전기강판 제조방법: [식 1] │ε13/ε11│≥ 0.5 (상기 식 1에서, 상기 ε13은 상기 1차 냉연재 또는 2차 냉연재의 전단변형율이며, ε11은 상기 1차 냉연재 또는 2차 냉연재의 평면변형율이다). ¦ 10. 실리콘(Si) 0.3~2.0 중량%, 망간(Mn) 0.1~0.5 중량%, 알루미늄(Al) 0.2~0.9 중량%, 잔부의 철(Fe) 및 기타 불가피한 불순물을 포함하며, 미세조직이 페라이트를 포함하는 것을 특징으로 하는 무방향성 전기강판. | 13 | 10-2022-0142720 | 2022-10-31 | 10-2024-0063275 | 2024-05-10 |  |  | 현대제철 주식회사 | 김민성 ¦ 강춘구 ¦ 조한혁 |  |  |  | 7 | JP6402865B2(BE) ¦ KR10-2016-0061797A ¦ KR10-1203791B1 ¦ KR10-1463637B1(BE) ¦ KR10-1077167B1 ¦ KR10-1059215B1 ¦ KR10-0544610B1 | 0 |  | 102598094 | KR10-2024-0063275A | 1 | 심사중 |  | 3524201000154
PCT | PCT | P | A1 | 비 결정립 배향된 금속 전기 강판 스트립 또는 시트 및 비 결정립 배향된 전기 강판 스트립을 제조하기 위한 방법 | NON-GRAIN-ORIENTED METAL ELECTRICAL STEEL STRIP OR SHEET AND METHOD FOR PRODUCING A NON-GRAIN-ORIENTED ELECTRICAL STEEL STRIP | 본 발명은 아래에 명명된 구성 요소로 구성된 비 결정립 배향된 금속 전기 강철 스트립 또는 시트에 관한 것이다, 각각의 경우에서 중량%로 이루어진다, 간단히 말하면: 중량%:C: 0.0005 내지 0.0040;Si:3.2 내지 3.4;Al:0.85 내지 1.05;Mn: 최대 0.2;P: 최대 0.040, 바람직하게는 0.020, S: 최대 0.0030;N: 최대 0.0020;Ti: 최대 0.0040;Mo+Nb+V+Zr+Sb+Sn+Cu+Cr+Ni: 최대 0.1; 잔류 Fe 및 불가피한 불순물. 전기강판 스트립 또는 시트의 두께는 <0.265 mm이다 그리고 0.2%항복강도 Rp0.2 >420 MPa. 본 발명은 추가로 방법 및 사용에 관한 것이다. | The invention relates to a non-grain-oriented metal electrical steel strip or sheet, consisting of the components named below, in each case in percent by weight, in short: wt.%: C: 0.0005 to 0.0040; Si: 3.2 to 3.4; Al: 0.85 to 1.05; Mn: up to 0.2; P: up to 0.040, preferably up to 0.020; S: up to 0.0030; N: up to 0.0020; Ti: up to 0.0040; Mo+Nb+V+Zr+Sb+Sn+Cu+Cr+Ni: up to 0.1; residual Fe and unavoidable impurities. The electrical steel strip or sheet has a thickness of < 0.265 mm and a 0.2% yield strength Rp0.2 > 420 MPa. The invention also relates to a method and to a use. | ZENZ 특허변호사·구텐버그. 제39·D-45128 Esen T00572WO CK 특허청구항 1. 각각 중량%로 구성되는 비-결정립 배향된 금속 전기 강판 또는 시트, 간단히 말하면: 중량%:C: 0.0005 내지 0.0040;Si:3.2 내지 3.4;Al:0.85 내지 1.05;Mn: 최대 0.2;P: 최대 0.040, 바람직하게는 0.020, S: 최대 0.0030;N: 최대 0.0020;Ti: 최대 0.0040;Mo+Nb+V+Zr+Sb+Sn+Cu+Cr+Ni: 최대 0.1; 잔여물 Fe 및 불가피한 불순물, 상기 전기강판 또는 시트의 두께는 <0.265 mm인 것을 특징으로 한다, 바람직하게는 <0.260 mm, 0.2%항복강도 Rp0.2 >420 MPa.2. 제1항에 있어서, C, S, N 및 Ti의 합의 함량은 0.0100 중량%이하인 전기 강판 또는 시트. 3. 상기 항 중 어느 한 항에 있어서, 상기 전기 강판 또는 시트의 두께는 0.230 mm인 전기 강판 또는 시트 0.260 mm, 바람직하게는 0.235 mm 사이이다 0.250mm. 2 4. 상기 항 중 어느 한 항에 있어서, 상기 전기강판 또는 시트의 0.2%항복강도 Rp0.2 >420 MPa.5를 갖는 전기 강판 또는 시트. 상기 항 중 어느 한 항에 있어서, 손실값 P (1.0T; 400Hz)<13.00 W/kg인 전기 강판 또는 시트, 바람직하게 P (1.0T; 400Hz)<12.80W/kg, 특히 P (1.0T; 400Hz)<12.70W/kg은 추가 P (1.5T; 50Hz)<2.3W/kg을 선호한다, 및/또는 P (1.0T; 700Hz)<29W/kg, 및/또는 P (1.0T; 1000Hz)<50W/kg 및/또는 P (1.0T; 2000Hz)<150W/kg.6. 상기 항 중 어느 한 항에 있어서, 편광 J100인 전기 강판 또는 시트; 50Hz >0.970T, 바람직하게는 J100; 50Hz >0.980 T, 특히 바람직한 J100; 50Hz >1,000 T.7. 상기 항 중 어느 한 항에 있어서, 섭씨 50도 온도에서 0.62 μΩm 내지 0.65 μΩm의 전기 저항률을 갖는 전기 강판 또는 시트. 적어도 다음의 공정 단계를 포함하는 비 결정립 배향된 전기 강의 제조를 위한 방법: (A)열간 압연된, 선택적으로 열롤링된 어닐링된 전기 강철을 1 mm 사이의 두께로 제공하는 것 그리고 3 mm, 바람직하게는 1.5 mm 사이이다 그리고 2.5 mm; (B)상기 (A)단계에서 공급된 전기강판의 냉간압연을 0.200 mm 사이의 두께로 하는 것이다 0.300 mm, 바람직하게는 0.200 mm 사이이다 0.265 mm; (C)상기 비배향성 전기강을 얻기 위해 얻어진 냉간스트립을 단계 (A)(B)에 공급된 전기강판의 최종 어닐링 및 냉각한다, 최종 어닐링은 연속 로에서 수행되며, 상기 특정 유입 스트립 장력의 최종 어닐링 동안 7N/mm²이하이다, 바람직하게는 5,3N/mm²이하, 특히 바람직하게는 4,0N/mm²이상, 및/또는 특정 아웃피드 스트립 풀은 4 N/mm²이하이다, 바람직하게는 3,5N/mm²이하, 특히 바람직하게는 3,0N/mm²이하의 9. 제8항에 있어서, 상기 최종 어닐링은 고 어닐링 기간 동안 최종 어닐링 동안 수행되는 방법, 고어닐링 온도는 섭씨 970도 내지 섭씨 1100도, 바람직하게는 섭씨 1000도 내지 섭씨 1060도 사이이다. 제9항에 있어서, 상기 최종 어닐링 (C1)은 섭씨 850도 내지 950도 사이의 온도로 가열되는 것을 특징으로 하는 방법, 4 바람직하게는 섭씨 880도 내지 섭씨 920도, 적어도 40K/s의 가열 속도를 갖는 것, 그리고 나서 (C2)는 5 내지 150 K/s 사이의 가열 속도로 높은 어닐링 온도로 가열된다. 제9항 또는 제10항에 있어서, 상기 어닐링 기간은 10초 내지 90초의 기간인 것을 특징으로 하는 방법. 12. 제8항 내지 제11항 중 어느 한 항에 있어서, 상기 단계 (C)에서 냉간스트립의 냉각은 최대 냉각 속도 25 K/s 속도로 수행되는 것을 특징으로 하는 방법. 제8항 내지 제12항 중 어느 한 항에 있어서, 상기 단계 (C)의 어닐링은 부피에 의해 적어도 70%H2의 어닐링 분위기에서 수행되는 것을 특징으로 하는 방법, 및/또는 Tp <0도 (섭씨 14도)의 이슬점. 제8항 내지 제13항 중 어느 한 항에 있어서, 상기 (A)단계에서 제공된 전기강이 이루어지는 것을 특징으로 하는 방법: 다음의 구성 요소들, 각각의 중량%, 간단히 말하면: 중량%:C: 0.0005 최대 0.0040;Si:3.2 내지 3.4;Al:0.85 내지 1.05;Mn: 최대 0.2;P: 최대 0.040, 바람직하게는 0.020, S: 최대 0.0030;N: 최대 0.0020; 5 Ti: 최대 0.0040Mo+Nb+V+Zr+Sb+Cu+Cu+Ni: 최대 0.1; 잔류 Fe 및 불가피한 불순물; 바람직하게는 최대 0.0100 중량%의 C, S, N 및 Ti의 합의 함량을 가지고 있다. 15. 제8항 내지 제14항에 있어서, 냉간압연이 단계 (B)에서 0.230 mm 사이의 두께로 수행되는 것을 특징으로 하는 방법 0.260 mm, 바람직하게는 0.235 mm 사이이다 0.250mm. 16. 제8항 내지 제15항 중 어느 한 항에 따른 방법에 의해 얻어진 전기강판. 17. 제1항 내지 제7항 중 어느 한 항에 따른 전기 강판 또는 시트 중 전기 기계의 구성요소로서 사용되는 컷 아웃 펀칭의 라멜라로서 사용된다, 특히 전기 기계의 고정자 또는 회전자의 구성요소이다. | ZENZ Patent Attorneys · Gutenbergstr. 39 · D-45128 Essen T00572WO CK Patent claims 1. Non-grain-oriented metallic electrical steel or sheet, consisting of the following components, each in percent by weight, in short: wt.-%: C: 0.0005 to 0.0040; Si: 3.2 to 3.4; Al: 0.85 to 1.05; Mn: up to 0.2; P: up to 0.040, preferably up to 0.020; S: up to 0.0030; N: up to 0.0020; Ti: up to 0.0040; Mo+Nb+V+Zr+Sb+Sn+Cu+Cr+Ni: up to 0.1; Residue Fe and unavoidable impurities, characterised by the fact that the electrical steel or sheet has a thickness < 0.265 mm, preferably < 0.260 mm, and a 0.2 % yield strength Rp0.2 > 420 MPa. 2. Electrical steel or sheet according to claim 1, wherein the content of the sum of C, S, N and Ti is not more than 0.0100% by weight. 3. Electrical steel or sheet according to any of the preceding claims, wherein the thickness of the electrical steel or sheet is between 0.230 mm and 0.260 mm, preferably between 0.235 mm and 0.250 mm. 2 4. Electrical steel or sheet according to any of the preceding claims, wherein the electrical steel or sheet has a 0.2 % yield strength Rp0.2 > 420 MPa. 5. Electrical steel or sheet according to any of the preceding claims, wherein loss values P(1.0T; 400Hz) < 13.00 W/kg, preferably P(1.0T; 400Hz) < 12.80 W/kg, especially P(1.0T; 400Hz) < 12.70 W/kg, prefers additional P(1.5T; 50Hz) < 2.3 W/kg, and/or P(1.0T; 700Hz) < 29 W/kg, and/or P(1.0T; 1000Hz) < 50 W/kg, and/or P(1.0T; 2000Hz) < 150 W/kg. 6. Electrical steel or sheet according to any of the preceding claims, wherein it is a polarization J100; 50Hz > 0.970 T, preferably J100; 50Hz > 0.980 T, especially preferred J100; 50Hz > 1,000 T. 7. Electrical steel or sheet according to any of the preceding claims, having an electrical resistivity between 0.62 μΩm and 0.65 μΩm at a temperature of 50 degrees Celsius. 8. Method for the production of a non-grain oriented electrical steel, 3 comprising at least the following process steps: (A) Providing a hot-rolled, optionally hot-rolled annealed electrical steel, with a thickness between 1 mm and 3 mm, preferably between 1.5 mm and 2.5 mm; (B) Cold rolling of the electrical steel supplied in step (A) to a thickness between 0.200 mm and 0.300 mm, preferably between 0.200 mm and 0.265 mm; (C) Final annealing and cooling of the electrical steel supplied in step (A) (B) the cold strip obtained to obtain the non-oriented electrical steel, the final annealing being carried out in a continuous furnace, wherein during the final annealing the specific inlet strip tension is not more than 7 N/mm², preferably not more than 5,3 N/mm², especially preferably not more than 4,0 N/mm², and/or the specific outfeed strip pull is not more than 4 N/mm², preferably not more than 3,5 N/mm², especially preferably not more than 3,0 N/mm². 9. A method according to claim 8, characterized in that the final annealing, wherein during the final annealing during a high-annealing period, a high-annealing temperature is between 970 degrees Celsius and 1100 degrees Celsius, preferably between 1000 degrees Celsius and 1060 degrees Celsius. 10. The method of claim 9, characterized in that the final annealing (C1) is heated to a temperature between 850 degrees Celsius and 950 degrees Celsius, 4 preferably between 880 degrees Celsius and 920 degrees Celsius, with a heating rate of at least 40 K/s, and then (C2) is heated to the high annealing temperature at a heating rate of between 5 and 150 K/s. 11. The method of claim 9 or claim 10, characterized in that the annealing period is a period of 10 seconds to 90 seconds. 12. A method according to any one of claims 8 to 11, characterized in that the cooling of the cold strip in step (C) to room temperature is carried out at a maximum cooling rate of 25 K/s. 13. A method according to any one of claims 8 to 12, characterized in that the annealing of step (C) is carried out in an annealing atmosphere of at least 70 percent H2 by volume, and/or at a dew point of Tp < 0 degrees Celsius. 14. A method according to any one of claims 8 to 13, characterized in that the electrical steel provided in step (A) consists of: the following components, each in weight percent, in short: wt.-%: C: 0.0005 up to 0.0040; Si: 3.2 to 3.4; Al: 0.85 to 1.05; Mn: up to 0.2; P: up to 0.040, preferably up to 0.020; S: up to 0.0030; N: up to 0.0020; 5 Ti: up to 0.0040 Mo+Nb+V+Zr+Sb+Sn+Cu+Cr+Ni: up to 0.1; Residual Fe and unavoidable impurities; preferably with a content of the sum of C, S, N and Ti of a maximum of 0.0100 % by weight. 15. A process according to any one of claims 8 to 14, characterized in that cold rolling is carried out in step (B) to a thickness between 0.230 mm and 0.260 mm, preferably between 0.235 mm and 0.250 mm. 16. Electrical steel obtained by a process according to any one of claims 8 to 15. 17. Use as a lamella of a cut-out punched out of the electrical steel or sheet according to one of claims 1 to 7. which is used as a component of an electrical machine, in particular as a component of a stator or a rotor of an electric machine. |  |  |  | PCT-EP2023-078513 | 2023-10-13 | WO2024-094410 | 2024-05-10 |  |  | THYSSENKRUPP STEEL EUROPE AG | MATOS COSTA, Aleksander ¦ FISCHER, Olaf ¦ VIDOVIC, Anton ¦ MACHALITZA, Karsten ¦ GÖTTEN, Marius | 10-2022-129243 | DE | 2022-11-04 |  |  |  |  | 105155058 | DE10-2022-129243A1 ¦ EP4612334A1 ¦ WOWO2024-094410A1 | 3 |  |  | 6024019002210
JP | JP | P | B2 | 전기강판용 코팅 조성물, 전기강판, 적층 코어 및 회전 전기기계 | 전기강판용 코팅 조성물, 전기강판, 적층 코어 및 회전 전기기계 | 【요약】 【과제】적층 코어의 자기 특성과 구동 시의 고온 상태에서도 전기강판끼리의 접착 강도를 유지할 수 있는 내열성을 양립할 수 있는 전기강판용 코팅 조성물, 그것을 이용한 전기강판, 적층 코어 및 회전 전기기계의 제공을 과제로 한다. 【해결 수단】적층 코어에 이용하는 전기강판이 전기강판용 코팅 조성물이 도포되어서 이루어진 절연 피막 3에 의해 모재 강판 2의 표면이 피복된 전기강판이며 상기 전기강판용 코팅 조성물은 에폭시 수지 및 에폭시 수지 경화제에 우레탄 프리폴리머가 특정 비율로 배합되고 상기 우레탄 프리폴리머가 디이소시아네이트와 폴리에테르 폴리올과의 반응물 및 디이소시아네이트와 폴리에스테르 폴리올과의 반응물 중 어느 한쪽 또는 양쪽 모두를 함유하고 말단에 이소시아네이트기 또는 수산기 중 하나를 가지며, 수평균 분자량이 2000 이상 50000 이하이다. 【선택도】도 5 | 【요약】 【과제】적층 코어의 자기 특성과 구동 시의 고온 상태에서도 전기강판끼리의 접착 강도를 유지할 수 있는 내열성을 양립할 수 있는 전기강판용 코팅 조성물, 그것을 이용한 전기강판, 적층 코어 및 회전 전기기계의 제공을 과제로 한다. 【해결 수단】적층 코어에 이용하는 전기강판이 전기강판용 코팅 조성물이 도포되어서 이루어진 절연 피막 3에 의해 모재 강판 2의 표면이 피복된 전기강판이며 상기 전기강판용 코팅 조성물은 에폭시 수지 및 에폭시 수지 경화제에 우레탄 프리폴리머가 특정 비율로 배합되고 상기 우레탄 프리폴리머가 디이소시아네이트와 폴리에테르 폴리올과의 반응물 및 디이소시아네이트와 폴리에스테르 폴리올과의 반응물 중 어느 한쪽 또는 양쪽 모두를 함유하고 말단에 이소시아네이트기 또는 수산기 중 하나를 가지며, 수평균 분자량이 2000 이상 50000 이하이다. 【선택도】도 5 | 【청구항1】 에폭시 수지와 에폭시 수지 경화제와 우레탄 프리폴리머를 함유하고 상기 우레탄 프리폴리머는 디이소시아네이트와 폴리에테르 폴리올과의 반응물 및 디이소시아네이트와 폴리에스테르 폴리올과의 반응물 중 어느 한 쪽 또는 양쪽 모두를 함유하고 상기 우레탄 프리폴리머는 말단에 이소시아네이트기 또는 수산기 중 하나를 가지며, 수평균 분자량이 2000 이상 50000이하에서 , 상기 우레탄 프리폴리머의 함유량이 상기 에폭시 수지 100질량부에 대해 5질량부 이상 40질량부 이하인 전기강판용 코팅 조성물. | 【청구항1】 에폭시 수지와 에폭시 수지 경화제와 우레탄 프리폴리머를 함유하고 상기 우레탄 프리폴리머는 디이소시아네이트와 폴리에테르 폴리올과의 반응물 및 디이소시아네이트와 폴리에스테르 폴리올과의 반응물 중 어느 한 쪽 또는 양쪽 모두를 함유하고 상기 우레탄 프리폴리머는 말단에 이소시아네이트기 또는 수산기 중 하나를 가지며, 수평균 분자량이 2000 이상 50000이하에서 , 상기 우레탄 프리폴리머의 함유량이 상기 에폭시 수지 100질량부에 대해 5질량부 이상 40질량부 이하인 전기강판용 코팅 조성물. | 【청구항1】 에폭시 수지와 에폭시 수지 경화제와 우레탄 프리폴리머를 함유하고 상기 우레탄 프리폴리머는 디이소시아네이트와 폴리에테르 폴리올과의 반응물 및 디이소시아네이트와 폴리에스테르 폴리올과의 반응물 중 어느 한 쪽 또는 양쪽 모두를 함유하고 상기 우레탄 프리폴리머는 말단에 이소시아네이트기 또는 수산기 중 하나를 가지며, 수평균 분자량이 2000 이상 50000이하에서 , 상기 우레탄 프리폴리머의 함유량이 상기 에폭시 수지 100질량부에 대해 5질량부 이상 40질량부 이하인 전기강판용 코팅 조성물. | 【청구항1】 에폭시 수지와 에폭시 수지 경화제와 우레탄 프리폴리머를 함유하고 상기 우레탄 프리폴리머는 디이소시아네이트와 폴리에테르 폴리올과의 반응물 및 디이소시아네이트와 폴리에스테르 폴리올과의 반응물 중 어느 한 쪽 또는 양쪽 모두를 함유하고 상기 우레탄 프리폴리머는 말단에 이소시아네이트기 또는 수산기 중 하나를 가지며, 수평균 분자량이 2000 이상 50000이하에서 , 상기 우레탄 프리폴리머의 함유량이 상기 에폭시 수지 100질량부에 대해 5질량부 이상 40질량부 이하인 전기강판용 코팅 조성물. | 4 | 2020-104241 | 2020-06-17 | 2021-195606 | 2021-12-27 | 7485931 | 2024-05-09 | NIPPON STEEL CORP | 竹田 和年 ¦ 高谷 真介 ¦ 福地 美菜子 ¦ 田中 一郎 |  |  |  | 4 | CN105860627A(BE) ¦ JP5590406B2(BE) ¦ JP2735988B2(BE) ¦ US2007-0087201A1(BE) | 0 |  | 17906904 | JP7485931B2 | 1 | 등록 | NIPPON STEEL CORP | 2724090000069
KR | KR | P | A |  | 무방향성 전기 강판 및 이의 제조 방법 |  | 본 발명의 일 실시예는 무방향성 전기 강판으로서, 중량%로, 탄소(C): 0% 초과 0.003% 이하, 실리콘(Si): 0.6% 이상 1.0% 미만, 알루미늄(Al): 0.32% 초과 0.5% 이하, 망간(Mn): 0.2% 이상 0.31% 이하, 인(P): 0.03% 초과 0.5% 이하, 황(S): 0% 초과 0.003% 미만, 질소(N): 0% 초과 0.003% 미만, 티타늄(Ti): 0% 초과 0.003% 미만, 잔부의 철(Fe) 및 불가피한 불순물을 포함하고, 상기 실리콘(Si) 및 인(P)은 하기 식 1을 만족하는, 무방향성 전기 강판 및 이의 제조방법을 개시한다. <식 1> 0.2 < [P]/[Si] <0.4 (여기서, 상기 [P] 및 [Si]는 각각 무방향성 전기 강판에 포함된 인(P) 및 실리콘(Si)의 중량%를 의미한다.) |  | 무방향성 전기 강판으로서, 중량%로, 탄소(C): 0% 초과 0.003% 이하, 실리콘(Si): 0.6% 이상 1.0% 미만, 알루미늄(Al): 0.32% 초과 0.5% 이하, 망간(Mn): 0.2% 이상 0.31% 이하, 인(P): 0.03% 초과 0.5% 이하, 황(S): 0% 초과 0.003% 미만, 질소(N): 0% 초과 0.003% 미만, 티타늄(Ti): 0% 초과 0.003% 미만, 잔부의 철(Fe) 및 불가피한 불순물을 포함하고, 상기 실리콘(Si) 및 인(P)은 하기 식 1을 만족하는, 무방향성 전기 강판. <식 1> 0.2 < [P]/[Si] <0.4 (여기서, 상기 [P] 및 [Si]는 각각 무방향성 전기 강판에 포함된 인(P) 및 실리콘(Si)의 중량%를 의미한다.) |  | 1. 무방향성 전기 강판으로서, 중량%로, 탄소(C): 0% 초과 0.003% 이하, 실리콘(Si): 0.6% 이상 1.0% 미만, 알루미늄(Al): 0.32% 초과 0.5% 이하, 망간(Mn): 0.2% 이상 0.31% 이하, 인(P): 0.03% 초과 0.5% 이하, 황(S): 0% 초과 0.003% 미만, 질소(N): 0% 초과 0.003% 미만, 티타늄(Ti): 0% 초과 0.003% 미만, 잔부의 철(Fe) 및 불가피한 불순물을 포함하고, 상기 실리콘(Si) 및 인(P)은 하기 식 1을 만족하는, 무방향성 전기 강판. <식 1> 0.2 < [P]/[Si] <0.4 (여기서, 상기 [P] 및 [Si]는 각각 무방향성 전기 강판에 포함된 인(P) 및 실리콘(Si)의 중량%를 의미한다.) ¦ 8. 중량%로, 탄소(C): 0% 초과 0.003% 이하, 실리콘(Si): 0.6% 이상 1.0% 미만, 알루미늄(Al): 0.32% 초과 0.5% 이하, 망간(Mn): 0.2% 이상 0.31% 이하, 인(P): 0.03% 초과 0.5% 이하, 황(S): 0% 초과 0.003% 미만, 질소(N): 0% 초과 0.003% 미만, 티타늄(Ti): 0% 초과 0.003% 미만, 잔부의 철(Fe) 및 불가피한 불순물을 포함하는 슬라브를 준비하는 단계; 상기 슬라브를 가열한 후 열간 압연하여 열연판을 형성하는 단계; 상기 열연판을 냉간 압연하여 냉연판을 형성하는 단계; 및 상기 냉연판을 최종 소둔하여 최종 소둔판을 형성하는 단계;를 포함하고, 상기 슬라브에 포함된 실리콘(Si) 및 인(P)은 하기 식 1을 만족하는, 무방향성 전기 강판의 제조 방법. <식 1> 0.2 < [P]/[Si] <0.4 (여기서, 상기 [P] 및 [Si]는 각각 무방향성 전기 강판에 포함된 인(P) 및 실리콘(Si)의 중량%를 의미한다.) | 10 | 10-2022-0141614 | 2022-10-28 | 10-2024-0060239 | 2024-05-08 |  |  | 현대제철 주식회사 | 첸 레이 ¦ 강춘구 ¦ 이강노 ¦ 이승태 |  |  |  | 13 | JP6724478B2(BE) ¦ KR10-2045653B1 ¦ KR10-2103856B1 ¦ KR10-1961057B1 ¦ KR10-1630427B1 ¦ KR10-1633249B1 ¦ KR10-1921008B1 ¦ KR10-2016-0061797A ¦ KR10-2015-0074930A ¦ KR10-1596448B1 ¦ KR10-2014-0133101A ¦ KR10-2014-0058935A ¦ KR10-0973627B1 | 0 |  | 102596186 | KR10-2024-0060239A | 1 | 심사중 |  | 3524193000580
KR | KR | P | A |  | 무방향성 전기강판 및 그 제조 방법 |  | 본 발명의 일 실시예에 따른 무방향성 전기강판은 탄소(C): 0 초과 0.005 중량% 이하, 실리콘(Si): 2.0 ~ 4.0 중량%, 망간(Mn): 0.1 ~ 0.5 중량%, 알루미늄(Al): 0.3 ~ 0.9 중량%, 인(P): 0 초과 0.015 중량% 이하, 황(S): 0 초과 0.005 중량% 이하, 질소(N): 0 초과 0.005 중량% 이하, 티타늄(Ti): 0 초과 0.005 중량% 이하 및 나머지 철(Fe)과 기타 불가피한 불순물을 포함하는 무방향성 전기강판이며, 상기 무방향성 전기강판의 표면부 및 중심부에서 전단변형률(ε13)과 평면변형률(ε11)의 비율(ε13 /ε11)이 0.5보다 크며, 압연방향을 기준으로 방위각이 0도, 30도, 60도 및 90도에서 각각 측정한 철손(W10/400)의 평균값이 14W/Kg 미만이며, 표준편차가 1.0 미만이다. |  | 탄소(C): 0 초과 0.005 중량% 이하, 실리콘(Si): 2.0 ~ 4.0 중량%, 망간(Mn): 0.1 ~ 0.5 중량%, 알루미늄(Al): 0.3 ~ 0.9 중량%, 인(P): 0 초과 0.015 중량% 이하, 황(S): 0 초과 0.005 중량% 이하, 질소(N): 0 초과 0.005 중량% 이하, 티타늄(Ti): 0 초과 0.005 중량% 이하 및 나머지 철(Fe)과 기타 불가피한 불순물을 포함하는 무방향성 전기강판이며, 상기 무방향성 전기강판의 표면부 및 중심부에서 전단변형률(ε13)과 평면변형률(ε11)의 비율(ε13 /ε11)이 0.5보다 크며, 압연방향을 기준으로 방위각이 0도, 30도, 60도 및 90도에서 각각 측정한 철손(W10/400)의 평균값이 14W/Kg 미만이며, 표준편차가 1.0 미만인 것을 특징으로 하는, 무방향성 전기강판. |  | 1. 탄소(C): 0 초과 0.005 중량% 이하, 실리콘(Si): 2.0 ~ 4.0 중량%, 망간(Mn): 0.1 ~ 0.5 중량%, 알루미늄(Al): 0.3 ~ 0.9 중량%, 인(P): 0 초과 0.015 중량% 이하, 황(S): 0 초과 0.005 중량% 이하, 질소(N): 0 초과 0.005 중량% 이하, 티타늄(Ti): 0 초과 0.005 중량% 이하 및 나머지 철(Fe)과 기타 불가피한 불순물을 포함하는 무방향성 전기강판이며, 상기 무방향성 전기강판의 표면부 및 중심부에서 전단변형률(ε13)과 평면변형률(ε11)의 비율(ε13 /ε11)이 0.5보다 크며, 압연방향을 기준으로 방위각이 0도, 30도, 60도 및 90도에서 각각 측정한 철손(W10/400)의 평균값이 14W/Kg 미만이며, 표준편차가 1.0 미만인 것을 특징으로 하는, 무방향성 전기강판. ¦ 5. (a) 탄소(C): 0 초과 0.005 중량% 이하, 실리콘(Si): 2.0 ~ 4.0 중량%, 망간(Mn): 0.1 ~ 0.5 중량%, 알루미늄(Al): 0.3 ~ 0.9 중량%, 인(P): 0 초과 0.015 중량% 이하, 황(S): 0 초과 0.005 중량% 이하, 질소(N): 0 초과 0.005 중량% 이하, 티타늄(Ti): 0 초과 0.005 중량% 이하 및 나머지 철(Fe)과 기타 불가피한 불순물로 이루어진 강재를 제공하는 단계; (b) 상기 강재를 열간압연하는 단계; (c) 상기 열간압연된 강재에 대하여 제 1 냉간압연하는 단계; (d) 상기 제 1 냉간압연된 강재에 대하여 중간 소둔 처리를 수행하는 단계; (e) 상기 중간 소둔 처리된 강재에 대하여 제 2 냉간압연하는 단계; 및 (f) 상기 제 2 냉간압연된 강재에 대하여 최종 소둔 처리를 수행하는 단계;를 포함하되, 상기 제 1 냉간압연하는 단계 및 상기 제 2 냉간압연하는 단계는 상기 강재의 표면부 및 중심부에서 전단변형률(ε13)과 평면변형률(ε11)의 비율(ε13 /ε11)이 0.5보다 크도록 수행하는 것을 특징으로 하는, 무방향성 전기강판의 제조 방법. | 10 | 10-2022-0140714 | 2022-10-27 | 10-2024-0059450 | 2024-05-07 |  |  | 현대제철 주식회사 | 김민성 ¦ 강춘구 ¦ 오규진 |  |  |  | 11 | JP6794704B2 ¦ JP3308518B2(BE) ¦ KR10-2438474B1 ¦ KR10-2533366B1 ¦ KR10-2516331B1 ¦ KR10-2045653B1 ¦ KR10-2015-0009612A ¦ KR10-1661897B1 ¦ KR10-2015-0075250A ¦ KR10-1463637B1(BE) ¦ KR10-0865317B1 | 0 |  | 102595210 | KR10-2024-0059450A | 1 | 심사중 |  | 3524191001430
PCT | PCT | P | A1 | 무방향성 전기강판 및 그 제조 방법 및 모터 코어 | NON-ORIENTED ELECTROMAGNETIC STEEL SHEET AND PRODUCTION METHOD THEREFOR, AND MOTOR CORE | 회전자 코어에 적합한 양호한 피로 특성을 갖는 고강도무방향성 전기강판과 고정자 코어에 적합한 우수한 자기 특성을 갖는 무방향성 전기강판을 제공한다. 질량%로, C:0.01% 이하, Si:2.0% 이상 4.5% 미만, Mn:0.05% 이상 5.00%이하, P:0.1% 이하, S:0.01% 이하, Al:3.0% 이하 및 N:0.005% 이하를 포함하고 Si+Al가 4.5% 미만이며 잔부가 Fe 및 불가피한 불순물인 성분 조성을 가지며, 강판 중의 결정립에 대해, 평균 결정립 지름 X1가 50μm이하이며 결정립 지름 분포의 표준 편차 S1가 S1/X1<0.75 를 충족하고, 또한 결정립 지름 분포의 첨도 K1가 20.0이하인 무방향성 전기강판이다. | Provided are: a high-strength non-oriented electromagnetic steel sheet having good fatigue characteristics suitable for a rotor core; and a non-oriented electromagnetic steel sheet having excellent magnetic characteristics suitable for a stator core. This non-oriented electromagnetic steel sheet has a component composition which contains, in terms of mass%, at most 0.01% of C, 2.0-4.5% (exclusive of 4.5) of Si, 0.05-5.00% of Mn, at most 0.1% of P, at most 0.01% of S, at most 3.0% of Al, and at most 0.005% of N, with less than 4.5% of Si+Al and the remainder consisting of Fe and inevitable impurities, wherein the average crystal grain diameter X1 of the crystal grains in the steel sheet is at most 50 μm, the standard deviation S1 of the crystal grain diameter distribution satisfies S1/X1<0.75, and the kurtosis K1 of the crystal grain diameter distribution is at most 20.0. | 무방향성 전기강판으로서, 질량%로, C:0.01% 이하, Si:2.0% 이상 4.5% 미만, Mn:0.05% 이상 5.00%이하, P:0.1% 이하, S:0.01% 이하, Al:3.0% 이하 및 N:0.0050% 이하를 포함하고 Si+Al가 4.5% 미만이며 잔부가 Fe 및 불가피한 불순물인 성분 조성을 가지며, 강판 중의 결정립에 대해, 평균 결정립 지름 X1가 50μm이하이며 결정립 지름 분포의 표준 편차 S1가 다음 식 (1) :S1/X1<0.75 …(1)를 충족하고, 또한 결정립 지름 분포의 첨도 K1가 20.0이하임을 특징으로 하는 무방향성 전기강판. | It is a non-oriented electrical steel sheet, In mass %, C: 0.01% or less, Si: 2.0% or more and less than 4.5%, Mn: 0.05% or more and 5.00% or less, P: not more than 0.1%, S: not more than 0.01%, Al: less than or equal to 3.0% and N: 0.0050% or less , Si + Al is less than 4.5%, and the residual part is Fe and unavoidable impurities, For the grains in the steel plate, the average grain size X1 is 50 μm or less, and the standard deviation S1 of the grain size distribution is the following equation (1): S1/X1<0.75 … (1) A non-oriented electrical steel sheet characterized by a kurtosis K1 of the grain size distribution of 20.0 or less. |  |  |  | PCT-JP2022-040033 | 2022-10-26 | WO2024-089827 | 2024-05-02 |  |  | JFE STEEL CORPORATION | TANAKA Takaaki ¦ OKUBO Tomoyuki ¦ ZAIZEN Yoshiaki ¦ MIYAMOTO Yukino | [7 empty] | 105234193 | CN120077155A ¦ EP4603605A1 ¦ IN202517039989 ¦ JP7231133B1 ¦ KR10-2025-0079019A ¦ MXMX/a/2025/004810A ¦ TWI837908B ¦ VN115402A ¦ WOWO2024-089827A1 | 9 |  |  | 6024018003029
PCT | PCT | P | A1 | 무방향성 전기강판 및 그 제조 방법 | NON-ORIENTED ELECTROMAGNETIC STEEL SHEET AND METHOD FOR MANUFACTURING SAME | 회전자 코어에 적합한 양호한 피로 특성을 가지며, 게다가 고정자 코어에 적합한 우수한 자기 특성을 갖는 무방향성 전기강판을 제공한다. 질량%로, C:0.01% 이하, Si:2.0% 이상 4.5% 미만, Mn:0.05% 이상 5.00%이하, P:0.1% 이하, S:0.01% 이하, Al:3.0% 이하 및 N:0.005% 이하를 포함하고 Si+Al가 4.5% 미만이며 잔부가 Fe 및 불가피한 불순물인 성분 조성을 가지며, 강판 중의 결정립에 대해, 평균 결정립 지름 X1가 60μm 이상 200μm이하이며 결정립 지름 분포의 표준 편차 S1가 S1/X1<0.75 를 충족하고, 결정립 지름 분포의 첨도 K1가 2.00이하인 무방향성 전기강판이다. | Provided is a non-oriented electromagnetic steel sheet having favorable fatigue characteristics that are suitable for rotor cores, and having excellent magnetic characteristics that are suitable for stator cores. This non-oriented electromagnetic steel sheet has a component composition comprising, in mass%, 0.01% or less of C, 2.0% to less than 4.5% of Si, 0.05-5.00% inclusive of Mn, 0.1% or less of P, 0.01% or less of S, 3.0% or less of Al, 0.005% or less of N, and less than 4.5% for Si + Al, with the remainder being Fe and unavoidable impurities. With regards to the crystal grains in the steel sheet, the average crystal grain diameter X1 is 60-200 µm inclusive, the standard deviation S1 of the crystal grain diameter distribution satisfies S1/X1 < 0.75, and the kurtosis K1 of the crystal grain diameter distribution is 2.00 or below. | 무방향성 전기강판으로서, 질량%로, C:0.01% 이하, Si:2.0% 이상 4.5% 미만, Mn:0.05% 이상 5.00%이하, P:0.1% 이하, S:0.01% 이하, Al:3.0% 이하 및 N:0.0050% 이하를 포함하고 Si+Al가 4.5% 미만이며 잔부가 Fe 및 불가피한 불순물인 성분 조성을 가지며, 강판 중의 결정립에 대해, 평균 결정립 지름 X1가 60μm 이상 200μm이하이며 결정립 지름 분포의 표준 편차 S1가 다음 식 (1) :S1/X1<0.75 …(1)를 충족하고, 또한 결정립 지름 분포의 첨도 K1가 2.00이하임을 특징으로 하는 무방향성 전기강판. | It is a non-oriented electrical steel sheet, In mass %, C: 0.01% or less, Si: 2.0% or more and less than 4.5%, Mn: 0.05% or more and 5.00% or less, P: not more than 0.1%, S: not more than 0.01%, Al: less than or equal to 3.0% and N: 0.0050% or less and Si + Al is less than 4.5%, and the residual portion is Fe and unavoidable impurities, For the grains in the steel plate, the average grain size X1 is 60 μm or more and 200 μm or less, and the standard deviation S1 of the grain size distribution is the following equation (1): S1/X1<0.75 … (1) A non-oriented electrical steel sheet characterized by a kurtosis K1 of a grain size distribution of 2.00 or less. |  |  |  | PCT-JP2022-040034 | 2022-10-26 | WO2024-089828 | 2024-05-02 |  |  | JFE STEEL CORPORATION | TANAKA Takaaki ¦ OKUBO Tomoyuki ¦ ZAIZEN Yoshiaki ¦ MIYAMOTO Yukino | [7 empty] | 105234191 | CN120092098A ¦ EP4603606A1 ¦ IN202517040092 ¦ JP7231134B1 ¦ KR10-2025-0077595A ¦ MXMX/a/2025/004809A ¦ TWI836685B ¦ VN115401A ¦ WOWO2024-089828A1 | 9 |  |  | 6024018003030
JP | JP | P | B2 | 무방향성 전기강판 및 열연 강판 | 무방향성 전기강판 및 열연 강판 | 【요약】 【과제】절연 피막에 크롬 화합물을 함유하지 않고 또한 저철손과 층간 저항 향상을 양립하는 무방향성 전기강판 및 열연 강판을 제공한다. 【해결 수단】본 발명에 따른 무방향성 전기강판은 모재 강판의 화학 조성이 질량%로 C:0.0040% 이하, Si:1.9% 이상 4.0%이하, Al:0.1% 이상 3.0%이하, Mn:0.1% 이상 2.0%이하, P:0.09% 이하, S:0.005% 이하, N:0.0040% 이하, B:0.0060% 이하를 함유하고 잔부 Fe 및 불순물로 구성되며, 상기 모재 강판은 상기 모재 강판의 표면에 위치하는 내부 산화층을 가지며, 상기 내부 산화층의 SiO2 농도가 100 mg/m2 이상 250 mg/m2 이하이고 Al2O3 농도가 200 mg/m2 이상 500 mg/m2 이하이며 상기 내부 산화층의 평균 두께가 0.10~5.0μm이며 상기 모재 강판의 표면을 덮는 상기 내부 산화층의 피복률이90% 이상인 것을 특징으로 한다. 【선택도】도 1 | 【요약】 【과제】절연 피막에 크롬 화합물을 함유하지 않고 또한 저철손과 층간 저항 향상을 양립하는 무방향성 전기강판 및 열연 강판을 제공한다. 【해결 수단】본 발명에 따른 무방향성 전기강판은 모재 강판의 화학 조성이 질량%로 C:0.0040% 이하, Si:1.9% 이상 4.0%이하, Al:0.1% 이상 3.0%이하, Mn:0.1% 이상 2.0%이하, P:0.09% 이하, S:0.005% 이하, N:0.0040% 이하, B:0.0060% 이하를 함유하고 잔부 Fe 및 불순물로 구성되며, 상기 모재 강판은 상기 모재 강판의 표면에 위치하는 내부 산화층을 가지며, 상기 내부 산화층의 SiO2 농도가 100 mg/m2 이상 250 mg/m2 이하이고 Al2O3 농도가 200 mg/m2 이상 500 mg/m2 이하이며 상기 내부 산화층의 평균 두께가 0.10~5.0μm이며 상기 모재 강판의 표면을 덮는 상기 내부 산화층의 피복률이90% 이상인 것을 특징으로 한다. 【선택도】도 1 | 【청구항1】 모재 강판의 화학 조성이, 질량%로, C:0.0040% 이하, Si:1.9% 이상 4.0%이하, Al:0.1% 이상 3.0%이하, Mn:0.1% 이상 2.0%이하, P:0.09% 이하, S:0.005% 이하, N:0.0040% 이하, B: 0.0023% 이상 0.0060%이하 (을)를 함유하고 잔부 Fe 및 불순물로 구성되며, 상기 모재 강판은 상기 모재 강판의 표면에 위치하는 내부 산화층을 가지며, 상기 내부 산화층의 SiO2 농도가 100mg/m2 이상 250mg/m2 이하, 또한 Al2O3 농도가 200mg/m2 이상 500mg/m2 이하이며 상기 내부 산화층의 평균 두께가, 0.10~5.0μm이며 상기 모재 강판의 표면을 덮는 상기 내부 산화층의 피복률이90% 이상인 것을 특징으로 하는 무방향성 전기강판. | 【청구항1】 모재 강판의 화학 조성이, 질량%로, C:0.0040% 이하, Si:1.9% 이상 4.0%이하, Al:0.1% 이상 3.0%이하, Mn:0.1% 이상 2.0%이하, P:0.09% 이하, S:0.005% 이하, N:0.0040% 이하, B: 0.0023% 이상 0.0060%이하 (을)를 함유하고 잔부 Fe 및 불순물로 구성되며, 상기 모재 강판은 상기 모재 강판의 표면에 위치하는 내부 산화층을 가지며, 상기 내부 산화층의 SiO2 농도가 100mg/m2 이상 250mg/m2 이하, 또한 Al2O3 농도가 200mg/m2 이상 500mg/m2 이하이며 상기 내부 산화층의 평균 두께가, 0.10~5.0μm이며 상기 모재 강판의 표면을 덮는 상기 내부 산화층의 피복률이90% 이상인 것을 특징으로 하는 무방향성 전기강판. | 【청구항1】 모재 강판의 화학 조성이, 질량%로, C:0.0040% 이하, Si:1.9% 이상 4.0%이하, Al:0.1% 이상 3.0%이하, Mn:0.1% 이상 2.0%이하, P:0.09% 이하, S:0.005% 이하, N:0.0040% 이하, B: 0.0023% 이상 0.0060%이하 (을)를 함유하고 잔부 Fe 및 불순물로 구성되며, 상기 모재 강판은 상기 모재 강판의 표면에 위치하는 내부 산화층을 가지며, 상기 내부 산화층의 SiO2 농도가 100mg/m2 이상 250mg/m2 이하, 또한 Al2O3 농도가 200mg/m2 이상 500mg/m2 이하이며 상기 내부 산화층의 평균 두께가, 0.10~5.0μm이며 상기 모재 강판의 표면을 덮는 상기 내부 산화층의 피복률이90% 이상인 것을 특징으로 하는 무방향성 전기강판. ¦ 【청구항4】 모재 강판의 화학 조성이, 질량%로, C:0.0040% 이하, Si:1.9% 이상 4.0%이하, Al:0.1% 이상 3.0%이하, Mn:0.1% 이상 2.0%이하, P:0.09% 이하, S:0.005% 이하, N:0.0040% 이하, B: 0.0023% 이상 0.0060%이하, (을)를 함유하고 잔부 Fe 및 불순물로 구성되며, 상기 모재 강판은 상기 모재 강판의 표면에 위치하는 내부 산화층을 가지며, 상기 내부 산화층의 SiO2 농도가 100mg/m2 이상 250mg/m2 이하, 또한 Al2O3 농도가 200mg/m2 이상 500mg/m2 이하이며 상기 내부 산화층의 평균 두께가, 0.10~20.0μm이며 상기 모재 강판의 표면을 덮는 상기 내부 산화층의 피복률이90% 이상인 것을 특징으로 하는 열연 강판. | 【청구항1】 모재 강판의 화학 조성이, 질량%로, C:0.0040% 이하, Si:1.9% 이상 4.0%이하, Al:0.1% 이상 3.0%이하, Mn:0.1% 이상 2.0%이하, P:0.09% 이하, S:0.005% 이하, N:0.0040% 이하, B: 0.0023% 이상 0.0060%이하 (을)를 함유하고 잔부 Fe 및 불순물로 구성되며, 상기 모재 강판은 상기 모재 강판의 표면에 위치하는 내부 산화층을 가지며, 상기 내부 산화층의 SiO2 농도가 100mg/m2 이상 250mg/m2 이하, 또한 Al2O3 농도가 200mg/m2 이상 500mg/m2 이하이며 상기 내부 산화층의 평균 두께가, 0.10~5.0μm이며 상기 모재 강판의 표면을 덮는 상기 내부 산화층의 피복률이90% 이상인 것을 특징으로 하는 무방향성 전기강판. ¦ 【청구항4】 모재 강판의 화학 조성이, 질량%로, C:0.0040% 이하, Si:1.9% 이상 4.0%이하, Al:0.1% 이상 3.0%이하, Mn:0.1% 이상 2.0%이하, P:0.09% 이하, S:0.005% 이하, N:0.0040% 이하, B: 0.0023% 이상 0.0060%이하, (을)를 함유하고 잔부 Fe 및 불순물로 구성되며, 상기 모재 강판은 상기 모재 강판의 표면에 위치하는 내부 산화층을 가지며, 상기 내부 산화층의 SiO2 농도가 100mg/m2 이상 250mg/m2 이하, 또한 Al2O3 농도가 200mg/m2 이상 500mg/m2 이하이며 상기 내부 산화층의 평균 두께가, 0.10~20.0μm이며 상기 모재 강판의 표면을 덮는 상기 내부 산화층의 피복률이90% 이상인 것을 특징으로 하는 열연 강판. | 6 | 2020-027003 | 2020-02-20 | 2021-130847 | 2021-09-09 | 7477748 | 2024-04-23 | NIPPON STEEL CORP | 市江 毅 ¦ 有田 吉宏 |  |  |  | 6 | JP6772911B2(BE) ¦ JP3490048B2(BE) ¦ JP2910508B2(BE) ¦ US11047018B2(BE) ¦ WOWO2020-017713A1(BE) ¦ WOWO2019-132132A1(BE) | 0 |  | 17856168 | JP7477748B2 | 1 | 등록 | NIPPON STEEL CORP | 2724081000014
PCT | PCT | P | A1 | 무방향성 전기강판과 그 제조 방법 | NONORIENTED ELECTROMAGNETIC STEEL SHEET AND METHOD FOR MANUFACTURING SAME | 양호한 자기 특성과 펀칭 가공성이 양립한 무방향성 전기강판을 제공함과 동시에, 그 제조 방법을 제안한다. 질량%로, C:0.0050% 이하, Si:2.0~5.0%, Mn:0.2~1.8%, P:0.020% 이하, S:0.0050% 이하, Al:0.25~2.00%, N:0.0030% 초과 0.0150%이하, O:0.0050% 이하, Sn 및 Sb의 1종 또는 2종:합계로 0.01~0.10%를 함유하고 잔부가 Fe 및 불가피한 불순물로 이루어진 성분 조성을 가지며, 압연 방향의 판 두께 단면에 존재하는 입자 지름 0.8μm 이상의 AlN 입자가 1 mm2 당 10개 이상인 무방향성 전기강판이다. 또한 슬래브의 가열은 가열 개시 온도를 300℃이상이고 가열 온도를1100~1300℃로 하고, 열연판의 어닐링 온도는800~950℃으로 하고, 마무리 어닐링의 어닐링 온도는850~1050℃으로 하는 무방향성 전기강판 제조 방법이다. | Provided is a nonoriented electromagnetic steel sheet that achieves both fine magnetic properties and punch-out workability. Further, proposed is a method for manufacturing the nonoriented electromagnetic steel sheet. This nonoriented electromagnetic steel sheet has a component composition containing, in mass%, not more than 0.0050% of C, 2.0-5.0% of Si, 0.2-1.8% of Mn, not more than 0.020% of P, not more than 0.0050% of S, 0.25-2.00% of Al, more than 0.0030% but not more than 0.0150% of N, not more than 0.0050% of O, and 0.01-0.10% of one of or the total of the two of Sn and Sb, the remaining portion being Fe and unavoidable impurities. The number of AlN particles having a particle size not less than 0.8 μm existing in a sheet thickness cross section of the steel sheet in the rolling direction is 10 particles or more per 1 mm2. In this method for manufacturing a nonoriented electromagnetic steel sheet, the heating of a slab is performed using a heat initiation temperature of 300°C or higher and a heating temperature of 1100-1300°C. The annealing temperature of a hot-rolled sheet is set to 800-950°C and the annealing temperature for the finish annealing is set to 850-1050°C. | 질량%로, C:0.0050% 이하, Si:2.0~5.0%, Mn:0.2~1.8%, P:0.020% 이하, S:0.0050% 이하, Al:0.25~2.00%, N:0.0030% 초과 0.0150%이하, O:0.0050% 이하, Sn 및 Sb의 1종 또는 2종:합계로 0.01~0.10%를 함유하고 잔부가 Fe 및 불가피한 불순물로 이루어진 성분 조성을 가지며, 압연 방향의 판 두께 단면에 존재하는 입자 지름 0.8μm 이상의 AlN 입자가 1 mm2 당 10개 이상임을 특징으로 하는 무방향성 전기강판. | In mass %, C: 0.0050% or less, Si:2.0~5.0%、 Mn:0.2~1.8%、 P: not more than 0.020%, S: 0.0050% or less, Al:0.25~2.00%、 N: 0.0030% and above 0.0150%, O: 0.0050% or less, 1 or 2 types of Sn and Sb: Contains 0.01 ~ 0.10% in total, The remainder has a component composition consisting of Fe and unavoidable impurities, A non-oriented electrical steel sheet characterized by the fact that there are more than 10 AlN particles per 1 mm2 with a particle diameter of 0.8 μm or more in the plate thickness cross-section in the rolling direction. |  |  |  | PCT-JP2023-035057 | 2023-09-27 | WO2024-080140 | 2024-04-18 |  |  | JFE STEEL CORPORATION | SAITO Hayato ¦ OKUBO Tomoyuki ¦ SUEHIRO Ryuichi ¦ MARUYAMA Shigehiro | 2022-165374 | JP | 2022-10-14 |  |  |  |  | 105632404 | CN119998482A ¦ EP4592412A1 ¦ IN202517045097 ¦ JP2022-165374 ¦ JP7736157B2 ¦ KR10-2025-0087661A ¦ MXMX/a/2025/004301A ¦ TWI867786B ¦ VN113983A ¦ WOWO2024-080140A1 | 10 |  |  | 6024016002909
JP | JP | P | B1 | 무방향성 전기강판 제조 방법 | 무방향성 전기강판 제조 방법 | 【요약】 mass%로, C:0.005% 이하, Si:3.0~5.0%, Al:3.0% 이하, Mn:3.0% 이하 및 Cu:0.01~0.5%를 함유하는 슬래브를 열간 압연하고 열연판 어닐링, 냉각 압연해 냉연판으로 한 후, 마무리 어닐링을 실시해 무방향성 전기강판을 제조할 때, 상기 마무리 어닐링의, 가열대의 강판 온도가 500℃내지 800℃까지의 영역의 노내 분위기의 이슬점 DH를―20℃이하, 가열대의 강판 온도 온도가 800℃이상에서 균열 온도까지의 영역 및 균열대의 노내 분위기의 이슬점 DS를―40℃이하로 하며, 상기 이슬점 DH와 이슬점 DS가 DH>DS의 관계를 충족하도록 제어하고, 마무리 어닐링 후 강판 표면의 산화를 억제함으로써, Si를 많이 함유하는 하이그레이드재에 있어서, 저철손의 무방향성 전기강판을 안정적으로 얻는다. | 【요약】 mass%로, C:0.005% 이하, Si:3.0~5.0%, Al:3.0% 이하, Mn:3.0% 이하 및 Cu:0.01~0.5%를 함유하는 슬래브를 열간 압연하고 열연판 어닐링, 냉각 압연해 냉연판으로 한 후, 마무리 어닐링을 실시해 무방향성 전기강판을 제조할 때, 상기 마무리 어닐링의, 가열대의 강판 온도가 500℃내지 800℃까지의 영역의 노내 분위기의 이슬점 DH를―20℃이하, 가열대의 강판 온도 온도가 800℃이상에서 균열 온도까지의 영역 및 균열대의 노내 분위기의 이슬점 DS를―40℃이하로 하며, 상기 이슬점 DH와 이슬점 DS가 DH>DS의 관계를 충족하도록 제어하고, 마무리 어닐링 후 강판 표면의 산화를 억제함으로써, Si를 많이 함유하는 하이그레이드재에 있어서, 저철손의 무방향성 전기강판을 안정적으로 얻는다. | 【청구항1】 C:0.005mass%이하, Si:3.0~5.0mass%, Al:3.0mass%이하, Mn:3.0mass%이하, P:0.10mass%이하, S:0.005mass%이하, N:0.005mass%이하, Cu:0.01~0.5mass% 및 O:0.005mass%이하를 함유하고 잔부가 Fe 및 불가피 불순물로 이루어진 성분 조성을 갖는 슬래브를 열간 압연하고 열연판 어닐링, 1회의 냉각 압연 또는 중간 어닐링을 사이에 두는 2회 이상의 냉각 압연해 냉연판으로 한 후, 가열대, 균열대 및 냉각대를 갖는 연속 어닐링 설비를 이용하여 마무리 어닐링을 실시하는 무방향성 전기강판 제조 방법에 있어서, 상기 마무리 어닐링의, 가열대의 강판 온도가 500℃내지 800℃까지의 영역의 노내 분위기의 이슬점 DH를―20℃이하, 가열대의 강판 온도가 800℃이상에서 균열 온도까지의 영역 및 균열대의 노내 분위기의 이슬점 DS를―40℃이하로 하며, 상기 이슬점 DH와 이슬점 DS가 DH>DS의 관계를 충족하도록 제어하는 것을 특징으로 하는 무방향성 전기강판 제조 방법. | 【청구항1】 C:0.005mass%이하, Si:3.0~5.0mass%, Al:3.0mass%이하, Mn:3.0mass%이하, P:0.10mass%이하, S:0.005mass%이하, N:0.005mass%이하, Cu:0.01~0.5mass% 및 O:0.005mass%이하를 함유하고 잔부가 Fe 및 불가피 불순물로 이루어진 성분 조성을 갖는 슬래브를 열간 압연하고 열연판 어닐링, 1회의 냉각 압연 또는 중간 어닐링을 사이에 두는 2회 이상의 냉각 압연해 냉연판으로 한 후, 가열대, 균열대 및 냉각대를 갖는 연속 어닐링 설비를 이용하여 마무리 어닐링을 실시하는 무방향성 전기강판 제조 방법에 있어서, 상기 마무리 어닐링의, 가열대의 강판 온도가 500℃내지 800℃까지의 영역의 노내 분위기의 이슬점 DH를―20℃이하, 가열대의 강판 온도가 800℃이상에서 균열 온도까지의 영역 및 균열대의 노내 분위기의 이슬점 DS를―40℃이하로 하며, 상기 이슬점 DH와 이슬점 DS가 DH>DS의 관계를 충족하도록 제어하는 것을 특징으로 하는 무방향성 전기강판 제조 방법. | 【청구항1】 C:0.005mass%이하, Si:3.0~5.0mass%, Al:3.0mass%이하, Mn:3.0mass%이하, P:0.10mass%이하, S:0.005mass%이하, N:0.005mass%이하, Cu:0.01~0.5mass% 및 O:0.005mass%이하를 함유하고 잔부가 Fe 및 불가피 불순물로 이루어진 성분 조성을 갖는 슬래브를 열간 압연하고 열연판 어닐링, 1회의 냉각 압연 또는 중간 어닐링을 사이에 두는 2회 이상의 냉각 압연해 냉연판으로 한 후, 가열대, 균열대 및 냉각대를 갖는 연속 어닐링 설비를 이용하여 마무리 어닐링을 실시하는 무방향성 전기강판 제조 방법에 있어서, 상기 마무리 어닐링의, 가열대의 강판 온도가 500℃내지 800℃까지의 영역의 노내 분위기의 이슬점 DH를―20℃이하, 가열대의 강판 온도가 800℃이상에서 균열 온도까지의 영역 및 균열대의 노내 분위기의 이슬점 DS를―40℃이하로 하며, 상기 이슬점 DH와 이슬점 DS가 DH>DS의 관계를 충족하도록 제어하는 것을 특징으로 하는 무방향성 전기강판 제조 방법. | 【청구항1】 C:0.005mass%이하, Si:3.0~5.0mass%, Al:3.0mass%이하, Mn:3.0mass%이하, P:0.10mass%이하, S:0.005mass%이하, N:0.005mass%이하, Cu:0.01~0.5mass% 및 O:0.005mass%이하를 함유하고 잔부가 Fe 및 불가피 불순물로 이루어진 성분 조성을 갖는 슬래브를 열간 압연하고 열연판 어닐링, 1회의 냉각 압연 또는 중간 어닐링을 사이에 두는 2회 이상의 냉각 압연해 냉연판으로 한 후, 가열대, 균열대 및 냉각대를 갖는 연속 어닐링 설비를 이용하여 마무리 어닐링을 실시하는 무방향성 전기강판 제조 방법에 있어서, 상기 마무리 어닐링의, 가열대의 강판 온도가 500℃내지 800℃까지의 영역의 노내 분위기의 이슬점 DH를―20℃이하, 가열대의 강판 온도가 800℃이상에서 균열 온도까지의 영역 및 균열대의 노내 분위기의 이슬점 DS를―40℃이하로 하며, 상기 이슬점 DH와 이슬점 DS가 DH>DS의 관계를 충족하도록 제어하는 것을 특징으로 하는 무방향성 전기강판 제조 방법. | 5 | 2024-503983 | 2023-10-04 |  |  | 7473862 | 2024-04-16 | JFE STEEL CORP | 大久保 智幸 ¦ 財前 善彰 ¦ 齋藤 勇人 ¦ 丸山 茂宏 | 2022-174800 | JP | 2022-10-31 | 6 | CN108570595B(BE) ¦ JP6772911B2(BE) ¦ JP6870381B2(BE) ¦ JP6451730B2(BE) ¦ JP1998-183311A(BE) ¦ WOWO2020-136993A1(BE) | 0 |  | 104357629 | CN120051581A ¦ EP4596729A1 ¦ IN202517046902 ¦ JP2022-174800 ¦ JP7473862B1 ¦ KR10-2025-0087628A ¦ MXMX/a/2025/004949A ¦ TWI850132B ¦ WOWO2024-095666A1 | 9 | 등록 | JFE STEEL CORP | 2724076000109
US | US | P | B2 | 무지향 전기강판 | Non oriented electrical steel sheet | 무지향 전기강판은 규소강판과 절연코팅으로 이루어진다. 상기 실리콘 강판은 표면에 SiO 2 을 포함하는 내부산화층을 포함한다, 내부산화층의 평균 두께는 0.10 내지 5.0㎛이고, 내부산화층의 비커스 경도는 두께 중심 영역에서 비커스 경도가 비커스 경도에 비해 1.15 내지 1.5 배이다. | A non oriented electrical steel sheet consists of a silicon steel sheet and an insulation coating. The silicon steel sheet includes an internally oxidized layer containing SiO2 in a surface thereof, an average thickness of the internally oxidized layer is 0.10 to 5.0 μm, and a Vickers hardness in the internally oxidized layer is 1.15 to 1.5 times as compared with a Vickers hardness in a thickness central area. | 1. 규소강판과 절연코팅을 포함하는 무지향 전기강판 상기 규소강판은 화학 조성물로서 질량%로 구성된다, Si의 2.00%이상 4.00%이하이다, Al 0.10 내지 3.00%, Mn 0.10 내지 2.00%, C 0.0030%이하, 0.050%이하의 P, S의 0.005%이하, N의 0.005%이하, Sn 0 내지 0.40%, Cu 0 내지 1.00%, Sb의 0 내지 0.40%, REM 0 내지 0.0400%, Ca 0 내지 0.0400%, Mg의 0 내지 0.0400%, 및 Fe와 불순물로 구성된 균형, 절단 방향이 두께 방향과 평행한 단면을 볼 때, 중앙 영역은 규소 강판의 두께 범위가⅝내지⅜이다, 중앙 영역의 비커스 경도는 120 내지 300 HV이다 상기 단면을 볼 때, 상기 실리콘 강판은 상기 실리콘 강판의 표면에 내부적으로 산화된 층을 포함한다, 여기에서 내부산화층은 SiO 2 을 포함하며, 내부산화층의 평균 두께는 0.10 내지 5.0㎛이다, 내부산화층의 비커스 경도 (Vickers 경도)는 중앙 영역에서 비커스 경도 1.15 내지 1.5 배이다. | 1. A non oriented electrical steel sheet comprising a silicon steel sheet and an insulation coating, characterized in that the silicon steel sheet consists of, as a chemical composition, by mass %,more than 2.00 to 4.00% of Si,0.10 to 3.00% of Al,0.10 to 2.00% of Mn,0.0030% or less of C,0.050% or less of P,0.005% or less of S,0.005% or less of N,0 to 0.40% of Sn,0 to 1.00% of Cu,0 to 0.40% of Sb,0 to 0.0400% of REM,0 to 0.0400% of Ca,0 to 0.0400% of Mg, anda balance consisting of Fe and impurities,when viewing a cross section, whose cutting direction is parallel to a thickness direction, a central area is a thickness range of ⅝ to ⅜ of the silicon steel sheet, a Vickers hardness in the central area is 120 to 300 HV, andwhen viewing the cross section, the silicon steel sheet includes an internally oxidized layer in a surface of the silicon steel sheet, wherein the internally oxidized layer contains SiO2, an average thickness of the internally oxidized layer is 0.10 to 5.0 μm, and a Vickers hardness in the internally oxidized layer is 1.15 to 1.5 times the Vickers hardness in the central area. | 1. 규소강판과 절연코팅을 포함하는 무지향 전기강판 상기 규소강판은 화학 조성물로서 질량%로 구성된다, Si의 2.00%이상 4.00%이하이다, Al 0.10 내지 3.00%, Mn 0.10 내지 2.00%, C 0.0030%이하, 0.050%이하의 P, S의 0.005%이하, N의 0.005%이하, Sn 0 내지 0.40%, Cu 0 내지 1.00%, Sb의 0 내지 0.40%, REM 0 내지 0.0400%, Ca 0 내지 0.0400%, Mg의 0 내지 0.0400%, 및 Fe와 불순물로 구성된 균형, 절단 방향이 두께 방향과 평행한 단면을 볼 때, 중앙 영역은 규소 강판의 두께 범위가⅝내지⅜이다, 중앙 영역의 비커스 경도는 120 내지 300 HV이다 상기 단면을 볼 때, 상기 실리콘 강판은 상기 실리콘 강판의 표면에 내부적으로 산화된 층을 포함한다, 여기에서 내부산화층은 SiO 2 을 포함하며, 내부산화층의 평균 두께는 0.10 내지 5.0㎛이다, 내부산화층의 비커스 경도 (Vickers 경도)는 중앙 영역에서 비커스 경도 1.15 내지 1.5 배이다. ¦ 6. 규소강판과 절연코팅을 포함하는 무지향 전기강판 상기 규소강판은 화학 조성물로서 질량%를 함유한다, Si의 2.00%이상 4.00%이하이다, Al 0.10 내지 3.00%, Mn 0.10 내지 2.00%, C 0.0030%이하, 0.050%이하의 P, S의 0.005%이하, N의 0.005%이하, Sn 0 내지 0.40%, Cu 0 내지 1.00%, Sb의 0 내지 0.40%, REM 0 내지 0.0400%, Ca 0 내지 0.0400%, Mg의 0 내지 0.0400%, 및 Fe 및 불순물을 포함하는 균형추, 절단 방향이 두께 방향과 평행한 단면을 볼 때, 중앙 영역은 규소 강판의 두께 범위가⅝내지⅜이다, 중앙 영역의 비커스 경도는 120 내지 300 HV이다 상기 단면을 볼 때, 상기 실리콘 강판은 상기 실리콘 강판의 표면에 내부적으로 산화된 층을 포함한다, 여기에서 내부산화층은 SiO 2 을 포함하며, 내부산화층의 평균 두께는 0.10 내지 5.0㎛이다, 내부산화층의 비커스 경도 (Vickers 경도)는 중앙 영역에서 비커스 경도 1.15 내지 1.5 배이다. | 1. A non oriented electrical steel sheet comprising a silicon steel sheet and an insulation coating, characterized in that the silicon steel sheet consists of, as a chemical composition, by mass %,more than 2.00 to 4.00% of Si,0.10 to 3.00% of Al,0.10 to 2.00% of Mn,0.0030% or less of C,0.050% or less of P,0.005% or less of S,0.005% or less of N,0 to 0.40% of Sn,0 to 1.00% of Cu,0 to 0.40% of Sb,0 to 0.0400% of REM,0 to 0.0400% of Ca,0 to 0.0400% of Mg, anda balance consisting of Fe and impurities,when viewing a cross section, whose cutting direction is parallel to a thickness direction, a central area is a thickness range of ⅝ to ⅜ of the silicon steel sheet, a Vickers hardness in the central area is 120 to 300 HV, andwhen viewing the cross section, the silicon steel sheet includes an internally oxidized layer in a surface of the silicon steel sheet, wherein the internally oxidized layer contains SiO2, an average thickness of the internally oxidized layer is 0.10 to 5.0 μm, and a Vickers hardness in the internally oxidized layer is 1.15 to 1.5 times the Vickers hardness in the central area. ¦ 6. A non oriented electrical steel sheet comprising a silicon steel sheet and an insulation coating, characterized in that the silicon steel sheet contains, as a chemical composition, by mass %,more than 2.00 to 4.00% of Si,0.10 to 3.00% of Al,0.10 to 2.00% of Mn,0.0030% or less of C,0.050% or less of P,0.005% or less of S,0.005% or less of N,0 to 0.40% of Sn,0 to 1.00% of Cu,0 to 0.40% of Sb,0 to 0.0400% of REM,0 to 0.0400% of Ca,0 to 0.0400% of Mg, anda balance comprising Fe and impurities,when viewing a cross section, whose cutting direction is parallel to a thickness direction, a central area is a thickness range of ⅝ to ⅜ of the silicon steel sheet, a Vickers hardness in the central area is 120 to 300 HV, andwhen viewing the cross section, the silicon steel sheet includes an internally oxidized layer in a surface of the silicon steel sheet, wherein the internally oxidized layer contains SiO2, an average thickness of the internally oxidized layer is 0.10 to 5.0 μm, and a Vickers hardness in the internally oxidized layer is 1.15 to 1.5 times the Vickers hardness in the central area. | 6 | 17/437703 | 2019-03-20 | 2022-0154304 | 2022-05-19 | 11952641 | 2024-04-09 | NIPPON STEEL CORPORATION | Masaru Takahashi ¦ Takeru Ichie ¦ Tesshu Murakawa ¦ Shinichi Matsui ¦ Fuminobu Murakami |  |  |  | 14 | CN105950960B ¦ JP6772911B2 ¦ JP2013-115899A ¦ JP5375653B2(BE) ¦ JP5181439B2 ¦ JP5000136B2 ¦ JP4160469B2 ¦ JP3835227B2(BE) ¦ JP4116748B2 ¦ JP4116749B2 ¦ JP3307897B2 ¦ JP2000-297326A ¦ JP4337159B2 ¦ US8097094B2 | 1 | US12371757B2(FE) | 101157142 | BR112021016820B1 ¦ CN113574194B ¦ EP3943632A1 ¦ IN525193 ¦ JP7173286B2 ¦ KR10-2683224B1 ¦ US11952641B2 ¦ VN1-0043573B ¦ WOWO2020-188812A1 | 9 | 등록 | NIPPON STEEL CORPORATION | 4924015003194
CN | CN | P | B | 경질 점착성 실리콘강 친환경 절연 도료, 실리콘 강판 및 그 제조 방법 | Light-viscosity silicon steel environment-friendly insulating paint, silicon steel plate and manufacturing method of silicon steel plate | 본 발명은 가벼운 점성 실리콘강 친환경 절연 도료를 개시하고, 그는 물과 하기 각종 유효 성분을 포함한다: 알루미늄, 아연, 마그네슘, 망간 중 적어도 하나의 수용성 인산염 A1을 포함하는 수용성 금속 무기염 A; 수분산성 유기 에멀젼 B는 다음을 포함한다: 에폭시 에멀젼 및 그의 경화제, 폴리에스테르, 폴리우레탄, 폴리아크릴레이트, 에틸렌 비닐 아세테이트 공중합체 중 적어도 하나; 첨가제 C는 구조 강화 첨가제 C1과 내열성 강화 첨가제 C2를 포함하고, 그 중 구조 강화 첨가제 C1은 무기 나노입자를 포함한다; 내열성 강화 첨가제 C2는 하기 항목 중 적어도 하나로부터 선택된다: 붕산; 몰리브덴, 텅스텐, 바나듐, 티타늄의 수용성 염; 보조제 D1 및 용매 D2; A: B의 고형분 질량 분율 비: (35~85):(15~65). 상응하게, 본 발명은 또한 기판 표면에 본 발명에 따른 경질 점성 실리콘강 친환경 절연 도료가 기판 상에 코팅되어 형성된 코팅층을 갖는 실리콘 강판을 개시한다. | The invention discloses a light-viscidity silicon steel environment-friendly insulating coating which comprises water and the following effective components: a water-soluble metal inorganic salt A which comprises water-soluble phosphate A1 of at least one of aluminum, zinc, magnesium and manganese; the water-dispersible organic emulsion B comprises at least one of an epoxy emulsion and a curing agent thereof, polyester, polyurethane, polyacrylate and an ethylene-vinyl acetate copolymer; the additive C comprises a structure enhancing additive C1 and a heat-resistant enhancing additive C2, and the structure enhancing additive C1 comprises inorganic nanoparticles; the heat resistance enhancing additive C2 is selected from at least one of boric acid; water-soluble salts of molybdenum, tungsten, vanadium, and titanium; an auxiliary agent D1 and a solvent D2; wherein the solid content mass part ratio of A to B is (35-85): (15-65). Correspondingly, the invention further discloses a silicon steel plate, and the surface of a base plate of the silicon steel plate is provided with a coating formed by coating the light-viscosity silicon steel environment-friendly insulating paint on the base plate. | 1. 물과 하기 각 유효성분을 포함하는 것을 특징으로 하는 경질 점성 실리콘강 친환경 절연 도료: 알루미늄, 아연, 마그네슘, 망간 중 적어도 하나의 수용성 인산염 A1을 포함하는 수용성 금속 무기염 A; 수분산성 유기 에멀젼 B는 다음을 포함한다: 에폭시 에멀젼 및 그의 경화제; 폴리에스테르, 폴리우레탄, 폴리아크릴레이트, 에틸렌 비닐 아세테이트 공중합체 중 적어도 하나; 첨가제 C는 구조 강화 첨가제 C1과 내열성 강화 첨가제 C2를 포함하고, 그 중 구조 강화 첨가제 C1은 무기 나노입자를 포함한다; 내열성 강화 첨가제 C2는 하기 항목 중 적어도 하나로부터 선택된다: 붕산; 몰리브덴, 텅스텐, 바나듐, 티타늄의 수용성 염; 보조제 D1 및 용매 D2; A: B의 고형분 질량 분율 비: (35~85):(15~65). | 1. The environment-friendly insulating paint for the light-viscosity silicon steel is characterized by comprising water and the following effective components: a water-soluble metal inorganic salt A comprising a water-soluble phosphate A1 of at least one of aluminum, zinc, magnesium, and manganese; a water-dispersible organic emulsion B comprising: epoxy emulsion and curing agent thereof; and at least one of polyester, polyurethane, polyacrylate, ethylene-vinyl acetate copolymer; an additive C comprising a structure enhancing additive C1 and a heat resistant enhancing additive C2, wherein the structure enhancing additive C1 comprises inorganic nanoparticles; the heat resistance enhancing additive C2 is selected from at least one of the following: boric acid; water soluble salts of molybdenum, tungsten, vanadium, titanium; an auxiliary agent D1 and a solvent D2; wherein A: the solid content of the B is as follows in parts by mass: (35-85): (15-65). | 1. 물과 하기 각 유효성분을 포함하는 것을 특징으로 하는 경질 점성 실리콘강 친환경 절연 도료: 알루미늄, 아연, 마그네슘, 망간 중 적어도 하나의 수용성 인산염 A1을 포함하는 수용성 금속 무기염 A; 수분산성 유기 에멀젼 B는 다음을 포함한다: 에폭시 에멀젼 및 그의 경화제; 폴리에스테르, 폴리우레탄, 폴리아크릴레이트, 에틸렌 비닐 아세테이트 공중합체 중 적어도 하나; 첨가제 C는 구조 강화 첨가제 C1과 내열성 강화 첨가제 C2를 포함하고, 그 중 구조 강화 첨가제 C1은 무기 나노입자를 포함한다; 내열성 강화 첨가제 C2는 하기 항목 중 적어도 하나로부터 선택된다: 붕산; 몰리브덴, 텅스텐, 바나듐, 티타늄의 수용성 염; 보조제 D1 및 용매 D2; A: B의 고형분 질량 분율 비: (35~85):(15~65). ¦ 30. 제1항 내지 제29항 중 어느 한 항에 따른 경점성 실리콘강 친환경 절연 도료로 기판 상에 코팅되어 형성된 코팅층을 갖는 것을 특징으로 하는 기판을 포함하는 실리콘 강판. | 1. The environment-friendly insulating paint for the light-viscosity silicon steel is characterized by comprising water and the following effective components: a water-soluble metal inorganic salt A comprising a water-soluble phosphate A1 of at least one of aluminum, zinc, magnesium, and manganese; a water-dispersible organic emulsion B comprising: epoxy emulsion and curing agent thereof; and at least one of polyester, polyurethane, polyacrylate, ethylene-vinyl acetate copolymer; an additive C comprising a structure enhancing additive C1 and a heat resistant enhancing additive C2, wherein the structure enhancing additive C1 comprises inorganic nanoparticles; the heat resistance enhancing additive C2 is selected from at least one of the following: boric acid; water soluble salts of molybdenum, tungsten, vanadium, titanium; an auxiliary agent D1 and a solvent D2; wherein A: the solid content of the B is as follows in parts by mass: (35-85): (15-65). ¦ 30. A silicon steel sheet comprising a substrate, wherein the substrate surface has a coating layer formed by coating the substrate with the light-adhesion silicon steel environmental-friendly insulating coating according to any one of claims 1 to 29. | 33 | 2021-11382667 | 2021-11-22 | 116144240 | 2023-05-23 | 116144240 | 2024-04-05 | BAOSHAN IRON & STEEL Co.,Ltd. | Li Dengfeng ¦ Hao Yunwei ¦ Xiao Pan ¦ Wang Bo ¦ Li Guobao ¦ Shen Kejin ¦ Wang Zhicheng ¦ Jiang Quanli |  |  |  | 28 | CN116063868B ¦ CN112778861A ¦ CN111793421B ¦ CN110791170A ¦ CN109337419B ¦ CN108659584B ¦ CN110317532B ¦ CN106497274B ¦ CN106590324A ¦ CN105111868A ¦ CN102746725B ¦ CN102634243B ¦ CN103045058B ¦ CN102477235A ¦ CN101974279A ¦ CN101591495B ¦ CN101486866B ¦ CN101560342B ¦ CN101358096B ¦ CN101040022B ¦ CN001152934C ¦ JP4460312B2 ¦ JP3673945B2 ¦ KR10-1136484B1 ¦ WOWO2019-184981A1 ¦ WOWO2012-041052A1 ¦ WOWO2010-146821A1 ¦ WOWO2006-049935A1 | 1 | CN117701085B | 86345812 | CN116144240B ¦ EP4435070A1 ¦ JP2024-541430A ¦ KR10-2024-0095304A ¦ US2025-0002730A1 ¦ WOWO2023-088466A1 | 6 | 등록 | BAOSHAN IRON & STEEL Co.,Ltd. | 8424151017539
CN | CN | P | A | 무방향성 고 규소 전기강 및 그 제조 방법, 응용 | Non-oriented high-silicon electrical steel as well as preparation method and application thereof | 본 발명은 무방향성 고 규소 전기 강 및 그 제조 방법, 응용을 개시하고, 철강 제련 기술 영역에 관련된다. 연속 주조 슬래브를 가열한 후 스트립으로 압연한 후 권취,전단 및 냉간 압연을 순차적으로 수행하는 것을 포함한다. 권취 후, 스트립의 전단 단면의 상면은 재결정 페라이트 결정립 크기가 40~55μm이고, 하면은 재결정 페라이트 결정립 크기가 45~60μm이고, 중심부는 재결정화되지 않은 변형 페라이트이다. 권취후 스트립의 내부 구조를 제어함으로써 스트립의 단면에 평탄한 함몰면 및 전단면, 매끄러운 파단면 및 버 영역을 순차적으로 형성한다. 단면 조직의 분포가 합리적이기 때문에, 스트립 전단 단면의 상, 중, 하의 세 영역 사이에 크랙의 발생에 영향을 주지 않고, 무방향성 고실리콘 전기강의 절단면 품질을 향상시켜, 전단 단면에 냉간 압연 크랙이 발생하지 않도록 한다. | The invention discloses non-oriented high-silicon electrical steel as well as a preparation method and application thereof, and relates to the technical field of steel smelting. Comprising the following steps: heating a continuous casting sheet billet, rolling into strip steel, and sequentially coiling, shearing by a shear blade and cold rolling. And after coiling, the upper surface of the shearing section of the strip steel is recrystallized ferrite with the grain size of 40-55 microns, the lower surface of the shearing section of the strip steel is recrystallized ferrite with the grain size of 45-60 microns, and the central part of the shearing section of the strip steel is non-recrystallized deformed ferrite. By controlling the internal structure of the coiled strip steel, a flat indentation surface, a shearing surface, a smooth fracture surface and a burr area are sequentially formed on the section of the strip steel. Due to reasonable distribution of section structures, the upper area, the middle area and the lower area of the shearing section of the strip steel do not influence generation of cracks, the trimming quality of the non-oriented high-silicon electrical steel is improved, and the shearing section does not generate cold rolling cracks. | 1. 연속 주조 슬래브를 가열한 후 스트립으로 압연한 후, 권취,전단 및 냉간 압연을 순차적으로 수행하는 것을 특징으로 하는 무방향성 고실리콘 전기강판의 제조방법; 상기 권취 후, 스트립의 전단 단면의 상면 미세조직은 재결정 페라이트이고, 결정립 크기는 40~55μm이고, 하면 미세조직은 재결정 페라이트이고, 결정립 크기는 45~60μm이고, 중심부 미세조직은 재결정되지 않은 변형 페라이트이다. | 1. The preparation method of the non-oriented high-silicon electrical steel is characterized by comprising the steps of heating a continuous casting slab, rolling the continuous casting slab into strip steel, and then coiling, shearing by a shearing blade and cold rolling in sequence; after coiling, the microstructure on the upper surface of the shearing section of the strip steel is recrystallized ferrite, the grain size is 40-55 mu m, the microstructure on the lower surface is recrystallized ferrite, the grain size is 45-60 mu m, and the microstructure on the central part is unrecrystallized deformed ferrite. | 1. 연속 주조 슬래브를 가열한 후 스트립으로 압연한 후, 권취,전단 및 냉간 압연을 순차적으로 수행하는 것을 특징으로 하는 무방향성 고실리콘 전기강판의 제조방법; 상기 권취 후, 스트립의 전단 단면의 상면 미세조직은 재결정 페라이트이고, 결정립 크기는 40~55μm이고, 하면 미세조직은 재결정 페라이트이고, 결정립 크기는 45~60μm이고, 중심부 미세조직은 재결정되지 않은 변형 페라이트이다. ¦ 9. 제1항 내지 제8항 중 어느 한 항에 따른 제조방법으로 제조되며, 중량 백분율에 따라 C를 포함하는 것을 특징으로 하는 무방향성 고실리콘 전기강판: 0.001~0.004%, Si:2.50~3.35%, Mn:0.100~0.390%, Als:0.5~1.1%, P:0.010~0.030%, S:0.0010~0.0050%, 나머지는 Fe와 불가피한 잔류 원소입니다. | 1. The preparation method of the non-oriented high-silicon electrical steel is characterized by comprising the steps of heating a continuous casting slab, rolling the continuous casting slab into strip steel, and then coiling, shearing by a shearing blade and cold rolling in sequence; after coiling, the microstructure on the upper surface of the shearing section of the strip steel is recrystallized ferrite, the grain size is 40-55 mu m, the microstructure on the lower surface is recrystallized ferrite, the grain size is 45-60 mu m, and the microstructure on the central part is unrecrystallized deformed ferrite. ¦ 9. A non-oriented high silicon electrical steel produced by the production method according to any one of claims 1 to 8, comprising, in weight percent: c:0.001 to 0.004 percent, si:2.50 to 3.35 percent, mn:0.100 to 0.390 percent, als is 0.5 to 1.1 percent, P:0.010 to 0.030 percent, S:0.0010 to 0.0050 percent, and the balance of Fe and unavoidable residual elements. | 10 | 2024-10005096 | 2024-01-03 | 117816739 | 2024-04-05 |  |  | XINYU IRON & STEEL Co.,Ltd. | Chen Jianhua ¦ Sun Lefei ¦ Pei Wei ¦ Song Xiaowei ¦ Wen Jian ¦ Zhou Qihang ¦ Liu Tao ¦ Yuan Wu ¦ Ruan Weixin |  |  |  | 0 |  | 0 |  | 74180255 | CN117816739A | 1 | 심사중 |  | 8424151023748
CN | CN | P | A | 무방향성 규소강용 알칼리성 무크롬 친환경 도료 및 그 제조 방법 | Alkaline chromium-free environment-friendly coating for non-oriented silicon steel and preparation method thereof | 본 발명은 무방향성 규소강용 알칼리성 무크롬 친환경 도료 및 그 제조 방법을 개시하고, 도료 기술 영역에 관련된다. 무방향성 규소강은 수성 유기 용매를 포함한 알칼리성 무크롬 친환경 도료를 사용한다: 12-40%, 알칼리성 무기 용매:10-30%, 규산알루미늄:0-10%, 실리카졸:10-40%, 나머지는 탈이온수이다. 무방향성 규소강용 알칼리성 무크롬 친환경 도료 및 그 제조 방법은 알칼리성 도료 체계를 통해 유리 인산근에 의한 코팅층의 접착 문제를 피함과 동시에 밀착성, 절연성, 내열성, 내식성, 용접성이 우수하다. 성분 설계는 중량 백분율 요구 사항에 따라 충족됩니다: 수성 유기 용매:12-40%, 알칼리성 무기 용매:10-30%, 규산알루미늄:0-10%, 실리카 졸:10-40%, 잔량부 탈이온수, 종래 기술에 비해 알칼리성 용액 시스템을 통해 유리 인산근에 의한 코팅의 끈적임 문제를 방지하였다, 동시에 양호한 밀착성, 절연성, 내열성, 내식성, 용접성을 갖는다. | The invention discloses an alkaline chromium-free environment-friendly coating for non-oriented silicon steel and a preparation method of the alkaline chromium-free environment-friendly coating, and relates to the technical field of coatings. The alkaline chromium-free environment-friendly coating for the non-oriented silicon steel comprises 12-40% of a water-based organic solvent, 10-30% of an alkaline inorganic solvent, 0-10% of aluminum silicate, 10-40% of silica sol and the balance of deionized water. According to the alkaline chromium-free environment-friendly coating for the non-oriented silicon steel and the preparation method of the alkaline chromium-free environment-friendly coating, through an alkaline coating system, the problem that a coating is sticky due to free phosphate radicals is solved, and meanwhile the alkaline chromium-free environment-friendly coating has good adhesiveness, insulativity, heat resistance, corrosion resistance and weldability. According to the component design, the coating comprises the following components in percentage by weight: 12-40% of a water-based organic solvent, 10-30% of an alkaline inorganic solvent, 0-10% of aluminum silicate, 10-40% of silica sol and the balance of deionized water. Compared with the prior art, through an alkaline solution system, the problem of coating stickiness caused by free phosphate radicals is avoided; and meanwhile, good adhesiveness, insulativity, heat resistance, corrosion resistance and weldability are achieved. | 1. 무방향성 규소강용 알칼리 무크롬 친환경 도료에 있어서, 다음을 포함하는 것을 특징으로 하는 무방향성 규소강용 알칼리 무크롬 친환경 도료: 수성 유기 용매:12-40%, 알칼리성 무기 용매:10-30%, 규산알루미늄:0-10%, 실리카 졸:10-40%,잔여량은 탈이온수이다. | 1. An alkaline chromium-free environment-friendly paint for non-oriented silicon steel is characterized in that: comprising an aqueous organic solvent: 12-40%, alkaline inorganic solvent: 10-30 percent of aluminum silicate: 0-10%, silica sol: 10-40%, and the balance of deionized water. | 1. 무방향성 규소강용 알칼리 무크롬 친환경 도료에 있어서, 다음을 포함하는 것을 특징으로 하는 무방향성 규소강용 알칼리 무크롬 친환경 도료: 수성 유기 용매:12-40%, 알칼리성 무기 용매:10-30%, 규산알루미늄:0-10%, 실리카 졸:10-40%,잔여량은 탈이온수이다. ¦ 2. 무방향성 규소강용 알칼리성 무크롬 친환경 도료의 제조 방법은 다음을 포함하는 것을 특징으로 한다: 제1항에 따른 무방향성 규소강용 알칼리성 무크롬 친환경 도료를 포함하고, 구체적인 조작은 다음과 같다: 탈이온수에 알칼리성 무기 용매 10-30%, 실리카졸 10-40%, 실리케이트 2-5%를 차례로 넣고 10분~15분간 교반한 후 수성 유기 용매 12-30%를 넣고 30분~40분간 교반한다, 즉, 무방향성 규소강용 알칼리성 무크롬 친환경 도료를 얻는다; 여기서, 상기 유기 용매와 알칼리성 무기 용매의 질량 백분율은 1-3:1이다; 실리카 졸은 용매 중의 나노 크기의 실리카 분산액이고, 실리카 함량은 20 내지 35%이다; 상기 나노 스케일 실리카 입자크기는 5-25nm이고, 나아가 나노 스케일 실리카 입자크기는 5-15nm로 제어된다; 규산염은 규산알루미늄, 규산아연, 규산마그네슘 중 하나 이상이다. 상기 인산염은 인산 알루미늄, 인산 아연, 인산 마그네슘 중 하나 이상이다; 규산알루미늄 대 실리카 졸의 질량비는 1:4 내지 8이다. 상기 무방향성 규소강 무크롬 친환경 도료 pH값은 10-12이다. 상기 무방향성 규소강 무크롬 친환경 도료 고체 함량은 19-30%이다. 무방향성 규소강 무크롬 친환경 도료의 23°C에서의 점도는 10~15s이다. 상기 무방향성 규소강 무크롬 친환경 도료는 듀얼 롤러 슬롯 또는 여섯 개의 롤러 라이트 롤러 유닛을 사용하여 코팅한다. 상기 슬롯 롤러 슬롯 깊이(0.05±0.01mm)는, 1200호 샌드 페이퍼(sand paper)물마모를 거쳐, 슬롯 롤러 좌우 롤러 지름 차(0.001mm). 상기 6 롤러 광 롤러 유닛은 계량 롤러를 사용하여 코팅량을 제어하고, 광 롤러는 1200호 샌드 페이퍼 워터 밀링을 거쳐 좌우 롤러 직경 차이가 0.001 mm이고, 속도비는 0.6-1.6이고, 코팅 압력은 0.2-1.6kN으로 제어된다. 건조 경화는 송풍 건조로를 채택하고, 5단 건조 경화 후 상온, 온도 300-560°C, 건조 시간 16-40초로 공냉한다. | 1. An alkaline chromium-free environment-friendly paint for non-oriented silicon steel is characterized in that: comprising an aqueous organic solvent: 12-40%, alkaline inorganic solvent: 10-30 percent of aluminum silicate: 0-10%, silica sol: 10-40%, and the balance of deionized water. ¦ 2. A preparation method of an alkaline chromium-free environment-friendly paint for non-oriented silicon steel is characterized by comprising the following steps: the alkaline chromium-free environment-friendly paint for the non-oriented silicon steel comprises the following specific operations: sequentially adding 10-30% of alkaline inorganic solvent, 10-40% of silica sol and 2-5% of silicate into deionized water, stirring for 10-15 min, adding 12-30% of aqueous organic solvent, and stirring for 30-40 min to obtain the alkaline chromium-free environment-friendly coating for non-oriented silicon steel; wherein the mass percentage of the organic solvent to the alkaline inorganic solvent is 1-3:1, a step of; the silica sol is a dispersion liquid of nano-scale silica in a solvent, and the silica content is 20-35%; the particle size of the nano-scale silicon dioxide is 5-25nm, and further, the particle size of the nano-scale silicon dioxide is controlled to be 5-15nm; the silicate is one or more of aluminum silicate, zinc silicate and magnesium silicate. The phosphate is one or more of aluminum phosphate, zinc phosphate and magnesium phosphate; the mass ratio of the aluminum silicate to the silica sol is 1:4-8. The pH value of the non-oriented silicon steel non-chromium environment-friendly paint is 10-12. The solid content of the non-oriented silicon steel non-chromium environment-friendly coating is 19-30%. The viscosity of the non-oriented silicon steel non-chromium environment-friendly paint is 10-15s at 23 ℃. The non-oriented silicon steel non-chromium environment-friendly coating is coated by adopting a double-roller grooving or six-roller smooth roller set. The grooving depth of the grooving roller is 0.05 plus or minus 0.01mm, and the diameter difference between the left and right of the grooving roller is 0.001mm through water grinding of No. 1200 sand paper. The six-roller smooth roll unit adopts a metering roller to control the coating amount, the smooth roll is subjected to water grinding by using No. 1200 sand paper, the diameter difference between the left roller and the right roller is 0.001mm, the speed ratio is controlled to be 0.6-1.6, and the coating pressure is controlled to be 0.2-1.6kN. And drying and curing by adopting a blast drying furnace, cooling to room temperature after 5 sections of drying and curing, wherein the temperature is 300-560 ℃ and the drying time is 16-40s. | 9 | 2024-10010908 | 2024-01-04 | 117820919 | 2024-04-05 |  |  | MAANSHAN IRON & STEEL Co.,Ltd. | Lu Tianlin ¦ Cheng Guoqing ¦ Xu Wenxiang ¦ Qi Xuan ¦ Shi Lifa ¦ Pei Yinghao ¦ Xia Xuelan ¦ Liu Qingsong ¦ Zhan Yungao ¦ Chen Mingxia |  |  |  | 0 |  | 0 |  | 74184332 | CN117820919A | 1 | 심사중 |  | 8424151027928
PCT | PCT | P | A1 | 무방향성 전기강판 및 무방향성 전기강판 제조 방법 | NON-ORIENTED ELECTROMAGNETIC STEEL SHEET AND METHOD FOR MANUFACTURING NON-ORIENTED ELECTROMAGNETIC STEEL SHEET | 이 무방향성 전기강판은 질량%로, C:0.005% 이하, Si:2.00% 이상 4.50%이하, Mn:0.01% 이상 5.00%이하, Al:0.03% 이상 5.00%이하, S, Se 및 Te 중 1종 또는 2종 이상의 합계 SE:0% 초과 0.005%이하, N:0% 초과 0.005%이하, P:0%초1.000%이하,를 함유하고 잔부가 Fe 및 불순물로 구성되며, 또한 식 (1) 및 식 (2)을 만족하고 거의 원형 금형을 이용하여 펀칭한 후 원 구멍의 압연 방향 길이LRD와 폭방향장 LTD의 비LRD/LTD의 표준 편차가, 0.010이하이며 철손 W15/50가 2.50W/kg이하이다. (Si+Mn+Al) ≧4.5%···식 (1) Al/3≦Mn···식 (2). | This non-oriented electromagnetic steel sheet contains, in mass%: C, 0.005% or less; Si, 2.00% to 4.50%; Mn, 0.01% to 5.00%; Al, 0.03% to 5.00%; SE, which is the total of one or more of S, Se, and Te, more than 0% but no more than 0.005%; N, more than 0% but no more than 1.000%; P, more than 0% but no more than 1.000%; and a remainder which is Fe and impurities. The non-oriented electromagnetic steel sheet satisfies formula (1) and formula (2). When the steel sheet is punched with a roughly circular die, and a circular hole is made as a result of the punching, the standard deviation of the ratio LRD/LTD, which is the ratio of rolling direction length LRD to width direction length LTD of a circular hole, is no more than 0.010. The iron loss W15/50 is no more than 2.50 W/kg. Formula (1): (Si+Mn+Al)≥4.5%; Formula (2): Al/3≤Mn | 화학 성분이, 질량%로, C:0.005% 이하, Si:2.00% 이상 4.50%이하, Mn:0.01% 이상 5.00%이하, Al:0.03% 이상 5.00%이하, S, Se 및 Te 중 1종 또는 2종 이상의 합계 SE:0% 초과 0.005%이하, N:0% 초과 0.005%이하, P:0%초1.000%이하, Cu:0% 이상 1.0%이하, Sn:0% 이상 1.0%이하, Ni:0% 이상 1.0%이하, Cr:0% 이상 1.0%이하, Sb:0% 이상 1.0%이하,를 함유하고 잔부가 Fe 및 불순물로 구성되며, 또한 식 (1) 및 식 (2)을 만족하고 거의 원형 금형을 이용하여 펀칭한 후 원 구멍의 압연 방향 길이LRD와 폭방향장 LTD의 비LRD/LTD의 표준 편차가, 0.010이하이며 철손 W15/50가 2.50W/kg이하임을 특징으로 하는 무방향성 전기강판. (Si+Mn+Al) ≧4.5% ··· 식 (1) Al/3≦Mn ··· 식 (2) | The chemical component is mass%, C: 0.005% or less, Si: 2.00% or more and 4.50% or less, Mn: 0.01% or more and 5.00% or less, Al: 0.03% or more and 5.00% or less, Total SE of one or more of S, Se and Te: 0% and 0.005% or less, N: 0% to 0.005%, P: 0% to 1.000%, Cu: 0% to 1.0%, Sn: 0% to 1.0%, Ni: 0% or more and less than or equal to 1.0%, Cr: 0% to 1.0%, Sb: 0% or more and 1.0% or less, containing, The remainder is made of Fe and impurities, and satisfies formulas (1) and (2), The standard deviation of the ratio LRD / LTD of the rolling direction length LRD and the width direction length LTD of the hole after punching using a substantially circular mold is 0.010 or less, Non-oriented electrical steel sheet characterized by iron loss W15/50 less than or equal to 2.50 W/kg. (Si+Mn+Al)≧4.5% ・・・ Equation (1) Al/3≦Mn ・・・ Equation (2) |  |  |  | PCT-JP2023-031954 | 2023-08-31 | WO2024-070489 | 2024-04-04 |  |  | NIPPON STEEL CORPORATION | MORISHIGE Nobusato ¦ ICHIE Takeru ¦ FUJII Yuya ¦ NAKATSUJI Yuya ¦ SASAKI Tetsuya ¦ MURAKAMI Fuminobu | 2022-157415 | JP | 2022-09-30 |  |  |  |  | 103816598 | BR112025002621A2 ¦ CN119855930A ¦ EP4596726A1 ¦ IN202517010935 ¦ JP2022-157415 ¦ KR10-2025-0047800A ¦ RU2025105526A ¦ TWI862140B ¦ VN112438A ¦ WOWO2024-070489A1 | 10 |  |  | 6024014005591
PCT | PCT | P | A1 | 무방향성 전기강판 | NON-ORIENTED ELECTROMAGNETIC STEEL SHEET | α-γ변태가 발생할 수 있는 조성으로서, Ti를 0.0010%~0.0050% 함유하고 강판 표면을 전자선 후방 산란 회절 부착 주사형 전자현미경 (SEM-EBSD)으로 측정했을 때의{hkl}<uvw>방위 (여유도 10°이내)의 결정립 전체 시야에 대한 면적률을 Ahkl-uvw라고 표기했을 때, A411-011이15% 이상이며 석출물의 개수 밀도가 0.5개/μm2~50개/μm2이다. | The present invention pertains to a composition that may undergo α-γ transformation. The composition contains 0.0010-0.0050% of Ti. When a surface of a steel sheet is measured using a scanning electron microscope with electron backscatter diffraction (SEM-EBSD) and if the area ratio of crystal grains in a {hkl}<uvw> orientation (tolerance: within 10°) with respect to the entire visual field is represented by Ahkl-uvw, A411-011 is at least 15%, and the number density of deposits is 0.5-50 pieces/μm2.<sp /> | 질량%로, C:0.010% 이하, Si:1.50%~4.00%, sol.Al:0.0001%~1.0000%, S:0.010% 이하, N:0.0005%~0.0100%, Ti:0.0010%~0.0050%, Mn, Ni, Cu로 이루어진 군에서 선택되는 1종 이상:총계로 2.50%~5.00%, Co:0.000%~1.000%, Sn:0.000%~0.400%, Sb:0.000%~0.400% 및 P:0.000%~0.400%를 함유하고 Mn함유량 (질량%)을[Mn], Ni함유량 (질량%)을[Ni], Cu함유량 (질량%)을[Cu], Si함유량 (질량%)을[Si], sol.Al 함유량 (질량%)을[sol.Al], P함유량 (질량%)을[P]로 했을 때, 이하의 (1) 식을 충족하고, 잔부가 Fe 및 불순물로 이루어진 화학 조성을 가지며, 강판 표면을 전자선 후방 산란 회절 부착 주사형 전자현미경 (SEM-EBSD)으로 측정했을 때의{hkl}<uvw>방위 (여유도 10°이내)의 결정립 전체 시야에 대한 면적률을 Ahkl-uvw라고 표기했을 때, A411-011이15% 이상이며 석출물의 개수 밀도가 0.5개/μm2~50개/μm2임을 특징으로 하는 무방향성 전기강판. (2×[Mn]+2.5×[Ni]+[Cu])-([Si]+2×[sol.Al]+4×[P]) ≧1.5% ···(1) | In mass %, C: 0.010% or less, Si:1.50%~4.00%、 sol.Al:0.0001%~1.0000%、 S: 0.010% or less, N:0.0005%~0.0100%、 Ti:0.0010%~0.0050%、 One or more species selected from the group consisting of Mn, Ni, Cu: 2.50% ~ 5.00% in total, Co:0.000%~1.000%、 Sn:0.000%~0.400%、 Sb: 0.000%~0.400%, and P: Contains 0.000%~0.400%, When the Mn content (mass%) is [Mn], the Ni content (mass%) is [Ni], the Cu content (mass%) is [Cu], the Si content (mass%) is [Si], the sol.Al content (mass%) is [sol.Al], and the P content (mass%) is [P], the following equation (1) is satisfied, The residue has a chemical composition consisting of Fe and impurities, When the surface of the steel plate is measured with a scanning electron microscope with electron backscatter diffraction (SEM-EBSD), the area ratio of the crystal grain in the direction of {hkl}><uvw (within 10°) to the total field of view of the grain is expressed as Ahkl-uvw, A411-011 is 15% or more, Precipitate density of 0.5 pcs/μm2~50 pcs/μm2Non-oriented electrical steel sheet. (2×[Mn]+2.5×[Ni]+[Cu])-([Si]+2×[sol.Al]+4×[P])≧1.5% ・・・(1) |  |  |  | PCT-JP2023-034057 | 2023-09-20 | WO2024-063085 | 2024-03-28 |  |  | NIPPON STEEL CORPORATION | FUKUCHI, Minako ¦ NATORI, Yoshiaki ¦ MURAKAWA, Tesshu | 2022-151497 | JP | 2022-09-22 |  |  |  |  | 105228240 | BR112025004265A2 ¦ CN119895065A ¦ EP4592410A1 ¦ IN202517020249 ¦ JP2022-151497 ¦ KR10-2025-0044348A ¦ MXMX/a/2025/002949A ¦ RU2025105828A ¦ TWI870028B ¦ VN112450A ¦ WOWO2024-063085A1 | 11 |  |  | 6024013003288
CN | CN | P | A | 고주파 성능이 우수한 무방향성 규소강 및 그 제조 방법 | Non-oriented silicon steel with excellent high-frequency performance and manufacturing method thereof | 본 발명은 고주파 성능이 우수한 무방향성 실리콘강 및 그 제조 방법을 개시하고, 무방향성 실리콘강은 이하의 화학 성분 중량 백분율을 포함한다: Si:3.20%-4.00%; Als: 0.10%-0.60%; Mn: 0.09%-0.30%; C, S, N, Ti는 모두 0.003%미만이고 C+S+N+Ti이다: ≤90ppm; 제조 방법은 다음을 포함한다: 열간 압연을 냉간 압연 원료판으로 가공합니다; 냉간 압연 원료판 정화; 산세 후의 냉간 압연 원료판은 블랭크판으로 압연된다; 어닐링 처리; 합금 코팅; 절연층 코팅. 본 발명의 고주파 성능이 우수한 무방향성 규소강은, P 1.5/50≤2.10W/kg, P 1.0/400≤14.5W/kg, P 1.0/1000를 얻는다 45.0W/kg 이하의 성능은 고주파 사용 환경에서 무방향성 규소강의 성능을 크게 향상시킵니다. | The invention discloses non-oriented silicon steel with excellent high-frequency performance and a manufacturing method of the non-oriented silicon steel. The non-oriented silicon steel comprises the following chemical components in percentage by weight: 3.20-4.00% of Si; 0.10% to 0.60% of Als; 0.09% to 0.30% of Mn; the content of C, S, N and Ti is less than 0.003%, and the content of C + S + N + Ti is less than or equal to 90ppm; the manufacturing method comprises the steps that a cold-rolled raw material plate is obtained through hot rolling; normalizing the cold-rolled raw material plate; rolling the pickled cold-rolled raw material plate into a blank plate; annealing treatment; coating the alloy; and coating an insulating layer. According to the non-oriented silicon steel with the excellent high-frequency performance, the performance that P1.5/50 is smaller than or equal to 2.10 W/kg, P1.0/400 is smaller than or equal to 14.5 W/kg and P1.0/1000 is smaller than or equal to 45.0 W/kg is obtained, and the performance of the non-oriented silicon steel in a high-frequency use environment is greatly improved. | 1. 상기 고실리콘 무방향성 실리콘강은 이하의 화학성분 중량 백분율을 포함하는 것을 특징으로 하는 고주파 성능이 우수한 고실리콘 무방향성 실리콘강 제조방법: Si:3.20%-4.00%; Als: 0.10%-0.60%; Mn: 0.09%-0.30%; C, S, N, Ti는 모두 0.003%미만이고 C+S+N+Ti이다: ≤90ppm; 상기 고실리콘 무방향성 실리콘강 제조 방법은 이하의 구체적인 단계를 포함한다: 1) 상기 화학 성분 중량백분율(percent by weight)을 포함하는 슬래브를 가열로를 통해 온도를 올리고, 용강이 연속 주조, 열간 압연을 거쳐 1.5 mm-2.4mm 두께의 냉간 압연 원료판으로 가공한다; 2) 냉간 압연 원료판은 정화, 정화 온도는 880-960°C, 정화 시간은 2-5분이다; 3) 산세척을 하고, 산세척 후의 냉간 압연 원료판은 여러 번 압연하여 목표 두께가 0.3 mm인 블랭크판을 형성한다; 4) 블랭크 플레이트는 어닐링 처리되고 연속 어닐링 온도는 890-990°C이고 어닐링 시간은 180-350s이다; 5) 합금 코팅, 합금 코팅은 Si 함량이10%-30%인 고순도 실리콘 철 합금을 사용하여 높은 실리콘 합금 도금층을 형성한다; 6) 절연 코팅, 강판 표면에 절연 코팅을 적용하고, 절연 코팅은 400-580°C의 온도에서 경화되며, 경화 시간은 30-60초이며, 강판 양면 층간 저항이 300Ω·mm 2이상인지 확인합니다. | 1. The manufacturing method of the high-silicon non-oriented silicon steel with excellent high-frequency performance is characterized in that the high-silicon non-oriented silicon steel comprises the following chemical components in percentage by weight: si:3.20% -4.00%; als:0.10% -0.60%; mn:0.09% -0.30%; C. s, N, ti are all less than 0.003% and c+s+n+ti: less than or equal to 90ppm; the manufacturing method of the high-silicon non-oriented silicon steel comprises the following specific steps: 1) Heating a plate blank containing the chemical components in percentage by weight through a heating furnace, and continuously casting and hot-rolling molten steel to obtain a cold-rolled raw material plate with the thickness of 1.5-2.4 mm; 2) Normalizing the cold-rolled raw material plate at 880-960 ℃ for 2-5min; 3) Pickling, and rolling the pickled cold-rolled raw material plate for multiple times to form a blank plate with the target thickness of 0.3 mm; 4) Annealing the blank plate at 890-990 deg.c for 180-350s; 5) Alloy coating, wherein the alloy coating adopts high-purity ferrosilicon alloy with Si content of 10% -30%, and a layer of high-silicon alloy plating layer is formed; 6) Coating an insulating layer, coating insulating paint on the surface of the steel plate, and curing the insulating paint at 400-580 ℃ for 30-60s to ensure that the inter-layer resistance of the steel plate is more than or equal to 300 Ω & mm 2 。 | 1. 상기 고실리콘 무방향성 실리콘강은 이하의 화학성분 중량 백분율을 포함하는 것을 특징으로 하는 고주파 성능이 우수한 고실리콘 무방향성 실리콘강 제조방법: Si:3.20%-4.00%; Als: 0.10%-0.60%; Mn: 0.09%-0.30%; C, S, N, Ti는 모두 0.003%미만이고 C+S+N+Ti이다: ≤90ppm; 상기 고실리콘 무방향성 실리콘강 제조 방법은 이하의 구체적인 단계를 포함한다: 1) 상기 화학 성분 중량백분율(percent by weight)을 포함하는 슬래브를 가열로를 통해 온도를 올리고, 용강이 연속 주조, 열간 압연을 거쳐 1.5 mm-2.4mm 두께의 냉간 압연 원료판으로 가공한다; 2) 냉간 압연 원료판은 정화, 정화 온도는 880-960°C, 정화 시간은 2-5분이다; 3) 산세척을 하고, 산세척 후의 냉간 압연 원료판은 여러 번 압연하여 목표 두께가 0.3 mm인 블랭크판을 형성한다; 4) 블랭크 플레이트는 어닐링 처리되고 연속 어닐링 온도는 890-990°C이고 어닐링 시간은 180-350s이다; 5) 합금 코팅, 합금 코팅은 Si 함량이10%-30%인 고순도 실리콘 철 합금을 사용하여 높은 실리콘 합금 도금층을 형성한다; 6) 절연 코팅, 강판 표면에 절연 코팅을 적용하고, 절연 코팅은 400-580°C의 온도에서 경화되며, 경화 시간은 30-60초이며, 강판 양면 층간 저항이 300Ω·mm 2이상인지 확인합니다. | 1. The manufacturing method of the high-silicon non-oriented silicon steel with excellent high-frequency performance is characterized in that the high-silicon non-oriented silicon steel comprises the following chemical components in percentage by weight: si:3.20% -4.00%; als:0.10% -0.60%; mn:0.09% -0.30%; C. s, N, ti are all less than 0.003% and c+s+n+ti: less than or equal to 90ppm; the manufacturing method of the high-silicon non-oriented silicon steel comprises the following specific steps: 1) Heating a plate blank containing the chemical components in percentage by weight through a heating furnace, and continuously casting and hot-rolling molten steel to obtain a cold-rolled raw material plate with the thickness of 1.5-2.4 mm; 2) Normalizing the cold-rolled raw material plate at 880-960 ℃ for 2-5min; 3) Pickling, and rolling the pickled cold-rolled raw material plate for multiple times to form a blank plate with the target thickness of 0.3 mm; 4) Annealing the blank plate at 890-990 deg.c for 180-350s; 5) Alloy coating, wherein the alloy coating adopts high-purity ferrosilicon alloy with Si content of 10% -30%, and a layer of high-silicon alloy plating layer is formed; 6) Coating an insulating layer, coating insulating paint on the surface of the steel plate, and curing the insulating paint at 400-580 ℃ for 30-60s to ensure that the inter-layer resistance of the steel plate is more than or equal to 300 Ω & mm 2 。 | 7 | 2024-10001764 | 2024-01-02 | 117758154 | 2024-03-26 |  |  | MAANSHAN IRON & STEEL Co.,Ltd. | Liu Qingsong ¦ Pei Yinghao ¦ Shi Lifa ¦ Xu Wenxiang ¦ Xia Xuelan ¦ Lu Tianlin ¦ Chen Mingxia |  |  |  | 0 |  | 0 |  | 74070631 | CN117758154A | 1 | 심사중 |  | 8424132026979
JP | JP | P | B2 | 회전자 코어 제조 방법 | 회전자 코어 제조 방법 | 【요약】 (수정유) 【과제】강도 특성, 특히 피로 특성이 우수한 회전자 코어를 제공하고 그 제조 방법을 제안함과 동시에, 회전자 코어를 이용한 에어갭의 제어가 용이한 모터를 제공한다. 【해결 수단】소정의 성분 조성을 가진 소재 강판에서 채취한 회전자 코어 형상의 강판에 열절단 가공에 의해 복수의 구멍을 형성한 후, 강판을 적층해 회전자 코어를 제조할 때, 열절단 가공에서는, 강판면에 수직인 방향에서 어시스트 가스를 분사하면서, 열 빔을 강판 표면의 수선에 대해 잘라내는 구멍 측에 1~5°경사시켜 조사함으로써, 절단면에 인접한 재결정 입자의 평균 입경 De를 10.0μm 이하로 하는 바람직하게는 De를 모재 강판의 평균 결정립 지름 Db의1/3이하로 해, 또한 바람직하게는 재결정 입자의 존재 범위를 절단면에서 20μm 이상으로 하여 회전자 코어를 제조한다. 또한 회전자 코어와 고정자 코어의 내경 최단 거리가 0.30mm이하의 모터이다. 【선택도】도 2 | 【요약】 (수정유) 【과제】강도 특성, 특히 피로 특성이 우수한 회전자 코어를 제공하고 그 제조 방법을 제안함과 동시에, 회전자 코어를 이용한 에어갭의 제어가 용이한 모터를 제공한다. 【해결 수단】소정의 성분 조성을 가진 소재 강판에서 채취한 회전자 코어 형상의 강판에 열절단 가공에 의해 복수의 구멍을 형성한 후, 강판을 적층해 회전자 코어를 제조할 때, 열절단 가공에서는, 강판면에 수직인 방향에서 어시스트 가스를 분사하면서, 열 빔을 강판 표면의 수선에 대해 잘라내는 구멍 측에 1~5°경사시켜 조사함으로써, 절단면에 인접한 재결정 입자의 평균 입경 De를 10.0μm 이하로 하는 바람직하게는 De를 모재 강판의 평균 결정립 지름 Db의1/3이하로 해, 또한 바람직하게는 재결정 입자의 존재 범위를 절단면에서 20μm 이상으로 하여 회전자 코어를 제조한다. 또한 회전자 코어와 고정자 코어의 내경 최단 거리가 0.30mm이하의 모터이다. 【선택도】도 2 | 【청구항1】 C:0.0005~0.01mass%, Si:7mass%이하, Mn:0.05~3mass% 및 Al:3mass%이하를 함유하고 또한 임의 선택적으로 P:0.001~0.1 mass%, S:0.01mass%이하, Sn:0.001~0.1 mass%, Sb:0.001~0.1 mass%, Ca:0.0002~0.005mass% 및 Mg:0.0002~0.005% 중에서 선택되는 적어도 1종을 함유하고 잔부가 Fe 및 불가피한 불순물로 이루어진 성분 조성을 갖는 소재 강판에서 채취한 회전자 코어 형상의 강판에 열절단 가공에 의해 복수의 구멍을 형성한 후, 상기 강판을 적층해 회전자 코어를 조립하는 회전자 코어 제조 방법으로서, 상기 열 절단 가공에서는, 열 빔을 강판 표면의 수선에 대해 잘라내는 구멍 측에1~5°경사시켜 조사함으로써, 절단면에 인접한 재결정 입자의 평균 입경 De가 10.0μm 이하로 하는 것을 특징으로 하는 회전자 코어 제조 방법. | 【청구항1】 C:0.0005~0.01mass%, Si:7mass%이하, Mn:0.05~3mass% 및 Al:3mass%이하를 함유하고 또한 임의 선택적으로 P:0.001~0.1 mass%, S:0.01mass%이하, Sn:0.001~0.1 mass%, Sb:0.001~0.1 mass%, Ca:0.0002~0.005mass% 및 Mg:0.0002~0.005% 중에서 선택되는 적어도 1종을 함유하고 잔부가 Fe 및 불가피한 불순물로 이루어진 성분 조성을 갖는 소재 강판에서 채취한 회전자 코어 형상의 강판에 열절단 가공에 의해 복수의 구멍을 형성한 후, 상기 강판을 적층해 회전자 코어를 조립하는 회전자 코어 제조 방법으로서, 상기 열 절단 가공에서는, 열 빔을 강판 표면의 수선에 대해 잘라내는 구멍 측에1~5°경사시켜 조사함으로써, 절단면에 인접한 재결정 입자의 평균 입경 De가 10.0μm 이하로 하는 것을 특징으로 하는 회전자 코어 제조 방법. | 【청구항1】 C:0.0005~0.01mass%, Si:7mass%이하, Mn:0.05~3mass% 및 Al:3mass%이하를 함유하고 또한 임의 선택적으로 P:0.001~0.1 mass%, S:0.01mass%이하, Sn:0.001~0.1 mass%, Sb:0.001~0.1 mass%, Ca:0.0002~0.005mass% 및 Mg:0.0002~0.005% 중에서 선택되는 적어도 1종을 함유하고 잔부가 Fe 및 불가피한 불순물로 이루어진 성분 조성을 갖는 소재 강판에서 채취한 회전자 코어 형상의 강판에 열절단 가공에 의해 복수의 구멍을 형성한 후, 상기 강판을 적층해 회전자 코어를 조립하는 회전자 코어 제조 방법으로서, 상기 열 절단 가공에서는, 열 빔을 강판 표면의 수선에 대해 잘라내는 구멍 측에1~5°경사시켜 조사함으로써, 절단면에 인접한 재결정 입자의 평균 입경 De가 10.0μm 이하로 하는 것을 특징으로 하는 회전자 코어 제조 방법. | 【청구항1】 C:0.0005~0.01mass%, Si:7mass%이하, Mn:0.05~3mass% 및 Al:3mass%이하를 함유하고 또한 임의 선택적으로 P:0.001~0.1 mass%, S:0.01mass%이하, Sn:0.001~0.1 mass%, Sb:0.001~0.1 mass%, Ca:0.0002~0.005mass% 및 Mg:0.0002~0.005% 중에서 선택되는 적어도 1종을 함유하고 잔부가 Fe 및 불가피한 불순물로 이루어진 성분 조성을 갖는 소재 강판에서 채취한 회전자 코어 형상의 강판에 열절단 가공에 의해 복수의 구멍을 형성한 후, 상기 강판을 적층해 회전자 코어를 조립하는 회전자 코어 제조 방법으로서, 상기 열 절단 가공에서는, 열 빔을 강판 표면의 수선에 대해 잘라내는 구멍 측에1~5°경사시켜 조사함으로써, 절단면에 인접한 재결정 입자의 평균 입경 De가 10.0μm 이하로 하는 것을 특징으로 하는 회전자 코어 제조 방법. | 7 | 2022-138313 | 2022-08-31 | 2023-041020 | 2023-03-23 | 7459905 | 2024-03-25 | JFE STEEL CORP | 吉▲崎▼ 聡一郎 ¦ 千田 邦浩 ¦ 財前 善彰 | 2021-148040 | JP | 2021-09-10 | 2 | JP2010-057275A(BE) ¦ WOWO2021-124780A1(BE) | 0 |  | 18076768 | JP2021-148040 ¦ JP7459905B2 | 2 | 등록 | JFE STEEL CORP | 2724060000492
PCT | PCT | P | A1 | 고강도무방향성 전기강판과 그 제조 방법 | HIGH-STRENGTH NON-ORIENTED ELECTROMAGNETIC STEEL PLATE AND METHOD FOR MANUFACTURING SAME | mass%로, C:0.0050% 이하, Si:2.0~5.0%, Mn:0.2~1.8%, Al:0.5~2.5%, Mo:0.001~0.100%, Sn 및 Sb를 합계로 0.02~0.10mass%를 함유하고 Si,Al 및 Mn의 함유량이 소정의 관계를 충족하는 강철 슬래브를 열간 압연하고 열연판 어닐링, 냉각 압연하고 마무리 어닐링이라고 무방향성 전기강판을 제조할 때, 상기 마무리 어닐링의 균열 온도를 500℃이상이고 Si,Al 및 Mn의 함유량으로부터 정해지는 온도 T 이하로 해, 상기 균열 온도로 유지하는 시간을 60s 이하로 해, 500℃이상의 체류 시간을 100s 이하로 해 인장 강도가 700~950MPa, 판 두께 중심부의 전위 밀도가 1.2×1014m-2 이상으로 함으로써, 마무리 어닐링 후에는 고강도로, 왜곡취어닐링 후에는 저철손의 무방향성 전기강판을 얻는다. | When a steel slab containing, in mass%, 0.0050% or less of C, 2.0-5.0% of Si, 0.2-1.8% of Mn, 0.5-2.5% of Al, 0.001-0.100% of Mo, and 0.02-0.10% in total of Sn and Sb, the contents of Si, Al and Mn satisfying a predetermined relationship, is hot-rolled, hot roll-annealed, cold-rolled, and finish annealed to manufacture a non-oriented electromagnetic steel plate, the soaking temperature in the finish annealing is set to 500°C or higher and below a temperature T determined from the contents of Si, Al and Mn, the time to maintain the soaking temperature is set to 60 seconds or less, and the residence time at 500°C or higher is set to 100 seconds or less to yield a tensile strength of 700-950 MPa and a dislocation density at the center of the plate thickness of at least 1.2×1014 m-2, thereby providing a non-oriented electromagnetic steel plate having high strength after finish annealing and having low core loss after strain relief annealing. | C:0.0050mass%이하, Si:2.0~5.0mass%, Mn:0.2~1.8mass%, P:0.020mass%이하, S:0.0050mass%이하, Al:0.5~2.5mass%, N:0.0050mass%이하, Mo:0.001~0.100mass% 및 O:0.0050mass%이하를 함유하고 또한 Sn 및 Sb 중 적어도 1종을 합계로 0.02~0.10mass%함유하고 상기 Si,Al 및 Mn의 함유량 (mass%)을 각각[Si],[Al]및[Mn]와 나타낼 때, 상기 함유량이 하기 (1) 식을 충족하고, 잔부가 Fe 및 불가피한 불순물로 이루어진 성분 조성을 가지며, 인장 강도가 700~950MPa로, 판 두께 중심부의 전위 밀도가 1.2×1014m-2 이상인 무방향성 전기강판. 기[Si]+[Al]/2.5+[Mn]/4≧2.72 ···(1) | C: 0.0050 mass% or less, Si: 2.0 ~ 5.0 mass%, Mn: 0.2 ~ 1.8 mass%, P: 0.020 mass% or less, S: 0.0050 mass% or less, Al: 0.5 ~ 2.5 mass%, N: 0.0050 mass% or less, Mo: 0.001 ~ 0.100 mass% and O: 0.0050 mass% or less, Furthermore, when at least one of Sn and Sb is contained in a total of 0.02 ~ 0.10 mass%, and the content (mass%) of Si, Al and Mn is expressed as [Si], [Al] and [Mn], respectively, the content satisfies the following formula (1), and the remaining part has a component composition composed of Fe and inevitable impurities, The tensile strength is 700~950MPa, Non-oriented electrical steel sheet with a dislocation density of 1.2×1014m-2 or more in the center of the thickness. record [Si]+[Al]/2.5+[Mn]/4≧2.72 ・・・(1) |  |  |  | PCT-JP2023-031709 | 2023-08-31 | WO2024-057940 | 2024-03-21 |  |  | JFE STEEL CORPORATION | SAITO Hayato ¦ TANAKA Takaaki ¦ OKUBO Tomoyuki ¦ SUEHIRO Ryuichi ¦ MARUYAMA Shigehiro | 2022-145195 | JP | 2022-09-13 |  |  |  |  | 106004161 | CN119698491A ¦ EP4575011A1 ¦ IN202517024208 ¦ JP2022-145195 ¦ JP7740391B2 ¦ KR10-2025-0047754A ¦ MXMX/a/2025/002946A ¦ TWI855858B ¦ VN115241A ¦ WOWO2024-057940A1 | 10 |  |  | 6024012002962
EP | EP | P | B1 | 무지향 전기강판 및 그 제조 방법 | NON-ORIENTED ELECTRICAL STEEL SHEET AND METHOD FOR PRODUCING SAME | 본 발명의 일 실시예에 따른 무지향 전기강판은 베이스 금속강판과 Zn-함유 인산염과 유기수지로 구성된 복합 코팅막을 포함하며, 상기 복합 코팅막은 상기 베이스 금속강판의 표면에 형성된다. 상기 복합 코팅막의 모든 금속 성분에 대한 Zn의 몰비는 10 몰%이상이다. 비배향 전기강판을 끓는 증류수에 20분 동안 끓인 후, 증류수에 용해성 Zn의 양은 1.0 mg/m2 이상이다. 가용성 Zn의 양을 결정하기 위한 방법은 JIS K 0102에 따른다. 2016년도 "산업폐수 시험방법 " 53.3 " ICP 발광 분광법" . | A non-oriented electrical steel sheet according to one embodiment of this invention includes a base metal steel sheet and a composite coating film composed of a Zn-containing phosphate and an organic resin, the composite coating film being formed on a surface of the base metal steel sheet. A molar ratio of Zn to all metal components in the composite coating film is 10 mol% or more, and after the non-oriented electrical steel sheet is boiled for 20 minutes in boiled distilled water, an amount of soluble Zn in the distilled water is 1.0 mg/m2 or more. The method for determining the amount of soluble Zn is in accordance with JIS K 0102: 2016 "Testing Methods for Industrial Wastewater", 53.3 "ICP Emission Spectroscopy". | 무지향 전기강판: 베이스 금속 강판 Zn 함유 포스페이트와 유기 수지로 구성된 복합 코팅 필름으로서, 상기 복합 코팅 필름은 상기 베이스 금속 강판의 표면 상에 형성된다, 여기에서: 복합 코팅 필름의 금속 성분은 선택적으로 AI로 이루어진 군으로부터 선택된 하나 이상의 원소를 더 포함한다, Mg 및 Ca, 복합 도막에 있어서의 모든 금속 성분에 대한 Zn의 몰비는 10 몰%이상이다 비배향 전기강판을 끓는 증류수에 20분간 비등시킨 후 증류수에 용해성 Zn의 양은 1.0mg/m 2 이상이다; 여기서, 가용성 Zn의 양을 결정하기 위한 방법은 JIS K 0102에 따른다: 2016년도 "산업폐수 시험방법 ", 53.3 " ICP 발광 분광법", 여기에서: 상기 유기 수지는 아크릴 수지로 이루어진 군으로부터 선택되는 하나 이상의 수지를 포함한다, 스티렌 수지, 아크릴-스티렌 수지, 에폭시 수지, 폴리에스테르 수지, 페놀 수지 및 우레탄 수지. | A non-oriented electrical steel sheet, comprising: a base metal steel sheet, and a composite coating film composed of a Zn-containing phosphate and an organic resin, the composite coating film being formed on a surface of the base metal steel sheet, wherein: the metal components of the composite coating film optionally further include one or more elements selected from the group consisting of AI, Mg and Ca, a molar ratio of Zn to all metal components in the composite coating film is 10 mol% or more, and after boiling the non-oriented electrical steel sheet for 20 minutes in boiled distilled water, an amount of soluble Zn in the distilled water is 1.0 mg/m2 or more; where, a method for determining the amount of soluble Zn is in accordance with JIS K 0102: 2016 "Testing Methods for Industrial Wastewater", 53.3 "ICP Emission Spectroscopy", and wherein: the organic resin includes one or more resins selected from the group consisting of an acrylic resin, a styrene resin, an acrylic-styrene resin, an epoxy resin, a polyester resin, a phenol resin and a urethane resin. | 무지향 전기강판: 베이스 금속 강판 Zn 함유 포스페이트와 유기 수지로 구성된 복합 코팅 필름으로서, 상기 복합 코팅 필름은 상기 베이스 금속 강판의 표면 상에 형성된다, 여기에서: 복합 코팅 필름의 금속 성분은 선택적으로 AI로 이루어진 군으로부터 선택된 하나 이상의 원소를 더 포함한다, Mg 및 Ca, 복합 도막에 있어서의 모든 금속 성분에 대한 Zn의 몰비는 10 몰%이상이다 비배향 전기강판을 끓는 증류수에 20분간 비등시킨 후 증류수에 용해성 Zn의 양은 1.0mg/m 2 이상이다; 여기서, 가용성 Zn의 양을 결정하기 위한 방법은 JIS K 0102에 따른다: 2016년도 "산업폐수 시험방법 ", 53.3 " ICP 발광 분광법", 여기에서: 상기 유기 수지는 아크릴 수지로 이루어진 군으로부터 선택되는 하나 이상의 수지를 포함한다, 스티렌 수지, 아크릴-스티렌 수지, 에폭시 수지, 폴리에스테르 수지, 페놀 수지 및 우레탄 수지. | A non-oriented electrical steel sheet, comprising: a base metal steel sheet, and a composite coating film composed of a Zn-containing phosphate and an organic resin, the composite coating film being formed on a surface of the base metal steel sheet, wherein: the metal components of the composite coating film optionally further include one or more elements selected from the group consisting of AI, Mg and Ca, a molar ratio of Zn to all metal components in the composite coating film is 10 mol% or more, and after boiling the non-oriented electrical steel sheet for 20 minutes in boiled distilled water, an amount of soluble Zn in the distilled water is 1.0 mg/m2 or more; where, a method for determining the amount of soluble Zn is in accordance with JIS K 0102: 2016 "Testing Methods for Industrial Wastewater", 53.3 "ICP Emission Spectroscopy", and wherein: the organic resin includes one or more resins selected from the group consisting of an acrylic resin, a styrene resin, an acrylic-styrene resin, an epoxy resin, a polyester resin, a phenol resin and a urethane resin. | 2 | 2020-920764 | 2020-04-17 | 3922741 | 2021-12-15 | 3922741 | 2024-03-20 | Nippon Steel Corporation | FUJII, Hiroyasu ¦ MAKI, Jun ¦ TAKEDA, Kazutoshi ¦ MIMURA, Hiroyuki ¦ KANTO, Yusuke ¦ YAMAZAKI, Shuichi |  |  |  | 9 | EP4063534A1 ¦ EP3239354B1 ¦ EP3249075B1 ¦ EP3000915B1 ¦ JP6911598B2 ¦ JP3370235B2 ¦ JP3280844B2 ¦ JP2664337B2 ¦ WOWO2018-051902A1 | 0 |  | 102010180 | BR112021016527B1 ¦ CN113811626B ¦ EP3922741B1 ¦ IN519476 ¦ JP6816849B1 ¦ KR10-2332737B1 ¦ PL3922741T3 ¦ US12215399B2 ¦ VN1-0045380B ¦ WOWO2021-210149A1 | 10 | 등록 |  | 1524012005510
CN | CN | P | A | 고자성 무방향성 규소강 및 그 제조 방법 | High-magnetic-induction non-oriented silicon steel and production method thereof | 본 발명은 고자성 무방향성 규소강 및 그 제조 방법을 개시한다. 고자성 무방향성 규소강 생산방법: 전로 제련-RH 정련-주조-가열로 가열-열연-산세척-냉연-어닐-코팅, 그 고자기감 무방향성 규소강의 화학성분은 질량 백분율에 따라 제어된다: Si:0.60~2.2%, Al:0.10~0.42%, Mn:0.21~0.95%, Nb≤0.0025%, V≤0.0020%, Ti≤0.0015%, Nb+V+Ti ≤0.0045%, C≤0.0025%, N≤0.0020%, S:0.0015 내지 0.0035%, P≤0.02%, 잔부는 철 및 불가피한 불순물이다. 본 발명은 성분, 열간 압연, 어닐링 및 상화 공정을 통합 설계하는 것으로, 석출상, 조직 텍스처를 동시에 제어하여 제품의 자기 유도 강도를 향상시키는 것을 목적으로 한다. 동시에 철손이 적으면 제품 B5000의 자기감도가 0.02T 이상 효과적으로 향상되어 자성을 향상시키는 목적을 달성하고 생산 비용을 효과적으로 절감하며 에너지와 환경 친화도가 높습니다. | The invention discloses high-magnetic-induction non-oriented silicon steel and a production method thereof. The production method of the high-magnetic-induction non-oriented silicon steel comprises the steps of converter smelting, RH refining, continuous casting, heating in a heating furnace, hot rolling, acid pickling, cold rolling, annealing and coating. The high-magnetic-induction non-oriented silicon steel comprises the following chemical components in percentage by mass: 0.60-2.2% of Si, 0.10-0.42% of Al, 0.21-0.95% of Mn, less than or equal to 0.0025% of Nb, less than or equal to 0.0020% of V, less than or equal to 0.0015% of Ti, less than or equal to 0.0045% of Nb + V + Ti, less than or equal to 0.0025% of C, less than or equal to 0.0020% of N, 0.0015-0.0035% of S, less than or equal to 0.02% of P and the balance of iron and inevitable impurities. Components, hot rolling, annealing and normalizing processes are comprehensively designed, and the purpose is to improve the magnetic induction intensity of a product by controlling a precipitated phase and a structure texture at the same time. Meanwhile, the iron loss is low, the magnetic induction of the product B5000 is effectively improved by 0.02 T or above, the purpose of improving the magnetic performance is achieved, the production cost is effectively reduced, and meanwhile the energy and environment friendliness is high. | 1. 상기 고자성 무방향성 규소강 생산방법은 다음을 포함하는 것을 특징으로 하는 고자성 무방향성 규소강 생산방법: 회전로 제련-RH 정련-연속 주조-가열로 가열-열간 압연-산세-냉간 압연-어닐링-코팅, 고자기 무방향성 규소강의 화학 성분은 질량 백분율로 제어됩니다: Si:0.60~2.2%, Al:0.10~0.42%, Mn:0.21~0.95%, Nb≤0.0025%, V≤0.0020%, Ti≤0.0015%, Nb+V+Ti ≤0.0045%, C≤0.0025%, N≤0.0020%, S:0.0015 내지 0.0035%, P≤0.02%, 나머지는 철 및 불가피한 불순물이다; 전로 제련: 규소강을 전로 제련합니다; RH 정제: 전로 제련 후의 용강을 RH 정제하여 합금화와 불순물 원소 함량을 제어한다; 연속 주조: RH 정련된 용강을 강편으로 연속 주조합니다; 가열로 가열: 강철 빌렛을 980°C-1080°C의 가열 온도 T 1및 2h-4h의 가열로에 넣어 가열합니다; 열간 압연: 가열된 강편을 열간 압연하고, 최종 압연 온도 T 2는 880°C-950°C이고, 열간 압연 강재의 두께는 2.6mm-3.0mm이며, 강재를 권취한다; 산세: 권취된 강재를 산세하여 표면 산화철피를 제거한다; 냉간 압연: 산세 후의 강재를 목표 두께 0.496mm-0.504mm로 냉간 압연한다; 어닐링: 냉간 압연 후의 강재를 연속로를 통해 어닐링하고, 어닐링 속도는 120m/min-160m/min이다; 코팅: 소둔된 강철을 코팅해요. | 1. The production method of the high-magnetic-induction non-oriented silicon steel is characterized by comprising the following steps of: the chemical components of the high magnetic induction non-oriented silicon steel are controlled according to the mass percentage as follows: si:0.60 to 2.2 percent of Al:0.10 to 0.42 percent, mn:0.21 to 0.95 percent, nb is less than or equal to 0.0025 percent, V is less than or equal to 0.0020 percent, ti is less than or equal to 0.0015 percent, nb+V+Ti is less than or equal to 0.0045 percent, C is less than or equal to 0.0025 percent, N is less than or equal to 0.0020 percent, S:0.0015 to 0.0035 percent, P is less than or equal to 0.02 percent, and the balance is iron and unavoidable impurities; smelting in a converter: smelting silicon steel in a converter; RH refining: RH refining is carried out on molten steel smelted by a converter, and alloying and impurity element content control are carried out; continuous casting: continuously casting the RH refined molten steel into a steel billet; heating by a heating furnace: heating the billet in a heating furnace at a temperature T 1 The heating time is 980-1080 ℃ and 2-4 hours; and (3) hot rolling: hot rolling the heated billet to a final rolling temperature T 2 The thickness of the hot rolled steel is 2.6mm-3.0mm at 880-950 ℃, and the steel is coiled; acid washing: pickling the coiled steel material to remove surface oxide scales; cold rolling: cold rolling the pickled steel material to a target thickness of 0.496-0.504 mm; annealing: annealing the cold-rolled steel material by a continuous furnace at the annealing speed of 120-160 m/min; and (3) coating: and coating the annealed steel material. | 1. 상기 고자성 무방향성 규소강 생산방법은 다음을 포함하는 것을 특징으로 하는 고자성 무방향성 규소강 생산방법: 회전로 제련-RH 정련-연속 주조-가열로 가열-열간 압연-산세-냉간 압연-어닐링-코팅, 고자기 무방향성 규소강의 화학 성분은 질량 백분율로 제어됩니다: Si:0.60~2.2%, Al:0.10~0.42%, Mn:0.21~0.95%, Nb≤0.0025%, V≤0.0020%, Ti≤0.0015%, Nb+V+Ti ≤0.0045%, C≤0.0025%, N≤0.0020%, S:0.0015 내지 0.0035%, P≤0.02%, 나머지는 철 및 불가피한 불순물이다; 전로 제련: 규소강을 전로 제련합니다; RH 정제: 전로 제련 후의 용강을 RH 정제하여 합금화와 불순물 원소 함량을 제어한다; 연속 주조: RH 정련된 용강을 강편으로 연속 주조합니다; 가열로 가열: 강철 빌렛을 980°C-1080°C의 가열 온도 T 1및 2h-4h의 가열로에 넣어 가열합니다; 열간 압연: 가열된 강편을 열간 압연하고, 최종 압연 온도 T 2는 880°C-950°C이고, 열간 압연 강재의 두께는 2.6mm-3.0mm이며, 강재를 권취한다; 산세: 권취된 강재를 산세하여 표면 산화철피를 제거한다; 냉간 압연: 산세 후의 강재를 목표 두께 0.496mm-0.504mm로 냉간 압연한다; 어닐링: 냉간 압연 후의 강재를 연속로를 통해 어닐링하고, 어닐링 속도는 120m/min-160m/min이다; 코팅: 소둔된 강철을 코팅해요. ¦ 7. 제1항 내지 제6항 중 어느 한 항에 따른 고자성 무방향성 규소강의 생산 방법을 이용하여 생산되는 것을 특징으로 하는 고자성 무방향성 규소강. | 1. The production method of the high-magnetic-induction non-oriented silicon steel is characterized by comprising the following steps of: the chemical components of the high magnetic induction non-oriented silicon steel are controlled according to the mass percentage as follows: si:0.60 to 2.2 percent of Al:0.10 to 0.42 percent, mn:0.21 to 0.95 percent, nb is less than or equal to 0.0025 percent, V is less than or equal to 0.0020 percent, ti is less than or equal to 0.0015 percent, nb+V+Ti is less than or equal to 0.0045 percent, C is less than or equal to 0.0025 percent, N is less than or equal to 0.0020 percent, S:0.0015 to 0.0035 percent, P is less than or equal to 0.02 percent, and the balance is iron and unavoidable impurities; smelting in a converter: smelting silicon steel in a converter; RH refining: RH refining is carried out on molten steel smelted by a converter, and alloying and impurity element content control are carried out; continuous casting: continuously casting the RH refined molten steel into a steel billet; heating by a heating furnace: heating the billet in a heating furnace at a temperature T 1 The heating time is 980-1080 ℃ and 2-4 hours; and (3) hot rolling: hot rolling the heated billet to a final rolling temperature T 2 The thickness of the hot rolled steel is 2.6mm-3.0mm at 880-950 ℃, and the steel is coiled; acid washing: pickling the coiled steel material to remove surface oxide scales; cold rolling: cold rolling the pickled steel material to a target thickness of 0.496-0.504 mm; annealing: annealing the cold-rolled steel material by a continuous furnace at the annealing speed of 120-160 m/min; and (3) coating: and coating the annealed steel material. ¦ 7. A high magnetic induction non-oriented silicon steel, characterized in that the high magnetic induction non-oriented silicon steel is produced by the production method of the high magnetic induction non-oriented silicon steel as claimed in any one of claims 1 to 6. | 7 | 2023-11510499 | 2023-11-14 | 117721286 | 2024-03-19 |  |  | Shanxi Taigang Stainless Steel Co.,Ltd. | Pan Zhendong ¦ Li Xia ¦ Lin Yuan ¦ Zhang Wenkang ¦ Wang Yutian ¦ Zhao Jianwei |  |  |  | 0 |  | 0 |  | 73990098 | CN117721286A | 1 | 심사중 |  | 8424122027723
CN | CN | P | A | 고성능 무방향성 규소강 및 그 제조 방법 | High-performance non-oriented silicon steel and manufacturing method thereof | 본 발명은 고성능 무방향성 규소강 및 그 제조 방법을 개시하고, 상기 고성능 무방향성 규소강은 이하의 화학 성분의 중량 백분율 수를 포함한다: C≤0.0025%, Si:2.8-3.8%, Mn:0.30-1.0%,0.40%≤Als≤1.05%, P:≤0.05%, Sn:0.05-0.15%, S≤0.0030%, N ≤0.0015%, Ti≤0.0020%, 나머지는 Fe 및 불가피한 불순물이다; 그리고 용융, 전로 제련, 보호 주조, 열장식으로 열간 압연하여 슬래브를 형성합니다; 다시 830-920°C 상화 처리를 거친 후, 960-1020°C의 질소 수소 혼합 분위기 (N2:H2=7:3) 어닐링을 수행하여 필요한 재결정 조직을 얻습니다. 본 발명은 합리적인 화학 성분 중량백분율(percent by weight)수의 배합비를 통해, 게다가 과학의 제조 방법(manufacturing method)을 더하고, 따라서 Si 함유량은 2.8-3.8%이고, Als 함유량은 0.4-1.05%사이에 있는 저철손 고투자자성 고성능 무방향성 규소강을 획득한다, 완성된 철손 P1.0/50≤1.0W/kg, P1.0/400≤14.0W/kg, 투자율 μ1.0/400≥6500Gs/Oe. | The invention discloses high-performance non-oriented silicon steel and a manufacturing method thereof. The high-performance non-oriented silicon steel comprises the following chemical components in percentage by weight: less than or equal to 0.0025% of C, 2.8-3.8% of Si, 0.30-1.0% of Mn, more than or equal to 0.40% and less than or equal to 1.05% of Als, less than or equal to 0.05% of P, 0.05-0.15% of Sn, less than or equal to 0.0030% of S, less than or equal to 0.0015% of N, less than or equal to 0.0020% of Ti and the balance of Fe and inevitable impurities. Hot rolling is conducted in the modes of smelting, converter smelting, protective casting and hot charging, and a plate blank is formed; and carrying out normalizing treatment at 830-920 DEG C, and annealing in a nitrogen-hydrogen mixed atmosphere (N2: H2 = 7: 3) at 960-1020 DEG C to obtain a required recrystallization structure. The low-iron-loss high-magnetic-conductivity high-performance non-oriented silicon steel with the Si content being 2.8-3.8% and the Als content being 0.4-1.05% is obtained through the reasonable proportion of the chemical components in percentage by weight and the scientific manufacturing method, the iron loss P1.0/50 of a finished product is smaller than or equal to 1.0 W/kg, the iron loss P1.0/400 of the finished product is smaller than or equal to 14.0 W/kg, and the magnetic conductivity mu 1.0/400 is larger than or equal to 6500 Gs/Oe. | 1. 고성능 무방향성 규소강의 제조 방법에 있어서, 상기 고성능 무방향성 규소강은 이하의 화학 성분의 중량 백분율 수를 포함하는 것을 특징으로 하는 고성능 무방향성 규소강의 제조 방법: C≤0.0025%, Si:2.8-3.8%,Mn:0.30-1.0%,0.40%≤Als≤1.05%, P:≤0.05%, Sn:0.05-0.15%,S≤0.0030%, N ≤0.0015%, Ti≤0.0020%, 나머지는 Fe 및 불가피한 불순물이다; 고성능 무방향성 규소강의 제조 방법은 이하의 구체적인 단계를 포함한다: 1) 상기 화학성분 중량백분율(percent by weight)수를 포함하는 철수에 대해 탈황 예비처리를 진행하고, 처리 후의 철수는 그 S 함유량≤0.0008%이다; 2) 상기 용선을 전로에서 제련하고, 전로 제련 과정에서 전 코스로 아르곤을 불어 용강의 S 함량이 25ppm 이하가 되도록 한다; 3) 상기 성분의 용강을 보호 주조 하에 주편으로 주조한다; 4) 주조편은 열간압연에 의해 열간압연되어 슬래브를 형성하고, 가열온도는 1050~1150°C로 조절하며, 가열시간은 150~220분으로 조절한다; 5) 가열된 슬래브를 여러 번 조압연한 후 다중 랙을 통해 1.8-2.3mm 두께로 마무리 압연하고 최종 압연 온도는 840-900°C이고 권취 온도는 550-700°C입니다; 6) 얻어진 열연판은 830~920°C에서 상온 처리한 후 0.25~0.35mm의 두께로 한 번에 냉간 압연한다; 7) 냉간 압연 후의 스트립을 960∼1020°C 의 질소 수소 혼합 분위기 (N2:H2=7:3)로 한다 소둔을 하고, 이슬점이-10°C 이하로 하여 필요한 재결정 조직을 얻고, 소둔 과정에서 노내 단위 장력≤2.5N/mm 2; 8) 스트립 표면에 절연 코팅층을 코팅하고 500°C 이하의 온도에서 건조 경화시켜 우수한 절연 성능을 얻는다. | 1. The manufacturing method of the high-performance non-oriented silicon steel is characterized in that the high-performance non-oriented silicon steel comprises the following chemical components in percentage by weight: c is less than or equal to 0.0025 percent, si:2.8-3.8%, mn:0.30-1.0%, als is more than or equal to 0.40% and less than or equal to 1.05%, P: 0.05 percent or less, 0.05 to 0.15 percent of Sn, 0.0030 percent or less of S, 0.0015 percent or less of N, 0.0020 percent or less of Ti, and the balance of Fe and unavoidable impurities; the manufacturing method of the high-performance non-oriented silicon steel comprises the following specific steps: 1) Desulfurizing the molten iron containing the chemical components in percentage by weight, wherein the S content of the treated molten iron is less than or equal to 0.0008 percent; 2) Smelting the molten iron in a converter, and blowing argon in the whole process of the smelting process of the converter to ensure that the S content of the molten steel is less than or equal to 25ppm; 3) Casting the molten steel with the components into a casting blank under protection casting; 4) The casting blank is hot rolled in a hot charging mode to form a plate blank, the heating temperature is controlled between 1050 ℃ and 1150 ℃, and the heating time is controlled between 150 min and 220min; 5) After the heated plate blank is subjected to rough rolling for a plurality of times, the plate blank is subjected to finish rolling to a thickness of 1.8-2.3mm by a plurality of frames, the finishing temperature is 840-900 ℃, and the coiling temperature is 550-700 ℃; 6) After the obtained hot rolled plate is subjected to normalizing treatment at 830-920 ℃, cold rolling is carried out once to a thickness of 0.25-0.35 mm; 7) The cold-rolled strip steel is subjected to nitrogen-hydrogen mixed atmosphere (N2: h2 =7: 3) The annealing is carried out, the dew point is below minus 10 ℃, the needed recrystallization structure is obtained, and the unit tension in the furnace is less than or equal to 2.5N/mm in the annealing process 2 ; 8) And (3) coating an insulating coating on the surface of the strip steel, and drying and curing at the temperature below 500 ℃ to obtain excellent insulating performance. | 1. 고성능 무방향성 규소강의 제조 방법에 있어서, 상기 고성능 무방향성 규소강은 이하의 화학 성분의 중량 백분율 수를 포함하는 것을 특징으로 하는 고성능 무방향성 규소강의 제조 방법: C≤0.0025%, Si:2.8-3.8%,Mn:0.30-1.0%,0.40%≤Als≤1.05%, P:≤0.05%, Sn:0.05-0.15%,S≤0.0030%, N ≤0.0015%, Ti≤0.0020%, 나머지는 Fe 및 불가피한 불순물이다; 고성능 무방향성 규소강의 제조 방법은 이하의 구체적인 단계를 포함한다: 1) 상기 화학성분 중량백분율(percent by weight)수를 포함하는 철수에 대해 탈황 예비처리를 진행하고, 처리 후의 철수는 그 S 함유량≤0.0008%이다; 2) 상기 용선을 전로에서 제련하고, 전로 제련 과정에서 전 코스로 아르곤을 불어 용강의 S 함량이 25ppm 이하가 되도록 한다; 3) 상기 성분의 용강을 보호 주조 하에 주편으로 주조한다; 4) 주조편은 열간압연에 의해 열간압연되어 슬래브를 형성하고, 가열온도는 1050~1150°C로 조절하며, 가열시간은 150~220분으로 조절한다; 5) 가열된 슬래브를 여러 번 조압연한 후 다중 랙을 통해 1.8-2.3mm 두께로 마무리 압연하고 최종 압연 온도는 840-900°C이고 권취 온도는 550-700°C입니다; 6) 얻어진 열연판은 830~920°C에서 상온 처리한 후 0.25~0.35mm의 두께로 한 번에 냉간 압연한다; 7) 냉간 압연 후의 스트립을 960∼1020°C 의 질소 수소 혼합 분위기 (N2:H2=7:3)로 한다 소둔을 하고, 이슬점이-10°C 이하로 하여 필요한 재결정 조직을 얻고, 소둔 과정에서 노내 단위 장력≤2.5N/mm 2; 8) 스트립 표면에 절연 코팅층을 코팅하고 500°C 이하의 온도에서 건조 경화시켜 우수한 절연 성능을 얻는다. | 1. The manufacturing method of the high-performance non-oriented silicon steel is characterized in that the high-performance non-oriented silicon steel comprises the following chemical components in percentage by weight: c is less than or equal to 0.0025 percent, si:2.8-3.8%, mn:0.30-1.0%, als is more than or equal to 0.40% and less than or equal to 1.05%, P: 0.05 percent or less, 0.05 to 0.15 percent of Sn, 0.0030 percent or less of S, 0.0015 percent or less of N, 0.0020 percent or less of Ti, and the balance of Fe and unavoidable impurities; the manufacturing method of the high-performance non-oriented silicon steel comprises the following specific steps: 1) Desulfurizing the molten iron containing the chemical components in percentage by weight, wherein the S content of the treated molten iron is less than or equal to 0.0008 percent; 2) Smelting the molten iron in a converter, and blowing argon in the whole process of the smelting process of the converter to ensure that the S content of the molten steel is less than or equal to 25ppm; 3) Casting the molten steel with the components into a casting blank under protection casting; 4) The casting blank is hot rolled in a hot charging mode to form a plate blank, the heating temperature is controlled between 1050 ℃ and 1150 ℃, and the heating time is controlled between 150 min and 220min; 5) After the heated plate blank is subjected to rough rolling for a plurality of times, the plate blank is subjected to finish rolling to a thickness of 1.8-2.3mm by a plurality of frames, the finishing temperature is 840-900 ℃, and the coiling temperature is 550-700 ℃; 6) After the obtained hot rolled plate is subjected to normalizing treatment at 830-920 ℃, cold rolling is carried out once to a thickness of 0.25-0.35 mm; 7) The cold-rolled strip steel is subjected to nitrogen-hydrogen mixed atmosphere (N2: h2 =7: 3) The annealing is carried out, the dew point is below minus 10 ℃, the needed recrystallization structure is obtained, and the unit tension in the furnace is less than or equal to 2.5N/mm in the annealing process 2 ; 8) And (3) coating an insulating coating on the surface of the strip steel, and drying and curing at the temperature below 500 ℃ to obtain excellent insulating performance. | 5 | 2023-11553542 | 2023-11-21 | 117660835 | 2024-03-08 |  |  | MAANSHAN IRON & STEEL Co.,Ltd. | Xia Xuelan ¦ Hong Jin ¦ Qi Xuan ¦ Pei Yinghao ¦ Shi Lifa ¦ Liu Qingsong ¦ Zhan Yungao ¦ Chen Mingxia |  |  |  | 0 |  | 0 |  | 73887030 | CN117660835A | 1 | 심사중 |  | 8424111024873
KR | KR | P | A |  | 접착식 적층코어 제조시스템 및 적층코어 제조방법 |  | 본 발명은 적층코어 제조용 라미나 부재들의 계면을 접착방식으로 결합해서 적층코어를 제조하는 접착식 적층코어 제조시스템 및 접착식 적층코어 제조방법을 개시한다. 본 발명에 따른 적층코어 제조시스템은: 기설정된 피치씩 이송되는 스트립(Strip) 형상의 소재에 접착제를 도포하는 접착제 도포기; 상기 접착제 도포기에 연결되며 상기 접착제 도포기에 상기 접착제를 공급하는 접착제 공급장치; 그리고 상기 접착제 도포기와 접착제 공급장치 중 적어도 하나에 구비되는 접착제 가열기를 포함한다. 본 발명에 따르면, 접착제가 유동성 증가로 인해 소재의 표면에 보다 넓게 퍼질 수 있으므로, 접착제 도포량을 늘이지 않고도 라미나 부재들간의 계면 접착력(결합력)이 강화될 수 있다. |  | 적층코어 제조용 라미나 부재들의 계면을 접착방식으로 결합해서 적층코어를 제조하기 위한 적층코어 제조시스템으로서: 기설정된 피치(Pitch)씩 이송되는 스트립 형상의 소재에 접착제를 도포하는 접착제 도포기; 상기 접착제 도포기에 연결되며 상기 접착제 도포기에 상기 접착제를 공급하는 접착제 공급장치; 그리고 상기 접착제 도포기와 접착제 공급장치 중 적어도 하나에 구비되는 접착제 가열기를 포함하는 접착식 적층코어 제조시스템. |  | 1. 적층코어 제조용 라미나 부재들의 계면을 접착방식으로 결합해서 적층코어를 제조하기 위한 적층코어 제조시스템으로서: 기설정된 피치(Pitch)씩 이송되는 스트립 형상의 소재에 접착제를 도포하는 접착제 도포기; 상기 접착제 도포기에 연결되며 상기 접착제 도포기에 상기 접착제를 공급하는 접착제 공급장치; 그리고 상기 접착제 도포기와 접착제 공급장치 중 적어도 하나에 구비되는 접착제 가열기를 포함하는 접착식 적층코어 제조시스템. ¦ 2. 스트립 형상의 소재를 기설정된 1피치씩 통과시키면서 소정 형상의 라미나 부재들을 순차적으로 형성해서 적층하고, 상기 라미나 부재들의 계면을 접착방식으로 결합해서 적층 코어들을 순차적으로 제조하는 접착식 적층 코어 제조방법으로서: 상기 라미나 부재들의 계면 접착을 위한 접착제를 가열하는 단계; 상기 가열된 접착제를 상기 소재의 표면에 도포하는 단계; 그리고 상기 소재를 블랭킹해서 표면에 상기 접착제가 도포된 라미나 부재를 형성하는 단계를 포함하는 접착식 적층코어 제조방법. | 2 | 10-2024-0004198 | 2024-01-10 | 10-2024-0031249 | 2024-03-07 |  |  | (주)포스코모빌리티솔루션 | 우덕균 ¦ 지정규 ¦ 권재상 ¦ 홍이경 ¦ 이정일 ¦ 김연웅 ¦ 강석조 ¦ 최선호 |  |  |  | 4 | JP5323400B2 ¦ KR10-1935496B1(BE) ¦ KR10-1599291B1(BE) ¦ KR10-1463501B1(BE) | 1 | KR10-2720123B1(FE) | 100660104 | KR10-2022-0156790A ¦ KR10-2024-0031249A ¦ KR10-2473845B1 | 3 | 심사중 |  | 3524103001641
CN | CN | P | A | 우수한 성능의 무방향성 규소강 및 그 제조 방법 | Non-oriented silicon steel with excellent performance and production method thereof | 본 발명은 철강 야금 생산 기술 영역에 속하고, 성능이 우수한 무방향성 규소강 및 그 생산 방법을 개시한다. 무방향성 규소강의 화학 성분은 중량 백분율로 계산됩니다: C≤0.0055%,0.15%≤Si≤0.60%,0.10%≤Mn≤0.40%,0.15%≤Als≤0.60%,0.05%≤P≤0.10%, S ≤0.0045%, N≤0.0040%, Ti≤0.0025%, V≤0.0025%, Nb≤0.0030%, 잔부는 Fe 및 불가피한 불순물이다. 본 발명 무방향성 규소강 완제품의 항복강도 Rp 0.2≥230MPa, 철손 P 1.5/50≤6.0W/kg, 자기감각 B 50≥1.74T, 우수한 자기 에너지와 역학 성능을 겸비하고, 응력 제거 어닐링 후, 철손 P 1.5/50≤5.0W/kg, 자기감각 B 50≥1.72T로 자기 에너지를 더욱 향상시킨다. | The invention belongs to the technical field of ferrous metallurgy production, and discloses non-oriented silicon steel with excellent performance and a production method thereof. The non-oriented silicon steel comprises the following chemical components in percentage by weight: not more than 0.0055% of C, not less than 0.15% and not more than 0.60% of Si, not less than 0.10% and not more than 0.40% of Mn, not less than 0.15% and not more than 0.60% of Als, not less than 0.05% and not more than 0.10% of P, not more than 0.0045% of S, not more than 0.0040% of N, not more than 0.0025% of Ti, not more than 0.0025% of V, not more than 0.0030% of Nb and the balance of Fe and inevitable impurities. The yield strength Rp0.2 of the non-oriented silicon steel finished product is larger than or equal to 230 MPa, the iron loss P1.5/50 is smaller than or equal to 6.0 W/kg, the magnetic induction B50 is larger than or equal to 1.74 T, the non-oriented silicon steel finished product has excellent magnetic performance and mechanical performance, after stress relief annealing, the iron loss P1.5/50 is smaller than or equal to 5.0 W/kg, the magnetic induction B50 is larger than or equal to 1.72 T, and the magnetic performance is further improved. | 1. 화학 성분이 중량 백분율에 따라 계산되는 것을 특징으로 하는 성능이 우수한 무방향성 실리콘강: C≤0.0055%,0.15%≤Si≤0.60%,0.10%≤Mn≤0.40%,0.15%≤Als≤0.60%,0.05%≤P≤0.10%, S ≤0.0045%, N≤0.0040%, Ti≤0.0025%, V≤0.0025%, Nb≤0.0030%, 잔부는 Fe 및 불가피한 불순물이다. | 1. The non-oriented silicon steel with excellent performance is characterized by comprising the following chemical components in percentage by weight: less than or equal to 0.0055% of C, less than or equal to 0.15% of Si, less than or equal to 0.60% of Mn, less than or equal to 0.10% of Als, less than or equal to 0.15% of Als, less than or equal to 0.10% of P, less than or equal to 0.0045% of S, less than or equal to 0.0040% of N, less than or equal to 0.0025% of Ti, less than or equal to 0.0025% of V, less than or equal to 0.0030% of Nb, and the balance of Fe and unavoidable impurities. | 1. 화학 성분이 중량 백분율에 따라 계산되는 것을 특징으로 하는 성능이 우수한 무방향성 실리콘강: C≤0.0055%,0.15%≤Si≤0.60%,0.10%≤Mn≤0.40%,0.15%≤Als≤0.60%,0.05%≤P≤0.10%, S ≤0.0045%, N≤0.0040%, Ti≤0.0025%, V≤0.0025%, Nb≤0.0030%, 잔부는 Fe 및 불가피한 불순물이다. | 1. The non-oriented silicon steel with excellent performance is characterized by comprising the following chemical components in percentage by weight: less than or equal to 0.0055% of C, less than or equal to 0.15% of Si, less than or equal to 0.60% of Mn, less than or equal to 0.10% of Als, less than or equal to 0.15% of Als, less than or equal to 0.10% of P, less than or equal to 0.0045% of S, less than or equal to 0.0040% of N, less than or equal to 0.0025% of Ti, less than or equal to 0.0025% of V, less than or equal to 0.0030% of Nb, and the balance of Fe and unavoidable impurities. | 10 | 2023-11652336 | 2023-12-05 | 117646151 | 2024-03-05 |  |  | WUHAN IRON AND STEEL Co.,Ltd. | Li Zhun ¦ Chen Shenglin ¦ Ma Wenchao ¦ Yang Guang ¦ Cao Kang ¦ Deng Xun ¦ Shi Wenmin ¦ Huang Jingwen |  |  |  | 0 |  | 0 |  | 73871500 | CN117646151A | 1 | 심사중 |  | 8424102007082
CN | CN | P | A | 전기차 구동 모터용 무방향성 전기 강 및 그 제조 방법 | Non-oriented electrical steel for driving motor of electric vehicle and manufacturing method of non-oriented electrical steel | 본 발명은 전기차 구동 모터용 무방향성 전기 강을 개시하고, 그는 Fe 및 불가피한 불순물을 포함하고, 또한 질량 백분율 함량이 다음과 같은 하기 각 화학 원소를 포함한다: C≤0.003%, Si:3.0-4.5%, Al:0.15-2.5%, Mn:0.15-2.5%; 상기 전기 자동차 구동 모터용 무방향성 전기 강철의 자기 유도 강도 B 50M≥1.60T, 여기서 B 50M=(B 50L+B 50C+2B 50X)/4, 여기서, B 50L는 자기장 5000A/m 하에서 자화할 때 압연 방향의 자기 유도 강도이다; B50C는 자기장 5000A/m에서 자화할 때 압연 방향에 수직인 자기 유도 강도이다; B50X는 자기장 5000A/m에서 자화할 때 압연 방향과 다른 각도에서 발생하는 자기 유도 강도의 최소값이다. 상응하게, 본 발명은 또한 상기 무방향성 전기강판의 제조 방법을 개시한다. | The invention discloses a non-oriented electrical steel for a driving motor of an electric vehicle, which contains Fe and inevitable impurities, and also contains the following chemical elements in percentage by mass: less than or equal to 0.003% of C, 3.0-4.5% of Si, 0.15-2.5% of Al, 0.15-2.5% of Mn, less than or equal to 0.015% of P, less than or equal to 0.015% of S and the balance of Fe. The magnetic induction intensity B50M of the non-oriented electrical steel for the driving motor of the electric vehicle is larger than or equal to 1.60 T, B50M = (B50L + B50C + 2B50X)/4, and B50L is the magnetic induction intensity in the rolling direction during magnetization under the magnetic field of 5000 A/m; b50C is the magnetic induction intensity perpendicular to the rolling direction during magnetization under the magnetic field of 5000A/m; and B50X is the minimum value of magnetic induction intensity at different angles from the rolling direction when magnetization is carried out in a magnetic field of 5000 A/m. Correspondingly, the invention further discloses a manufacturing method of the non-oriented electrical steel. | 1. Fe 및 불가피한 불순물을 포함하는 전기자동차 구동모터용 무방향성 전기강판에 있어서, 하기 각 화학원소를 질량백분율로 함유하는 것을 특징으로 하는 전기자동차 구동모터용 무방향성 전기강판: C≤0.003%, Si:3.0-4.5%,Al:0.15-2.5%,Mn:0.15-2.5%; 상기 전기 자동차 구동 모터용 무방향성 전기 강철의 자기 유도 강도 B 50M≥1.60T, 여기서 B 50M=(B 50L+B 50C+2B 50X)/4, 여기서, B 50L은 자기장 5000A/m 하에서 자화할 때 압연 방향의 자기 유도 강도이다; B50C은 자기장 5000A/m에서 자화할 때 압연 방향에 수직인 자기 유도 강도이다; B50X는 자기장 5000A/m에서 자화할 때 압연 방향과 다른 각도에서 발생하는 자기 유도 강도의 최소값이다. | 1. The non-oriented electrical steel for the electric vehicle driving motor contains Fe and unavoidable impurities, and is characterized by also containing the following chemical elements in percentage by mass: C≤0.003%,Si:3.0-4.5%,Al:0.15-2.5%,Mn:0.15-2.5%; magnetic induction intensity B of non-oriented electrical steel for electric vehicle driving motor 50M 1.60T or more, wherein B 50M =(B 50L +B 50C +2B 50X ) 4, wherein B 50L The magnetic induction intensity of the rolling direction when magnetized under a magnetic field of 5000A/m; b (B) 50C Is the magnetic induction intensity perpendicular to the rolling direction when magnetized under a magnetic field of 5000A/m; b (B) 50X The magnetic induction intensity is the minimum value when magnetizing under the magnetic field of 5000A/m and at different angles with the rolling direction. | 1. Fe 및 불가피한 불순물을 포함하는 전기자동차 구동모터용 무방향성 전기강판에 있어서, 하기 각 화학원소를 질량백분율로 함유하는 것을 특징으로 하는 전기자동차 구동모터용 무방향성 전기강판: C≤0.003%, Si:3.0-4.5%,Al:0.15-2.5%,Mn:0.15-2.5%; 상기 전기 자동차 구동 모터용 무방향성 전기 강철의 자기 유도 강도 B 50M≥1.60T, 여기서 B 50M=(B 50L+B 50C+2B 50X)/4, 여기서, B 50L은 자기장 5000A/m 하에서 자화할 때 압연 방향의 자기 유도 강도이다; B50C은 자기장 5000A/m에서 자화할 때 압연 방향에 수직인 자기 유도 강도이다; B50X는 자기장 5000A/m에서 자화할 때 압연 방향과 다른 각도에서 발생하는 자기 유도 강도의 최소값이다. | 1. The non-oriented electrical steel for the electric vehicle driving motor contains Fe and unavoidable impurities, and is characterized by also containing the following chemical elements in percentage by mass: C≤0.003%,Si:3.0-4.5%,Al:0.15-2.5%,Mn:0.15-2.5%; magnetic induction intensity B of non-oriented electrical steel for electric vehicle driving motor 50M 1.60T or more, wherein B 50M =(B 50L +B 50C +2B 50X ) 4, wherein B 50L The magnetic induction intensity of the rolling direction when magnetized under a magnetic field of 5000A/m; b (B) 50C Is the magnetic induction intensity perpendicular to the rolling direction when magnetized under a magnetic field of 5000A/m; b (B) 50X The magnetic induction intensity is the minimum value when magnetizing under the magnetic field of 5000A/m and at different angles with the rolling direction. | 12 | 2022-10977542 | 2022-08-15 | 117626111 | 2024-03-01 |  |  | BAOSHAN IRON & STEEL Co.,Ltd. | Fang Xianshi ¦ Zhang Feng ¦ Wang Bo ¦ Hao Yunwei ¦ Zhou Lin |  |  |  | 0 |  | 0 |  | 106489078 | BR112025002658A2 ¦ CN117626111A ¦ CN2022-109775429 ¦ EP4556590A1 ¦ ID2025/07837A ¦ IN202517013002 ¦ JP2025-529777A ¦ KR10-2025-0047755A ¦ MXMX/a/2025/001850A ¦ RU2025104173A ¦ VN113827A ¦ WOPCT-CN2023-012938 ¦ WOWO2024-037504A1 ¦ ZA202501511B | 14 | 심사중 |  | 8424101021244
PCT | PCT | P | A1 | 적층 코어 제조 방법, 적층 코어 제조 장치, 적층 코어 및 회전 전기기계 | METHOD FOR PRODUCING LAMINATED CORE, PRODUCTION DEVICE OF LAMINATED CORE, LAMINATED CORE, AND ROTATING ELECTRIC MACHINE | 전기강판군 (100)의 최외층 전기강판 (10a, 10b) 가열 예정 영역 (11a~11l)에, 가열부 (212a~212l, 222a~222l)를 접촉시킴으로써, 가열 예정 영역 (11a~11l)을 동시에 가압 및 가열한다. | The present invention comprises bringing heating units (212a to 212l, 222a to 222l) into contact with regions to be heated (11a to 11l) of outermost electromagnetic steel sheets (10a, 10b) of an electromagnetic steel sheet group (100) to pressurize and heat the regions to be heated (11a to 11l) at once. | 가열에 의해 접착 능력을 발휘하는 절연 피막이 판면의 전체에 형성되어 있는 여러 장의 연자성체판을 이용하여 적층 코어를 제조하는 적층 코어 제조 방법으로서, 여러 장의 상기 연자성체판을 적층하는 적층 공정과 상기 적층 공정에 의해 적층된 여러 장의 상기 연자성체판을 상기 접착 능력을 발휘시킴으로써 접착하는 접착 공정을 가지고 상기 접착 공정에서는 최외층의 연자성체판의 판면 일부 영역으로 가열부를 접촉시킴으로써 해당 영역을 동시에 가압 및 가열하고 상기 최외층의 연자성체판은 상기 적층 공정에 의해 적층된 여러 장의 상기 연자성체판 중 적층 방향 중 한쪽 또는 양쪽단에 위치하는 연자성체판인 적층 코어 제조 방법. | A method for producing a laminated core using a plurality of soft magnetic plates in which an insulating coating exhibiting adhesive ability by heating is formed on the entire plate surface, A lamination process for laminating a plurality of soft magnetic plates; An adhesive step in which a plurality of soft magnetic plates laminated by the lamination step are bonded by exhibiting the adhesive ability; Has a In the bonding step, by contacting a heating unit to a part of the plate surface of the outermost soft magnetic plate, the area is pressurized and heated at the same time, The soft magnetic plate of the outermost layer is a soft magnetic plate located at one or both ends of the lamination direction among the plurality of soft magnetic plates laminated by the lamination step. |  |  |  | PCT-JP2023-029614 | 2023-08-16 | WO2024-043157 | 2024-02-29 |  |  | NIPPON STEEL CORPORATION | MURAKAWA, Tesshu ¦ WAKISAKA, Takeaki | 2022-132477 | JP | 2022-08-23 |  |  |  |  | 104356787 | BR112025001480A2 ¦ CN119631277A ¦ EP4580013A1 ¦ IN202517002452 ¦ JP2022-132477 ¦ KR10-2025-0030505A ¦ MXMX/a/2025/001555A ¦ MYPI2024006855A0 ¦ RU2025103111A ¦ SG11202408786SA ¦ TWI891046B ¦ VN113709A ¦ WOWO2024-043157A1 | 13 |  |  | 6024009002980
CN | CN | P | A | 무방향성 규소강 및 그 제조 방법 | Non-oriented silicon steel and manufacturing method thereof | 본 발명은 무방향성 규소강 분야에 관한 것으로, 구체적으로 무방향성 규소강 및 그 제조 방법에 관한 것이다. 본 발명은 무방향성 규소강을 개시하고, 하기 중량 백분율의 화학 성분을 포함한다: C≤0.0020%; S≤0.0020%; N≤0.0020%; Ti≤0.0020%; 0.20≤Si≤3.50; 0.30≤Als≤1.00%; 0.10≤Mn≤0.70%; P≤0.1%; 0.01≤Sn≤0.12%; 잔부는 Fe 및 불가피적 불순물이다. 본 발명의 유익한 효과는 두께가 0.25 mm, P 1.0/400≤12.0 W/kg, P 1.0/1000≤45.0 W/kg, B 5000≥1.65 T인 것을 제공하는 것이다 무방향성 규소강 및 그 제조 방법. | The invention belongs to the field of non-oriented silicon steel, and particularly relates to non-oriented silicon steel and a manufacturing method thereof. The invention discloses non-oriented silicon steel which comprises the following chemical components in percentage by weight: less than or equal to 0.0020% of C; s < = 0.0020%; n is less than or equal to 0.0020%; ti < = 0.0020%; 0.20 < = Si < = 3.50; 0.30 < = Als < = 1.00%; 0.10 < = Mn < = 0.70%; p < = 0.1%; 0.01 < = Sn < = 0.12%; and the balance of Fe and inevitable impurities. The non-oriented silicon steel and the manufacturing method thereof have the beneficial effects that the thickness of the non-oriented silicon steel is 0.25 mm, P1.0/400 is smaller than or equal to 12.0 W/kg, P1.0/1000 is smaller than or equal to 45.0 W/kg, and B5000 is larger than or equal to 1.65 T. | 1. 하기 중량 백분율의 화학 성분을 포함하는 것을 특징으로 하는 무방향성 실리콘강: C≤0.0020%; S≤0.0020%; N≤0.0020%; Ti≤0.0020%; 0.20≤Si≤3.50; 0.30≤Als≤1.00%; 0.10≤Mn≤0.70%; P≤0.1%; 0.01≤Sn≤0.12%; 잔부는 Fe 및 불가피적 불순물이다. | 1. The non-oriented silicon steel is characterized by comprising the following chemical components in percentage by weight: C≤0.0020%; S≤0.0020%; N≤0.0020%; Ti≤0.0020%; 0.20≤Si≤3.50; 0.30≤Als≤1.00%; 0.10≤Mn≤0.70%; P≤0.1%; 0.01≤Sn≤0.12%; the balance being Fe and unavoidable impurities. | 1. 하기 중량 백분율의 화학 성분을 포함하는 것을 특징으로 하는 무방향성 실리콘강: C≤0.0020%; S≤0.0020%; N≤0.0020%; Ti≤0.0020%; 0.20≤Si≤3.50; 0.30≤Als≤1.00%; 0.10≤Mn≤0.70%; P≤0.1%; 0.01≤Sn≤0.12%; 잔부는 Fe 및 불가피적 불순물이다. | 1. The non-oriented silicon steel is characterized by comprising the following chemical components in percentage by weight: C≤0.0020%; S≤0.0020%; N≤0.0020%; Ti≤0.0020%; 0.20≤Si≤3.50; 0.30≤Als≤1.00%; 0.10≤Mn≤0.70%; P≤0.1%; 0.01≤Sn≤0.12%; the balance being Fe and unavoidable impurities. | 10 | 2023-11849181 | 2023-12-29 | 117604390 | 2024-02-27 |  |  | MAANSHAN IRON & STEEL Co.,Ltd. | Cheng Guoqing ¦ Xu Wenxiang ¦ Lu Tianlin ¦ Liu Qingsong ¦ Pei Yinghao ¦ Shi Lifa ¦ Du Jun ¦ Qi Xuan |  |  |  | 0 |  | 0 |  | 73809713 | CN117604390A | 1 | 심사중 |  | 8424092022968
CN | CN | P | B | 무배향 전기 강판 및 그 제조 방법 | Normalization-free intermediate annealing non-oriented electrical steel plate and manufacturing method thereof | 본 발명은 무정상화 중간 어닐링의 무방향성 전기 강판을 개시하고, 그 각 화학 원소 질량 백분율 함량은이다: 0<C≤0.004%, Si:1.0~2.6%, Mn:0.2~1.0%, Al:0.2~1.6%, Ca:0.0003%~0.0035%, 나머지는 Fe 및 기타 불가피한 불순물이다. 또한, 본 발명은 상기 무방향성 전기강판의 제조방법을 개시하고, 그는 단계를 포함한다: (1) 이 단계에서 전자기 교반을 사용하지 않는 제련 및 연속 주조; (2) 열간 압연은 다음을 포함한다: 거친 압연, 마무리 압연, 권취 및 보온; 조압연 후, 마무리 압연 전의 중간 블랭크 온도는 ≥950°C로 제어됩니다; (3) 상기 열간 압연 공정 후에는, 상화 중간 어닐링 또는 후드식 노 중간 어닐링을 행하지 않고 직접 냉간 압연을 행한다; (4) 연속 어닐링. 본 발명에 따른 무방향성 전기강판은 합리적인 화학성분과 공정설계를 채택함으로써, 낮은 생산원가를 보장하면서 고자기감과 낮은 철손의 특성을 얻을 수 있다. | The invention discloses a non-oriented electrical steel plate free of normalizing intermediate annealing. The non-oriented electrical steel plate comprises the following chemical elements in percentage by mass: 0 < C < = 0.004%, 1.0-2.6% of Si, 0.2-1.0% of Mn, 0.2-1.6% of Al, 0.0003-0.0035% of Ca and the balance of Fe and other inevitable impurities. In addition, the invention also discloses a manufacturing method of the non-oriented electrical steel plate, which comprises the following steps: (1) smelting and continuous casting, in which electromagnetic stirring is not adopted; (2) hot rolling: rough rolling, finish rolling, coiling and heat preservation; wherein the temperature of the intermediate billet after rough rolling and before finish rolling is controlled to be greater than or equal to 950 DEG C; (3) directly performing cold rolling without performing normalizing intermediate annealing or bell-type furnace intermediate annealing after the hot rolling step; and (4) continuous annealing. According to the non-oriented electrical steel plate disclosed by the invention, reasonable chemical components and process design are adopted, so that the characteristics of high magnetic induction and low iron loss can be obtained while relatively low production cost is ensured. | 1. 각 화학 원소의 질량 백분율 함량이 100 %인 것을 특징으로 하는 무방향성 전기 강판: 0<C≤0.004%, Si:1.0~2.6%, Mn:0.2~1.0%, Al:0.2~1.6%, Ca:0.0003%~0.0035%, 나머지는 Fe 및 기타 불가피한 불순물이다; 그리고 각 화학 원소의 질량 백분율은 만족합니다: Si+Al: 1.4~3.2%; Si2/Mn:0.017~0.17; 철손 P 10/50≤3.2W/kg, 자기감각 B 50≥1.72T; 상기 무방향성 전기 강판은 하기 단계를 이용하여 제조된다: 이 단계에서 전자기 교반을 사용하지 않는 제련 및 연속 주조; 열간 압연은 다음을 포함한다: 거친 압연, 마무리 압연, 권취 및 보온; 조압연 후, 마무리 압연 전의 중간 블랭크 온도는 ≥950°C로 제어됩니다; 상기 열간 압연 공정 후에는, 상화 중간 어닐링 또는 후드식 노 중간 어닐링을 행하지 않고 직접 냉간 압연을 행한다; 연속 어닐링. | 1. The non-oriented electrical steel plate free of the normalizing intermediate annealing is characterized by comprising the following chemical elements in percentage by mass: c is more than 0 and less than or equal to 0.004 percent, si:1.0 to 2.6 percent of Mn:0.2 to 1.0 percent of Al:0.2 to 1.6 percent of Ca:0.0003% -0.0035%, and the balance of Fe and other unavoidable impurities; and the mass percentages of the chemical elements also satisfy the following conditions: Si+Al:1.4~3.2%; Si 2 /Mn:0.017~0.17; iron loss P of it 10/50 Magnetic induction B is less than or equal to 3.2W/kg 50 ≥1.72T; The non-oriented electrical steel sheet is prepared by the following steps: smelting and continuous casting, wherein electromagnetic stirring is not adopted in the step; hot rolling, comprising: rough rolling, finish rolling, coiling and heat preservation; wherein the temperature of the intermediate billet after rough rolling and before finish rolling is controlled to be more than or equal to 950 ℃; directly cold-rolling without normalizing intermediate annealing or bell-type furnace intermediate annealing after the hot rolling step; and (5) continuous annealing. | 1. 각 화학 원소의 질량 백분율 함량이 100 %인 것을 특징으로 하는 무방향성 전기 강판: 0<C≤0.004%, Si:1.0~2.6%, Mn:0.2~1.0%, Al:0.2~1.6%, Ca:0.0003%~0.0035%, 나머지는 Fe 및 기타 불가피한 불순물이다; 그리고 각 화학 원소의 질량 백분율은 만족합니다: Si+Al: 1.4~3.2%; Si2/Mn:0.017~0.17; 철손 P 10/50≤3.2W/kg, 자기감각 B 50≥1.72T; 상기 무방향성 전기 강판은 하기 단계를 이용하여 제조된다: 이 단계에서 전자기 교반을 사용하지 않는 제련 및 연속 주조; 열간 압연은 다음을 포함한다: 거친 압연, 마무리 압연, 권취 및 보온; 조압연 후, 마무리 압연 전의 중간 블랭크 온도는 ≥950°C로 제어됩니다; 상기 열간 압연 공정 후에는, 상화 중간 어닐링 또는 후드식 노 중간 어닐링을 행하지 않고 직접 냉간 압연을 행한다; 연속 어닐링. | 1. The non-oriented electrical steel plate free of the normalizing intermediate annealing is characterized by comprising the following chemical elements in percentage by mass: c is more than 0 and less than or equal to 0.004 percent, si:1.0 to 2.6 percent of Mn:0.2 to 1.0 percent of Al:0.2 to 1.6 percent of Ca:0.0003% -0.0035%, and the balance of Fe and other unavoidable impurities; and the mass percentages of the chemical elements also satisfy the following conditions: Si+Al:1.4~3.2%; Si 2 /Mn:0.017~0.17; iron loss P of it 10/50 Magnetic induction B is less than or equal to 3.2W/kg 50 ≥1.72T; The non-oriented electrical steel sheet is prepared by the following steps: smelting and continuous casting, wherein electromagnetic stirring is not adopted in the step; hot rolling, comprising: rough rolling, finish rolling, coiling and heat preservation; wherein the temperature of the intermediate billet after rough rolling and before finish rolling is controlled to be more than or equal to 950 ℃; directly cold-rolling without normalizing intermediate annealing or bell-type furnace intermediate annealing after the hot rolling step; and (5) continuous annealing. | 10 | 2021-10381592 | 2021-04-09 | 115198203 | 2022-10-18 | 115198203 | 2024-02-13 | BAOSHAN IRON & STEEL Co.,Ltd. | Zhang Feng ¦ Li Guobao ¦ Wang Bo ¦ Jiang Quanli ¦ Shen Kanyi ¦ Zhang Wenyue |  |  |  | 3 | CN111778452B ¦ CN102758150A ¦ WOWO2016-111088A1 | 0 |  | 30394186 | CN115198203B ¦ WOWO2022-213853A1 | 2 | 등록 | BAOSHAN IRON & STEEL Co.,Ltd. | 8424072014236
CN | CN | P | A | 고자성 무방향성 전기 강판 및 그 제조 방법 | High-magnetic-induction non-oriented electrical steel plate and manufacturing method thereof | 본 발명은 Fe 및 불가피한 불순물을 함유하고, 질량 백분율 함량이 다음과 같은 화학 원소를 더 함유하는 고자성 무방향성 전기 강판을 개시한다: C≤0.003%, Si:1.2∼3.0%, Mn:0.1∼0.6%, P:0.01∼0.15%, Al:0.1∼0.4%, Ni:0.05∼1.0%; 그리고 Si+Al을 만족시킨다: 1.3~3.2%; Sn 및 Sb를 함유하지 않는다. 또한, 본 발명은 상기 고자성 무방향성 전기강판의 제조방법을 제조하는 단계를 더 개시한다: (1) 제련과 주조; (2) 가열, 조압연, 마무리 및 권취: 그 중 조압연 후의 중간 블랭크의 두께는 20~45mm이고, 마무리 압연 후의 판재의 두께는 1.2~2.0mm이다; 권취 후 온도 강하 과정의 550~650°C 범위 내에서 1~4시간 동안 시효 처리를 하여 판재의 현미경 조직 중 장단축의 비율이 1.0~4.0 사이인 등축 결정의 수 비율 ≥75%가 되도록 한다; (3) 산세; (4) 한 번의 냉간 압연; (5) 연속 어닐링; (6) 절연 코팅. | The invention discloses a high-magnetic-induction non-oriented electrical steel plate, which contains Fe and inevitable impurities, and also contains the following chemical elements in percentage by mass: less than or equal to 0.003% of C, 1.2-3.0% of Si, 0.1-0.6% of Mn, 0.01-0.15% of P, 0.1-0.4% of Al, 0.05-1.0% of Ni and the balance of Fe. The content of Si + Al is 1.3%-3.2%; and does not contain Sn and Sb. In addition, the invention further discloses a manufacturing method of the high-magnetic-induction non-oriented electrical steel plate. The manufacturing method comprises the following steps: (1) smelting and casting; (2) heating, rough rolling, finish rolling and coiling, wherein the thickness of an intermediate billet subjected to rough rolling is controlled to be 20-45 mm, and the thickness of a plate subjected to finish rolling is controlled to be 1.2-2.0 mm; aging treatment is conducted for 1-4 h in the temperature reducing process at the temperature ranging from 550 DEG C to 650 DEG C after coiling, so that the number proportion of equiaxed crystals with the long-short axis ratio ranging from 1.0 to 4.0 in the microscopic structure of the plate is larger than or equal to 75%; (3) pickling; (4) primary cold rolling; (5) continuous annealing; and (6) insulating coating. | 1. Fe 및 불가피한 불순물을 포함하는 고자성 무방향성 전기강판에 있어서, 하기 각 화학원소를 질량 백분율로 함유하는 것을 특징으로 하는 고자성 무방향성 전기강판: C≤0.003%, Si:1.2∼3.0%, Mn:0.1∼0.6%, P:0.01∼0.15%, Al:0.1∼0.4%, Ni:0.05∼1.0%; 그리고 Si+Al을 만족시킨다: 1.30~3.20%; 상기 고자기감 무방향성 전기강판은 Sn과 Sb를 함유하지 않는다. | 1. The high-magnetic-induction non-oriented electrical steel plate contains Fe and unavoidable impurities, and is characterized by also containing the following chemical elements in percentage by mass: c is less than or equal to 0.003 percent, si:1.2 to 3.0 percent of Mn:0.1 to 0.6 percent, P:0.01 to 0.15 percent of Al:0.1 to 0.4 percent of Ni:0.05 to 1.0 percent; and satisfies si+al:1.30 to 3.20 percent; the high magnetic induction non-oriented electrical steel sheet does not contain Sn and Sb. | 1. Fe 및 불가피한 불순물을 포함하는 고자성 무방향성 전기강판에 있어서, 하기 각 화학원소를 질량 백분율로 함유하는 것을 특징으로 하는 고자성 무방향성 전기강판: C≤0.003%, Si:1.2∼3.0%, Mn:0.1∼0.6%, P:0.01∼0.15%, Al:0.1∼0.4%, Ni:0.05∼1.0%; 그리고 Si+Al을 만족시킨다: 1.30~3.20%; 상기 고자기감 무방향성 전기강판은 Sn과 Sb를 함유하지 않는다. | 1. The high-magnetic-induction non-oriented electrical steel plate contains Fe and unavoidable impurities, and is characterized by also containing the following chemical elements in percentage by mass: c is less than or equal to 0.003 percent, si:1.2 to 3.0 percent of Mn:0.1 to 0.6 percent, P:0.01 to 0.15 percent of Al:0.1 to 0.4 percent of Ni:0.05 to 1.0 percent; and satisfies si+al:1.30 to 3.20 percent; the high magnetic induction non-oriented electrical steel sheet does not contain Sn and Sb. | 9 | 2022-10908991 | 2022-07-29 | 117512438 | 2024-02-06 |  |  | BAOSHAN IRON & STEEL Co.,Ltd. | Zhang Feng ¦ Lv Xuejun ¦ Fang Xianshi ¦ Wang Bo |  |  |  | 0 |  | 0 |  | 103117581 | CN117512438A ¦ EP4541922A1 ¦ JP2025-525631A ¦ KR10-2025-0028413A ¦ WOWO2024-022109A1 | 5 | 심사중 |  | 8424062027934
KR | KR | P | B1 |  | 무방향성 전기 강판과 그 제조 방법 및 모터 코어 |  | mass% 로, C : 0.005 % 이하, Si : 2.0 ∼ 5.0 %, Mn : 0.05 ∼ 5.0 %, Al : 3.0 % 이하 및 Zn : 0.0003 ∼ 0.0050 % 를 함유하는 강 소재를, 열간 압연하고, 냉간 압연하고, 냉연판 어닐링할 때, 상기 냉연판 어닐링의 가열 과정에 있어서의 500 ∼ 700 ℃ 사이의 평균 승온 속도를 10 ℃/s 이상으로 하여 700 ∼ 850 ℃ 사이의 어닐링 온도까지 가열함으로써, 평균 결정 입경이 80 ㎛ 이하, 평균 결정 입경의 1.5 배 이상의 결정립이 면적률로 10 % 이상, 애스펙트비가 0.3 이하인 결정립이 면적률로 20 % 이하인 무방향성 전기 강판을 얻는다. |  | C : 0.005 mass% 이하, Si : 2.0 mass% 이상 5.0 mass% 이하, Mn : 0.05 mass% 이상 5.0 mass% 이하, P : 0 mass% 초과 0.1 mass% 이하, S : 0.01 mass% 이하, Al : 0 mass% 초과 3.0 mass% 이하, N : 0.0050 mass% 이하 및 Zn : 0.0003 mass% 이상 0.0050 mass% 이하를 함유하고, 잔부가 Fe 및 불가피 불순물로 이루어지는 성분 조성을 갖고, 평균 결정 입경이 80 ㎛ 이하, 평균 결정 입경의 1.5 배 이상의 입경을 갖는 결정립이 면적률로 10 % 이상, 애스펙트비가 0.3 이하인 결정립이 면적률로 20 % 이하인 것을 특징으로 하는 무방향성 전기 강판. |  | 1. C : 0.005 mass% 이하, Si : 2.0 mass% 이상 5.0 mass% 이하, Mn : 0.05 mass% 이상 5.0 mass% 이하, P : 0 mass% 초과 0.1 mass% 이하, S : 0.01 mass% 이하, Al : 0 mass% 초과 3.0 mass% 이하, N : 0.0050 mass% 이하 및 Zn : 0.0003 mass% 이상 0.0050 mass% 이하를 함유하고, 잔부가 Fe 및 불가피 불순물로 이루어지는 성분 조성을 갖고, 평균 결정 입경이 80 ㎛ 이하, 평균 결정 입경의 1.5 배 이상의 입경을 갖는 결정립이 면적률로 10 % 이상, 애스펙트비가 0.3 이하인 결정립이 면적률로 20 % 이하인 것을 특징으로 하는 무방향성 전기 강판. ¦ 3. C : 0.005 mass% 이하, Si : 2.0 mass% 이상 5.0 mass% 이하, Mn : 0.05 mass% 이상 5.0 mass% 이하, P : 0 mass% 초과 0.1 mass% 이하, S : 0.01 mass% 이하, Al : 0 mass% 초과 3.0 mass% 이하, N : 0.0050 mass% 이하 및 Zn : 0.0003 mass% 이상 0.0050 mass% 이하를 함유하고, 잔부가 Fe 및 불가피 불순물로 이루어지는 성분 조성을 갖고, 평균 결정 입경이 120 ㎛ 이상, 평균 결정 입경의 1.5 배 이상의 입경을 갖는 결정립이 면적률로 5 % 이상인 것을 특징으로 하는 무방향성 전기 강판. ¦ 5. C : 0.005 mass% 이하, Si : 2.0 mass% 이상 5.0 mass% 이하, Mn : 0.05 mass% 이상 5.0 mass% 이하, P : 0 mass% 초과 0.1 mass% 이하, S : 0.01 mass% 이하, Al : 0 mass% 초과 3.0 mass% 이하, N : 0.0050 mass% 이하 및 Zn : 0.0003 mass% 이상 0.0050 mass% 이하를 함유하고, 잔부가 Fe 및 불가피 불순물로 이루어지는 성분 조성을 갖는 강 소재를, 열간 압연하여 열연판으로 하고, 산세하고, 냉간 압연하여 냉연판으로 하고, 그 후, 냉연판 어닐링을 실시하는 무방향성 전기 강판의 제조 방법에 있어서, 상기 냉연판 어닐링의 가열 과정에 있어서의 500 ℃ 내지 700 ℃ 사이의 평균 승온 속도 V1 을 10 ℃/s 이상으로 하여, 700 ℃ 내지 850 ℃ 사이의 어닐링 온도 T1 까지 가열하고, 냉각시킴으로써, 평균 결정 입경을 80 ㎛ 이하, 평균 결정 입경의 1.5 배 이상의 입경을 갖는 결정립을 면적률로 10 % 이상, 애스펙트비가 0.3 이하인 결정립을 면적률로 20 % 이하로 하는 것을 특징으로 하는 무방향성 전기 강판의 제조 방법. | 8 | 10-2021-7038820 | 2020-07-07 | 10-2022-0002546 | 2022-01-06 | 10-2635010 | 2024-02-05 | 제이에프이 스틸 가부시키가이샤 | 다나카 다카아키 ¦ 오쿠보 도모유키 ¦ 자이젠 요시아키 ¦ 오다 요시히코 ¦ 미야모토 유키노 | 2019-129224 | JP | 2019-07-11 | 6 | JP6891682B2(BE) ¦ KR10-2265091B1(BE) ¦ KR10-1903008B1(BE) ¦ KR10-1945132B1(BE) ¦ US10526673B2(BE) ¦ WOWO2018-164185A1(BE) | 1 | KR10-2025-0061358A | 104338567 | CN114040989A ¦ EP3998358A1 ¦ IN456574 ¦ JP2019-129224 ¦ JP6825758B1 ¦ KR10-2635010B1 ¦ MXMX/a/2022/000467A ¦ TH2201000010A ¦ TWI718973B ¦ US2022-0359108A1 ¦ WOWO2021-006280A1 | 11 | 등록 | 제이에프이 스틸 가부시키가이샤 | 3524064000653
PCT | PCT | P | A1 | 접착 수지 조성물 피복 전기강판 및 그 제조 방법 | ADHESIVE RESIN COMPOSITION-COATED ELECTROMAGNETIC STEEL SHEET AND METHOD FOR MANUFACTURING SAME | 강판과 상기 강판의 적어도 한쪽의 표면에 접착 수지 조성물 피막을 가지는 접착 수지 조성물 피복 전기강판이고 상기 접착 수지 조성물 피막이, 적어도 일부에 열경화성 수지를 포함하는 접착 수지 및 경화제로 이루어진 접착 수지 조성물의 반경화물이며 JIS K 7196:2012에 기재된 열 기계 분석에 의해 측정되는 상기 접착 수지 조성물 피막의100~300℃에서의 최대 침입도λ가3% 이상100% 미만이며 상기 경화제의 일부가, 결정 상태로 상기 접착 수지 조성물 피막 안에 존재하고 상기 접착 수지 조성물 피막의 편광 해소 광산란 강도 I가, 1.00×107~50.00×107인 접착 수지 조성물 피복 전기강판. | An adhesive resin composition-coated electromagnetic steel sheet comprising a steel sheet and an adhesive resin composition coating film provided to at least one surface of the steel sheet, wherein the adhesive resin composition coating film is a semi-cured object of an adhesive resin composition that contains a curing agent and an adhesive resin containing a thermosetting resin as at least a portion thereof, the maximum penetration λ of the adhesive resin composition coating film at 100-300°C as measured through a thermomechanical analysis described in JIS K 7196:2012 is not less than 3% but less than 100%, a portion of the curing agent exists in the adhesive resin composition coating film in a crystal state, and the depolarization light scattering intensity I of the adhesive resin composition coating film is 1.00×107 to 50.00×107. | 강판과 상기 강판의 적어도 한쪽의 표면에 접착 수지 조성물 피막을 가지는 접착 수지 조성물 피복 전기강판이고 상기 접착 수지 조성물 피막이, 적어도 일부에 열경화성 수지를 포함하는 접착 수지 및 경화제로 이루어진 접착 수지 조성물의 반경화물이며 JIS K 7196:2012에 기재된 열 기계 분석에 의해 측정되는 상기 접착 수지 조성물 피막의100~300℃에서의 최대 침입도λ가3% 이상100% 미만이며 상기 경화제의 일부가, 결정 상태로 상기 접착 수지 조성물 피막 안에 존재하고 상기 접착 수지 조성물 피막의 편광 해소 광산란 강도 I가, 1.00×107~50.00×107인 접착 수지 조성물 피복 전기강판. | A steel plate and an adhesive resin composition-coated electrical steel sheet having an adhesive resin composition coating film on at least one surface of the steel plate, The adhesive resin composition coating is a semi-cured product of an adhesive resin composition composed of an adhesive resin and a curing agent containing at least a part of the thermosetting resin, The maximum degree of penetration λ at 100 ~ 300 ° C. of the adhesive resin composition coating as measured by thermomechanical analysis according to JIS K 7196: 2012 is 3% or more and less than 100%, A part of the curing agent is present in the adhesive resin composition coating in a crystalline state, The polarization elimination light scattering intensity I of the adhesive resin composition coating is 1.00×10 7 ~ 50.00×107,Adhesive resin composition coated electrical steel sheet. |  |  |  | PCT-JP2023-027379 | 2023-07-26 | WO2024-024834 | 2024-02-01 |  |  | NIPPON STEEL CORPORATION | ARAMAKI, Takashi ¦ SUZUKI, Yuki ¦ OISHI, Hiroshi | 2022-118786 | JP | 2022-07-26 |  |  |  |  | 105184268 | BR112025000678A2 ¦ CN119604594A ¦ EP4563669A1 ¦ IN202517009114 ¦ JP2022-118786 ¦ KR10-2025-0040047A ¦ MXMX/a/2025/001047A ¦ MYPI2025000516A0 ¦ RU2025104171A ¦ SG11202500426UA ¦ TWI895767B ¦ VN112331A ¦ WOWO2024-024834A1 | 13 |  |  | 6024005004325
PCT | PCT | P | A1 | 접착 수지 조성물 피복 전기강판 및 그 제조 방법 | ADHESIVE RESIN COMPOSITION-COATED ELECTROMAGNETIC STEEL SHEET AND METHOD FOR PRODUCING SAME | 강판과 상기 강판의 적어도 한쪽의 표면에 접착 수지 조성물 피막을 가지는 접착 수지 조성물 피복 전기강판이고 상기 접착 수지 조성물 피막이, 적어도 일부에 열경화성 수지를 포함하는 접착 수지 및 경화제로 이루어진 접착 수지 조성물의 반경화물이며 JIS K 7196:2012에 기재된 열 기계 분석에 의해 측정되는 상기 접착 수지 조성물 피막의100~300℃에서의 최대 침입도λ가3% 이상100% 미만이며 상기 경화제의 일부가, 결정 상태로 상기 접착 수지 조성물 피막 안에 존재하고 상기 접착 수지 조성물 피막의 상기 강판의 표면과 평행한 단면에서의, 상기 결정 상태의 경화제 면적률이 0.10~40%인 접착 수지 조성물 피복 전기강판. | An adhesive resin composition-coated electromagnetic steel sheet comprising: a steel sheet; and an adhesive resin composition film on at least one surface of the steel sheet, wherein the adhesive resin composition film is a semi-cured product of an adhesive resin composition composed of a curing agent and an adhesive resin containing at least partially a thermosetting resin, the maximum penetration λ of the adhesive resin composition film at 100-300°C is at least 3% and less than 100%, as measured by thermomechanical analysis according to JIS K 7196:2012, a portion of the curing agent in the adhesive resin composition film is present in a crystalline state, and the area ratio of the curing agent in the crystalline state in a cross section, parallel to the surface of the steel sheet, of the adhesive resin composition film is 0.10-40%. | 강판과 상기 강판의 적어도 한쪽의 표면에 접착 수지 조성물 피막을 가지는 접착 수지 조성물 피복 전기강판이고 상기 접착 수지 조성물 피막이, 적어도 일부에 열경화성 수지를 포함하는 접착 수지 및 경화제로 이루어진 접착 수지 조성물의 반경화물이며 JIS K 7196:2012에 기재된 열 기계 분석에 의해 측정되는 상기 접착 수지 조성물 피막의100~300℃에서의 최대 침입도λ가3% 이상100% 미만이며 상기 경화제의 일부가, 결정 상태로 상기 접착 수지 조성물 피막 안에 존재하고 상기 접착 수지 조성물 피막의 상기 강판의 표면과 평행한 단면에서의, 결정 상태의 경화제 면적률이, 0.10~40%인 접착 수지 조성물 피복 전기강판. | A steel plate and an adhesive resin composition-coated electrical steel sheet having an adhesive resin composition coating film on at least one surface of the steel plate, The adhesive resin composition coating is a semi-cured product of an adhesive resin composition composed of an adhesive resin and a curing agent containing at least a part of the thermosetting resin, The maximum degree of penetration λ at 100 ~ 300 ° C. of the adhesive resin composition coating as measured by thermomechanical analysis according to JIS K 7196: 2012 is 3% or more and less than 100%, A part of the curing agent is present in the adhesive resin composition coating in a crystalline state, The area ratio of the hardener in the crystalline state in a cross-section parallel to the surface of the steel plate of the adhesive resin composition coating is 0.10 ~ 40%, Adhesive resin composition coated electrical steel sheet. |  |  |  | PCT-JP2023-027380 | 2023-07-26 | WO2024-024835 | 2024-02-01 |  |  | NIPPON STEEL CORPORATION | ARAMAKI, Takashi ¦ SUZUKI, Yuki ¦ OISHI, Hiroshi | 2022-118785 | JP | 2022-07-26 |  |  |  |  | 105184272 | BR112025000659A2 ¦ CN119604597A ¦ EP4563672A1 ¦ IN202517008749 ¦ JP2022-118785 ¦ KR10-2025-0040046A ¦ MXMX/a/2025/001037A ¦ MYPI2025000515A0 ¦ RU2025104172A ¦ SG11202500422RA ¦ TWI895768B ¦ VN112328A ¦ WOWO2024-024835A1 | 13 |  |  | 6024005004326
KR | KR | P | B1 |  | 무방향성 전기 강판 |  | 저고주파 철손과 고자속 밀도를 양립시킨 무방향성 전기 강판을 제공한다. 내층부와, 상기 내층부의 양측에 형성된 표층부로 이루어지는 무방향성 전기 강판으로서, 상기 표층부 및 내층부가 특정한 성분 조성을 갖고, 상기 무방향성 전기 강판의 판두께 : t 가 0.01 ∼ 0.35 ㎜ 이고, 상기 t 에 대한 상기 표층부의 합계 두께 : t1 의 비율로서 정의되는 복층비 t1/t 가 0.10 ∼ 0.70 이고, 상기 표층부에 있어서의 Si 함유량 : [Si]1 과, 내층부에 있어서의 Si 함유량 : [Si]0 의 차 ([Si]1- [Si]0) 로서 정의되는 ΔSi 가 1.0 ∼ 4.5 질량% 이고, 또한 판두께 중심 위치 (t/2) 에 있어서의 Mn 함유량 : [Mn]0 과, 상기 무방향성 전기 강판의 표면으로부터 깊이 (1/10)t 의 위치까지의 영역에 있어서의 평균 Mn 함유량 : [Mn]1 의 차 ([Mn]0 - [Mn]1) 로서 정의되는 ΔMn 이 0.01 ∼ 0.40 질량% 인, 무방향성 전기 강판. |  | 내층부와, 상기 내층부의 양측에 형성된 표층부로 이루어지는 무방향성 전기 강판으로서, 상기 표층부가, 질량% 로, Si : 2.5 ∼ 7.0 %, Mn : 0 % 초과 0.50 % 이하, 그리고 P : 0.030 ∼ 0.100 %, Sn : 0.001 ∼ 0.10 %, 및 Sb : 0.001 ∼ 0.10 % 로 이루어지는 군에서 선택되는 1 또는 2 이상을 함유하고, 잔부가 Fe 및 불가피 불순물로 이루어지는 성분 조성을 갖고, 내층부가, 질량% 로, Si : 1.5 ∼ 4.0 %, Mn : 0.01 ∼ 0.50 %, 그리고 P : 0.030 ∼ 0.100 %, Sn : 0.001 ∼ 0.10 %, 및 Sb : 0.001 ∼ 0.10 % 로 이루어지는 군에서 선택되는 1 또는 2 이상을 함유하고, 잔부가 Fe 및 불가피 불순물로 이루어지는 성분 조성을 갖고, 상기 무방향성 전기 강판의 판두께 : t 가 0.01 ∼ 0.35 ㎜ 이고, 상기 t 에 대한 상기 표층부의 합계 두께 : t1 의 비율로서 정의되는 복층비 t1/t 가 0.10 ∼ 0.70 이고, 상기 표층부에 있어서의 Si 함유량 : [Si]1 과, 내층부에 있어서의 Si 함유량 : [Si]0 의 차 ([Si]1 - [Si]0) 로서 정의되는 ΔSi 가 1.0 ∼ 4.5 질량% 이고, 또한 판두께 중심 위치 (t/2) 에 있어서의 Mn 함유량 : [Mn]0 과, 상기 무방향성 전기 강판의 표면으로부터 깊이 (1/10)t 의 위치까지의 영역에 있어서의 평균 Mn 함유량 : [Mn]1 의 차 ([Mn]0 - [Mn]1) 로서 정의되는 ΔMn 이 0.01 ∼ 0.40 질량% 이고, 상기 무방향성 전기 강판의 표면으로부터 판두께의 1/4 의 깊이의 면에 있어서의 방위 분포 함수의 Φ2 = 45°단면에 있어서, {111} 면 집적도에 대한 {100} 면 집적도의 비 {100}/{111} 이 0.55 ∼ 0.90 인 집합 조직을 갖는, 무방향성 전기 강판. |  | 1. 내층부와, 상기 내층부의 양측에 형성된 표층부로 이루어지는 무방향성 전기 강판으로서, 상기 표층부가, 질량% 로, Si : 2.5 ∼ 7.0 %, Mn : 0 % 초과 0.50 % 이하, 그리고 P : 0.030 ∼ 0.100 %, Sn : 0.001 ∼ 0.10 %, 및 Sb : 0.001 ∼ 0.10 % 로 이루어지는 군에서 선택되는 1 또는 2 이상을 함유하고, 잔부가 Fe 및 불가피 불순물로 이루어지는 성분 조성을 갖고, 내층부가, 질량% 로, Si : 1.5 ∼ 4.0 %, Mn : 0.01 ∼ 0.50 %, 그리고 P : 0.030 ∼ 0.100 %, Sn : 0.001 ∼ 0.10 %, 및 Sb : 0.001 ∼ 0.10 % 로 이루어지는 군에서 선택되는 1 또는 2 이상을 함유하고, 잔부가 Fe 및 불가피 불순물로 이루어지는 성분 조성을 갖고, 상기 무방향성 전기 강판의 판두께 : t 가 0.01 ∼ 0.35 ㎜ 이고, 상기 t 에 대한 상기 표층부의 합계 두께 : t1 의 비율로서 정의되는 복층비 t1/t 가 0.10 ∼ 0.70 이고, 상기 표층부에 있어서의 Si 함유량 : [Si]1 과, 내층부에 있어서의 Si 함유량 : [Si]0 의 차 ([Si]1 - [Si]0) 로서 정의되는 ΔSi 가 1.0 ∼ 4.5 질량% 이고, 또한 판두께 중심 위치 (t/2) 에 있어서의 Mn 함유량 : [Mn]0 과, 상기 무방향성 전기 강판의 표면으로부터 깊이 (1/10)t 의 위치까지의 영역에 있어서의 평균 Mn 함유량 : [Mn]1 의 차 ([Mn]0 - [Mn]1) 로서 정의되는 ΔMn 이 0.01 ∼ 0.40 질량% 이고, 상기 무방향성 전기 강판의 표면으로부터 판두께의 1/4 의 깊이의 면에 있어서의 방위 분포 함수의 Φ2 = 45°단면에 있어서, {111} 면 집적도에 대한 {100} 면 집적도의 비 {100}/{111} 이 0.55 ∼ 0.90 인 집합 조직을 갖는, 무방향성 전기 강판. | 2 | 10-2021-7033175 | 2020-04-13 | 10-2021-0137192 | 2021-11-17 | 10-2633252 | 2024-01-31 | 제이에프이 스틸 가부시키가이샤 | 미야모토 유키노 ¦ 자이젠 요시아키 ¦ 오다 요시히코 | 2019-078814 | JP | 2019-04-17 | 2 | KR10-2129846B1(BE) ¦ KR10-2029609B1(BE) | 5 | KR10-2025-0103926A(FE) ¦ KR10-2024-0176343A(FE) ¦ KR10-2024-0143692A(FE) ¦ KR10-2024-0143602A ¦ KR10-2846978B1(FE) | 103110711 | CN113692452B ¦ EP3957758B1 ¦ IN473888 ¦ JP2019-078814 ¦ JP6870791B2 ¦ KR10-2633252B1 ¦ RU0002779397C1 ¦ TWI718051B ¦ US12123082B2 ¦ WOWO2020-213576A1 | 10 | 등록 | 제이에프이 스틸 가부시키가이샤 | 3524062001150
JP | JP | P | B2 | 무방향성 전기강판 및 그 제조 방법 | 무방향성 전기강판 및 그 제조 방법 | 【요약】 【과제】전둘레 평균(전방향 평균)으로 우수한 자기 특성을 얻을 수 있는 무방향성 전기강판을 제공한다. 【해결 수단】α-γ변태가 발생할 수 있는 화학 조성을 가지는 무방향성 전기강판으로서, 질량%로 C:0.010% 이하, Si:1.5%~4.0%, sol.Al:0.0001%~1.0%, S:0.010% 이하, N:0.010% 이하, Mn, Ni, Co, Pt, Pb, Cu, Au로 이루어진 군에서 선택되는 1종 이상:총계로 2.5%~5.0%를 함유하고 잔부가 Fe 및 불순물로 이루어진 화학 조성을 가지며, 평균 결정립 지름이 500μm이하이며 압연 방향에서 45°기울어진 방향의 B50를 B50D1, 135°기울어진 방향의 B50를 B50D2로 했을 때 1.85T<(B50D1+B50D2)/2<1.94를 충족한다. 【선택도】없음 | 【요약】 【과제】전둘레 평균(전방향 평균)으로 우수한 자기 특성을 얻을 수 있는 무방향성 전기강판을 제공한다. 【해결 수단】α-γ변태가 발생할 수 있는 화학 조성을 가지는 무방향성 전기강판으로서, 질량%로 C:0.010% 이하, Si:1.5%~4.0%, sol.Al:0.0001%~1.0%, S:0.010% 이하, N:0.010% 이하, Mn, Ni, Co, Pt, Pb, Cu, Au로 이루어진 군에서 선택되는 1종 이상:총계로 2.5%~5.0%를 함유하고 잔부가 Fe 및 불순물로 이루어진 화학 조성을 가지며, 평균 결정립 지름이 500μm이하이며 압연 방향에서 45°기울어진 방향의 B50를 B50D1, 135°기울어진 방향의 B50를 B50D2로 했을 때 1.85T<(B50D1+B50D2)/2<1.94를 충족한다. 【선택도】없음 | 【청구항1】 질량%로, C:0.0100% 이하, Si:1.50%~4.00%, sol.Al:0.0001%~1.0%, S:0.0100% 이하, N:0.0100% 이하, Mn, Ni, Co, Pt, Pb, Cu, Au로 이루어진 군에서 선택되는 1종 이상:총계로 2.50%~5.00%, Sn:0.000%~0.400%, Sb:0.000%~0.400%, P:0.000%~0.400%, 및 M g, Ca, Sr, Ba, Ce, La, Nd, Pr, Zn, Cd로 이루어진 군에서 선택되는 1종 이상:총계로 0.0000%~0.0100%를 함유하고 Mn함유량 (질량%)을[Mn], Ni함유량 (질량%)을[Ni], Co함유량 (질량%)을[Co], Pt함유량 (질량%)을[Pt], Pb함유량 (질량%)을[Pb], Cu함유량 (질량%)을[Cu], Au함유량 (질량%)을[Au], Si함유량 (질량%)을[Si], sol.Al 함유량 (질량%)을[sol.Al]로 했을 때, 이하의 (1) 식을 충족하고, 잔부가 Fe 및 불순물로 이루어진 화학 조성을 가지며, 평균 결정립 지름이 500μm이하인 강 조직을 가지며, 압연 방향에서45°기울어진 방향에서의 B50 값을 B50D1, 압연 방향에서135°기울어진 방향에서의 B50 값을 B50D2로 했을 때, 이하의 (2) 식을 만족하는 것을 특징으로 하는 무방향성 전기강판. ([Mn]+[Ni]+[Co]+[Pt]+[Pb]+[Cu]+[Au])-([Si]+[sol.Al])>0% ···(1) 1.85T< (B50D1+B50D2)/2<1.94T···(2) | 【청구항1】 질량%로, C:0.0100% 이하, Si:1.50%~4.00%, sol.Al:0.0001%~1.0%, S:0.0100% 이하, N:0.0100% 이하, Mn, Ni, Co, Pt, Pb, Cu, Au로 이루어진 군에서 선택되는 1종 이상:총계로 2.50%~5.00%, Sn:0.000%~0.400%, Sb:0.000%~0.400%, P:0.000%~0.400%, 및 M g, Ca, Sr, Ba, Ce, La, Nd, Pr, Zn, Cd로 이루어진 군에서 선택되는 1종 이상:총계로 0.0000%~0.0100%를 함유하고 Mn함유량 (질량%)을[Mn], Ni함유량 (질량%)을[Ni], Co함유량 (질량%)을[Co], Pt함유량 (질량%)을[Pt], Pb함유량 (질량%)을[Pb], Cu함유량 (질량%)을[Cu], Au함유량 (질량%)을[Au], Si함유량 (질량%)을[Si], sol.Al 함유량 (질량%)을[sol.Al]로 했을 때, 이하의 (1) 식을 충족하고, 잔부가 Fe 및 불순물로 이루어진 화학 조성을 가지며, 평균 결정립 지름이 500μm이하인 강 조직을 가지며, 압연 방향에서45°기울어진 방향에서의 B50 값을 B50D1, 압연 방향에서135°기울어진 방향에서의 B50 값을 B50D2로 했을 때, 이하의 (2) 식을 만족하는 것을 특징으로 하는 무방향성 전기강판. ([Mn]+[Ni]+[Co]+[Pt]+[Pb]+[Cu]+[Au])-([Si]+[sol.Al])>0% ···(1) 1.85T< (B50D1+B50D2)/2<1.94T···(2) | 【청구항1】 질량%로, C:0.0100% 이하, Si:1.50%~4.00%, sol.Al:0.0001%~1.0%, S:0.0100% 이하, N:0.0100% 이하, Mn, Ni, Co, Pt, Pb, Cu, Au로 이루어진 군에서 선택되는 1종 이상:총계로 2.50%~5.00%, Sn:0.000%~0.400%, Sb:0.000%~0.400%, P:0.000%~0.400%, 및 M g, Ca, Sr, Ba, Ce, La, Nd, Pr, Zn, Cd로 이루어진 군에서 선택되는 1종 이상:총계로 0.0000%~0.0100%를 함유하고 Mn함유량 (질량%)을[Mn], Ni함유량 (질량%)을[Ni], Co함유량 (질량%)을[Co], Pt함유량 (질량%)을[Pt], Pb함유량 (질량%)을[Pb], Cu함유량 (질량%)을[Cu], Au함유량 (질량%)을[Au], Si함유량 (질량%)을[Si], sol.Al 함유량 (질량%)을[sol.Al]로 했을 때, 이하의 (1) 식을 충족하고, 잔부가 Fe 및 불순물로 이루어진 화학 조성을 가지며, 평균 결정립 지름이 500μm이하인 강 조직을 가지며, 압연 방향에서45°기울어진 방향에서의 B50 값을 B50D1, 압연 방향에서135°기울어진 방향에서의 B50 값을 B50D2로 했을 때, 이하의 (2) 식을 만족하는 것을 특징으로 하는 무방향성 전기강판. ([Mn]+[Ni]+[Co]+[Pt]+[Pb]+[Cu]+[Au])-([Si]+[sol.Al])>0% ···(1) 1.85T< (B50D1+B50D2)/2<1.94T···(2) | 【청구항1】 질량%로, C:0.0100% 이하, Si:1.50%~4.00%, sol.Al:0.0001%~1.0%, S:0.0100% 이하, N:0.0100% 이하, Mn, Ni, Co, Pt, Pb, Cu, Au로 이루어진 군에서 선택되는 1종 이상:총계로 2.50%~5.00%, Sn:0.000%~0.400%, Sb:0.000%~0.400%, P:0.000%~0.400%, 및 M g, Ca, Sr, Ba, Ce, La, Nd, Pr, Zn, Cd로 이루어진 군에서 선택되는 1종 이상:총계로 0.0000%~0.0100%를 함유하고 Mn함유량 (질량%)을[Mn], Ni함유량 (질량%)을[Ni], Co함유량 (질량%)을[Co], Pt함유량 (질량%)을[Pt], Pb함유량 (질량%)을[Pb], Cu함유량 (질량%)을[Cu], Au함유량 (질량%)을[Au], Si함유량 (질량%)을[Si], sol.Al 함유량 (질량%)을[sol.Al]로 했을 때, 이하의 (1) 식을 충족하고, 잔부가 Fe 및 불순물로 이루어진 화학 조성을 가지며, 평균 결정립 지름이 500μm이하인 강 조직을 가지며, 압연 방향에서45°기울어진 방향에서의 B50 값을 B50D1, 압연 방향에서135°기울어진 방향에서의 B50 값을 B50D2로 했을 때, 이하의 (2) 식을 만족하는 것을 특징으로 하는 무방향성 전기강판. ([Mn]+[Ni]+[Co]+[Pt]+[Pb]+[Cu]+[Au])-([Si]+[sol.Al])>0% ···(1) 1.85T< (B50D1+B50D2)/2<1.94T···(2) | 10 | 2019-206651 | 2019-11-15 | 2021-080497 | 2021-05-27 | 7428872 | 2024-01-30 | NIPPON STEEL CORP | 村川 鉄州 |  |  |  | 6 | JP6992652B2 ¦ JP6891682B2(BE) ¦ JP6870381B2(BE) ¦ JP6880814B2(BE) ¦ JP6855684B2(BE) ¦ JP6794630B2(BE) | 0 |  | 17817372 | JP7428872B2 | 1 | 등록 | NIPPON STEEL CORP | 2724024000019
CN | CN | P | A | 무방향성 전기 강판 및 그 제조 방법 | Non-oriented electrical steel plate and manufacturing method thereof | 본 발명은 Fe 및 불가피한 불순물을 포함하고, 질량 백분율 함량이 다음과 같은 각 화학 원소를 더 포함하는 무방향성 전기 강판을 개시한다: 0<C≤0.01%, 0<Si≤4.5%, Mn:0.05 내지 2.0%, Al:0.1 내지 2.0%, Cr:0.005 내지 0.2%; Al과 Cr의 질량 백분율 비율도 만족합니다: 10≤Al/Cr≤80 또한, 본 발명은 상기 무방향성 전기강판의 제조방법을 제조하는 단계를 더 개시한다: (1) 제련과 주조; (2) 가열 및 압연: 연속 주조 빌렛을 가열로 내에서 가열할 때, 온도가 1020°C 이상으로 상승할 때, 승온 속도를 0.8~2.0°C/min으로 제어한다; 또한, 가열로 내에서의 스트랜드의 균열시간을 제어하고, 주조 스트랜드의 용해시간은 0.10~0.25이다; (3) 산세; (4) 냉간 압연; (5) 연속 어닐링; (6) 코팅. | The invention discloses a non-oriented electrical steel plate, which contains Fe and inevitable impurities, and also contains the following chemical elements in percentage by mass: 0 < C < = 0.01%, 0 < Si < = 4.5%, 0.05-2.0% of Mn, 0.1-2.0% of Al, 0.005-0.2% of Cr, and the balance of Fe and inevitable impurities. The mass percentage content ratio of Al to Cr also meets the condition that Al/Cr is more than or equal to 10 and less than or equal to 80. In addition, the invention also discloses a manufacturing method of the non-oriented electrical steel plate. The manufacturing method comprises the following steps: (1) smelting and casting; (2) heating and rolling are conducted, specifically, when the continuous casting billet is heated in a heating furnace and the temperature rises to 1020 DEG C or above, the heating rate is controlled to be 0.8-2.0 DEG C/min; the soaking time of the continuous casting billet in the heating furnace/the in-furnace time of the continuous casting billet is controlled to be 0.10-0.25; (3) pickling; (4) cold rolling; (5) continuous annealing; and (6) coating. | 1. Fe 및 불가피한 불순물을 포함하는 무방향성 전기 강판에 있어서, 하기 각 화학 원소를 질량 백분율로 함유하는 것을 특징으로 하는 무방향성 전기 강판: 0<C≤0.01%, 0<Si≤4.5%, Mn:0.05 내지 2.0%, Al:0.1 내지 2.0%, Cr:0.005 내지 0.2%; Al과 Cr의 질량 백분율 비율도 만족합니다: 10≤Al/Cr≤80 | 1. A non-oriented electrical steel sheet containing Fe and unavoidable impurities, characterized in that it further contains the following chemical elements in mass percent: 0<C≤0.01%、0<Si≤4.5%、Mn:0.05~2.0%、Al:0.1~2.0%、Cr:0.005~0.2%; the mass percentage ratio of Al and Cr also satisfies: al/Cr is more than or equal to 10 and less than or equal to 80. | 1. Fe 및 불가피한 불순물을 포함하는 무방향성 전기 강판에 있어서, 하기 각 화학 원소를 질량 백분율로 함유하는 것을 특징으로 하는 무방향성 전기 강판: 0<C≤0.01%, 0<Si≤4.5%, Mn:0.05 내지 2.0%, Al:0.1 내지 2.0%, Cr:0.005 내지 0.2%; Al과 Cr의 질량 백분율 비율도 만족합니다: 10≤Al/Cr≤80 | 1. A non-oriented electrical steel sheet containing Fe and unavoidable impurities, characterized in that it further contains the following chemical elements in mass percent: 0<C≤0.01%、0<Si≤4.5%、Mn:0.05~2.0%、Al:0.1~2.0%、Cr:0.005~0.2%; the mass percentage ratio of Al and Cr also satisfies: al/Cr is more than or equal to 10 and less than or equal to 80. | 9 | 2022-10861072 | 2022-07-20 | 117467888 | 2024-01-30 |  |  | BAOSHAN IRON & STEEL Co.,Ltd. | Zhang Feng ¦ Lv Xuejun ¦ Wang Bo ¦ Li Guobao |  |  |  | 0 |  | 0 |  | 102715173 | BR112025000712A2 ¦ CN117467888A ¦ EP4549605A1 ¦ IN202517002846 ¦ JP2025-523700A ¦ KR10-2025-0029946A ¦ WOWO2024-017347A1 | 7 | 심사중 |  | 8424052025478
CN | CN | P | A | 무방향성 전기 강판 및 그 제조 방법 | Non-oriented electrical steel plate and manufacturing method thereof | 본 발명은 Fe 및 불가피한 불순물을 포함하고, 질량 백분율 함량이 다음과 같은 각 화학 원소를 더 포함하는 무방향성 전기 강판을 개시한다: C:0.001∼0.004%, Si:2.0∼3.8%, Mn:0.05∼1.0%, Al≤1.5%, Ca:0.0003∼0.01%, Cr:0.005∼0.4%. 또한, 본 발명은 상기 무방향성 전기강판의 제조방법을 제조하는 단계를 더 개시한다: (1) 제련과 주조; (2) 가열 및 압연: 연속 주조 빌렛을 가열로 내에서 가열할 때, 온도가 1020°C 이상으로 상승할 때, 승온 속도를 0.8~2.0°C/min으로 제어한다; 최종 압연 온도는 ≥880°C로 제어되고 최종 압연 후 층류 냉각 전 체류 시간은 5-40초로 제어됩니다; (3) 정규화 어닐링; (4) 산세; (5) 냉간 압연; (6) 연속 어닐링; (7) 절연 코팅. | The invention discloses a non-oriented electrical steel plate, which contains Fe and inevitable impurities, and also contains the following chemical elements in percentage by mass: 0.001 to 0.004 percent of C, 2.0 to 3.8 percent of Si, 0.05 to 1.0 percent of Mn, less than or equal to 1.5 percent of Al, 0.0003 to 0.01 percent of Ca and 0.005 to 0.4 percent of Cr. In addition, the invention also discloses a manufacturing method of the non-oriented electrical steel plate. The manufacturing method comprises the following steps: (1) smelting and casting; (2) heating and rolling are conducted, specifically, when the continuous casting billet is heated in a heating furnace and the temperature rises to 1020 DEG C or above, the heating rate is controlled to be 0.8-2.0 DEG C/min; the finish rolling temperature is controlled to be larger than or equal to 880 DEG C, and the retention time after finish rolling and before laminar cooling is controlled to be 5-40 s; (3) normalizing and annealing; (4) pickling; (5) cold rolling; (6) continuous annealing; and (7) insulating coating. | 1. Fe 및 불가피한 불순물을 포함하는 무방향성 전기 강판에 있어서, 하기 각 화학 원소를 질량 백분율로 함유하는 것을 특징으로 하는 무방향성 전기 강판: C: 0.001~0.004%, Si:2.0~3.8%, Mn:0.05~1.0%, Al≤1.5%, Ca:0.0003~0.01%, Cr:0.005~0.4%. | 1. A non-oriented electrical steel sheet containing Fe and unavoidable impurities, characterized in that it further contains the following chemical elements in mass percent: C:0.001~0.004%、Si:2.0~3.8%、Mn:0.05~1.0%、Al≤1.5%、Ca:0.0003~0.01%、Cr:0.005~0.4%。 | 1. Fe 및 불가피한 불순물을 포함하는 무방향성 전기 강판에 있어서, 하기 각 화학 원소를 질량 백분율로 함유하는 것을 특징으로 하는 무방향성 전기 강판: C: 0.001~0.004%, Si:2.0~3.8%, Mn:0.05~1.0%, Al≤1.5%, Ca:0.0003~0.01%, Cr:0.005~0.4%. | 1. A non-oriented electrical steel sheet containing Fe and unavoidable impurities, characterized in that it further contains the following chemical elements in mass percent: C:0.001~0.004%、Si:2.0~3.8%、Mn:0.05~1.0%、Al≤1.5%、Ca:0.0003~0.01%、Cr:0.005~0.4%。 | 12 | 2022-10858578 | 2022-07-20 | 117467904 | 2024-01-30 |  |  | BAOSHAN IRON & STEEL Co.,Ltd. | Zhang Feng ¦ Lv Xuejun ¦ Fang Xianshi ¦ Hao Yunwei ¦ Wang Bo |  |  |  | 0 |  | 0 |  | 102715170 | BR112025000216A2 ¦ CN117467904A ¦ CN2022-108585785 ¦ EP4541919A1 ¦ IN202517003057 ¦ JP2025-523697A ¦ KR10-2025-0022868A ¦ WOWO2024-017345A1 | 8 | 심사중 |  | 8424052025494
KR | KR | P | A |  | 무방향성 전기강판 및 그 제조 방법 |  | 본 발명은 실리콘(Si): 2.8 ~ 3.8 중량%, 망간(Mn): 0.2 ~ 0.5 중량%, 알루미늄(Al): 0.5 ~ 1.5 중량%, 탄소(C): 0 초과 0.003 중량% 이하, 인(P): 0 초과 0.015 중량% 이하, 황(S): 0 초과 0.003 중량% 이하, 질소(N): 0 초과 0.003 중량% 이하, 티타늄(Ti): 0 초과 0.003 중량% 이하 및 나머지 철(Fe)과 기타 불가피한 불순물을 포함하는 무방향성 전기강판이며, 미세조직을 구성하는 이차상 입자 중 평균 직경이 1.0㎛ 이상인 이차상 입자의 부피분율이 60% 이상이며, 12.0W/kg 이하의 철손(W10/400)을 가지는 것을 특징으로 하는, 무방향성 전기강판을 제공한다. |  | 실리콘(Si): 2.8 ~ 3.8 중량%, 망간(Mn): 0.2 ~ 0.5 중량%, 알루미늄(Al): 0.5 ~ 1.5 중량%, 탄소(C): 0 초과 0.003 중량% 이하, 인(P): 0 초과 0.015 중량% 이하, 황(S): 0 초과 0.003 중량% 이하, 질소(N): 0 초과 0.003 중량% 이하, 티타늄(Ti): 0 초과 0.003 중량% 이하 및 나머지 철(Fe)과 기타 불가피한 불순물을 포함하는 무방향성 전기강판이며, 미세조직을 구성하는 이차상 입자 중 평균 직경이 1.0㎛ 이상인 이차상 입자의 부피분율이 60% 이상이며, 12.0W/kg 이하의 철손(W10/400)을 가지는 것을 특징으로 하는, 무방향성 전기강판. |  | 1. 실리콘(Si): 2.8 ~ 3.8 중량%, 망간(Mn): 0.2 ~ 0.5 중량%, 알루미늄(Al): 0.5 ~ 1.5 중량%, 탄소(C): 0 초과 0.003 중량% 이하, 인(P): 0 초과 0.015 중량% 이하, 황(S): 0 초과 0.003 중량% 이하, 질소(N): 0 초과 0.003 중량% 이하, 티타늄(Ti): 0 초과 0.003 중량% 이하 및 나머지 철(Fe)과 기타 불가피한 불순물을 포함하는 무방향성 전기강판이며, 미세조직을 구성하는 이차상 입자 중 평균 직경이 1.0㎛ 이상인 이차상 입자의 부피분율이 60% 이상이며, 12.0W/kg 이하의 철손(W10/400)을 가지는 것을 특징으로 하는, 무방향성 전기강판. ¦ 5. 실리콘(Si): 2.8 ~ 3.8 중량%, 망간(Mn): 0.2 ~ 0.5 중량%, 알루미늄(Al): 0.5 ~ 1.5 중량%, 탄소(C): 0 초과 0.003 중량% 이하, 인(P): 0 초과 0.015 중량% 이하, 황(S): 0 초과 0.003 중량% 이하, 질소(N): 0 초과 0.003 중량% 이하, 티타늄(Ti): 0 초과 0.003 중량% 이하 및 나머지 철(Fe)과 기타 불가피한 불순물을 포함하는 강재를 제공하는 단계; 상기 강재를 열간 압연하는 단계; 상기 열간 압연된 강재를 제 1 소둔 열처리하는 단계; 상기 제 1 소둔 열처리된 강재를 냉간 압연하는 단계; 및 상기 냉간 압연된 강재를 제 2 소둔 열처리하는 단계;를 포함하되, 상기 열간 압연하는 단계는 열간 압연 후 권취온도(CT): 500 ~ 700℃에서 권취하는 단계를 포함하고, 상기 제 1 소둔 열처리하는 단계는 940 ~ 1110℃에서 어닐링하는 단계를 포함하고, 상기 제 2 소둔 열처리하는 단계는 900 ~ 1100℃에서 어닐링하는 단계를 포함하는, 무방향성 전기강판의 제조 방법. | 8 | 10-2022-0089538 | 2022-07-20 | 10-2024-0012071 | 2024-01-29 |  |  | 현대제철 주식회사 | 안용근 ¦ 강춘구 ¦ 신경식 ¦ 박근호 |  |  |  | 3 | KR10-2325005B1(BE) ¦ KR10-1505300B1 ¦ KR10-1296130B1(BE) | 0 |  | 102928026 | CN119585459A ¦ EP4560043A1 ¦ IN202517012360 ¦ JP2025-524691A ¦ KR10-2024-0012071A ¦ US2025-0163532A1 ¦ WOWO2024-019490A1 | 7 | 심사중 |  | 3524051000517
CN | CN | P | A | 무방향성 규소강 및 그 제조 방법 | Non-oriented silicon steel and manufacturing method thereof | 본 발명은 무방향성 규소강 기계 제조 방법을 개시한다. 무방향성 규소강은 다음을 포함한다: 강재, 강재의 표면에 위치하는 코팅층 및 코팅층 표면에 위치하는 절연층; 여기서, 코팅층의 저항은 강재보다 크다. 무방향성 규소강의 제조 방법은 이하의 단계를 포함한다: S1. 연속 주조; S2. 열간 압연; S3. 정화; S4. 냉간 압연; S5. 어닐링; S6. 합금 코팅; S7. 절연 코팅. 본 발명의 유익한 효과는 P1.5/50이 2.15 W/kg 이하, P1.0/400이 14.5 W/kg 이하, P1.0/1000이 48.5 W/kg 이하인 무방향성 규소강 및 그 제조 방법을 제공하는 것이다. | The invention discloses a non-oriented silicon steel machine manufacturing method. The non-oriented silicon steel comprises steel, a coating layer located on the surface of the steel and an insulating layer located on the surface of the coating layer. Wherein the resistance of the coating layer is greater than that of the steel. The manufacturing method of the non-oriented silicon steel comprises the following steps: S1, continuous casting; s2, hot rolling; s3, normalizing; s4, cold rolling; s5, annealing is conducted; s6, alloy coating is conducted; and S7, coating the insulating paint. The non-oriented silicon steel and the manufacturing method thereof have the beneficial effects that the P < 1.5/50 > is less than or equal to 2.15 W/kg, the P < 1.0/400 > is less than or equal to 14.5 W/kg, and the P < 1.0/1000 > is less than or equal to 48.5 W/kg. | 1. 무방향성 규소강: 무방향성 규소강은 다음을 포함한다: 강재, 상기 강재의 표면에 위치하는 코팅층 및 상기 코팅층의 표면에 위치하는 절연층; 여기서, 상기 코팅층의 저항은 상기 강재보다 크다. | 1. A non-oriented silicon steel, characterized in that: the non-oriented silicon steel comprises: steel, a coating layer positioned on the surface of the steel and an insulating layer positioned on the surface of the coating layer; wherein the resistance of the coating layer is greater than that of the steel material. | 1. 무방향성 규소강: 무방향성 규소강은 다음을 포함한다: 강재, 상기 강재의 표면에 위치하는 코팅층 및 상기 코팅층의 표면에 위치하는 절연층; 여기서, 상기 코팅층의 저항은 상기 강재보다 크다. ¦ 7. 무방향성 규소강의 제조 방법: 상기 무방향성 규소강은 제1항 내지 제6항 중 어느 한 항에 기재된 무방향성 규소강이다; 무방향성 규소강의 제조 방법은 이하의 단계를 포함한다: S1. 연속 주조; S2. 열간 압연; S3. 정화; S4. 냉간 압연; S5. 어닐링; S6. 합금 코팅; S7. 절연 코팅. | 1. A non-oriented silicon steel, characterized in that: the non-oriented silicon steel comprises: steel, a coating layer positioned on the surface of the steel and an insulating layer positioned on the surface of the coating layer; wherein the resistance of the coating layer is greater than that of the steel material. ¦ 7. A manufacturing method of non-oriented silicon steel is characterized in that: the non-oriented silicon steel is the non-oriented silicon steel as claimed in any one of claims 1 to 6; the manufacturing method of the non-oriented silicon steel comprises the following steps: s1, continuous casting; s2, hot rolling; s3, normalizing; s4, cold rolling; s5, annealing; s6, alloy coating; s7, coating the insulating paint. | 10 | 2023-11416924 | 2023-10-27 | 117448679 | 2024-01-26 |  |  | MAANSHAN IRON & STEEL Co.,Ltd. | Liu Qingsong ¦ Pei Yinghao ¦ Shi Lifa ¦ Qi Xuan ¦ Cheng Guoqing ¦ Du Jun ¦ Zhan Yungao |  |  |  | 0 |  | 0 |  | 73526314 | CN117448679A | 1 | 심사중 |  | 8424051025235
CN | CN | P | B | 저자기장 하의 고패호 저철손 무방향성 규소강 및 그 제조 방법 | High-grade low-iron-loss non-oriented silicon steel under low magnetic field and production method thereof | 본 발명은 낮은 자기장 하에서 높은 번호의 낮은 철손 무방향성 규소강 및 그 생산 방법을 개시하고, 이하의 화학 성분을 포함한다: C≤0.0025%, Si, Mn, Als, N≤0.0015%, Ti≤0.0020%, 나머지는 Fe 및 불가피한 불순물이며, 불순물 중의 V+Nb+Mo≤0.006%이다, [Al]=1.628-0.3013을 충족해야 합니다 ×[S i], [Ti] ×[N] ]×[C]≤3.5×10 ‑9; 본 발명은 귀금속을 첨가하지 않고, 생산 공정을 증가시키지 않는 조건에서 합리적인 공정 조치를 통해 Si 함량이 2.9~3.4%, Al 함량이 0.30~1.0%인 일종의 저자기장 하에서 저철손 무방향성 규소강을 생산하는 방법에 관한 것이다, 그리고 제품 표면 경도 HV1은 200~250 사이로 조절되며, 항복비는 0.75~0.78로 타정 가공 요구 사항을 더 잘 충족할 수 있습니다. | The invention discloses high-grade low-iron-loss non-oriented silicon steel under a low magnetic field and a production method thereof, the high-grade low-iron-loss non-oriented silicon steel comprises the following chemical components: less than or equal to 0.0025% of C, Si, Mn, Als, less than or equal to 0.0015% of N, less than or equal to 0.0020% of Ti and the balance of Fe and inevitable impurities, the content of V + Nb + Mo in the impurities is less than or equal to 0.006%, and [Al] is equal to 1.628-0.3013 * [Si], and [Ti] * [N] * [C] is less than or equal to 3.5 * 10 <-9 >; according to the method for producing the low-iron-loss non-oriented silicon steel under the low magnetic field, under the conditions that precious metal is not added and production procedures are not increased, reasonable process measures are adopted, the Si content ranges from 2.9% to 3.4%, the Al content ranges from 0.30% to 1.0%, the surface hardness HV1 of the product is controlled to range from 200 to 250, the yield ratio ranges from 0.75 to 0.78, and the punching sheet machining requirement can be well met. | 1. 상기 무방향성 규소강은 이하의 중량 백분율의 화학 성분을 포함하는 것을 특징으로 하는 저자기장 하의 고패호 저철손 무방향성 규소강: C≤0.0025%, Si 2.9~3.4%, Mn 0.10~0.30%, Als 0.30~1.0%, P≤0.05%, S≤0.0010%, N≤0.0015%, Ti ≤0.0020%, O≤0.0015%, 나머지는 Fe 및 불가피한 불순물이고, 불순물 중의 V+Nb+Mo≤0.006%이다; [Al]=1.628-0.3013을 충족해야 합니다 ×[S i], [Ti] ×[N] ]×[C]≤3.5×10 -9; 상기 저자기장 하에서 고패호 저철손 무방향성 규소강의 생산 방법은 이하의 단계를 포함한다: 용선 전처리, 전로 제련, RH 정련, 주조, 열간 압연, 상온 처리, 산세, 냉간 압연, 연속 소둔, 절연 코팅 및 경화; 상기 연속 어닐링 단계에서, 질소 수소 혼합 분위기에서 5~10°C/s의 승온 속도로 920~950°C까지 상승하고, 모두 70~110s를 유지한 후, 3~5°C/s의 승온 속도로 970~1000°C까지 승온한다, 균열은 25~50초 동안 유지되고 이슬점은-10°C 이하로 제어됩니다; 어닐링 과정에서 1.0~3.0N/mm 2의 장력을 가한다; 상기 산세 단계에서, 산세 출구에서 전자기 유도 가열을 통해 스트립을 60°C 이상의 온도로 유지한 후 냉간 압연을 진행한다; 상기 무방향성 규소강의 P 1.0/50≤1.05W/kg, P 1.5/50≤2.50W/kg, B 10≥1.46T, B 25≥1.55T, B 50≥1.65T, 항복비는 0.76~0.78이고 표면 경도는 HV1 200~250입니다. | 1. The high-grade low-iron-loss non-oriented silicon steel under a low magnetic field is characterized by comprising the following chemical components in percentage by weight: less than or equal to 0.0025 percent of C, 2.9 to 3.4 percent of Si, 0.10 to 0.30 percent of Mn, 0.30 to 1.0 percent of Als, less than or equal to 0.05 percent of P, less than or equal to 0.0010 percent of S, less than or equal to 0.0015 percent of N, less than or equal to 0.0020 percent of Ti, less than or equal to 0.0015 percent of O, and the balance of Fe and unavoidable impurities, wherein V+Nb+Mo in the impurities is less than or equal to 0.006 percent; and needs to satisfy [ Al]=1.628-0.3013×[Si],[Ti]×[N]×[C]≤3.5×10 -9 ; The production method of the high-grade low-iron-loss unoriented silicon steel under the low magnetic field comprises the following steps: molten iron pretreatment, converter smelting, RH refining, casting, hot rolling, normalizing treatment, acid washing, cold rolling, continuous annealing, insulating coating application and solidification; in the continuous annealing step, in the nitrogen-hydrogen mixed atmosphere, the temperature is raised to 920-950 ℃ at the temperature rise rate of 5-10 ℃/s, soaking is kept for 70-110 s, then the temperature is raised to 970-1000 ℃ at the temperature rise rate of 3-5 ℃/s, soaking is kept for 25-50 s, and the dew point is controlled below-10 ℃; applying 1.0-3.0N/mm during annealing 2 Is a tension of (2); in the pickling step, the strip steel is kept at the temperature above 60 ℃ through electromagnetic induction heating at a pickling outlet, and then cold rolling is carried out; p of the non-oriented silicon steel 1.0/50 ≤1.05W/kg,P 1.5/50 ≤2.50W/kg,B 10 ≥1.46T,B 25 ≥1.55T,B 50 More than or equal to 1.65T, the yield ratio is 0.76-0.78, and the surface hardness HV1 is 200-250. | 1. 상기 무방향성 규소강은 이하의 중량 백분율의 화학 성분을 포함하는 것을 특징으로 하는 저자기장 하의 고패호 저철손 무방향성 규소강: C≤0.0025%, Si 2.9~3.4%, Mn 0.10~0.30%, Als 0.30~1.0%, P≤0.05%, S≤0.0010%, N≤0.0015%, Ti ≤0.0020%, O≤0.0015%, 나머지는 Fe 및 불가피한 불순물이고, 불순물 중의 V+Nb+Mo≤0.006%이다; [Al]=1.628-0.3013을 충족해야 합니다 ×[S i], [Ti] ×[N] ]×[C]≤3.5×10 -9; 상기 저자기장 하에서 고패호 저철손 무방향성 규소강의 생산 방법은 이하의 단계를 포함한다: 용선 전처리, 전로 제련, RH 정련, 주조, 열간 압연, 상온 처리, 산세, 냉간 압연, 연속 소둔, 절연 코팅 및 경화; 상기 연속 어닐링 단계에서, 질소 수소 혼합 분위기에서 5~10°C/s의 승온 속도로 920~950°C까지 상승하고, 모두 70~110s를 유지한 후, 3~5°C/s의 승온 속도로 970~1000°C까지 승온한다, 균열은 25~50초 동안 유지되고 이슬점은-10°C 이하로 제어됩니다; 어닐링 과정에서 1.0~3.0N/mm 2의 장력을 가한다; 상기 산세 단계에서, 산세 출구에서 전자기 유도 가열을 통해 스트립을 60°C 이상의 온도로 유지한 후 냉간 압연을 진행한다; 상기 무방향성 규소강의 P 1.0/50≤1.05W/kg, P 1.5/50≤2.50W/kg, B 10≥1.46T, B 25≥1.55T, B 50≥1.65T, 항복비는 0.76~0.78이고 표면 경도는 HV1 200~250입니다. | 1. The high-grade low-iron-loss non-oriented silicon steel under a low magnetic field is characterized by comprising the following chemical components in percentage by weight: less than or equal to 0.0025 percent of C, 2.9 to 3.4 percent of Si, 0.10 to 0.30 percent of Mn, 0.30 to 1.0 percent of Als, less than or equal to 0.05 percent of P, less than or equal to 0.0010 percent of S, less than or equal to 0.0015 percent of N, less than or equal to 0.0020 percent of Ti, less than or equal to 0.0015 percent of O, and the balance of Fe and unavoidable impurities, wherein V+Nb+Mo in the impurities is less than or equal to 0.006 percent; and needs to satisfy [ Al]=1.628-0.3013×[Si],[Ti]×[N]×[C]≤3.5×10 -9 ; The production method of the high-grade low-iron-loss unoriented silicon steel under the low magnetic field comprises the following steps: molten iron pretreatment, converter smelting, RH refining, casting, hot rolling, normalizing treatment, acid washing, cold rolling, continuous annealing, insulating coating application and solidification; in the continuous annealing step, in the nitrogen-hydrogen mixed atmosphere, the temperature is raised to 920-950 ℃ at the temperature rise rate of 5-10 ℃/s, soaking is kept for 70-110 s, then the temperature is raised to 970-1000 ℃ at the temperature rise rate of 3-5 ℃/s, soaking is kept for 25-50 s, and the dew point is controlled below-10 ℃; applying 1.0-3.0N/mm during annealing 2 Is a tension of (2); in the pickling step, the strip steel is kept at the temperature above 60 ℃ through electromagnetic induction heating at a pickling outlet, and then cold rolling is carried out; p of the non-oriented silicon steel 1.0/50 ≤1.05W/kg,P 1.5/50 ≤2.50W/kg,B 10 ≥1.46T,B 25 ≥1.55T,B 50 More than or equal to 1.65T, the yield ratio is 0.76-0.78, and the surface hardness HV1 is 200-250. | 7 | 2022-11204088 | 2022-09-29 | 115433877 | 2022-12-06 | 115433877 | 2024-01-23 | MAANSHAN IRON & STEEL Co.,Ltd. | Xia Xuelan ¦ Yu Yang ¦ Pei Yinghao ¦ Shi Lifa ¦ Qi Xuan ¦ Du Jun ¦ Liu Qingsong ¦ Chen Mingxia ¦ Cheng Guoqing ¦ Lu Tianlin |  |  |  | 8 | CN114737129B ¦ CN114045433B ¦ CN113846265B ¦ CN114318127B ¦ CN111575594B ¦ CN110042310A ¦ KR10-0779579B1 ¦ US10176910B2 | 0 |  | 69371676 | CN115433877B | 1 | 등록 | MAANSHAN IRON & STEEL Co.,Ltd. | 8424042012404
CN | CN | P | B | 고효율 압축기 모터 코어 가공 방법 | High-efficiency compressor motor iron core processing method | 본 발명은 고효율 압축기 모터 코어 가공 방법을 개시하고, 전 공정 무방향성 규소강 응용 영역에 속한다. 본 발명은 무방향성 규소강 코일을 채택하고, 순서대로 스트립, 펀치, 리벳팅, 철심 열처리 및 적층 공정 처리를 진행하고, 그 중에 펀치 공정에서, 설정 펀치 요철 형 사이의 간극 d=(10%~15%)H, d는 펀치 형 요철 형 사이의 간극이다, H는 무방향성 규소강의 두께이다. 본 발명은 현재 압축기 모터 코어의 응용 효율이 여전히 부족한 현 상황에 대해, 적절한 가공 방법을 통해, 제조된 압축기 모터 코어의 치수 정밀도가 높고, 생산 효율이 높으며, 열처리 후 접착되지 않고, 코어 효율이 향상되고, 후속 권선, 조립 등 통상적인 공정 후 최종 압축기 모터 효율 향상은 고효율화의 요구를 만족시킨다. | The invention discloses a high-efficiency compressor motor iron core machining method, and belongs to the field of full-process non-oriented silicon steel application. According to the method, a non-oriented silicon steel coil is adopted and sequentially subjected to stripping, sheet punching, riveting, iron core heat treatment and laminating process treatment, in the sheet punching process, the gap d between a punch press concave die and a punch press convex die is set to be equal to (10%-15%) H, d is the gap between the punch press convex die and the punch press convex die, and H is the thickness of non-oriented silicon steel. Aiming at the current situation that the application efficiency of the current compressor motor iron core is still insufficient, through the proper processing method, the prepared compressor motor iron core is high in size precision, high in production efficiency and free of sheet sticking after heat treatment, and the efficiency of the iron core is improved; the efficiency of the compressor motor is finally improved after conventional procedures such as subsequent winding and assembling, and the requirement for high efficiency is met. | 1. 고효율 압축기 모터 코어 가공 방법: 무방향성 규소강 코일을 채택하고, 순서대로 스트립, 펀치, 리벳팅, 철심 열처리 및 적층 공정을 진행하고, 그 중에 펀치 공정에서, 펀치 요철 형 사이의 간극을 설정한다 d는 펀치 요철 몰드 사이의 간극, 단위 mm이다; H는 무방향성 규소강의 두께, 단위 mm이다; 펀칭 공정에서, 볼록다이 크기를 설정하여 무방향성 규소강 강판 횡방향에서 보상값 b를 원도 수정으로 감소시킨다, d는 펀치 요철 몰드 사이의 간극, 단위 mm이다; Rp0.2L은 무방향성 규소강의 수직 항복 강도, 단위 MPa이다; Rp0.2C는 무방향성 규소강, 단위 MPa입니다; 철심 열처리는 상온으로 공냉한 후, 적층 압력 공정 처리를 시작하며, 적층 압력 F의 크기는 공식에 따른다 k는 계수로 설정되며, 35W300 국가 번호판 번호 이상 높은 번호의 실리콘 강판에 대해 k는 0.2~0.4 값을 취한다; S는 프레스 헤드의 면적이며 단위는 mm 2입니다; Rp0.2L은 무방향성 규소강의 수직 항복 강도, 단위 MPa이다; ν는 무방향성 규소강의 포아송비입니다; 철심 열처리 공정에서는 스텝터널 가열로를 사용하여 철심을 먼저 380-400°C의 온도에서 40-50min을 유지하고 철심 표면에 기름때를 충분히 탈지 처리한 후 800-820°C의 온도에서 100-120min의 항온 소둔을 유지한다; 이후 10°C/min 이하의 냉각 속도로 440-460°C까지 냉각하고, 어닐링 냉각된 코어를 440-460°C까지 운송하는 블루존은 40-60min을 유지하여 블루 처리를 하고, 마지막으로 코어를 스텝 터널 가열로에서 보내 실온까지 공냉시킨다; 철심 열처리 공정에서는 탈지, 항온 소둔 및 440~460°C로 냉각하는 과정에서 모두 5~10%의 CO 또는 15~20%의 H 2를 사용하여 환원성 가스 보호를 한다; Blue 처리 동안 0.02-0.04 MPa 압력으로 계속되는 수증기 보호. | 1. A first partA high-efficiency compressor motor iron core processing method is characterized in that: the non-oriented silicon steel coil is adopted to sequentially carry out the procedures of slitting, punching, riveting, iron core heat treatment and lamination, wherein in the punching procedure, a gap between a punch press concave die and a punch press convex die is arranged D is the clearance between the concave and convex dies of the punch press, and the unit is mm; h is the thickness of the non-oriented silicon steel, and the unit is mm; in the punching process, the dimension of the male die is reduced by a compensation value b in the transverse direction of the non-oriented silicon steel plate to be used for roundness correction, d is the clearance between the concave and convex dies of the punch press, and the unit is mm; r is R p0.2 L is the longitudinal yield strength of the non-oriented silicon steel, and the unit is MPa; r is R p0.2 C is the transverse yield strength of the non-oriented silicon steel, and the unit is MPa; after the iron core is subjected to heat treatment and air cooling to room temperature, the lamination process treatment is started, and the lamination pressure F is calculated according to the formula Setting k as a coefficient, wherein the value of k is 0.2-0.4 for the silicon steel sheets with high brands of 35W300 national standard brands and above; s is the area of the pressure head of the laminating machine, and the unit is mm 2 ;R p0.2 L is the longitudinal yield strength of the non-oriented silicon steel, and the unit is MPa; v is poisson'ss ratio of the non-oriented silicon steel; in the iron core heat treatment process, a stepping tunnel heating furnace is adopted, the iron core is firstly kept at 380-400 ℃ for 40-50min, oil stains on the surface of the iron core are fully degreased, and then the iron core is conveyed to 800-820 ℃ for 100-120min for constant temperature annealing; then cooling to 440-460 ℃ at a cooling rate of not more than 10 ℃/min, conveying the annealed and cooled iron core to a bluing area of 440-460 ℃ for 40-60min for bluing, and finally conveying the iron core out of a stepping tunnel heating furnace for air cooling to room temperature; in the iron core heat treatment process, degreasing, constant temperature annealing and cooling to 440-460℃ are carried outCO with a concentration of 5-10% or H with a concentration of 15-20% is used 2 Performing reducing gas protection; and continuously introducing water vapor with the pressure of 0.02-0.04MPa for protection in the bluing treatment process. | 1. 고효율 압축기 모터 코어 가공 방법: 무방향성 규소강 코일을 채택하고, 순서대로 스트립, 펀치, 리벳팅, 철심 열처리 및 적층 공정을 진행하고, 그 중에 펀치 공정에서, 펀치 요철 형 사이의 간극을 설정한다 d는 펀치 요철 몰드 사이의 간극, 단위 mm이다; H는 무방향성 규소강의 두께, 단위 mm이다; 펀칭 공정에서, 볼록다이 크기를 설정하여 무방향성 규소강 강판 횡방향에서 보상값 b를 원도 수정으로 감소시킨다, d는 펀치 요철 몰드 사이의 간극, 단위 mm이다; Rp0.2L은 무방향성 규소강의 수직 항복 강도, 단위 MPa이다; Rp0.2C는 무방향성 규소강, 단위 MPa입니다; 철심 열처리는 상온으로 공냉한 후, 적층 압력 공정 처리를 시작하며, 적층 압력 F의 크기는 공식에 따른다 k는 계수로 설정되며, 35W300 국가 번호판 번호 이상 높은 번호의 실리콘 강판에 대해 k는 0.2~0.4 값을 취한다; S는 프레스 헤드의 면적이며 단위는 mm 2입니다; Rp0.2L은 무방향성 규소강의 수직 항복 강도, 단위 MPa이다; ν는 무방향성 규소강의 포아송비입니다; 철심 열처리 공정에서는 스텝터널 가열로를 사용하여 철심을 먼저 380-400°C의 온도에서 40-50min을 유지하고 철심 표면에 기름때를 충분히 탈지 처리한 후 800-820°C의 온도에서 100-120min의 항온 소둔을 유지한다; 이후 10°C/min 이하의 냉각 속도로 440-460°C까지 냉각하고, 어닐링 냉각된 코어를 440-460°C까지 운송하는 블루존은 40-60min을 유지하여 블루 처리를 하고, 마지막으로 코어를 스텝 터널 가열로에서 보내 실온까지 공냉시킨다; 철심 열처리 공정에서는 탈지, 항온 소둔 및 440~460°C로 냉각하는 과정에서 모두 5~10%의 CO 또는 15~20%의 H 2를 사용하여 환원성 가스 보호를 한다; Blue 처리 동안 0.02-0.04 MPa 압력으로 계속되는 수증기 보호. | 1. A first partA high-efficiency compressor motor iron core processing method is characterized in that: the non-oriented silicon steel coil is adopted to sequentially carry out the procedures of slitting, punching, riveting, iron core heat treatment and lamination, wherein in the punching procedure, a gap between a punch press concave die and a punch press convex die is arranged D is the clearance between the concave and convex dies of the punch press, and the unit is mm; h is the thickness of the non-oriented silicon steel, and the unit is mm; in the punching process, the dimension of the male die is reduced by a compensation value b in the transverse direction of the non-oriented silicon steel plate to be used for roundness correction, d is the clearance between the concave and convex dies of the punch press, and the unit is mm; r is R p0.2 L is the longitudinal yield strength of the non-oriented silicon steel, and the unit is MPa; r is R p0.2 C is the transverse yield strength of the non-oriented silicon steel, and the unit is MPa; after the iron core is subjected to heat treatment and air cooling to room temperature, the lamination process treatment is started, and the lamination pressure F is calculated according to the formula Setting k as a coefficient, wherein the value of k is 0.2-0.4 for the silicon steel sheets with high brands of 35W300 national standard brands and above; s is the area of the pressure head of the laminating machine, and the unit is mm 2 ;R p0.2 L is the longitudinal yield strength of the non-oriented silicon steel, and the unit is MPa; v is poisson'ss ratio of the non-oriented silicon steel; in the iron core heat treatment process, a stepping tunnel heating furnace is adopted, the iron core is firstly kept at 380-400 ℃ for 40-50min, oil stains on the surface of the iron core are fully degreased, and then the iron core is conveyed to 800-820 ℃ for 100-120min for constant temperature annealing; then cooling to 440-460 ℃ at a cooling rate of not more than 10 ℃/min, conveying the annealed and cooled iron core to a bluing area of 440-460 ℃ for 40-60min for bluing, and finally conveying the iron core out of a stepping tunnel heating furnace for air cooling to room temperature; in the iron core heat treatment process, degreasing, constant temperature annealing and cooling to 440-460℃ are carried outCO with a concentration of 5-10% or H with a concentration of 15-20% is used 2 Performing reducing gas protection; and continuously introducing water vapor with the pressure of 0.02-0.04MPa for protection in the bluing treatment process. | 6 | 2021-11238673 | 2021-10-25 | 114069986 | 2022-02-18 | 114069986 | 2024-01-19 | MAANSHAN IRON & STEEL Co.,Ltd. | Du Jun ¦ Pei Yinghao ¦ Shi Lifa ¦ Zhan Yungao ¦ Xia Xuelan ¦ Cheng Guoqing |  |  |  | 7 | CN111245176A ¦ CN110863095A ¦ CN107858495A ¦ CN105537351B ¦ CN103060822B ¦ CN103683708A ¦ JP5285020B2 | 1 | CN117318411B | 66109952 | CN114069986B | 1 | 등록 | MAANSHAN IRON & STEEL Co.,Ltd. | 8424041006611
CN | CN | P | A | 대형 모터용 무방향성 전기 강 및 그 제조 방법 | Non-oriented electrical steel for large motor and production method of non-oriented electrical steel | 본 발명은 대형 모터용 무방향성 전기 강 및 그 제조 방법을 제공하고, 성분 [C]≤0.0020% , [S ]≤0.0025% , [N ]≤0.0025% , [S n]0.040-0.070%, [P]≤0.0035% , [M n] +[S] i]+[Als]=4.0-5.0%이고, 나머지는 Fe 및 불가피한 불순물이며, 종래 기술에 비해 본 발명은 Mn, Si 및 Als의 합금량을 조절하여 합금[AlS]를 제어한다 /[S i]=1/8-1/6 [M n] /[S i]=1/5-1/3의 비율로 Sn 원소를 첨가하여 재료 자체의 자기감을 향상시키고, 본 출원의 생산 공정과 배합하여 완제품의 자기 에너지를 개선하고, 재료 역학 성능을 향상시킨다. | The invention provides non-oriented electrical steel for a large motor and a production method thereof, the non-oriented electrical steel comprises the following components: less than or equal to 0.0020% of [C], less than or equal to 0.0025% of [S], less than or equal to 0.0025% of [N], 0.040-0.070% of [Sn], less than or equal to 0.0035% of [P], 4.0-5.0% of [Mn] + [Si] + [Als], and the balance of Fe and unavoidable impurities, compared with the prior art, the non-oriented electrical steel has the advantages that the alloy amount of Mn, Si and Als is adjusted, the proportion of [AlS]/[Si] = 1/8-1/6 and the proportion of [Mn]/[Si] = 1/5-1/3 of the alloy are controlled, and the Sn element is The magnetic performance of the finished product is improved, and the mechanical performance of the material is improved. | 1. 대형 모터용 무방향성 전기 강철은 이하의 질량 백분율 성분을 포함하는 것을 특징으로 하는 대형 모터용 무방향성 전기 강철: [C] ≤0.0020% , [S ]≤0.0025% , [N ]≤0.0025% , [S n]0.040-0.070%,[P]≤0.0035% , [M n] +[S] i]+[Als]=4.0-5.0%,나머지는 Fe 및 불가피한 불순물이다; 상기 대형 모터용 무방향성 전기강의 성분은 또한 만족한다: [Als] /[S i]=1/8-1/6; [M n] /[S i]=1/5-1/3. | 1. The non-oriented electrical steel for the large motor is characterized by comprising the following components in percentage by mass: [C] less than or equal to 0.0020 percent, [ S ] less than or equal to 0.0025 percent, [ N ] less than or equal to 0.0025 percent, [ Sn ]0.040-0.070 percent, [ P ] less than or equal to 0.0035 percent, [ Mn ] + [ Si ] + [ Als ] = 4.0-5.0 percent, and the balance of Fe and unavoidable impurities; the components of the non-oriented electrical steel for the large motor also meet the following conditions: [ Als ]/[ Si ] = 1/8-1/6; [ Mn ]/[ Si ] = 1/5-1/3. | 1. 대형 모터용 무방향성 전기 강철은 이하의 질량 백분율 성분을 포함하는 것을 특징으로 하는 대형 모터용 무방향성 전기 강철: [C] ≤0.0020% , [S ]≤0.0025% , [N ]≤0.0025% , [S n]0.040-0.070%,[P]≤0.0035% , [M n] +[S] i]+[Als]=4.0-5.0%,나머지는 Fe 및 불가피한 불순물이다; 상기 대형 모터용 무방향성 전기강의 성분은 또한 만족한다: [Als] /[S i]=1/8-1/6; [M n] /[S i]=1/5-1/3. | 1. The non-oriented electrical steel for the large motor is characterized by comprising the following components in percentage by mass: [C] less than or equal to 0.0020 percent, [ S ] less than or equal to 0.0025 percent, [ N ] less than or equal to 0.0025 percent, [ Sn ]0.040-0.070 percent, [ P ] less than or equal to 0.0035 percent, [ Mn ] + [ Si ] + [ Als ] = 4.0-5.0 percent, and the balance of Fe and unavoidable impurities; the components of the non-oriented electrical steel for the large motor also meet the following conditions: [ Als ]/[ Si ] = 1/8-1/6; [ Mn ]/[ Si ] = 1/5-1/3. | 10 | 2023-11335439 | 2023-10-16 | 117418163 | 2024-01-19 |  |  | XINYU IRON & STEEL Co.,Ltd. | Wan Wei ¦ Yang Weijie ¦ Pei Wei ¦ Yu Xiaoqin ¦ Liu Chuanxing ¦ Fu Bing ¦ Yang Jingfu ¦ Yi Xinping ¦ Wang Rui ¦ Liao Deqiao |  |  |  | 0 |  | 0 |  | 73475470 | CN117418163A | 1 | 심사중 |  | 8424041014074
CN | CN | P | B | 1차 냉간 압연 시 높은 번호의 무방향성 규소강 스트립의 제조 방법 | Production method after strip breakage of high-grade non-oriented silicon steel during primary cold rolling | 본 발명은 1차 냉간 압연 시 높은 번호의 무방향성 규소강 단대 후 생산 방법을 개시하고, 상기 생산 방법은 다음 단계를 포함한다: 1차 냉간 압연은 와인딩→중간 어닐링→2차 냉간 압연→완제품 어닐링→코팅→마무리 포장을 끊고, 상기 1차 냉간 압연은 와인딩의 두께는 0.80~1.00mm이고, 상기 중간 어닐링의 온도는 900~920°C이다; 이 방법은 두께가 0.80~1.00mm인 1차 냉간 압연 단대 롤의 2차 냉간 압연의 순조롭고, 자기 에너지를 정상 수준으로 유지할 수 있으며, 고품위 무방향성 규소강 냉간 압연 단대 후의 직접 폐기를 구제하고 손실을 줄일 수 있다. | The invention discloses a production method of high-grade non-oriented silicon steel after strip breakage during primary cold rolling, the production method comprises the following steps: primary cold rolling of a broken strip coil, intermediate annealing, secondary cold rolling, finished product annealing, coating and finishing packaging, the thickness of the primary cold rolling of the broken strip coil is 0.80-1.00 mm, and the temperature of the intermediate annealing is 900-920 DEG C; by means of the method, smoothness of secondary cold rolling of the primary cold rolling broken strip coil with the thickness of 0.80-1.00 mm can be guaranteed, the magnetic performance can be kept at the normal level, direct scrapping of the high-grade non-oriented silicon steel after cold rolling broken strip is avoided, and loss is reduced. | 1. 1차 냉간 압연 시 고표호 무방향성 규소강 단대 후 생산 방법에 있어서, 상기 생산 방법은 다음 단계를 포함하는 것을 특징으로 하는 생산 방법: 1차 냉간 압연 스트립 롤→중간 어닐링→2차 냉간 압연→완제품 어닐링→코팅→마무리 포장; 상기 1차 냉간 압연 스트립 롤의 두께는 0.80~1.00mm이다; 상기 중간 어닐링의 균열 온도는 900~920°C이다; 상기 중간 소둔은 연속 소둔로 소둔을 사용하고, 연속 소둔로 내에는 H 2체적 백분율이 30~35%인 N 2와 H 2의 혼합 가스 보호를 사용한다; 상기 중간 어닐링의 보온 시간은 100~120s이다; 완제품 두께 0.35mm까지 2차 냉간 압연; 상기 완제품 어닐링 단계에서, 어닐링 온도는 970~990°C이고, 보온 시간은 30~50s이며, 어닐링 과정에서 H 2체적 백분율이 10~15%인 N 2와 H 2의 혼합 가스 보호를 사용한다; 높은 등급의 무방향성 규소강 중의 Si, Mn, Als의 중량 백분율은 다음과 같다: 3.0%≤Si≤3.2%, 0.1%≤Mn≤0.5%, 0.4%≤Als≤1.0%이다. | 1. The production method for the high-grade non-oriented silicon steel after strip breakage during one-time cold rolling is characterized by comprising the following steps of: primary cold rolling to break coil, intermediate annealing, secondary cold rolling, finished product annealing, coating and finishing packaging; the thickness of the primary cold rolling broken coil is 0.80-1.00 mm; the soaking temperature of the intermediate annealing is 900-920 ℃; the intermediate annealing adopts a continuous annealing furnace for annealing, and H is adopted in the continuous annealing furnace 2 30-35% of N by volume 2 And H 2 Is protected by the mixed gas; the heat preservation time of the intermediate annealing is 100-120 s; secondary cold rolling to a thickness of 0.35mm; in the annealing step of the finished product, the annealing temperature is 970-990 ℃, the heat preservation time is 30-50 s, and H is adopted in the annealing process 2 10-15% by volume of N 2 And H 2 Is protected by the mixed gas; the weight percentage of Si, mn, als in the high-grade non-oriented silicon steel is as follows: si is more than or equal to 3.0% and less than or equal to 3.2%, mn is more than or equal to 0.1% and less than or equal to 0.5%, als is more than or equal to 0.4% and less than or equal to 1.0%. | 1. 1차 냉간 압연 시 고표호 무방향성 규소강 단대 후 생산 방법에 있어서, 상기 생산 방법은 다음 단계를 포함하는 것을 특징으로 하는 생산 방법: 1차 냉간 압연 스트립 롤→중간 어닐링→2차 냉간 압연→완제품 어닐링→코팅→마무리 포장; 상기 1차 냉간 압연 스트립 롤의 두께는 0.80~1.00mm이다; 상기 중간 어닐링의 균열 온도는 900~920°C이다; 상기 중간 소둔은 연속 소둔로 소둔을 사용하고, 연속 소둔로 내에는 H 2체적 백분율이 30~35%인 N 2와 H 2의 혼합 가스 보호를 사용한다; 상기 중간 어닐링의 보온 시간은 100~120s이다; 완제품 두께 0.35mm까지 2차 냉간 압연; 상기 완제품 어닐링 단계에서, 어닐링 온도는 970~990°C이고, 보온 시간은 30~50s이며, 어닐링 과정에서 H 2체적 백분율이 10~15%인 N 2와 H 2의 혼합 가스 보호를 사용한다; 높은 등급의 무방향성 규소강 중의 Si, Mn, Als의 중량 백분율은 다음과 같다: 3.0%≤Si≤3.2%, 0.1%≤Mn≤0.5%, 0.4%≤Als≤1.0%이다. ¦ 3. 제1항 또는 제2항에 따른 생산 방법을 통해 생산되는 것을 특징으로 하는 고판호 무방향성 실리콘강. | 1. The production method for the high-grade non-oriented silicon steel after strip breakage during one-time cold rolling is characterized by comprising the following steps of: primary cold rolling to break coil, intermediate annealing, secondary cold rolling, finished product annealing, coating and finishing packaging; the thickness of the primary cold rolling broken coil is 0.80-1.00 mm; the soaking temperature of the intermediate annealing is 900-920 ℃; the intermediate annealing adopts a continuous annealing furnace for annealing, and H is adopted in the continuous annealing furnace 2 30-35% of N by volume 2 And H 2 Is protected by the mixed gas; the heat preservation time of the intermediate annealing is 100-120 s; secondary cold rolling to a thickness of 0.35mm; in the annealing step of the finished product, the annealing temperature is 970-990 ℃, the heat preservation time is 30-50 s, and H is adopted in the annealing process 2 10-15% by volume of N 2 And H 2 Is protected by the mixed gas; the weight percentage of Si, mn, als in the high-grade non-oriented silicon steel is as follows: si is more than or equal to 3.0% and less than or equal to 3.2%, mn is more than or equal to 0.1% and less than or equal to 0.5%, als is more than or equal to 0.4% and less than or equal to 1.0%. ¦ 3. A high grade non-oriented silicon steel, characterized in that it is produced by the production method of claim 1 or 2. | 4 | 2022-10697862 | 2022-06-20 | 115058573 | 2022-09-16 | 115058573 | 2024-01-16 | MAANSHAN IRON & STEEL Co.,Ltd. | Du Jun ¦ Pei Yinghao ¦ Xia Xuelan ¦ Zhan Yungao ¦ Cheng Guoqing ¦ Xu Wenxiang ¦ Feng Hui |  |  |  | 8 | CN114250420A ¦ CN112538592B ¦ CN110724808B ¦ CN110369500A ¦ CN108823499B ¦ CN102634729B ¦ CN102418034B ¦ WOWO2021-239057A1 | 0 |  | 68527250 | CN115058573B | 1 | 등록 | MAANSHAN IRON & STEEL Co.,Ltd. | 8424032009278
CN | CN | P | B | 응력 제거 어닐링 후 자기성이 우수한 무방향성 실리콘강 및 그 제조 방법 | Non-oriented silicon steel with excellent magnetic performance after stress relief annealing and manufacturing method of non-oriented silicon steel | 본 발명은 응력 제거 어닐링 후 자기성이 우수한 무방향성 실리콘강 및 그 제조 방법, 성분을 제공한다: C≤0.0025%, 0.55%≤Si≤1.20%, Mn:0.15~0.35%, 0.10%≤Als≤0.55%, P:0.03~0.05%,0.0010%≤S≤0.0040%, N ≤0.0025%, Ti≤0.0012%, O≤0.0020%, 잔부는 Fe 및 불가피적 불순물이다. 본 발명은 귀금속을 첨가하지 않고 합리적인 공정조치를 통해 저철손, 고투자자성능의 무방향성 규소강을 얻고, 응력제거 소둔 후 철손 P1.5/50≤3.6W/kg, 자기감각 B50≥1.73T를 얻는다, 제품 투자율 μ1.5는 3000Gs/Oe 이상이고 표면 경도 HV1은 100~130 사이로 제어되어 타정 가공 요구 사항을 충족합니다. | The invention provides non-oriented silicon steel with excellent magnetic performance after stress relief annealing and a manufacturing method thereof. The non-oriented silicon steel comprises the following components: less than or equal to 0.0025% of C, more than or equal to 0.55% and less than or equal to 1.20% of Si, 0.15-0.35% of Mn, more than or equal to 0.10% and less than or equal to 0.55% of Als, 0.03-0.05% of P, more than or equal to 0.0010% and less than or equal to 0.0040% of S, less than or equal to 0.0025% of N, less than or equal to 0.0012% of Ti, less than or equal to 0.0020% of O and the balance of Fe and inevitable impurities. Under the condition that no precious metal is added, the non-oriented silicon steel with low iron loss and high magnetic conductivity is obtained through reasonable process measures, and after stress relief annealing, the iron loss P1.5/50 is smaller than or equal to 3.6 W/kg, the magnetic induction B50 is larger than or equal to 1.73 T, the product magnetic conductivity mu1.5 is larger than 3000 Gs/Oe, the surface hardness HV1 is controlled to range from 100 to 130, and the punching sheet machining requirement is met. | 1. 응력 제거 어닐링 후 자기 에너지가 우수한 무방향성 실리콘강은 이하의 질량 백분율 성분을 포함하는 것을 특징으로 하는 응력 제거 어닐링 후 자기 에너지가 우수한 무방향성 실리콘강: C≤0.0025%, 0.55%≤Si≤1.20%, Mn:0.15~0.35%, 0.10%≤Als≤0.55%, P:0.03~0.05%, 0.0010%≤S≤0.0040%, N≤0.0025%, Ti≤0.0012%, O≤0.0020%, 잔부 Fe 및 불가피적 불순물; 상기 응력 제거 어닐링 후 자성이 우수한 무방향성 규소강 성분은 또한 만족한다: Mn/S≥62.5; 상기 응력 제거 어닐링 후 자기 에너지가 우수한 무방향성 규소강 성분이 만족된다: N+Ti≤0.0020%; 상기 응력 제거 어닐링 후 자성이 우수한 무방향성 실리콘강의 제조 방법은 이하의 단계를 포함한다: 1) 용철 전처리를 합니다; 2) 전로에서 제련을 하고, 전로에서 제련 과정에서 전 코스로 아르곤을 불어넣습니다; 3) RH 정제로에서 진공 처리; 4) 주편으로 주조합니다; 5) 주편 가열; 6) 열간 압연; 7) 산세 냉간 압연; 8) 어닐링; 단계5)중, 주편 가열 온도 T 제어에 있다: 1050°C≤T≤1120°C, 가열 시간 t는 제어된다: 120min≤t≤230min; 주편 가열 시간 t와 가열 온도 T는 t=944.11-0.6828T를 만족한다; T의 단위는 °C입니다; t의 단위는 min입니다; 단계 8)에서, 냉간 압연 후의 스트립을 700~850°C의 질소 수소 혼합 분위기에서 어닐링하고, 이슬점은-10°C 이하, 어닐링 과정에서 3.0~5.5N/mm 2의 장력을 가한다; 그런 다음 스트립 표면에 절연 코팅을 적용하고 500°C 이하의 온도에서 건조 및 경화시킵니다; 어닐링 후 철손 P 1.5/50≤5.0W/kg, B 50≥1.735T, 제품 투자율μ1.5>2000Gs/Oe, 평균 입자 크기는≤28μm이다; 항복 강도≥250 MPa; 표면 경도 HV1은 100~130 사이로 제어된다; 단계 8)의 롤은 225°C±15°C 조건에서 24h 시효 처리를 하고, 불활성 분위기 보호 없이 진행하며, 철손 악화율은≤3%이다; 단계 8)의 롤은 750°C~800°C에서 2h의 응력 제거 어닐링을 행하고, 전체 N 2보호하에 제조된 무방향성 실리콘강은 응력 제거 어닐링 처리를 행한 후, 철손 P 1.5/50≤3.6W/kg이다, 마그네틱 B 50≥1.73T, 제품 투자율μ1.53000 Gs/Oe 이상, 평균 입자 크기 50-60 μm. | 1. The non-oriented silicon steel with excellent magnetic performance after stress relief annealing is characterized by comprising the following components in percentage by mass: c is less than or equal to 0.0025%, si is less than or equal to 0.55% and less than or equal to 1.20%, mn: 0.15-0.35%, als is more than or equal to 0.10% and less than or equal to 0.55%, P: 0.03-0.05%, S is more than or equal to 0.0010% and less than or equal to 0.0040%, N is more than or equal to 0.0025%, ti is less than or equal to 0.0012%, O is less than or equal to 0.0020%, and the balance is Fe and unavoidable impurities; the non-oriented silicon steel with excellent magnetic performance after stress relief annealing also meets the following conditions: mn/S is more than or equal to 62.5; the non-oriented silicon steel with excellent magnetic performance after stress relief annealing comprises the following components: N+Ti is less than or equal to 0.0020 percent; the manufacturing method of the non-oriented silicon steel with excellent magnetic performance after stress relief annealing comprises the following steps: 1) Carrying out molten iron pretreatment; 2) Smelting in a converter, and blowing argon in the whole process of smelting in the converter; 3) Vacuum treatment is carried out in an RH refining furnace; 4) Casting into casting blanks; 5) Heating a casting blank; 6) Hot rolling; 7) Acid pickling and cold rolling; 8) Annealing; in the step 5), the heating temperature T of the casting blank is controlled to be 1050 ℃ or more and less than or equal to 1120 ℃, and the heating time T is controlled to be 120min or less and less than or equal to 230min; the casting blank heating time T and the heating temperature T meet t= 944.11-0.6828T; t is in units of deg.C; t is in min; in the step 8), the cold-rolled strip steel is annealed in a nitrogen-hydrogen mixed atmosphere with the temperature of 700-850 ℃, the dew point is below minus 10 ℃, and 3.0-5.5N/mm is applied in the annealing process 2 Is a tension of (2); then coating an insulating coating on the surface of the strip steel, and drying and curing at the temperature below 500 ℃; iron loss P after annealing 1.5/50 ≤5.0W/kg,B 50 Not less than 1.735T, magnetic permeability of product mu 1.5 More than 2000Gs/Oe, and the average grain size is less than or equal to 28 mu m; the yield strength is more than or equal to 250MPa; the surface hardness HV1 is controlled to be 100-130; the steel coil in the step 8) is subjected to aging treatment for 24 hours at 225+/-15 ℃ without inert atmosphere protection, and the iron loss deterioration rate is less than or equal to 3%; the steel coil in the step 8) is carried out at the temperature of 750-800 DEG CStress relief annealing for 2h at full N 2 Under the protection, after stress relief annealing treatment is carried out on the manufactured non-oriented silicon steel, the iron loss P is reduced 1.5/50 Magnetic induction B is less than or equal to 3.6W/kg 50 More than or equal to 1.73T, and the magnetic permeability mu of the product 1.5 Above 3000Gs/Oe, the average grain size is 50-60 μm. | 1. 응력 제거 어닐링 후 자기 에너지가 우수한 무방향성 실리콘강은 이하의 질량 백분율 성분을 포함하는 것을 특징으로 하는 응력 제거 어닐링 후 자기 에너지가 우수한 무방향성 실리콘강: C≤0.0025%, 0.55%≤Si≤1.20%, Mn:0.15~0.35%, 0.10%≤Als≤0.55%, P:0.03~0.05%, 0.0010%≤S≤0.0040%, N≤0.0025%, Ti≤0.0012%, O≤0.0020%, 잔부 Fe 및 불가피적 불순물; 상기 응력 제거 어닐링 후 자성이 우수한 무방향성 규소강 성분은 또한 만족한다: Mn/S≥62.5; 상기 응력 제거 어닐링 후 자기 에너지가 우수한 무방향성 규소강 성분이 만족된다: N+Ti≤0.0020%; 상기 응력 제거 어닐링 후 자성이 우수한 무방향성 실리콘강의 제조 방법은 이하의 단계를 포함한다: 1) 용철 전처리를 합니다; 2) 전로에서 제련을 하고, 전로에서 제련 과정에서 전 코스로 아르곤을 불어넣습니다; 3) RH 정제로에서 진공 처리; 4) 주편으로 주조합니다; 5) 주편 가열; 6) 열간 압연; 7) 산세 냉간 압연; 8) 어닐링; 단계5)중, 주편 가열 온도 T 제어에 있다: 1050°C≤T≤1120°C, 가열 시간 t는 제어된다: 120min≤t≤230min; 주편 가열 시간 t와 가열 온도 T는 t=944.11-0.6828T를 만족한다; T의 단위는 °C입니다; t의 단위는 min입니다; 단계 8)에서, 냉간 압연 후의 스트립을 700~850°C의 질소 수소 혼합 분위기에서 어닐링하고, 이슬점은-10°C 이하, 어닐링 과정에서 3.0~5.5N/mm 2의 장력을 가한다; 그런 다음 스트립 표면에 절연 코팅을 적용하고 500°C 이하의 온도에서 건조 및 경화시킵니다; 어닐링 후 철손 P 1.5/50≤5.0W/kg, B 50≥1.735T, 제품 투자율μ1.5>2000Gs/Oe, 평균 입자 크기는≤28μm이다; 항복 강도≥250 MPa; 표면 경도 HV1은 100~130 사이로 제어된다; 단계 8)의 롤은 225°C±15°C 조건에서 24h 시효 처리를 하고, 불활성 분위기 보호 없이 진행하며, 철손 악화율은≤3%이다; 단계 8)의 롤은 750°C~800°C에서 2h의 응력 제거 어닐링을 행하고, 전체 N 2보호하에 제조된 무방향성 실리콘강은 응력 제거 어닐링 처리를 행한 후, 철손 P 1.5/50≤3.6W/kg이다, 마그네틱 B 50≥1.73T, 제품 투자율μ1.53000 Gs/Oe 이상, 평균 입자 크기 50-60 μm. | 1. The non-oriented silicon steel with excellent magnetic performance after stress relief annealing is characterized by comprising the following components in percentage by mass: c is less than or equal to 0.0025%, si is less than or equal to 0.55% and less than or equal to 1.20%, mn: 0.15-0.35%, als is more than or equal to 0.10% and less than or equal to 0.55%, P: 0.03-0.05%, S is more than or equal to 0.0010% and less than or equal to 0.0040%, N is more than or equal to 0.0025%, ti is less than or equal to 0.0012%, O is less than or equal to 0.0020%, and the balance is Fe and unavoidable impurities; the non-oriented silicon steel with excellent magnetic performance after stress relief annealing also meets the following conditions: mn/S is more than or equal to 62.5; the non-oriented silicon steel with excellent magnetic performance after stress relief annealing comprises the following components: N+Ti is less than or equal to 0.0020 percent; the manufacturing method of the non-oriented silicon steel with excellent magnetic performance after stress relief annealing comprises the following steps: 1) Carrying out molten iron pretreatment; 2) Smelting in a converter, and blowing argon in the whole process of smelting in the converter; 3) Vacuum treatment is carried out in an RH refining furnace; 4) Casting into casting blanks; 5) Heating a casting blank; 6) Hot rolling; 7) Acid pickling and cold rolling; 8) Annealing; in the step 5), the heating temperature T of the casting blank is controlled to be 1050 ℃ or more and less than or equal to 1120 ℃, and the heating time T is controlled to be 120min or less and less than or equal to 230min; the casting blank heating time T and the heating temperature T meet t= 944.11-0.6828T; t is in units of deg.C; t is in min; in the step 8), the cold-rolled strip steel is annealed in a nitrogen-hydrogen mixed atmosphere with the temperature of 700-850 ℃, the dew point is below minus 10 ℃, and 3.0-5.5N/mm is applied in the annealing process 2 Is a tension of (2); then coating an insulating coating on the surface of the strip steel, and drying and curing at the temperature below 500 ℃; iron loss P after annealing 1.5/50 ≤5.0W/kg,B 50 Not less than 1.735T, magnetic permeability of product mu 1.5 More than 2000Gs/Oe, and the average grain size is less than or equal to 28 mu m; the yield strength is more than or equal to 250MPa; the surface hardness HV1 is controlled to be 100-130; the steel coil in the step 8) is subjected to aging treatment for 24 hours at 225+/-15 ℃ without inert atmosphere protection, and the iron loss deterioration rate is less than or equal to 3%; the steel coil in the step 8) is carried out at the temperature of 750-800 DEG CStress relief annealing for 2h at full N 2 Under the protection, after stress relief annealing treatment is carried out on the manufactured non-oriented silicon steel, the iron loss P is reduced 1.5/50 Magnetic induction B is less than or equal to 3.6W/kg 50 More than or equal to 1.73T, and the magnetic permeability mu of the product 1.5 Above 3000Gs/Oe, the average grain size is 50-60 μm. | 5 | 2022-11164970 | 2022-09-23 | 115404410 | 2022-11-29 | 115404410 | 2024-01-16 | MAANSHAN IRON & STEEL Co.,Ltd. | Xia Xuelan ¦ Pei Yinghao ¦ Shi Lifa ¦ Chen Mingxia ¦ Qi Xuan ¦ Du Jun ¦ Zhan Yungao ¦ Liu Qingsong ¦ Cheng Guoqing |  |  |  | 12 | CN114574756B ¦ CN113897549B ¦ CN111455150A ¦ CN110819879A ¦ CN110735088A ¦ CN107267858B ¦ CN106119686A ¦ CN104141092B ¦ CN103526001B ¦ CN103266266B ¦ JP3644039B2 ¦ KR10-0530047B1 | 0 |  | 69294211 | CN115404410B | 1 | 등록 | MAANSHAN IRON & STEEL Co.,Ltd. | 8424032009649
CN | CN | P | A | 철심 디스펜싱 성형용 규소강 절연 코팅 도료 | Silicon steel insulating coating paint for iron core dispensing molding | 본 발명은 철심 디스펜싱 성형용 규소강 절연 코팅 도료를 개시하고, 질량 분율에 따라 계산하는 하기 성분을 포함한다: 수용성 금속 인산염 100부, 수분산성 유기 수지 20~160부; 접착 기능 촉진제 7~18부. 본 발명은 양호한 절연, 부착, 내열, 펀칭, 용접 등의 기본 성능을 구비한 기초 위에, 코팅층 실리콘강에 철심 접착제 도포 공정을 거친 후 양호한 접착 성능을 부여할 수 있고, 또한 경화 속도가 빠르고, 접착 강도가 높으며, 따라서 철심 고정 강도 및 고유 주파수가 낮아 진동 소음 및 철심 효율 문제를 개선한다, 특히 신에너지 모터, 서보 모터, 마이크로 모터 등의 박규격 고등급 무방향성 실리콘 강판재에 도포하기에 적합하다. | The invention discloses a silicon steel insulating coating paint for iron core dispensing molding. The silicon steel insulating coating paint comprises the following components in parts by mass: 100 parts of water-soluble metal phosphate and 20-160 parts of water-dispersible organic resin, and 7-18 parts of an adhesive function accelerant. On the basis of good basic performances of insulation, adhesion, heat resistance, punching, welding and the like, the coating silicon steel can be endowed with good adhesive performance after being treated by an iron core dispensing process, the curing speed is high, and the adhesive strength is high, so that the problems of vibration noise and iron core efficiency caused by low iron core fixing strength and inherent frequency are solved, and the service life of the iron core is prolonged. And the coating is particularly suitable for coating thin-specification high-grade non-oriented silicon steel plates such as new energy motors, servo motors and small and special motors. | 1. 질량 분율에 따라 계산하는 하기 성분을 포함하는 것을 특징으로 하는 코어 접착 성형용 실리콘강 절연 코팅 도료: 수용성 금속 인산염 100부; 수분산성 유기 수지 20∼160부; 접착 기능 촉진제 7~18부. | 1. The silicon steel insulating coating paint for iron core dispensing molding is characterized by comprising the following components in parts by mass: 100 parts of water-soluble metal phosphate; 20-160 parts of water-dispersible organic resin; 7-18 parts of an adhesion function promoter. | 1. 질량 분율에 따라 계산하는 하기 성분을 포함하는 것을 특징으로 하는 코어 접착 성형용 실리콘강 절연 코팅 도료: 수용성 금속 인산염 100부; 수분산성 유기 수지 20∼160부; 접착 기능 촉진제 7~18부. | 1. The silicon steel insulating coating paint for iron core dispensing molding is characterized by comprising the following components in parts by mass: 100 parts of water-soluble metal phosphate; 20-160 parts of water-dispersible organic resin; 7-18 parts of an adhesion function promoter. | 18 | 2022-10790602 | 2022-07-05 | 117384504 | 2024-01-12 |  |  | BAOSHAN IRON & STEEL Co.,Ltd. | Li Dengfeng ¦ Xiao Pan ¦ Wang Bo ¦ Wang Zhicheng ¦ Li Guobao ¦ Chu Shuangjie ¦ Shen Kejin ¦ Jiang Quanli ¦ Wang Kaifeng |  |  |  | 3 | CN112778861A ¦ CN106752130B ¦ CN101928490B | 0 |  | 106540592 | CN117384504B | 1 | 등록 |  | 8424031018432
CN | CN | P | A | 중간 주파수 자성이 우수한 고강도 무방향성 전기 강 및 그 제조 방법 | Medium-frequency high-strength non-oriented electrical steel with excellent magnetic performance and manufacturing method of high-strength non-oriented electrical steel | 본 개시는 중간 주파수 자성이 우수한 고강도 무방향성 전기 강 및 그 제조 방법에 관한 것이다. 구체적으로, 본 공개는 무방향성 전기 강철을 제공하고 다음을 포함하는 것을 특징으로 하며, 화학 성분 (질량 백분율에 따라 계산하고,)제어하여 이하의 범위:C:0~0.0035%, Si:3.0~4.0%, Mn:0.1~2.0%, P:0~0.1%, S:0~0.003%, Al:0~0.005%, Cr:0.01~5.0%, Ni:0.01~5.0%, N:0~0.002%, 잔부는 Fe 및 기타 불가피한 불순물이며, 질량 백분율로 계산한 Si, Al, Cr, Ni, Mn 함량은 다음과 같은 조건을 만족한다: Si%+Al%+Cr%-0.5×Ni%-0.5×Mn%≤2.5. 본문에서, 예를 들어 "Si%" 는 Si 원소 질량의 백분율 함량의 값을 의미하며, 예를 들어 Si 함량이 3.0wt.%일 때, "Si%" 는 3.0에 따라 계산된다. | The invention relates to high-strength non-oriented electrical steel with excellent medium-frequency magnetic performance and a manufacturing method of the high-strength non-oriented electrical steel. Specifically, the invention provides non-oriented electrical steel which is characterized in that chemical components (calculated according to mass percent) are controlled in the following range: 0-0.0035% of C, 3.0-4.0% of Si, 0.1-2.0% of Mn, 0-0.1% of P, 0-0.003% of S, 0-0.005% of Al, 0.01-5.0% of Cr, 0.01-5.0% of Ni, 0-0.002% of N and the balance of Fe and other inevitable impurities, and the contents of Si, Al, Cr, Ni and Mn calculated according to mass percent meet the following condition: Si% + Al% + Cr%-0.5 * Ni%-0.5 * Mn% is less than or equal to 2.5. In the invention, for example, 'Si%' refers to the numerical value of the mass percentage content of the Si element, for example, when the content of Si is 3.0 wt.%, 'Si%' is calculated according to 3.0. | 1. 질량 백분율에 따라 화학 성분을 제어하는 것을 특징으로 하는 무방향성 전기 강: C:0∼0.0035%, Si:3.0∼4.0%, Mn:0.1∼2.0%, P:0∼0.1%, S:0∼0.003%, Al:0∼0.005%, Cr:0.01∼5.0%, Ni:0.01∼5.0%, N:0∼0.002%, 나머지는 Fe 및 기타 불가피한 불순물이다, 질량 백분율로 계산한 Si, Al, Cr, Ni, Mn의 함량은 다음과 같은 조건을 만족한다: Si%+Al%+Cr%-0.5×Ni%-0.5×Mn%≤2.5 | 1. The non-oriented electrical steel is characterized by comprising the following chemical components in percentage by mass: c:0 to 0.0035 percent of Si:3.0 to 4.0 percent of Mn:0.1 to 2.0 percent, P:0 to 0.1 percent, S:0 to 0.003 percent of Al:0 to 0.005 percent, cr:0.01 to 5.0 percent of Ni:0.01 to 5.0 percent of N:0 to 0.002 percent, and the balance of Fe and other unavoidable impurities, the Si, al, cr, ni, mn content calculated according to the mass percent meets the following conditions: si% + Al% + Cr% -0.5X1% -0.5X1N% is less than or equal to 2.5. | 1. 질량 백분율에 따라 화학 성분을 제어하는 것을 특징으로 하는 무방향성 전기 강: C:0∼0.0035%, Si:3.0∼4.0%, Mn:0.1∼2.0%, P:0∼0.1%, S:0∼0.003%, Al:0∼0.005%, Cr:0.01∼5.0%, Ni:0.01∼5.0%, N:0∼0.002%, 나머지는 Fe 및 기타 불가피한 불순물이다, 질량 백분율로 계산한 Si, Al, Cr, Ni, Mn의 함량은 다음과 같은 조건을 만족한다: Si%+Al%+Cr%-0.5×Ni%-0.5×Mn%≤2.5 ¦ 2. 질량 백분율에 따라 화학 성분을 제어하는 것을 특징으로 하는 무방향성 전기 강: C:0∼0.0035%, Si:3.0∼4.0%, Mn:0.1∼2.0%, P:0∼0.1%, S:0∼0.003%, Al:0∼0.005%, Cr:0.01∼5.0%, Ni:0.01∼5.0%, N:0∼0.002%, 또한, 0.003%이상의 Sn 및/또는 0.003%이상의 Sb를 함유하고, 양자의 함유량이 합계로 0.003~0.3%이고, 잔부가 Fe 및 기타 불가피한 불순물이다, 질량 백분율로 계산한 Si, Al, Cr, Ni, Mn의 함량은 다음과 같은 조건을 만족한다: Si%+Al%+Cr%-0.5×Ni%-0.5×Mn%≤2.5 ¦ 3. 질량 백분율에 따라, 그 화학 성분이 포함되는 것을 특징으로 하는 무방향성 전기 강: C:0 내지 0.0035%, Si:3.0 내지 4.0%, Mn:0.1 내지 2.0%, P:0 내지 0.1%, S:0 내지 0.003%, Al:0 내지 0.005%, Cr:0.01 내지 5.0%, Ni:0.01 내지 5.0%, N:0 내지 0.002%, Fe 기타 불가피한 불순물, 질량 백분율로 계산한 Si, Al, Cr, Ni, Mn의 함량은 다음과 같은 조건을 만족한다: Si%+Al%+Cr%-0.5×Ni%-0.5×Mn%≤2.5 ¦ 9. 다음을 포함하는 것을 특징으로 하는 무방향성 전기강판의 제조 방법: (1) 제1항 내지 제4항 중 어느 한 항에 따른 화학 성분의 연속 주조 빌렛을 제조하는 방법; 그리고요, (2) 상기 연속 주조 빌렛을 순차적으로 열간 압연, 상화, 1차 냉간 압연 또는 중간 어닐링을 갖는 2차 냉간 압연, 완제품 어닐링, 절연 코팅층을 거친 후, 무방향성 전기 강판을 얻는다. | 1. The non-oriented electrical steel is characterized by comprising the following chemical components in percentage by mass: c:0 to 0.0035 percent of Si:3.0 to 4.0 percent of Mn:0.1 to 2.0 percent, P:0 to 0.1 percent, S:0 to 0.003 percent of Al:0 to 0.005 percent, cr:0.01 to 5.0 percent of Ni:0.01 to 5.0 percent of N:0 to 0.002 percent, and the balance of Fe and other unavoidable impurities, the Si, al, cr, ni, mn content calculated according to the mass percent meets the following conditions: si% + Al% + Cr% -0.5X1% -0.5X1N% is less than or equal to 2.5. ¦ 2. The non-oriented electrical steel is characterized by comprising the following chemical components in percentage by mass: c:0 to 0.0035 percent of Si:3.0 to 4.0 percent of Mn:0.1 to 2.0 percent, P:0 to 0.1 percent, S:0 to 0.003 percent of Al:0 to 0.005 percent, cr:0.01 to 5.0 percent of Ni:0.01 to 5.0 percent of N:0 to 0.002%, further containing 0.003% or more of Sn and/or 0.003% or more of Sb, the total content of both being 0.003 to 0.3%, the balance being Fe and other unavoidable impurities, the Si, al, cr, ni, mn content calculated according to the mass percent meets the following conditions: si% + Al% + Cr% -0.5X1% -0.5X1N% is less than or equal to 2.5. ¦ 3. The non-oriented electrical steel is characterized by comprising the following chemical components in percentage by mass: c:0 to 0.0035 percent of Si:3.0 to 4.0 percent of Mn:0.1 to 2.0 percent, P:0 to 0.1 percent, S:0 to 0.003 percent of Al:0 to 0.005 percent, cr:0.01 to 5.0 percent of Ni:0.01 to 5.0 percent of N:0 to 0.002 percent of Fe and other unavoidable impurities, the Si, al, cr, ni, mn content calculated according to the mass percent meets the following conditions: si% + Al% + Cr% -0.5X1% -0.5X1N% is less than or equal to 2.5. ¦ 9. A method for manufacturing non-oriented electrical steel, comprising the steps of: (1) Preparing a continuous casting slab of the chemical composition of any one of claims 1 to 4; the method comprises the steps of, (2) And carrying out hot rolling, normalizing, primary cold rolling or secondary cold rolling with intermediate annealing, finished product annealing and insulating coating on the continuous casting blank in sequence to obtain the non-oriented electrical steel plate. | 14 | 2022-10780904 | 2022-07-04 | 117385288 | 2024-01-12 |  |  | BAOSHAN IRON & STEEL Co.,Ltd. | Hao Yunwei ¦ Wang Bo ¦ Zhang Feng ¦ Fang Xianshi ¦ Li Dengfeng ¦ Shi Zhou |  |  |  | 0 |  | 0 |  | 73413389 | CN117385288A | 1 | 심사중 |  | 8424031019216
JP | JP | P | B2 | 무방향성 전기강판 제조 방법 | 무방향성 전기강판 제조 방법 | 【요약】 【과제】전둘레 평균(전방향 평균)으로 우수한 자기 특성을 얻을 수 있는 무방향성 전기강판 제조 방법을 제공한다. 【해결 수단】α-γ변태가 발생할 수 있는 화학 조성으로서, 질량%로 C:0.010% 이하, Si:1.50%~4.00%, sol.Al:0.0001%~1.0%, S:0.010% 이하, N:0.010% 이하, Mn, Ni, Co, Pt, Pb, Cu, Au로 이루어진 군에서 선택되는 1종 이상:총계로 2.50%~5.00%를 함유하고 잔부가 Fe 및 불순물로 이루어진 화학 조성을 가지는 강재에 대해 열간 압연, 냉각 압연, 제1 어닐링을 하고, 마무리 압연의 최종 패스를 Ar1 이상의 온도에서 수행해, 상기 최종 패스를 통과한 후의 판 두께를 tf, 상기 최종 패스를 통과하기 전의판 두께를 t1, 상기 최종 패스 중 하나 전의 패스를 통과하기 전의판 두께를 t2로 한 경우에 0.4<tf/t1<0.8 및 0.4<t1/t2<0.8을 충족하도록 마무리 압연을 한다. 【선택도】없음 | 【요약】 【과제】전둘레 평균(전방향 평균)으로 우수한 자기 특성을 얻을 수 있는 무방향성 전기강판 제조 방법을 제공한다. 【해결 수단】α-γ변태가 발생할 수 있는 화학 조성으로서, 질량%로 C:0.010% 이하, Si:1.50%~4.00%, sol.Al:0.0001%~1.0%, S:0.010% 이하, N:0.010% 이하, Mn, Ni, Co, Pt, Pb, Cu, Au로 이루어진 군에서 선택되는 1종 이상:총계로 2.50%~5.00%를 함유하고 잔부가 Fe 및 불순물로 이루어진 화학 조성을 가지는 강재에 대해 열간 압연, 냉각 압연, 제1 어닐링을 하고, 마무리 압연의 최종 패스를 Ar1 이상의 온도에서 수행해, 상기 최종 패스를 통과한 후의 판 두께를 tf, 상기 최종 패스를 통과하기 전의판 두께를 t1, 상기 최종 패스 중 하나 전의 패스를 통과하기 전의판 두께를 t2로 한 경우에 0.4<tf/t1<0.8 및 0.4<t1/t2<0.8을 충족하도록 마무리 압연을 한다. 【선택도】없음 | 【청구항1】 질량%로, C:0.010% 이하, Si:1.50%~4.00%, sol.Al:0.0001%~1.0%, S:0.010% 이하, N:0.010% 이하, Mn, Ni, Co, Pt, Pb, Cu, Au로 이루어진 군에서 선택되는 1종 이상:총계로 2.50%~5.00%, Sn:0.000%~0.400%, Sb:0.000%~0.400%, P:0.000%~0.400% 및 Mg, Ca, Sr, Ba, Ce, La, Nd, Pr, Zn 및 Cd로 이루어진 군에서 선택되는 1종 이상:총계로 0.0000%~0.0100%를 함유하고 Mn함유량 (질량%)을[Mn], Ni함유량 (질량%)을[Ni], Co함유량 (질량%)을[Co], Pt함유량 (질량%)을[Pt], Pb함유량 (질량%)을[Pb], Cu함유량 (질량%)을[Cu], Au함유량 (질량%)을[Au], Si함유량 (질량%)을[Si], sol.Al 함유량 (질량%)을[sol.Al]로 했을 때, 이하의 (1) 식을 충족하고, 잔부가 Fe 및 불순물로 이루어진 화학 조성을 갖는 강재에 대해 열간 압연을 하고, 열간 압연 강판을 얻는 공정과 상기 열간 압연 강판에 대해 압하율80%~92%로 제1 냉각 압연을 하는 공정과 상기 제1 냉각 압연 후에 Ac1 미만의 온도에서 제1 어닐링을 하는 공정과 상기 제1 어닐링 후에 압하율5%~25%에서 제2 냉각 압연을 하는 공정과 상기 제2 냉각 압연 후에 Ac1 미만의 온도에서 제2 어닐링을 하는 공정과 (을)를 가지며, 상기 열간 압연 시의 마무리 압연 최종 패스를 Ar1 이상의 온도에서 수행하고, 상기 최종 패스를 통과한 후 판 두께를 tf, 상기 최종 패스를 통과하기 전의판 두께를 t1, 상기 최종 패스 중 하나 전의 패스를 통과하기 전의판 두께를 t2로 한 경우에, 이하의 (2) 식 및 (3) 식을 만족하도록 상기 마무리 압연을 하는 것을 특징으로 하는 무방향성 전기강판 제조 방법. ([Mn]+[Ni]+[Co]+[Pt]+[Pb]+[Cu]+[Au])-([Si]+[sol.Al])>0% ···(1) 0.4<tf/t1<0.8 ···(2) 0.4<t1/t2<0.8 ···(3) | 【청구항1】 질량%로, C:0.010% 이하, Si:1.50%~4.00%, sol.Al:0.0001%~1.0%, S:0.010% 이하, N:0.010% 이하, Mn, Ni, Co, Pt, Pb, Cu, Au로 이루어진 군에서 선택되는 1종 이상:총계로 2.50%~5.00%, Sn:0.000%~0.400%, Sb:0.000%~0.400%, P:0.000%~0.400% 및 Mg, Ca, Sr, Ba, Ce, La, Nd, Pr, Zn 및 Cd로 이루어진 군에서 선택되는 1종 이상:총계로 0.0000%~0.0100%를 함유하고 Mn함유량 (질량%)을[Mn], Ni함유량 (질량%)을[Ni], Co함유량 (질량%)을[Co], Pt함유량 (질량%)을[Pt], Pb함유량 (질량%)을[Pb], Cu함유량 (질량%)을[Cu], Au함유량 (질량%)을[Au], Si함유량 (질량%)을[Si], sol.Al 함유량 (질량%)을[sol.Al]로 했을 때, 이하의 (1) 식을 충족하고, 잔부가 Fe 및 불순물로 이루어진 화학 조성을 갖는 강재에 대해 열간 압연을 하고, 열간 압연 강판을 얻는 공정과 상기 열간 압연 강판에 대해 압하율80%~92%로 제1 냉각 압연을 하는 공정과 상기 제1 냉각 압연 후에 Ac1 미만의 온도에서 제1 어닐링을 하는 공정과 상기 제1 어닐링 후에 압하율5%~25%에서 제2 냉각 압연을 하는 공정과 상기 제2 냉각 압연 후에 Ac1 미만의 온도에서 제2 어닐링을 하는 공정과 (을)를 가지며, 상기 열간 압연 시의 마무리 압연 최종 패스를 Ar1 이상의 온도에서 수행하고, 상기 최종 패스를 통과한 후 판 두께를 tf, 상기 최종 패스를 통과하기 전의판 두께를 t1, 상기 최종 패스 중 하나 전의 패스를 통과하기 전의판 두께를 t2로 한 경우에, 이하의 (2) 식 및 (3) 식을 만족하도록 상기 마무리 압연을 하는 것을 특징으로 하는 무방향성 전기강판 제조 방법. ([Mn]+[Ni]+[Co]+[Pt]+[Pb]+[Cu]+[Au])-([Si]+[sol.Al])>0% ···(1) 0.4<tf/t1<0.8 ···(2) 0.4<t1/t2<0.8 ···(3) | 【청구항1】 질량%로, C:0.010% 이하, Si:1.50%~4.00%, sol.Al:0.0001%~1.0%, S:0.010% 이하, N:0.010% 이하, Mn, Ni, Co, Pt, Pb, Cu, Au로 이루어진 군에서 선택되는 1종 이상:총계로 2.50%~5.00%, Sn:0.000%~0.400%, Sb:0.000%~0.400%, P:0.000%~0.400% 및 Mg, Ca, Sr, Ba, Ce, La, Nd, Pr, Zn 및 Cd로 이루어진 군에서 선택되는 1종 이상:총계로 0.0000%~0.0100%를 함유하고 Mn함유량 (질량%)을[Mn], Ni함유량 (질량%)을[Ni], Co함유량 (질량%)을[Co], Pt함유량 (질량%)을[Pt], Pb함유량 (질량%)을[Pb], Cu함유량 (질량%)을[Cu], Au함유량 (질량%)을[Au], Si함유량 (질량%)을[Si], sol.Al 함유량 (질량%)을[sol.Al]로 했을 때, 이하의 (1) 식을 충족하고, 잔부가 Fe 및 불순물로 이루어진 화학 조성을 갖는 강재에 대해 열간 압연을 하고, 열간 압연 강판을 얻는 공정과 상기 열간 압연 강판에 대해 압하율80%~92%로 제1 냉각 압연을 하는 공정과 상기 제1 냉각 압연 후에 Ac1 미만의 온도에서 제1 어닐링을 하는 공정과 상기 제1 어닐링 후에 압하율5%~25%에서 제2 냉각 압연을 하는 공정과 상기 제2 냉각 압연 후에 Ac1 미만의 온도에서 제2 어닐링을 하는 공정과 (을)를 가지며, 상기 열간 압연 시의 마무리 압연 최종 패스를 Ar1 이상의 온도에서 수행하고, 상기 최종 패스를 통과한 후 판 두께를 tf, 상기 최종 패스를 통과하기 전의판 두께를 t1, 상기 최종 패스 중 하나 전의 패스를 통과하기 전의판 두께를 t2로 한 경우에, 이하의 (2) 식 및 (3) 식을 만족하도록 상기 마무리 압연을 하는 것을 특징으로 하는 무방향성 전기강판 제조 방법. ([Mn]+[Ni]+[Co]+[Pt]+[Pb]+[Cu]+[Au])-([Si]+[sol.Al])>0% ···(1) 0.4<tf/t1<0.8 ···(2) 0.4<t1/t2<0.8 ···(3) | 【청구항1】 질량%로, C:0.010% 이하, Si:1.50%~4.00%, sol.Al:0.0001%~1.0%, S:0.010% 이하, N:0.010% 이하, Mn, Ni, Co, Pt, Pb, Cu, Au로 이루어진 군에서 선택되는 1종 이상:총계로 2.50%~5.00%, Sn:0.000%~0.400%, Sb:0.000%~0.400%, P:0.000%~0.400% 및 Mg, Ca, Sr, Ba, Ce, La, Nd, Pr, Zn 및 Cd로 이루어진 군에서 선택되는 1종 이상:총계로 0.0000%~0.0100%를 함유하고 Mn함유량 (질량%)을[Mn], Ni함유량 (질량%)을[Ni], Co함유량 (질량%)을[Co], Pt함유량 (질량%)을[Pt], Pb함유량 (질량%)을[Pb], Cu함유량 (질량%)을[Cu], Au함유량 (질량%)을[Au], Si함유량 (질량%)을[Si], sol.Al 함유량 (질량%)을[sol.Al]로 했을 때, 이하의 (1) 식을 충족하고, 잔부가 Fe 및 불순물로 이루어진 화학 조성을 갖는 강재에 대해 열간 압연을 하고, 열간 압연 강판을 얻는 공정과 상기 열간 압연 강판에 대해 압하율80%~92%로 제1 냉각 압연을 하는 공정과 상기 제1 냉각 압연 후에 Ac1 미만의 온도에서 제1 어닐링을 하는 공정과 상기 제1 어닐링 후에 압하율5%~25%에서 제2 냉각 압연을 하는 공정과 상기 제2 냉각 압연 후에 Ac1 미만의 온도에서 제2 어닐링을 하는 공정과 (을)를 가지며, 상기 열간 압연 시의 마무리 압연 최종 패스를 Ar1 이상의 온도에서 수행하고, 상기 최종 패스를 통과한 후 판 두께를 tf, 상기 최종 패스를 통과하기 전의판 두께를 t1, 상기 최종 패스 중 하나 전의 패스를 통과하기 전의판 두께를 t2로 한 경우에, 이하의 (2) 식 및 (3) 식을 만족하도록 상기 마무리 압연을 하는 것을 특징으로 하는 무방향성 전기강판 제조 방법. ([Mn]+[Ni]+[Co]+[Pt]+[Pb]+[Cu]+[Au])-([Si]+[sol.Al])>0% ···(1) 0.4<tf/t1<0.8 ···(2) 0.4<t1/t2<0.8 ···(3) | 3 | 2019-206627 | 2019-11-15 | 2021-080494 | 2021-05-27 | 7415134 | 2024-01-09 | NIPPON STEEL CORP | 村川 鉄州 |  |  |  | 7 | JP6992652B2 ¦ JP6977436B2(BE) ¦ JP6891682B2(BE) ¦ JP6870381B2(BE) ¦ JP6665794B2(BE) ¦ JP6794630B2(BE) ¦ JP2001-181743A(BE) | 0 |  | 17817369 | JP7415134B2 | 1 | 등록 | NIPPON STEEL CORP | 2724009000033
JP | JP | P | B2 | 무방향성 전기강판 제조 방법 | 무방향성 전기강판 제조 방법 | 【요약】 【과제】전둘레 평균(전방향 평균)에 대해 우수한 자기 특성을 얻을 수 있는 무방향성 전기강판 제조 방법을 제공한다. 【해결 수단】α-γ변태가 발생할 수 있는 화학 조성으로서, 질량%로 C:0.010% 이하, Si:1.50%~4.00%, sol.Al:0.0001%~1.0%, S:0.010% 이하, N:0.010% 이하, Mn, Ni, Co, Pt, Pb, Cu, Au로 이루어진 군에서 선택되는 1종 이상:총계로 2.50%~5.00%를 함유하고 잔부가 Fe 및 불순물로 이루어진 화학 조성을 가지는 강재에 대해 열간 압연을 하고, 열간 압연 강판을 얻는 공정과 상기 열간 압연 강판에 대해 냉각 압연을 하는 공정과 상기 냉각 압연 뒤에 어닐링을 하는 공정를 가지며, 상기 열간 압연 시의 마무리 압연 최종 패스를 Ar1 이상의 온도에서 수행해, 상기 냉각 압연은93~97%의 압하율로 수행한다. 【선택도】없음 | 【요약】 【과제】전둘레 평균(전방향 평균)에 대해 우수한 자기 특성을 얻을 수 있는 무방향성 전기강판 제조 방법을 제공한다. 【해결 수단】α-γ변태가 발생할 수 있는 화학 조성으로서, 질량%로 C:0.010% 이하, Si:1.50%~4.00%, sol.Al:0.0001%~1.0%, S:0.010% 이하, N:0.010% 이하, Mn, Ni, Co, Pt, Pb, Cu, Au로 이루어진 군에서 선택되는 1종 이상:총계로 2.50%~5.00%를 함유하고 잔부가 Fe 및 불순물로 이루어진 화학 조성을 가지는 강재에 대해 열간 압연을 하고, 열간 압연 강판을 얻는 공정과 상기 열간 압연 강판에 대해 냉각 압연을 하는 공정과 상기 냉각 압연 뒤에 어닐링을 하는 공정를 가지며, 상기 열간 압연 시의 마무리 압연 최종 패스를 Ar1 이상의 온도에서 수행해, 상기 냉각 압연은93~97%의 압하율로 수행한다. 【선택도】없음 | 【청구항1】 질량%로, C:0.010% 이하, Si:1.50%~4.00%, sol.Al:0.0001%~1.0%, S:0.010% 이하, N:0.010% 이하, Mn, Ni, Co, Pt, Pb, Cu, Au로 이루어진 군에서 선택되는 1종 이상:총계로 2.50%~5.00%, Sn:0.000%~0.400%, Sb:0.000%~0.400%, P:0.000%~0.400% 및 Mg, Ca, Sr, Ba, Ce, La, Nd, Pr, Zn 및 Cd로 이루어진 군에서 선택되는 1종 이상:총계로 0.0000%~0.0100%를 함유하고 Mn함유량 (질량%)을[Mn], Ni함유량 (질량%)을[Ni], Co함유량 (질량%)을[Co], Pt함유량 (질량%)을[Pt], Pb함유량 (질량%)을[Pb], Cu함유량 (질량%)을[Cu], Au함유량 (질량%)을[Au], Si함유량 (질량%)을[Si], sol.Al 함유량 (질량%)을[sol.Al]로 했을 때, 이하의 (1) 식을 충족하고, 잔부가 Fe 및 불순물로 이루어진 화학 조성을 갖는 강재에 대해 열간 압연을 하고, 열간 압연 강판을 얻는 공정과 상기 열간 압연 강판에 대해 냉각 압연을 행 있어, 판 두께가 0.15~0.35mm의 냉각 압연 강판을 얻는다 공정과 상기 냉각 압연 후에 어닐링을 하는 공정을 가지고 상기 열간 압연 시의 마무리 압연 최종 패스를 Ar1 이상의 온도에서 수행하고, 상기 냉각 압연은93%~97%의 압하율로 수행하는 것을 특징으로 하는 무방향성 전기강판 제조 방법. ([Mn]+[Ni]+[Co]+[Pt]+[Pb]+[Cu]+[Au])-([Si]+[sol.Al])>0% ···(1) | 【청구항1】 질량%로, C:0.010% 이하, Si:1.50%~4.00%, sol.Al:0.0001%~1.0%, S:0.010% 이하, N:0.010% 이하, Mn, Ni, Co, Pt, Pb, Cu, Au로 이루어진 군에서 선택되는 1종 이상:총계로 2.50%~5.00%, Sn:0.000%~0.400%, Sb:0.000%~0.400%, P:0.000%~0.400% 및 Mg, Ca, Sr, Ba, Ce, La, Nd, Pr, Zn 및 Cd로 이루어진 군에서 선택되는 1종 이상:총계로 0.0000%~0.0100%를 함유하고 Mn함유량 (질량%)을[Mn], Ni함유량 (질량%)을[Ni], Co함유량 (질량%)을[Co], Pt함유량 (질량%)을[Pt], Pb함유량 (질량%)을[Pb], Cu함유량 (질량%)을[Cu], Au함유량 (질량%)을[Au], Si함유량 (질량%)을[Si], sol.Al 함유량 (질량%)을[sol.Al]로 했을 때, 이하의 (1) 식을 충족하고, 잔부가 Fe 및 불순물로 이루어진 화학 조성을 갖는 강재에 대해 열간 압연을 하고, 열간 압연 강판을 얻는 공정과 상기 열간 압연 강판에 대해 냉각 압연을 행 있어, 판 두께가 0.15~0.35mm의 냉각 압연 강판을 얻는다 공정과 상기 냉각 압연 후에 어닐링을 하는 공정을 가지고 상기 열간 압연 시의 마무리 압연 최종 패스를 Ar1 이상의 온도에서 수행하고, 상기 냉각 압연은93%~97%의 압하율로 수행하는 것을 특징으로 하는 무방향성 전기강판 제조 방법. ([Mn]+[Ni]+[Co]+[Pt]+[Pb]+[Cu]+[Au])-([Si]+[sol.Al])>0% ···(1) | 【청구항1】 질량%로, C:0.010% 이하, Si:1.50%~4.00%, sol.Al:0.0001%~1.0%, S:0.010% 이하, N:0.010% 이하, Mn, Ni, Co, Pt, Pb, Cu, Au로 이루어진 군에서 선택되는 1종 이상:총계로 2.50%~5.00%, Sn:0.000%~0.400%, Sb:0.000%~0.400%, P:0.000%~0.400% 및 Mg, Ca, Sr, Ba, Ce, La, Nd, Pr, Zn 및 Cd로 이루어진 군에서 선택되는 1종 이상:총계로 0.0000%~0.0100%를 함유하고 Mn함유량 (질량%)을[Mn], Ni함유량 (질량%)을[Ni], Co함유량 (질량%)을[Co], Pt함유량 (질량%)을[Pt], Pb함유량 (질량%)을[Pb], Cu함유량 (질량%)을[Cu], Au함유량 (질량%)을[Au], Si함유량 (질량%)을[Si], sol.Al 함유량 (질량%)을[sol.Al]로 했을 때, 이하의 (1) 식을 충족하고, 잔부가 Fe 및 불순물로 이루어진 화학 조성을 갖는 강재에 대해 열간 압연을 하고, 열간 압연 강판을 얻는 공정과 상기 열간 압연 강판에 대해 냉각 압연을 행 있어, 판 두께가 0.15~0.35mm의 냉각 압연 강판을 얻는다 공정과 상기 냉각 압연 후에 어닐링을 하는 공정을 가지고 상기 열간 압연 시의 마무리 압연 최종 패스를 Ar1 이상의 온도에서 수행하고, 상기 냉각 압연은93%~97%의 압하율로 수행하는 것을 특징으로 하는 무방향성 전기강판 제조 방법. ([Mn]+[Ni]+[Co]+[Pt]+[Pb]+[Cu]+[Au])-([Si]+[sol.Al])>0% ···(1) | 【청구항1】 질량%로, C:0.010% 이하, Si:1.50%~4.00%, sol.Al:0.0001%~1.0%, S:0.010% 이하, N:0.010% 이하, Mn, Ni, Co, Pt, Pb, Cu, Au로 이루어진 군에서 선택되는 1종 이상:총계로 2.50%~5.00%, Sn:0.000%~0.400%, Sb:0.000%~0.400%, P:0.000%~0.400% 및 Mg, Ca, Sr, Ba, Ce, La, Nd, Pr, Zn 및 Cd로 이루어진 군에서 선택되는 1종 이상:총계로 0.0000%~0.0100%를 함유하고 Mn함유량 (질량%)을[Mn], Ni함유량 (질량%)을[Ni], Co함유량 (질량%)을[Co], Pt함유량 (질량%)을[Pt], Pb함유량 (질량%)을[Pb], Cu함유량 (질량%)을[Cu], Au함유량 (질량%)을[Au], Si함유량 (질량%)을[Si], sol.Al 함유량 (질량%)을[sol.Al]로 했을 때, 이하의 (1) 식을 충족하고, 잔부가 Fe 및 불순물로 이루어진 화학 조성을 갖는 강재에 대해 열간 압연을 하고, 열간 압연 강판을 얻는 공정과 상기 열간 압연 강판에 대해 냉각 압연을 행 있어, 판 두께가 0.15~0.35mm의 냉각 압연 강판을 얻는다 공정과 상기 냉각 압연 후에 어닐링을 하는 공정을 가지고 상기 열간 압연 시의 마무리 압연 최종 패스를 Ar1 이상의 온도에서 수행하고, 상기 냉각 압연은93%~97%의 압하율로 수행하는 것을 특징으로 하는 무방향성 전기강판 제조 방법. ([Mn]+[Ni]+[Co]+[Pt]+[Pb]+[Cu]+[Au])-([Si]+[sol.Al])>0% ···(1) | 4 | 2019-206629 | 2019-11-15 | 2021-080496 | 2021-05-27 | 7415136 | 2024-01-09 | NIPPON STEEL CORP | 村川 鉄州 ¦ 冨田 美穂 |  |  |  | 7 | JP6992652B2 ¦ JP6891682B2(BE) ¦ JP6880920B2(BE) ¦ JP6870381B2(BE) ¦ JP6880814B2(BE) ¦ JP6855684B2(BE) ¦ JP6794630B2(BE) | 0 |  | 17817371 | JP7415136B2 | 1 | 등록 | NIPPON STEEL CORP | 2724009000035
JP | JP | P | B2 | 무방향성 전기강판 제조 방법 | 무방향성 전기강판 제조 방법 | 【요약】 【과제】전둘레 평균(전방향 평균)으로 우수한 자기 특성을 얻을 수 있는 무방향성 전기강판 제조 방법을 제공한다. 【해결 수단】α-γ변태가 발생할 수 있는 조성으로 질량%로 C:0.010% 이하, Si:1.50%~4.00%, sol.Al:0.0001%~1.0%, S:0.010% 이하, N:0.010% 이하, Mn, Ni, Co, Pt, Pb, Cu, Au로 이루어진 군에서 선택되는 1종 이상:총계로 2.50%~5.00%를 함유하고 잔부가 Fe 및 불순물로 이루어진 화학 조성을 가지는 강재에 대해 열간 압연을 하는 공정과 상기 열간 압연 뒤에 제1 냉각 압연을 수행하는 공정과 상기 제 1 냉각 압연 뒤에 제1 어닐링을 수행하는 공정과 상기 제 1 어닐링 뒤에 제2 냉각 압연을 수행하는 공정를 가지며, 제1 냉각 압연 압하율(%)을 Rm, 제2 냉각 압연 압하율(%)을 Rs로 한 경우에 86<Rm+0.2×Rs<92또한 5<Rs<20을 충족한다. 【선택도】없음 | 【요약】 【과제】전둘레 평균(전방향 평균)으로 우수한 자기 특성을 얻을 수 있는 무방향성 전기강판 제조 방법을 제공한다. 【해결 수단】α-γ변태가 발생할 수 있는 조성으로 질량%로 C:0.010% 이하, Si:1.50%~4.00%, sol.Al:0.0001%~1.0%, S:0.010% 이하, N:0.010% 이하, Mn, Ni, Co, Pt, Pb, Cu, Au로 이루어진 군에서 선택되는 1종 이상:총계로 2.50%~5.00%를 함유하고 잔부가 Fe 및 불순물로 이루어진 화학 조성을 가지는 강재에 대해 열간 압연을 하는 공정과 상기 열간 압연 뒤에 제1 냉각 압연을 수행하는 공정과 상기 제 1 냉각 압연 뒤에 제1 어닐링을 수행하는 공정과 상기 제 1 어닐링 뒤에 제2 냉각 압연을 수행하는 공정를 가지며, 제1 냉각 압연 압하율(%)을 Rm, 제2 냉각 압연 압하율(%)을 Rs로 한 경우에 86<Rm+0.2×Rs<92또한 5<Rs<20을 충족한다. 【선택도】없음 | 【청구항1】 질량%로, C:0.010% 이하, Si:1.50%~4.00%, sol.Al:0.0001%~1.0%, S:0.010% 이하, N: 0.0010% 이상 0.010%이하, Mn, Ni, Co, Pt, Pb, Cu, Au로 이루어진 군에서 선택되는 1종 이상:총계로 2.50%~5.00%, Sn:0.000%~0.400%, Sb:0.000%~0.400%, P:0.000%~0.400% 및 Mg, Ca, Sr, Ba, Ce, La, Nd, Pr, Zn 및 Cd로 이루어진 군에서 선택되는 1종 이상:총계로 0.0000%~0.0100%를 함유하고 Mn함유량 (질량%)을[Mn], Ni함유량 (질량%)을[Ni], Co함유량 (질량%)을[Co], Pt함유량 (질량%)을[Pt], Pb함유량 (질량%)을[Pb], Cu함유량 (질량%)을[Cu], Au함유량 (질량%)을[Au], Si함유량 (질량%)을[Si], sol.Al 함유량 (질량%)을[sol.Al]로 했을 때, 이하의 (1) 식을 충족하고, 잔부가 Fe 및 불순물로 이루어진 화학 조성을 갖는 강재에 대해 열간 압연을 하고, 열간 압연 강판을 얻는 공정과 상기 열간 압연 강판에 대해 제1 냉각 압연을 하는 공정과 상기 제1 냉각 압연 후에 제1 어닐링을 하는 공정과 상기 제1 어닐링 후에 제2 냉각 압연을 하는 공정을 가지고 상기 제1 냉각 압연 압하율 (%)을 Rm, 상기 제2 냉각 압연 압하율 (%)을 Rs로 한 경우에, 이하의 (2) 식 및 (3) 식을 만족하는 것을 특징으로 하는 무방향성 전기강판 제조 방법. ([Mn]+[Ni]+[Co]+[Pt]+[Pb]+[Cu]+[Au])-([Si]+[sol.Al])>0% ···(1) 86<Rm+0.2×Rs<92 ···(2) 5<Rs<20 ···(3) | 【청구항1】 질량%로, C:0.010% 이하, Si:1.50%~4.00%, sol.Al:0.0001%~1.0%, S:0.010% 이하, N: 0.0010% 이상 0.010%이하, Mn, Ni, Co, Pt, Pb, Cu, Au로 이루어진 군에서 선택되는 1종 이상:총계로 2.50%~5.00%, Sn:0.000%~0.400%, Sb:0.000%~0.400%, P:0.000%~0.400% 및 Mg, Ca, Sr, Ba, Ce, La, Nd, Pr, Zn 및 Cd로 이루어진 군에서 선택되는 1종 이상:총계로 0.0000%~0.0100%를 함유하고 Mn함유량 (질량%)을[Mn], Ni함유량 (질량%)을[Ni], Co함유량 (질량%)을[Co], Pt함유량 (질량%)을[Pt], Pb함유량 (질량%)을[Pb], Cu함유량 (질량%)을[Cu], Au함유량 (질량%)을[Au], Si함유량 (질량%)을[Si], sol.Al 함유량 (질량%)을[sol.Al]로 했을 때, 이하의 (1) 식을 충족하고, 잔부가 Fe 및 불순물로 이루어진 화학 조성을 갖는 강재에 대해 열간 압연을 하고, 열간 압연 강판을 얻는 공정과 상기 열간 압연 강판에 대해 제1 냉각 압연을 하는 공정과 상기 제1 냉각 압연 후에 제1 어닐링을 하는 공정과 상기 제1 어닐링 후에 제2 냉각 압연을 하는 공정을 가지고 상기 제1 냉각 압연 압하율 (%)을 Rm, 상기 제2 냉각 압연 압하율 (%)을 Rs로 한 경우에, 이하의 (2) 식 및 (3) 식을 만족하는 것을 특징으로 하는 무방향성 전기강판 제조 방법. ([Mn]+[Ni]+[Co]+[Pt]+[Pb]+[Cu]+[Au])-([Si]+[sol.Al])>0% ···(1) 86<Rm+0.2×Rs<92 ···(2) 5<Rs<20 ···(3) | 【청구항1】 질량%로, C:0.010% 이하, Si:1.50%~4.00%, sol.Al:0.0001%~1.0%, S:0.010% 이하, N: 0.0010% 이상 0.010%이하, Mn, Ni, Co, Pt, Pb, Cu, Au로 이루어진 군에서 선택되는 1종 이상:총계로 2.50%~5.00%, Sn:0.000%~0.400%, Sb:0.000%~0.400%, P:0.000%~0.400% 및 Mg, Ca, Sr, Ba, Ce, La, Nd, Pr, Zn 및 Cd로 이루어진 군에서 선택되는 1종 이상:총계로 0.0000%~0.0100%를 함유하고 Mn함유량 (질량%)을[Mn], Ni함유량 (질량%)을[Ni], Co함유량 (질량%)을[Co], Pt함유량 (질량%)을[Pt], Pb함유량 (질량%)을[Pb], Cu함유량 (질량%)을[Cu], Au함유량 (질량%)을[Au], Si함유량 (질량%)을[Si], sol.Al 함유량 (질량%)을[sol.Al]로 했을 때, 이하의 (1) 식을 충족하고, 잔부가 Fe 및 불순물로 이루어진 화학 조성을 갖는 강재에 대해 열간 압연을 하고, 열간 압연 강판을 얻는 공정과 상기 열간 압연 강판에 대해 제1 냉각 압연을 하는 공정과 상기 제1 냉각 압연 후에 제1 어닐링을 하는 공정과 상기 제1 어닐링 후에 제2 냉각 압연을 하는 공정을 가지고 상기 제1 냉각 압연 압하율 (%)을 Rm, 상기 제2 냉각 압연 압하율 (%)을 Rs로 한 경우에, 이하의 (2) 식 및 (3) 식을 만족하는 것을 특징으로 하는 무방향성 전기강판 제조 방법. ([Mn]+[Ni]+[Co]+[Pt]+[Pb]+[Cu]+[Au])-([Si]+[sol.Al])>0% ···(1) 86<Rm+0.2×Rs<92 ···(2) 5<Rs<20 ···(3) | 【청구항1】 질량%로, C:0.010% 이하, Si:1.50%~4.00%, sol.Al:0.0001%~1.0%, S:0.010% 이하, N: 0.0010% 이상 0.010%이하, Mn, Ni, Co, Pt, Pb, Cu, Au로 이루어진 군에서 선택되는 1종 이상:총계로 2.50%~5.00%, Sn:0.000%~0.400%, Sb:0.000%~0.400%, P:0.000%~0.400% 및 Mg, Ca, Sr, Ba, Ce, La, Nd, Pr, Zn 및 Cd로 이루어진 군에서 선택되는 1종 이상:총계로 0.0000%~0.0100%를 함유하고 Mn함유량 (질량%)을[Mn], Ni함유량 (질량%)을[Ni], Co함유량 (질량%)을[Co], Pt함유량 (질량%)을[Pt], Pb함유량 (질량%)을[Pb], Cu함유량 (질량%)을[Cu], Au함유량 (질량%)을[Au], Si함유량 (질량%)을[Si], sol.Al 함유량 (질량%)을[sol.Al]로 했을 때, 이하의 (1) 식을 충족하고, 잔부가 Fe 및 불순물로 이루어진 화학 조성을 갖는 강재에 대해 열간 압연을 하고, 열간 압연 강판을 얻는 공정과 상기 열간 압연 강판에 대해 제1 냉각 압연을 하는 공정과 상기 제1 냉각 압연 후에 제1 어닐링을 하는 공정과 상기 제1 어닐링 후에 제2 냉각 압연을 하는 공정을 가지고 상기 제1 냉각 압연 압하율 (%)을 Rm, 상기 제2 냉각 압연 압하율 (%)을 Rs로 한 경우에, 이하의 (2) 식 및 (3) 식을 만족하는 것을 특징으로 하는 무방향성 전기강판 제조 방법. ([Mn]+[Ni]+[Co]+[Pt]+[Pb]+[Cu]+[Au])-([Si]+[sol.Al])>0% ···(1) 86<Rm+0.2×Rs<92 ···(2) 5<Rs<20 ···(3) | 6 | 2019-206710 | 2019-11-15 | 2021-080500 | 2021-05-27 | 7415138 | 2024-01-09 | NIPPON STEEL CORP | 村川 鉄州 ¦ 鹿野 智 ¦ 福地 美菜子 ¦ 冨田 美穂 |  |  |  | 7 | JP6992652B2 ¦ JP6891682B2(BE) ¦ JP6880920B2(BE) ¦ JP6870381B2(BE) ¦ JP6880814B2(BE) ¦ JP6855684B2(BE) ¦ JP6794630B2(BE) | 0 |  | 17817375 | JP7415138B2 | 1 | 등록 | NIPPON STEEL CORP | 2724009000037
CN | CN | P | B | 표면 상태가 양호한 무방향성 전기 강판 및 그 제조 방법 | Non-oriented electrical steel plate with good surface state and manufacturing method thereof | 본 발명은 표면 상태가 양호한 무방향성 전기 강판을 개시하고, 그는 Fe 및 불가피한 불순물을 포함하고, 또한 질량 백분율 함량이 다음과 같은 하기 각 화학 원소를 포함한다: 0<C≤0.005%, Si:1.0 내지 2.0%, Mn:0.2 내지 1.0%, Al:0.2 내지 1.0%, Ca:0.0003 내지 0.010%, Sb:0.005 내지 0.2%, 그 중 Si+Al:1.4~2.6%이다. 또한, 본 발명은 또한 상기 무방향성 전기강판의 제조방법을 개시하고, 그는 단계를 포함한다: (1) 제련; (2) 주조; (3) 열간 압연; (4) 냉간 압연; (5) 연속 어닐링. 표면 상태가 양호한 무방향성 전기강판은 골판지 결함이 없고 철손이 적고 자기감이 우수하며 보급 전망과 응용 가치가 매우 좋다. | The invention discloses a non-oriented electrical steel plate with a good surface state, which contains Fe and inevitable impurities, and also contains the following chemical elements in percentage by mass: 0 < C < = 0.005%, 1.0-2.0% of Si, 0.2-1.0% of Mn, 0.2-1.0% of Al, 0.0003-0.010% of Ca, 0.005-0.2% of Sb, and 1.4-2.6% of Si and Al. In addition, the invention also discloses a manufacturing method of the non-oriented electrical steel plate, which comprises the following steps: (1) smelting; (2) casting: controlling the surface temperature of the continuous casting billet at the outlet position of a continuous casting machine to be greater than or equal to 780 DEG C, so that the ratio of the grain size of the continuous casting billet in the thickness direction to the grain size of the continuous casting billet in the width direction is 2.5-6.0; (3) hot rolling: controlling the temperature difference between the head and the tail of the intermediate billet to be less than or equal to 25 DEG C after hot rolling and rough rolling; (4) cold rolling; and (5) continuous annealing. The non-oriented electrical steel plate with the good surface state is free of corrugated defects, low in iron loss and excellent in magnetic induction, and has very good popularization prospects and application values. | 1. 표면 상태가 양호한 무방향성 전기 강판에 있어서, 각 화학 원소의 질량 백분율 함량 배합비가 있는 것을 특징으로 하는 무방향성 전기 강판: 0<C≤0.005%, Si:1.0 내지 2.0%, Mn:0.2 내지 1.0%, Al:0.2 내지 1.0%, Ca:0.0003 내지 0.010%, Sb:0.005 내지 0.2%; 나머지는 Fe 및 기타 불가피한 불순물이다; Si+Al: 1.4~2.6%; 상기 무방향성 전기 강판은 주조 단계에서 제조된다: 연속 주조 빌렛의 두께 방향에서 폭 방향의 결정립 크기에 대한 연속 주조 빌렛의 표면 온도≥780°C를 제어한다; 열간 압연 단계에서: 열간 압연 조압연이 종료된 후, 중간 블랭크 헤드 테일 온도의 차이는≤25°C로 제어된다. | 1. The non-oriented electrical steel plate with good surface state is characterized by comprising the following chemical elements in percentage by mass: c is more than 0 and less than or equal to 0.005 percent, si:1.0 to 2.0 percent, mn:0.2 to 1.0 percent, al:0.2 to 1.0 percent, ca:0.0003 to 0.010 percent, sb: 0.005-0.2%; the balance of Fe and other unavoidable impurities; wherein Si+Al:1.4 to 2.6 percent; the non-oriented electrical steel sheet is in a casting step: controlling the surface temperature of the continuous casting blank at the outlet position of the continuous casting machine to be more than or equal to 780 ℃ so that the grain size ratio of the continuous casting blank in the thickness direction and the width direction is 2.5-6.0; in the hot rolling step: after the hot rolling rough rolling is finished, controlling the difference between the head temperature and the tail temperature of the intermediate billet to be less than or equal to 25 ℃. | 1. 표면 상태가 양호한 무방향성 전기 강판에 있어서, 각 화학 원소의 질량 백분율 함량 배합비가 있는 것을 특징으로 하는 무방향성 전기 강판: 0<C≤0.005%, Si:1.0 내지 2.0%, Mn:0.2 내지 1.0%, Al:0.2 내지 1.0%, Ca:0.0003 내지 0.010%, Sb:0.005 내지 0.2%; 나머지는 Fe 및 기타 불가피한 불순물이다; Si+Al: 1.4~2.6%; 상기 무방향성 전기 강판은 주조 단계에서 제조된다: 연속 주조 빌렛의 두께 방향에서 폭 방향의 결정립 크기에 대한 연속 주조 빌렛의 표면 온도≥780°C를 제어한다; 열간 압연 단계에서: 열간 압연 조압연이 종료된 후, 중간 블랭크 헤드 테일 온도의 차이는≤25°C로 제어된다. | 1. The non-oriented electrical steel plate with good surface state is characterized by comprising the following chemical elements in percentage by mass: c is more than 0 and less than or equal to 0.005 percent, si:1.0 to 2.0 percent, mn:0.2 to 1.0 percent, al:0.2 to 1.0 percent, ca:0.0003 to 0.010 percent, sb: 0.005-0.2%; the balance of Fe and other unavoidable impurities; wherein Si+Al:1.4 to 2.6 percent; the non-oriented electrical steel sheet is in a casting step: controlling the surface temperature of the continuous casting blank at the outlet position of the continuous casting machine to be more than or equal to 780 ℃ so that the grain size ratio of the continuous casting blank in the thickness direction and the width direction is 2.5-6.0; in the hot rolling step: after the hot rolling rough rolling is finished, controlling the difference between the head temperature and the tail temperature of the intermediate billet to be less than or equal to 25 ℃. | 11 | 2021-10908763 | 2021-08-09 | 115704073 | 2023-02-17 | 115704073 | 2024-01-09 | BAOSHAN IRON & STEEL Co.,Ltd. | Lv Xuejun ¦ Zhang Feng ¦ Zong Zhenyu ¦ Sun Yezhong ¦ Hu Zhanyuan ¦ Liu Jinxue |  |  |  | 6 | CN112143963A ¦ CN112143964A ¦ CN104789862A ¦ CN104073714A ¦ CN102443734B ¦ US9659694B2 | 0 |  | 70124428 | CN115704073B | 1 | 등록 | BAOSHAN IRON & STEEL Co.,Ltd. | 8424022009803
CN | CN | P | A | 고온 환경에서 전자기 성능이 우수한 무방향성 규소강 및 그 제조 방법 | Non-oriented silicon steel with excellent electromagnetic performance in high-temperature environment and manufacturing method of non-oriented silicon steel | 본 발명은 고온 환경에서 전자기 성능이 우수한 무방향성 규소강 및 그 제조 방법을 개시하고, 그 화학 성분의 중량 백분율은이다: C≤0.0020%,3.2%≤Si≤3.5%,0.3%≤Mn≤0.7%,0.5%≤Als≤0.8%, Ti≤0.0020%,0.03% ≤Sn≤0.07%, C+Ti≤0.0038%, 잔부는 Fe 및 불가피한 불순물이다; 제조 방법은 이하의 구체적인 단계를 포함한다: 용선 전처리 후 전로로 제련하여 슬래브로 연속 주조합니다; 슬래브를 열간 압연합니다; 열간 압연판을 정규화 처리합니다; 열연판을 냉간 압연합니다; 어닐링. 본 발명은 결정립 내 자구의 구조를 최적화하여 고온 상태에서 무방향성 실리콘강의 자화 능력을 향상시킨다. | The invention discloses non-oriented silicon steel with excellent electromagnetic performance in a high-temperature environment and a manufacturing method of the non-oriented silicon steel. The non-oriented silicon steel comprises the following chemical components in percentage by weight: less than or equal to 0.0020% of C, more than or equal to 3.2% and less than or equal to 3.5% of Si, more than or equal to 0.3% and less than or equal to 0.7% of Mn, more than or equal to 0.5% and less than or equal to 0.8% of Als, less than or equal to 0.0020% of Ti, more than or equal to 0.03% and less than or equal to 0.07% of Sn, less than or equal to 0.0038% of C and Ti and the balance of Fe and inevitable impurities. The manufacturing method comprises the following specific steps: pretreating molten iron, smelting in a converter, and continuously casting into a plate blank; carrying out hot rolling on the plate blank; normalizing the hot-rolled plate; performing cold rolling on the hot-rolled plate; and annealing. The structure of the magnetic domain in the crystal grains is optimized, and the magnetizability of the non-oriented silicon steel in a high-temperature state is enhanced. | 1. 고온 환경에서 전자기 성능이 우수한 무방향성 실리콘강의 제조 방법에 있어서, 상기 무방향성 실리콘강의 화학 성분 중량 백분율은 인 것을 특징으로 하는 무방향성 실리콘강의 제조 방법: C≤0.002%,3.2%≤Si≤3.5%,0.3%≤Mn≤0.7%,0.5%≤Als≤0.8%, Ti≤0.002%,0.03% ≤Sn≤0.07%, C+Ti≤0.0038%, 잔부는 Fe 및 불가피한 불순물이다; 상기 무방향성 규소강의 제조 방법은 이하의 구체적인 단계를 포함한다: 1) 상기 화학성분 중량백분율(percent by weight)의 철수 예비처리를 진행하고, 다시 전로 제련을 거쳐, 진공처리(vacuum treatment)후 연속 주조하고 두께 200-300mm의 슬래브; 2) 슬래브를 열간 압연하고, 열간 압연의 최종 압연 온도를 830-880°C로 조절하고, 2.2-2.6mm 두께의 열간 압연 판으로 압연하고, 공냉 및 수냉 공정 후 온도를 630-670°C의 권취 온도로 낮춥니다; 3) 열간 압연 판을 정상화 처리하고, 정상화 온도를 840-880°C로 조절하며, 정상화 시간은 2-5분이다; 4) 롤을 산세하고 산세 온도는 75-80°C입니다; 5) 열간 압연판을 냉간 압연하고, 목표 두께는 0.30mm이다; 6) 소둔, 가열 섹션은 급속 가열 방식을 채택하고 가열 섹션의 온도는 900-1020°C이고 시간은 100-110초이며 노의 수소 부피 분율은 5-10%로 제어됩니다; Furnace의 이슬점은≤-10°C로 제어됩니다; 7) 어닐링 후, 절연 페인트를 코팅 롤로 코팅하고, 440-570°C의 온도에서 절연 페인트를 경화시켜라. | 1. The manufacturing method of the non-oriented silicon steel with excellent electromagnetic performance in a high-temperature environment is characterized in that the non-oriented silicon steel comprises the following chemical components in percentage by weight: c is less than or equal to 0.002%, si is less than or equal to 3.2% and less than or equal to 3.5%, mn is less than or equal to 0.3% and less than or equal to 0.7%, als is less than or equal to 0.5% and less than or equal to 0.8%, ti is less than or equal to 0.002%, sn is less than or equal to 0.03% and less than or equal to 0.07%, C+Ti is less than or equal to 0.0038%, and the balance is Fe and unavoidable impurities; the manufacturing method of the non-oriented silicon steel comprises the following specific steps: 1) Pretreating the molten iron with the weight percentage of the chemical components, smelting the molten iron by a converter, and continuously casting the molten iron into a slab with the thickness of 200-300mm after vacuum treatment; 2) Hot rolling the slab, wherein the final rolling temperature of the hot rolling is controlled to be 830-880 ℃, a hot rolled plate with the thickness of 2.2-2.6mm is rolled, and the temperature is reduced to the coiling temperature of 630-670 ℃ after the air cooling and water cooling processes; 3) Carrying out normalizing treatment on the hot rolled plate, wherein the normalizing temperature is controlled to be 840-880 ℃, and the normalizing time is 2-5min; 4) Pickling the coiled sheet at 75-80 ℃; 5) Cold rolling the hot rolled plate to a target thickness of 0.30mm; 6) Annealing, wherein a rapid heating mode is adopted in a heating section, the temperature of the heating section is 900-1020 ℃, the time is 100-110s, and the volume fraction of hydrogen in the furnace is controlled to be 5-10%; the dew point in the furnace is controlled at less than or equal to-10 ℃; 7) And after annealing, coating the insulating paint by a coating roller, and curing the insulating paint at 440-570 ℃. | 1. 고온 환경에서 전자기 성능이 우수한 무방향성 실리콘강의 제조 방법에 있어서, 상기 무방향성 실리콘강의 화학 성분 중량 백분율은 인 것을 특징으로 하는 무방향성 실리콘강의 제조 방법: C≤0.002%,3.2%≤Si≤3.5%,0.3%≤Mn≤0.7%,0.5%≤Als≤0.8%, Ti≤0.002%,0.03% ≤Sn≤0.07%, C+Ti≤0.0038%, 잔부는 Fe 및 불가피한 불순물이다; 상기 무방향성 규소강의 제조 방법은 이하의 구체적인 단계를 포함한다: 1) 상기 화학성분 중량백분율(percent by weight)의 철수 예비처리를 진행하고, 다시 전로 제련을 거쳐, 진공처리(vacuum treatment)후 연속 주조하고 두께 200-300mm의 슬래브; 2) 슬래브를 열간 압연하고, 열간 압연의 최종 압연 온도를 830-880°C로 조절하고, 2.2-2.6mm 두께의 열간 압연 판으로 압연하고, 공냉 및 수냉 공정 후 온도를 630-670°C의 권취 온도로 낮춥니다; 3) 열간 압연 판을 정상화 처리하고, 정상화 온도를 840-880°C로 조절하며, 정상화 시간은 2-5분이다; 4) 롤을 산세하고 산세 온도는 75-80°C입니다; 5) 열간 압연판을 냉간 압연하고, 목표 두께는 0.30mm이다; 6) 소둔, 가열 섹션은 급속 가열 방식을 채택하고 가열 섹션의 온도는 900-1020°C이고 시간은 100-110초이며 노의 수소 부피 분율은 5-10%로 제어됩니다; Furnace의 이슬점은≤-10°C로 제어됩니다; 7) 어닐링 후, 절연 페인트를 코팅 롤로 코팅하고, 440-570°C의 온도에서 절연 페인트를 경화시켜라. | 1. The manufacturing method of the non-oriented silicon steel with excellent electromagnetic performance in a high-temperature environment is characterized in that the non-oriented silicon steel comprises the following chemical components in percentage by weight: c is less than or equal to 0.002%, si is less than or equal to 3.2% and less than or equal to 3.5%, mn is less than or equal to 0.3% and less than or equal to 0.7%, als is less than or equal to 0.5% and less than or equal to 0.8%, ti is less than or equal to 0.002%, sn is less than or equal to 0.03% and less than or equal to 0.07%, C+Ti is less than or equal to 0.0038%, and the balance is Fe and unavoidable impurities; the manufacturing method of the non-oriented silicon steel comprises the following specific steps: 1) Pretreating the molten iron with the weight percentage of the chemical components, smelting the molten iron by a converter, and continuously casting the molten iron into a slab with the thickness of 200-300mm after vacuum treatment; 2) Hot rolling the slab, wherein the final rolling temperature of the hot rolling is controlled to be 830-880 ℃, a hot rolled plate with the thickness of 2.2-2.6mm is rolled, and the temperature is reduced to the coiling temperature of 630-670 ℃ after the air cooling and water cooling processes; 3) Carrying out normalizing treatment on the hot rolled plate, wherein the normalizing temperature is controlled to be 840-880 ℃, and the normalizing time is 2-5min; 4) Pickling the coiled sheet at 75-80 ℃; 5) Cold rolling the hot rolled plate to a target thickness of 0.30mm; 6) Annealing, wherein a rapid heating mode is adopted in a heating section, the temperature of the heating section is 900-1020 ℃, the time is 100-110s, and the volume fraction of hydrogen in the furnace is controlled to be 5-10%; the dew point in the furnace is controlled at less than or equal to-10 ℃; 7) And after annealing, coating the insulating paint by a coating roller, and curing the insulating paint at 440-570 ℃. | 2 | 2023-11585490 | 2023-11-27 | 117363861 | 2024-01-09 |  |  | MAANSHAN IRON & STEEL Co.,Ltd. | Xu Wenxiang ¦ Cheng Guoqing ¦ Lu Tianlin ¦ Liu Qingsong ¦ Du Jun ¦ Pei Yinghao ¦ Shi Lifa |  |  |  | 0 |  | 0 |  | 73375784 | CN117363861A | 1 | 심사중 |  | 8424022019356
KR | KR | P | A |  | 무방향성 전기강판 및 그 제조 방법 |  | 본 발명의 일 실시예에 따른 무방향성 전기강판의 제조 방법은 실리콘(Si), 망간(Mn) 및 알루미늄(Al)을 함유하는 제 1 강재와 제 2 강재를 각각 열간 압연하는 단계; 열간 압연된 상기 제 1 강재와 상기 제 2 강재 사이에 중간절연층을 개재하여 적층한 제 1 적층 구조체를 형성하는 단계; 상기 제 1 적층 구조체를 냉간 압연하여 제 2 적층 구조체를 형성하는 단계; 냉간 압연된 상기 제 2 적층 구조체를 냉연 소둔 처리하는 단계;를 포함한다. |  | 실리콘(Si), 망간(Mn) 및 알루미늄(Al)을 함유하는 제 1 강재와 제 2 강재를 각각 열간 압연하는 단계; 열간 압연된 상기 제 1 강재와 상기 제 2 강재 사이에 중간절연층을 개재하여 적층한 제 1 적층 구조체를 형성하는 단계; 상기 제 1 적층 구조체를 냉간 압연하여 제 2 적층 구조체를 형성하는 단계; 냉간 압연된 상기 제 2 적층 구조체를 냉연 소둔 처리하는 단계;를 포함하는, 무방향성 전기강판의 제조 방법. |  | 1. 실리콘(Si), 망간(Mn) 및 알루미늄(Al)을 함유하는 제 1 강재와 제 2 강재를 각각 열간 압연하는 단계; 열간 압연된 상기 제 1 강재와 상기 제 2 강재 사이에 중간절연층을 개재하여 적층한 제 1 적층 구조체를 형성하는 단계; 상기 제 1 적층 구조체를 냉간 압연하여 제 2 적층 구조체를 형성하는 단계; 냉간 압연된 상기 제 2 적층 구조체를 냉연 소둔 처리하는 단계;를 포함하는, 무방향성 전기강판의 제조 방법. ¦ 10. 실리콘(Si), 망간(Mn) 및 알루미늄(Al)을 각각 함유하되 열간 압연된 제 1 강재와 제 2 강재 사이에 중간절연층을 개재하여 적층한 적층 구조체가 냉간 압연 및 냉연소둔 처리되어 구현된, 무방향성 전기강판. | 11 | 10-2022-0076985 | 2022-06-23 | 10-2024-0000685 | 2024-01-03 |  |  | 현대제철 주식회사 | 안용근 ¦ 강춘구 ¦ 채원기 |  |  |  | 4 | JP6176181B2(BE) ¦ KR10-1892227B1(BE) ¦ KR10-1633633B1(BE) ¦ KR10-1505300B1 | 0 |  | 103010434 | KR10-2024-0000685A ¦ KR10-2025-0116615A | 2 | 거절 |  | 3524013000030
CN | CN | P | B | 자성이 우수한 자동차 구동 모터용 고강도 무방향성 실리콘강 박대 및 그 제조 방법 | High-strength non-oriented silicon steel thin strip with excellent magnetic performance for automobile driving motor and manufacturing method of high-strength non-oriented silicon steel thin strip | 본 발명은 무방향성 규소강을 제공하고, 중량 백분율에 따라 계산하여, 포함한다: C 0.001wt%~0.003wt%, S≤0.001wt%, N≤0.003wt%, Ti≤0.001wt%, Si3.1~3.5wt%, Al 0.7~1.3wt%, Mn 0.1~1.0wt%, Cu 0.8~1.7wt%, P≤0.02wt%, V≤0.003wt%, Zr≤0.002wt%, 잔부는 Fe 및 불가피적 불순물이다. 본 발명은 또한 무방향성 규소강의 제조 방법을 제공하고, 포함한다: 열간 압연 롤을 상화 산세 처리하여 상화 롤을 얻는다; 상기 상화 롤에 대해 2차 냉간 압연 법온 압연을 채택하여 냉간 압연 롤을 얻는다; 상기 냉간 압연 롤은 재결정 어닐링 및 냉각을 수행하여 어닐링 롤을 얻는다; 상기 어닐링 롤은 시효 처리 및 냉각을 수행한다. 본 발명의 무방향성 실리콘강은 자성이 우수하고, 강도가 높으며, 자동차 구동 모터의 요구를 만족시킨다. 본 발명의 제조 방법은 비용이 낮고, 산업화 생산을 실현할 수 있다. | The invention provides non-oriented silicon steel which comprises the following components in percentage by weight: 0.001 to 0.003 weight percent of C, less than or equal to 0.001 weight percent of S, less than or equal to 0.003 weight percent of N, less than or equal to 0.001 weight percent of Ti, 3.1 to 3.5 weight percent of Si, 0.7 to 1.3 weight percent of Al, 0.1 to 1.0 weight percent of Mn, 0.8 to 1.7 weight percent of Cu, less than or equal to 0.02 weight percent of P, less than or equal to 0.003 weight percent of V, less than or equal to 0.002 weight percent of Zr and the balance of Fe and inevitable impurities. The invention also provides a manufacturing method of the non-oriented silicon steel, which comprises the following steps: carrying out normalizing pickling treatment on a hot-rolled coil to obtain a normalized coil; the normalized coil is subjected to warm rolling through a secondary cold rolling method, and a cold-rolled coil is obtained; performing recrystallization annealing and cooling on the cold-rolled coil to obtain an annealed coil; and the annealed coil is subjected to aging treatment and cooling. The non-oriented silicon steel is excellent in magnetic performance and high in strength, and meets the requirements of automobile driving motors. The manufacturing method is low in cost, and industrial production can be achieved. | 1. 중량 백분율에 따라, 조성이 되는 것을 특징으로 하는 무방향성 실리콘강: C 0.001wt%~0.003wt%, S≤0.001wt%, N≤0.003wt%, Ti≤0.001wt%, Si 3.1~3.5wt%, Al 0.7~1.3wt%, Mn 0.1~1.0wt%, Cu 0.8~1.7wt%, P≤0.02wt%, V 0.0015~0.003wt%, Zr 0.001~0.002wt%이고, 잔부는 Fe 및 불가피한 불순물이다; 여기서, 상기 무방향성 실리콘강의 제조 방법은, 포함한다: (1) 열간 압연 롤을 상화 산세 처리하여 상화 롤을 얻는다; (2) 상기 정규화 롤에 대해 두 번의 냉간 압연을 사용하여 냉간 압연 롤을 얻는다; (3) 상기 냉간 압연 롤은 재결정 어닐링 및 냉각을 수행하여 어닐링 롤을 얻는다; (4) 상기 어닐링 롤은 시효 처리 및 냉각된다; 단계 (2)에서 압연 온도는 300°C~450°C이고, 1차 냉간 압연의 압하량은 60~75%이며, 그 후 850°C~1000°C에서 중간 소둔을 한 후 2차 냉간 압연을 하고, 압하량은 40~65%이다. | 1. The non-oriented silicon steel is characterized by comprising the following components in percentage by weight: 0.001-0.003 wt% of C, less than or equal to 0.001wt% of S, less than or equal to 0.003wt% of N, less than or equal to 0.001wt% of Ti, 3.1-3.5 wt% of Si, 0.7-1.3 wt% of Al, 0.1-1.0 wt% of Mn, 0.8-1.7 wt% of Cu, less than or equal to 0.02wt% of P, 0.0015-0.003wt% of V, 0.001-0.002 wt% of Zr, and the balance of Fe and unavoidable impurities; the manufacturing method of the non-oriented silicon steel comprises the following steps: (1) Carrying out normalizing acid washing treatment on the hot rolled coil to obtain a normalizing coil; (2) Performing warm rolling on the normalized coil by adopting a twice cold rolling method to obtain a cold-rolled coil; (3) The cold rolled coil is subjected to recrystallization annealing and cooling to obtain an annealed coil; (4) aging and cooling the annealed coil; in the step (2), the rolling temperature is 300-450 ℃, the rolling reduction of the first cold rolling is 60-75%, then the intermediate annealing is carried out at 850-1000 ℃, and then the second cold rolling is carried out, wherein the rolling reduction is 40-65%. | 1. 중량 백분율에 따라, 조성이 되는 것을 특징으로 하는 무방향성 실리콘강: C 0.001wt%~0.003wt%, S≤0.001wt%, N≤0.003wt%, Ti≤0.001wt%, Si 3.1~3.5wt%, Al 0.7~1.3wt%, Mn 0.1~1.0wt%, Cu 0.8~1.7wt%, P≤0.02wt%, V 0.0015~0.003wt%, Zr 0.001~0.002wt%이고, 잔부는 Fe 및 불가피한 불순물이다; 여기서, 상기 무방향성 실리콘강의 제조 방법은, 포함한다: (1) 열간 압연 롤을 상화 산세 처리하여 상화 롤을 얻는다; (2) 상기 정규화 롤에 대해 두 번의 냉간 압연을 사용하여 냉간 압연 롤을 얻는다; (3) 상기 냉간 압연 롤은 재결정 어닐링 및 냉각을 수행하여 어닐링 롤을 얻는다; (4) 상기 어닐링 롤은 시효 처리 및 냉각된다; 단계 (2)에서 압연 온도는 300°C~450°C이고, 1차 냉간 압연의 압하량은 60~75%이며, 그 후 850°C~1000°C에서 중간 소둔을 한 후 2차 냉간 압연을 하고, 압하량은 40~65%이다. | 1. The non-oriented silicon steel is characterized by comprising the following components in percentage by weight: 0.001-0.003 wt% of C, less than or equal to 0.001wt% of S, less than or equal to 0.003wt% of N, less than or equal to 0.001wt% of Ti, 3.1-3.5 wt% of Si, 0.7-1.3 wt% of Al, 0.1-1.0 wt% of Mn, 0.8-1.7 wt% of Cu, less than or equal to 0.02wt% of P, 0.0015-0.003wt% of V, 0.001-0.002 wt% of Zr, and the balance of Fe and unavoidable impurities; the manufacturing method of the non-oriented silicon steel comprises the following steps: (1) Carrying out normalizing acid washing treatment on the hot rolled coil to obtain a normalizing coil; (2) Performing warm rolling on the normalized coil by adopting a twice cold rolling method to obtain a cold-rolled coil; (3) The cold rolled coil is subjected to recrystallization annealing and cooling to obtain an annealed coil; (4) aging and cooling the annealed coil; in the step (2), the rolling temperature is 300-450 ℃, the rolling reduction of the first cold rolling is 60-75%, then the intermediate annealing is carried out at 850-1000 ℃, and then the second cold rolling is carried out, wherein the rolling reduction is 40-65%. | 9 | 2022-10848889 | 2022-07-19 | 115216694 | 2022-10-21 | 115216694 | 2023-12-29 | Shanxi Taigang Stainless Steel Co.,Ltd. | Zhang Yugang ¦ Lin Yuan ¦ Zhang Wenkang ¦ Jiang Shiyong ¦ Wang Lixia ¦ Pan Zhendong ¦ Gu Xiangyu |  |  |  | 7 | CN114606445B ¦ CN114606435A ¦ CN114058963A ¦ CN110004381B ¦ CN108611564A ¦ CN107130169B ¦ JP2002-241905A | 0 |  | 68838964 | CN115216694B | 1 | 등록 | Shanxi Taigang Stainless Steel Co.,Ltd. | 8424011010067
PCT | PCT | P | A1 | 전기강판 제조 방법과 냉연판 | METHOD FOR PRODUCING ELECTROMAGNETIC STEEL SHEET, AND COLD-ROLLED SHEET | mass%로, C:0~0.100%, Si:1.00~5.00%, Mn:0~1.00%, P:0~0.02%, Al:0~2.00%, N:0~0.010%, S:0~0.010%, Se:0~0.010%, Ti:0~0.100%, Nb:0~0.100% 및 V:0~0.100%를 함유하고 또한 Sn 및 Sb의 적어도 1종을 합계로0~0.200% 함유하는 강철 슬래브를 1300℃이하의 온도로 가열하고 열간 압연해 열연판으로 하고, 상기 열연판에 열연판 어닐링을 실시한 후, 냉각 압연해 최종 판두께의 냉연 강판으로 하고, 상기 냉연판으로 마무리 어닐링을 실시해 전기강판을 제조할 때, 상기 냉각 압연 후 강판의 가공 입자 내의 입계 부근과 입자 내와의 왜곡량의 차이를 소정값 이상으로 함으로써, 재결정 입자의 입성장성을 손상시키지 않고 특정 방위의 결정립을 우선해 출현시켜 우수한 자기 특성을 갖는 전기강판을 제조하는 방법과 그 제조 방법에 이용하는 냉연판. | Provided are a method for producing an electromagnetic steel sheet having excellent magnetic characteristics, and a cold-rolled sheet used in the method. This method involves heating, at 1,300 °C or lower, a steel slab which contains, by mass%, 0-0.100% of C, 1.00-5.00% of Si, 0-1.00% of Mn, 0-0.02% of P, 0-2.00% of Al, 0-0.010% of N, 0-0.010% of S, 0-0.010% of Se, 0-0.100% of Ti, 0-0.100% of Nb, and 0-0.100% of V, and which further contains 0-0.200% of at least one among Sn and Sb in total, and hot-rolling the steel sheet to produce a hot-rolled sheet; performing hot-rolled-sheet-annealing on the hot-rolled sheet, and then cold-rolling the annealed hot-rolled sheet to produce a cold-rolled steel sheet having a final sheet thickness; and performing final-annealing on the cold-rolled steel sheet to produce an electromagnetic steel sheet. When the electromagnetic steel sheet is produced by the method, the difference in strain between the vicinity of grain boundaries and the inside of grains in the processed grains of the cold-rolled steel sheet is set to a predetermined value or more, so that crystal grains having a specific orientation emerge preferentially without impairing the grain growth properties of the recrystallized grains, thereby ensuring excellent magnetic properties. | C:0~0.100mass%, Si:1.00~5.00mass%, Mn:0~1.00mass%, P:0~0.02mass%, Al:0~2.00mass%, N:0~0.010mass%, S:0~0.010mass%, Se:0~0.010mass%, Ti:0~0.100mass%, Nb:0~0.100mass% 및 V:0~0.100mass%를 함유하고 또한 Sn 및 Sb의 적어도 1종을 합계로0~0.200mass%함유하고 잔부가 Fe 및 불가피한 불순물로 이루어진 성분 조성을 갖는 강철 슬래브를 1300℃이하의 온도로 가열하고 열간 압연해 열연판으로 하고, 상기 열연판에 열연판 어닐링을 실시한 후, 냉각 압연해 최종 판두께의 냉연판으로 하고, 상기 냉연판으로 마무리 어닐링을 실시하는 공정을 갖는 전기강판 제조 방법에 있어서, 상기 최종 판두께로 한 냉연판의 판 두께 단면에 존재하는 가공 입자의 결정 방위를 EBSD법으로 측정했을 때의 임의의 측정점과 그 제1 근접 측정점과의 방위차를 K1 (°) , 동일한 임의의 측정점과 그 제2 근접 측정점과의 방위차를 K2 (°) , 상기 K1와 K2의 차이 (K2-K1)를 G (°)로 하고, 입계 부근의 상기 G를 Gb (°) , 입자 내의 상기 G를 Gg (°)로 했을 때, 상기 Gb와 Gg의 비 (Gb/Gg)가 1.03 이상이 되도록 냉각 압연하는 것을 특징으로 하는 전기강판 제조 방법. 여기서 상기 가공 입자는 냉각 압연에 의해 편평해 압연 방향으로 길게 전신한 결정립을, 입계 부근은 냉연판의 판 두께 단면에 존재하는 상기 가공 입자의, 강판 표면에 평행한 입계를 기점으로 해 강판 표면에 수직인 방향으로 2.5μm×강판 표면에 평행한 방향으로 50μm의 영역을, 또한 입자 내는 상기 가공 입자의 중심점을 포함하는 강판 표면에 수직인 방향으로 5μm×강판 표면에 평행한 방향으로 50μm의 영역을 말한다. | C:0~0.100mass%、Si:1.00~5.00mass%、Mn:0~1.00mass%、P:0~0.02mass%、Al:0~2.00mass%、N:0~0.010mass%、S:0~0.010mass%、Se:0~0.010mass%、Ti:0~0.100mass%、 Nb: 0 ~ 0.100 mass% and V: 0 ~ 0.100 mass%, and furthermore, at least one of Sn and Sb is 0 ~ 0.200 mass% in total, and the remainder is Fe and an unavoidable impurity. In a method for producing an electrical steel sheet having a process of cold-rolling a cold-rolled plate having a final thickness and a process of subjecting the cold-rolled plate to a finished annealing, When the crystal orientation of the processed grain present in the thickness cross-section of the cold-rolled plate with the final plate thickness is measured by the EBSD method, the orientation difference between the arbitrary measurement point and its first proximity measurement point is K1 (°), the orientation difference between the same arbitrary measurement point and its second proximity measurement point is K 2 (°), and the difference between K 1 and K 2 (K2 - K1When G (°) is G (°), and G g (°) is G b (°) in the vicinity of the grain boundary, the ratio of G b to G g (Gb / GgA method for producing electrical steel sheet, characterized in that it is cold-rolled so that it is 1.03 or more. Here, the processed grain refers to a crystal grain flattened by cold rolling and stretched for a long time in the rolling direction, and the grain boundary neighborhood is a ×grain boundary parallel to the surface of the steel plate ×of the processed grain existing in the thickness cross-section of the cold-rolled plate. It refers to an area of 50 μm in the direction parallel to the surface of the steel plate. |  |  |  | PCT-JP2023-021838 | 2023-06-13 | WO2023-248861 | 2023-12-28 |  |  | JFE STEEL CORPORATION | IMAMURA Takeshi ¦ OKUBO Tomoyuki | 2022-099174 | JP | 2022-06-20 |  |  |  |  | 104354757 | CN119278281A ¦ EP4527950A1 ¦ IN202417101010 ¦ JP2022-099174 ¦ JP7525077B2 ¦ KR10-2025-0004309A ¦ MXMX/a/2024/015853A ¦ TWI881367B ¦ WOWO2023-248861A1 | 9 |  |  | 6023052003711
EP | EP | P | A1 | 무지향 전자기기용 열연강판 및 그 제조 방법 | HOT-ROLLED STEEL SHEET FOR NON-ORIENTED ELECTROMAGNETIC STEEL SHEET AND METHOD FOR MANUFACTURING SAME | 열연강판은, 무지향 전기강판이며, 폭방향 에지에서의 비커스 경도가 180Hv 이상이다, 폭방향 에지에서 비커스 경도에서 폭 중심에서 비커스 경도를 뺀 값이 10~100Hv이다, 폭 방향 에지에서의 연성 취성 천이 온도는 0℃이하이고, 폭 방향 중심에서 연성 취성 전이 온도로부터 상기 연성 취성 전이 온도를 감산한 값은 10 내지 100℃이다, 폭 방향 중앙에서 시트 두께로부터 시트 두께를 감산한 값이 50㎛이하이다. | A hot rolled steel sheet is for a non oriented electrical steel sheet, wherein vickers hardness at the widthwise edge is 180 Hv or more, a value obtained by subtracting a vickers hardness at the widthwise center from the vickers hardness at the widthwise edge is 10 to 100 Hv, ductile brittle transition temperature at the widthwise edge is 0°C or less, a value obtained by subtracting the ductile brittle transition temperature at the widthwise edge from a ductile brittle transition temperature at the widthwise center is 10 to 100°C, and a value obtained by subtracting a sheet thickness at the widthwise edge from a sheet thickness at the widthwise center is 50 µm or less. | 무방향성 전기강판용 열연강판, 이를 포함하는 열연강판, 화학 조성물로서, 질량%, C 0.0050%이하, Si의 1.9 내지 3.5%, Mn 0.10 내지 1.50%, Al의 0.10%내지 1.50%, Fe와 불순물로 구성된 균형, 여기에서, 폭방향 가장자리가 강판의 가장자리로부터 횡방향 25 mm 위치인 경우, 횡방향 중심이 강판의 횡방향 중심위치인 경우, 폭 방향 에지에서의 비커스 경도는 180 Hv 이상이다, Wathwide edge의 비커스 경도에서 폭 중심에서 비커스 경도를 뺀 값인 δHv는 10 내지 100 Hv이다, 폭 방향 에지에서의 연성 취성 천이 온도는 0℃이하이다, 폭방향 취성천이 온도에서 폭방향 취성천이 온도를 뺀 값인 δDBTT는 10 내지 100℃이다, 및 폭 방향 중앙에서 시트 두께로부터 시트 두께를 감산한 값이 50㎛이하이다. | A hot rolled steel sheet for a non oriented electrical steel sheet, the hot rolled steel sheet comprising, as a chemical composition, by mass%, 0.0050% or less of C, 1.9 to 3.5% of Si, 0.10 to 1.50% of Mn, 0.10 to 1.50% of Al, and a balance consisting of Fe and impurities, wherein, when a widthwise edge is a 25 mm position from an edge of a steel sheet in a transverse direction and when a widthwise center is a center position of the steel sheet in the transverse direction, a vickers hardness at the widthwise edge is 180 Hv or more, ΔHv which is a value obtained by subtracting a vickers hardness at the widthwise center from the vickers hardness at the widthwise edge is 10 to 100 Hv, a ductile brittle transition temperature at the widthwise edge is 0°C or less, ΔDBTT which is a value obtained by subtracting the ductile brittle transition temperature at the widthwise edge from a ductile brittle transition temperature at the widthwise center is 10 to 100°C, and a value obtained by subtracting a sheet thickness at the widthwise edge from a sheet thickness at the widthwise center is 50 µm or less. | 무방향성 전기강판용 열연강판, 이를 포함하는 열연강판, 화학 조성물로서, 질량%, C 0.0050%이하, Si의 1.9 내지 3.5%, Mn 0.10 내지 1.50%, Al의 0.10%내지 1.50%, Fe와 불순물로 구성된 균형, 여기에서, 폭방향 가장자리가 강판의 가장자리로부터 횡방향 25 mm 위치인 경우, 횡방향 중심이 강판의 횡방향 중심위치인 경우, 폭 방향 에지에서의 비커스 경도는 180 Hv 이상이다, Wathwide edge의 비커스 경도에서 폭 중심에서 비커스 경도를 뺀 값인 δHv는 10 내지 100 Hv이다, 폭 방향 에지에서의 연성 취성 천이 온도는 0℃이하이다, 폭방향 취성천이 온도에서 폭방향 취성천이 온도를 뺀 값인 δDBTT는 10 내지 100℃이다, 및 폭 방향 중앙에서 시트 두께로부터 시트 두께를 감산한 값이 50㎛이하이다. | A hot rolled steel sheet for a non oriented electrical steel sheet, the hot rolled steel sheet comprising, as a chemical composition, by mass%, 0.0050% or less of C, 1.9 to 3.5% of Si, 0.10 to 1.50% of Mn, 0.10 to 1.50% of Al, and a balance consisting of Fe and impurities, wherein, when a widthwise edge is a 25 mm position from an edge of a steel sheet in a transverse direction and when a widthwise center is a center position of the steel sheet in the transverse direction, a vickers hardness at the widthwise edge is 180 Hv or more, ΔHv which is a value obtained by subtracting a vickers hardness at the widthwise center from the vickers hardness at the widthwise edge is 10 to 100 Hv, a ductile brittle transition temperature at the widthwise edge is 0°C or less, ΔDBTT which is a value obtained by subtracting the ductile brittle transition temperature at the widthwise edge from a ductile brittle transition temperature at the widthwise center is 10 to 100°C, and a value obtained by subtracting a sheet thickness at the widthwise edge from a sheet thickness at the widthwise center is 50 µm or less. | 3 | 2021-926587 | 2021-02-19 | 4296380 | 2023-12-27 |  |  | NIPPON STEEL CORPORATION | ARITA, Yoshihiro ¦ ICHIE, Takeru ¦ MURAKAMI, Fuminobu |  |  |  | 0 |  | 0 |  | 103715194 | BR112023014913A2 ¦ CN116917516A ¦ EP4296380A1 ¦ IN202317052201 ¦ JP7583323B2 ¦ KR10-2815049B1 ¦ US2024-0093322A1 ¦ VN1-0049164B ¦ WOWO2022-176154A1 | 9 | 심사중 |  | 1523052000186
EP | EP | P | A1 | 무지향 전자기강판용 고온 프레스 강판, 무지향 전자기기용 강판 제조 방법, 무지향 전자강판의 제조방법 | HOT-PRESSED STEEL SHEET FOR NON-ORIENTED ELECTROMAGNETIC STEEL SHEET, MANUFACTURING METHOD OF HOT-PRESSED STEEL SHEET FOR NON-ORIENTED ELECTROMAGNETIC STEEL SHEET, AND MANUFACTURING METHOD OF NON-ORIENTED ELECTROMAGNETIC STEEL SHEET | 본 발명에 따른 무지향 전기강판용 열연강판은 소정량의 Si를 포함한다, 구름 방향 및 두께 방향에 평행한 단면을 볼 때, 화학 조성물로서 mn, Al, Ti, Nb, V 및 Zr, 그레인 및 페라이트 결정립의 결정립 바운더리에, 등가 원 직경이 10 내지 200 nm인 AlN이 존재한다, 그레인 및 그레인 바운더리에 존재하는 AlN의 수 밀도는 관찰된 영역을 기준으로 8.0피스/μm 2 이하이다, 그레인 바운더리에 존재하는 AlN의 수 밀도는 결정립 바운더리 영역을 기준으로 40개/μm 2 이하이다. | A hot rolled steel sheet for a non oriented electrical steel sheet according to the present invention includes a predetermined amount of Si, Mn, Al, Ti, Nb, V, and Zr as a chemical composition, wherein when viewing a cross section which is parallel to a rolling direction and a thickness direction, an AlN with an equivalent circle diameter of 10 to 200 nm exists in a grain and at a grain boundary of a ferrite grain, a number density of AlN which exists in the grain and at the grain boundary is 8.0 pieces/µm2 or less on the basis of an observed area, and a number density of AlN which exists at the grain boundary is 40 pieces/µm2 or less on the basis of a grain boundary area. | 무방향성 전기강판용 열연강판, 이를 포함하는 열연강판, 화학 조성물로서, 질량%, C 0.005%이하, Si의 0.10 내지 1.50%, 0.10 내지 0.60%Mn, P의 0.100%이하, Al 0.20 내지 1.00%, 0.0010 내지 0.0030%Ti, Nb의 0.0010 내지 0.0030%, 0.0010 내지 0.0030%V, Zr의 0.0010 내지 0.0030%, N의 0.0030%이하, Sn 0 내지 0.20%, Sb 0 내지 0.20%, 및 Fe와 불순물로 구성된 균형 롤링 방향 및 두께 방향과 평행한 단면을 볼 때, 그레인 및 페라이트 결정립의 결정립 바운더리에, 등가 원 직경이 10 내지 200 nm인 AlN이 존재한다, 그레인 및 그레인 바운더리에 존재하는 AlN의 수 밀도는 관찰된 영역을 기준으로 8.0피스/μm 2 이하이다, 및 그레인 바운더리에 존재하는 AlN의 개수 밀도는 결정립 바운더리 영역을 기준으로 40개/μm 2 이하이다. | A hot rolled steel sheet for a non oriented electrical steel sheet, the hot rolled steel sheet comprising, as a chemical composition, by mass%, 0.005% or less of C, 0.10 to 1.50% of Si, 0.10 to 0.60% of Mn, 0.100% or less of P, 0.20 to 1.00% of Al, 0.0010 to 0.0030% of Ti, 0.0010 to 0.0030% of Nb, 0.0010 to 0.0030% of V, 0.0010 to 0.0030% of Zr, 0.0030% or less of N, 0 to 0.20% of Sn, 0 to 0.20% of Sb, and a balance consisting of Fe and impurities, wherein when viewing a cross section which is parallel to a rolling direction and a thickness direction, an AlN with an equivalent circle diameter of 10 to 200 nm exists in a grain and at a grain boundary of a ferrite grain, a number density of the AlN which exists in the grain and at the grain boundary is 8.0 pieces/µm2 or less on basis of an observed area, and a number density of the AlN which exists at the grain boundary is 40 pieces/µm2 or less on basis of a grain boundary area. | 무방향성 전기강판용 열연강판, 이를 포함하는 열연강판, 화학 조성물로서, 질량%, C 0.005%이하, Si의 0.10 내지 1.50%, 0.10 내지 0.60%Mn, P의 0.100%이하, Al 0.20 내지 1.00%, 0.0010 내지 0.0030%Ti, Nb의 0.0010 내지 0.0030%, 0.0010 내지 0.0030%V, Zr의 0.0010 내지 0.0030%, N의 0.0030%이하, Sn 0 내지 0.20%, Sb 0 내지 0.20%, 및 Fe와 불순물로 구성된 균형 롤링 방향 및 두께 방향과 평행한 단면을 볼 때, 그레인 및 페라이트 결정립의 결정립 바운더리에, 등가 원 직경이 10 내지 200 nm인 AlN이 존재한다, 그레인 및 그레인 바운더리에 존재하는 AlN의 수 밀도는 관찰된 영역을 기준으로 8.0피스/μm 2 이하이다, 및 그레인 바운더리에 존재하는 AlN의 개수 밀도는 결정립 바운더리 영역을 기준으로 40개/μm 2 이하이다. | A hot rolled steel sheet for a non oriented electrical steel sheet, the hot rolled steel sheet comprising, as a chemical composition, by mass%, 0.005% or less of C, 0.10 to 1.50% of Si, 0.10 to 0.60% of Mn, 0.100% or less of P, 0.20 to 1.00% of Al, 0.0010 to 0.0030% of Ti, 0.0010 to 0.0030% of Nb, 0.0010 to 0.0030% of V, 0.0010 to 0.0030% of Zr, 0.0030% or less of N, 0 to 0.20% of Sn, 0 to 0.20% of Sb, and a balance consisting of Fe and impurities, wherein when viewing a cross section which is parallel to a rolling direction and a thickness direction, an AlN with an equivalent circle diameter of 10 to 200 nm exists in a grain and at a grain boundary of a ferrite grain, a number density of the AlN which exists in the grain and at the grain boundary is 8.0 pieces/µm2 or less on basis of an observed area, and a number density of the AlN which exists at the grain boundary is 40 pieces/µm2 or less on basis of a grain boundary area. | 4 | 2021-926591 | 2021-02-19 | 4296392 | 2023-12-27 |  |  | NIPPON STEEL CORPORATION | ARITA, Yoshihiro ¦ FUJIKURA, Masahiro |  |  |  | 0 |  | 0 |  | 106119257 | BR112023015377A2 ¦ CN116867916B ¦ EP4296392A1 ¦ IN202317052203 ¦ JP7678363B2 ¦ KR10-2023-0132814A ¦ US2024-0295014A1 ¦ VN1-0049162B ¦ WOWO2022-176158A1 | 9 | 심사중 |  | 1523052000188
JP | JP | P | B2 | 적층 코어 및 그 제조 방법, 회전 전기기계 | 적층 코어 및 그 제조 방법, 회전 전기기계 | 【요약】 【과제】전기강판끼리가 코킹에 의해 접합되는조와 전기강판끼리가 접착에 의해 접합되는조와의 경계 부분 둘 수 있는 접합 강도를 향상시키는 것을 목적으로 한다. 【해결 수단】서로 적층된 복수의 전기강판 40을 구비하고, 적층 방향으로 인접한 모든조의 전기강판 40끼리가 고정된 적층 코어로서, 전기강판 40끼리가인가 습기차져서 접착되어 있지 않은 제1 세트와 전기강판 40끼리가 접착되어인가 습기차지지 않은 제2 세트를 포함하고 제1 세트와 제2 세트와의 경계 부분 M1의 전기강판 40끼리는 SP값이 7.8~10.7(cal/cm3)1/2인 접착제로 접착되어 있는, 적층 코어. 【선택도】도 5 | 【요약】 【과제】전기강판끼리가 코킹에 의해 접합되는조와 전기강판끼리가 접착에 의해 접합되는조와의 경계 부분 둘 수 있는 접합 강도를 향상시키는 것을 목적으로 한다. 【해결 수단】서로 적층된 복수의 전기강판 40을 구비하고, 적층 방향으로 인접한 모든조의 전기강판 40끼리가 고정된 적층 코어로서, 전기강판 40끼리가인가 습기차져서 접착되어 있지 않은 제1 세트와 전기강판 40끼리가 접착되어인가 습기차지지 않은 제2 세트를 포함하고 제1 세트와 제2 세트와의 경계 부분 M1의 전기강판 40끼리는 SP값이 7.8~10.7(cal/cm3)1/2인 접착제로 접착되어 있는, 적층 코어. 【선택도】도 5 | 【청구항1】 서로 적층된 복수의 전기강판을 구비하고, 적층 방향으로 인접한 모든 세트의 전기강판끼리가 고정된 적층 코어이고 전기강판끼리가인가 습기차져서 접착되지 않은 제1 세트와 전기강판끼리가 접착되어인가 습기차지지 않은 제2 세트를 포함하고 상기 제1 세트와 상기 제2 세트와의 경계 부분의 전기강판끼리는 SP값이 7.8~10.7 (cal/cm3) 1/2인 접착제로 접착되고 서로인가 습기차지지 않고, 상기 경계 부분에서 상기 전기강판끼리를 접착하는 상기 접착제로 이루어진 접착부가, 평면시로 상기 경계 부분의 상기 제1 세트 전기강판 코킹과 동일 원주상에 점 형태로 설치되어 , 상기 제2 세트의 상기 전기강판의 매수가, 상기 제1 세트의 상기 전기강판의 매수보다 많다 , 적층 코어. | 【청구항1】 서로 적층된 복수의 전기강판을 구비하고, 적층 방향으로 인접한 모든 세트의 전기강판끼리가 고정된 적층 코어이고 전기강판끼리가인가 습기차져서 접착되지 않은 제1 세트와 전기강판끼리가 접착되어인가 습기차지지 않은 제2 세트를 포함하고 상기 제1 세트와 상기 제2 세트와의 경계 부분의 전기강판끼리는 SP값이 7.8~10.7 (cal/cm3) 1/2인 접착제로 접착되고 서로인가 습기차지지 않고, 상기 경계 부분에서 상기 전기강판끼리를 접착하는 상기 접착제로 이루어진 접착부가, 평면시로 상기 경계 부분의 상기 제1 세트 전기강판 코킹과 동일 원주상에 점 형태로 설치되어 , 상기 제2 세트의 상기 전기강판의 매수가, 상기 제1 세트의 상기 전기강판의 매수보다 많다 , 적층 코어. | 【청구항1】 서로 적층된 복수의 전기강판을 구비하고, 적층 방향으로 인접한 모든 세트의 전기강판끼리가 고정된 적층 코어이고 전기강판끼리가인가 습기차져서 접착되지 않은 제1 세트와 전기강판끼리가 접착되어인가 습기차지지 않은 제2 세트를 포함하고 상기 제1 세트와 상기 제2 세트와의 경계 부분의 전기강판끼리는 SP값이 7.8~10.7 (cal/cm3) 1/2인 접착제로 접착되고 서로인가 습기차지지 않고, 상기 경계 부분에서 상기 전기강판끼리를 접착하는 상기 접착제로 이루어진 접착부가, 평면시로 상기 경계 부분의 상기 제1 세트 전기강판 코킹과 동일 원주상에 점 형태로 설치되어 , 상기 제2 세트의 상기 전기강판의 매수가, 상기 제1 세트의 상기 전기강판의 매수보다 많다 , 적층 코어. | 【청구항1】 서로 적층된 복수의 전기강판을 구비하고, 적층 방향으로 인접한 모든 세트의 전기강판끼리가 고정된 적층 코어이고 전기강판끼리가인가 습기차져서 접착되지 않은 제1 세트와 전기강판끼리가 접착되어인가 습기차지지 않은 제2 세트를 포함하고 상기 제1 세트와 상기 제2 세트와의 경계 부분의 전기강판끼리는 SP값이 7.8~10.7 (cal/cm3) 1/2인 접착제로 접착되고 서로인가 습기차지지 않고, 상기 경계 부분에서 상기 전기강판끼리를 접착하는 상기 접착제로 이루어진 접착부가, 평면시로 상기 경계 부분의 상기 제1 세트 전기강판 코킹과 동일 원주상에 점 형태로 설치되어 , 상기 제2 세트의 상기 전기강판의 매수가, 상기 제1 세트의 상기 전기강판의 매수보다 많다 , 적층 코어. | 11 | 2019-132067 | 2019-07-17 | 2021-019375 | 2021-02-15 | 7406061 | 2023-12-19 | NIPPON STEEL CORP | 高谷 真介 ¦ 竹田 和年 ¦ 平山 隆 |  |  |  | 6 | JP7209465B2(BE) ¦ JP6248711B2(BE) ¦ JP6164039B2(BE) ¦ JP2000-152570A(BE) ¦ WOWO2018-138864A1(BE) ¦ WOWO2011-013691A1(BE) | 0 |  | 17768338 | JP7406061B2 | 1 | 등록 | NIPPON STEEL CORP | 2723244000007
JP | JP | P | B2 | 무방향성 전기강판 | 무방향성 전기강판 | 【요약】 【과제】Si, Mn 및 Cr를 비교적 높은 농도로 함유하는 강판에 있어서 고강도의 전기강판 부재와 저철손 및 고자속밀도의 전기강판 부재를 제조할 수 있는 무방향성 전기강판을 제공한다. 【해결 수단】화학 조성이 질량%로 Si:1.95~4.10%, Mn:2.50~5.00%, Cr:0.02~5.00% 및 잔부:Fe 및 불순물 원소, 또는 Fe, 임의 원소 및 불순물 원소인 무방향성 전기강판. 【선택도】없음 | 【요약】 【과제】Si, Mn 및 Cr를 비교적 높은 농도로 함유하는 강판에 있어서 고강도의 전기강판 부재와 저철손 및 고자속밀도의 전기강판 부재를 제조할 수 있는 무방향성 전기강판을 제공한다. 【해결 수단】화학 조성이 질량%로 Si:1.95~4.10%, Mn:2.50~5.00%, Cr:0.02~5.00% 및 잔부:Fe 및 불순물 원소, 또는 Fe, 임의 원소 및 불순물 원소인 무방향성 전기강판. 【선택도】없음 | 【청구항1】 화학 조성이, 질량%로 Si:2.00~4.10%, Mn:2.50~3.50%, Cr:0.02~2.90%, Al:0.95% 이하, 및 잔부:Fe 및 불순물 원소, 또는 Fe, 임의 원소 및 불순물 원소로 , 상기 임의 원소는 Ni:1.0% 이하, Cu:4.0% 이하, Ca, Mg, Sr, Ba, Ce, La, Nd, Pr, Zn 및 Cd에서 선택되는 일종 또는 2종 이상의 합계:0.05% 이하, B:0.02% 이하, Sn 및 Sb에서 선택되는 일종 또는 2종의 합계:0.2% 이하, C:0.0050% 이하, N:0.0040% 이하, S+Se:0.0030% 이하, P:0.03% 이하, O:0.0040% 이하 및 Ti, V, W, Nb, Zr 및 Mo에서 선택되는 일종 또는 2종 이상의 합계:0.05% 이하 의 적어도 하나이며 평균 결정립 지름이, 60μm이하로 , 무방향성 전기강판. | 【청구항1】 화학 조성이, 질량%로 Si:2.00~4.10%, Mn:2.50~3.50%, Cr:0.02~2.90%, Al:0.95% 이하, 및 잔부:Fe 및 불순물 원소, 또는 Fe, 임의 원소 및 불순물 원소로 , 상기 임의 원소는 Ni:1.0% 이하, Cu:4.0% 이하, Ca, Mg, Sr, Ba, Ce, La, Nd, Pr, Zn 및 Cd에서 선택되는 일종 또는 2종 이상의 합계:0.05% 이하, B:0.02% 이하, Sn 및 Sb에서 선택되는 일종 또는 2종의 합계:0.2% 이하, C:0.0050% 이하, N:0.0040% 이하, S+Se:0.0030% 이하, P:0.03% 이하, O:0.0040% 이하 및 Ti, V, W, Nb, Zr 및 Mo에서 선택되는 일종 또는 2종 이상의 합계:0.05% 이하 의 적어도 하나이며 평균 결정립 지름이, 60μm이하로 , 무방향성 전기강판. | 【청구항1】 화학 조성이, 질량%로 Si:2.00~4.10%, Mn:2.50~3.50%, Cr:0.02~2.90%, Al:0.95% 이하, 및 잔부:Fe 및 불순물 원소, 또는 Fe, 임의 원소 및 불순물 원소로 , 상기 임의 원소는 Ni:1.0% 이하, Cu:4.0% 이하, Ca, Mg, Sr, Ba, Ce, La, Nd, Pr, Zn 및 Cd에서 선택되는 일종 또는 2종 이상의 합계:0.05% 이하, B:0.02% 이하, Sn 및 Sb에서 선택되는 일종 또는 2종의 합계:0.2% 이하, C:0.0050% 이하, N:0.0040% 이하, S+Se:0.0030% 이하, P:0.03% 이하, O:0.0040% 이하 및 Ti, V, W, Nb, Zr 및 Mo에서 선택되는 일종 또는 2종 이상의 합계:0.05% 이하 의 적어도 하나이며 평균 결정립 지름이, 60μm이하로 , 무방향성 전기강판. | 【청구항1】 화학 조성이, 질량%로 Si:2.00~4.10%, Mn:2.50~3.50%, Cr:0.02~2.90%, Al:0.95% 이하, 및 잔부:Fe 및 불순물 원소, 또는 Fe, 임의 원소 및 불순물 원소로 , 상기 임의 원소는 Ni:1.0% 이하, Cu:4.0% 이하, Ca, Mg, Sr, Ba, Ce, La, Nd, Pr, Zn 및 Cd에서 선택되는 일종 또는 2종 이상의 합계:0.05% 이하, B:0.02% 이하, Sn 및 Sb에서 선택되는 일종 또는 2종의 합계:0.2% 이하, C:0.0050% 이하, N:0.0040% 이하, S+Se:0.0030% 이하, P:0.03% 이하, O:0.0040% 이하 및 Ti, V, W, Nb, Zr 및 Mo에서 선택되는 일종 또는 2종 이상의 합계:0.05% 이하 의 적어도 하나이며 평균 결정립 지름이, 60μm이하로 , 무방향성 전기강판. | 4 | 2019-072511 | 2019-04-05 | 2020-169369 | 2020-10-15 | 7401729 | 2023-12-12 | NIPPON STEEL CORP | 藤村 浩志 ¦ 鹿野 智 ¦ 冨田 美穂 ¦ 村川 鉄州 |  |  |  | 6 | JP5200376B2(BE) ¦ JP5092352B2(BE) ¦ JP2001-303213A(BE) ¦ JP3782273B2(BE) ¦ KR10-2015-0073800A(BE) ¦ WOWO2013-179438A1(BE) | 0 |  | 17724801 | JP7401729B2 | 1 | 등록 | NIPPON STEEL CORP | 2723239000012
JP | JP | P | B2 | 전기강판 및 회전 전기기계용 코어 | 전기강판 및 회전 전기기계용 코어 | 【요약】 【과제】치수 정밀도의 저하를 억제하면서 플럭스 장벽을 형성할 수 있고 회전 전기기계용 코어에 있어서 단락이 발생하는 것을 억제할 수 있는 전기강판 및 그것을 구비한 회전 전기기계용 코어를 제공한다. 【해결 수단】전기강판 16은 평판형 주판부 64와 주판부 64에서 주판부 64의 두께 방향 X로 돌출되는 가공부 66을 구비하고 있다. 가공부 66의 외주부는 주판부 64에 대해 경사지면서 두께 방향 X로 직교하는 방향에서 주판부 64에서 멀어지는 방향으로 연장되도록 주판부 64에서 두께 방향 X로 돌출된다. 두께 방향 X에서 볼 때 가공부 66의 외주부 중 주판부 64에 인접한 모든 부분에 있어서 가공부 66의 양면은 인접한 주판부 64의 양면에 각각 연속하고 있다. 【선택도】 도 2 | 【요약】 【과제】치수 정밀도의 저하를 억제하면서 플럭스 장벽을 형성할 수 있고 회전 전기기계용 코어에 있어서 단락이 발생하는 것을 억제할 수 있는 전기강판 및 그것을 구비한 회전 전기기계용 코어를 제공한다. 【해결 수단】전기강판 16은 평판형 주판부 64와 주판부 64에서 주판부 64의 두께 방향 X로 돌출되는 가공부 66을 구비하고 있다. 가공부 66의 외주부는 주판부 64에 대해 경사지면서 두께 방향 X로 직교하는 방향에서 주판부 64에서 멀어지는 방향으로 연장되도록 주판부 64에서 두께 방향 X로 돌출된다. 두께 방향 X에서 볼 때 가공부 66의 외주부 중 주판부 64에 인접한 모든 부분에 있어서 가공부 66의 양면은 인접한 주판부 64의 양면에 각각 연속하고 있다. 【선택도】 도 2 | 【청구항1】 회전 전기기계용 코어를 구성하기 위해 사용되는 전기강판이고 평판형 주 판부와 상기 주 판부에서 상기 주 판부의 두께 방향으로 돌출되는 가공부를 구비하고, 상기 가공부의 외주부는 상기 주 판부에 대해 경사지면서 상기 두께 방향으로 직교하는 방향으로 상기 주 판부에서 멀어지는 방향으로 연장되도록 상기 주 판부에서 상기 두께 방향으로 돌출되고 상기 두께 방향에서 볼 때 상기 가공부의 상기 외주부 중 상기 주 판부에 인접한 모든 부분에 있어서, 상기 가공부의 양면은 인접한 상기 주 판부의 양면에 각각 연속해 , 상기 가공부의 모든 부분이, 상기 두께 방향으로 직교하는 방향에서 볼 때 상기 주 판부에 대해 경사진 복수의 경사판부에 의해 구성되고 상기 경사판부의 표면에 직교하는 방향에서의 그 경사판부의 두께는 상기 주 판부의 두께 0.9배 이하인 전기강판. | 【청구항1】 회전 전기기계용 코어를 구성하기 위해 사용되는 전기강판이고 평판형 주 판부와 상기 주 판부에서 상기 주 판부의 두께 방향으로 돌출되는 가공부를 구비하고, 상기 가공부의 외주부는 상기 주 판부에 대해 경사지면서 상기 두께 방향으로 직교하는 방향으로 상기 주 판부에서 멀어지는 방향으로 연장되도록 상기 주 판부에서 상기 두께 방향으로 돌출되고 상기 두께 방향에서 볼 때 상기 가공부의 상기 외주부 중 상기 주 판부에 인접한 모든 부분에 있어서, 상기 가공부의 양면은 인접한 상기 주 판부의 양면에 각각 연속해 , 상기 가공부의 모든 부분이, 상기 두께 방향으로 직교하는 방향에서 볼 때 상기 주 판부에 대해 경사진 복수의 경사판부에 의해 구성되고 상기 경사판부의 표면에 직교하는 방향에서의 그 경사판부의 두께는 상기 주 판부의 두께 0.9배 이하인 전기강판. | 【청구항1】 회전 전기기계용 코어를 구성하기 위해 사용되는 전기강판이고 평판형 주 판부와 상기 주 판부에서 상기 주 판부의 두께 방향으로 돌출되는 가공부를 구비하고, 상기 가공부의 외주부는 상기 주 판부에 대해 경사지면서 상기 두께 방향으로 직교하는 방향으로 상기 주 판부에서 멀어지는 방향으로 연장되도록 상기 주 판부에서 상기 두께 방향으로 돌출되고 상기 두께 방향에서 볼 때 상기 가공부의 상기 외주부 중 상기 주 판부에 인접한 모든 부분에 있어서, 상기 가공부의 양면은 인접한 상기 주 판부의 양면에 각각 연속해 , 상기 가공부의 모든 부분이, 상기 두께 방향으로 직교하는 방향에서 볼 때 상기 주 판부에 대해 경사진 복수의 경사판부에 의해 구성되고 상기 경사판부의 표면에 직교하는 방향에서의 그 경사판부의 두께는 상기 주 판부의 두께 0.9배 이하인 전기강판. ¦ 【청구항2】 회전 전기기계용 코어를 구성하기 위해 사용되는 전기강판이고 평판형 주 판부와 상기 주 판부에서 상기 주 판부의 두께 방향으로 돌출되는 가공부를 구비하고, 상기 가공부의 외주부는 상기 주 판부에 대해 경사지면서 상기 두께 방향으로 직교하는 방향으로 상기 주 판부에서 멀어지는 방향으로 연장되도록 상기 주 판부에서 상기 두께 방향으로 돌출되고 상기 두께 방향에서 볼 때 상기 가공부의 상기 외주부 중 상기 주 판부에 인접한 모든 부분에 있어서, 상기 가공부의 양면은 인접한 상기 주 판부의 양면에 각각 연속하고, 상기 가공부는 상기 두께 방향으로 직교하는 방향에서 볼 때 상기 주 판부에 대해 경사지면서 상기 주 판부에 대해 상기 두께 방향에서의 일방 측으로 돌출되는 적어도 2개 의 경 사판부와 상기 주 판부에 대해 경사지면서 상기 주 판부에 대해 상기 두께 방향에서의 타방 측으로 돌출되는 적어도 2개 의 경 사판부를 포함한다 , 전 자석 강판. | 【청구항1】 회전 전기기계용 코어를 구성하기 위해 사용되는 전기강판이고 평판형 주 판부와 상기 주 판부에서 상기 주 판부의 두께 방향으로 돌출되는 가공부를 구비하고, 상기 가공부의 외주부는 상기 주 판부에 대해 경사지면서 상기 두께 방향으로 직교하는 방향으로 상기 주 판부에서 멀어지는 방향으로 연장되도록 상기 주 판부에서 상기 두께 방향으로 돌출되고 상기 두께 방향에서 볼 때 상기 가공부의 상기 외주부 중 상기 주 판부에 인접한 모든 부분에 있어서, 상기 가공부의 양면은 인접한 상기 주 판부의 양면에 각각 연속해 , 상기 가공부의 모든 부분이, 상기 두께 방향으로 직교하는 방향에서 볼 때 상기 주 판부에 대해 경사진 복수의 경사판부에 의해 구성되고 상기 경사판부의 표면에 직교하는 방향에서의 그 경사판부의 두께는 상기 주 판부의 두께 0.9배 이하인 전기강판. ¦ 【청구항2】 회전 전기기계용 코어를 구성하기 위해 사용되는 전기강판이고 평판형 주 판부와 상기 주 판부에서 상기 주 판부의 두께 방향으로 돌출되는 가공부를 구비하고, 상기 가공부의 외주부는 상기 주 판부에 대해 경사지면서 상기 두께 방향으로 직교하는 방향으로 상기 주 판부에서 멀어지는 방향으로 연장되도록 상기 주 판부에서 상기 두께 방향으로 돌출되고 상기 두께 방향에서 볼 때 상기 가공부의 상기 외주부 중 상기 주 판부에 인접한 모든 부분에 있어서, 상기 가공부의 양면은 인접한 상기 주 판부의 양면에 각각 연속하고, 상기 가공부는 상기 두께 방향으로 직교하는 방향에서 볼 때 상기 주 판부에 대해 경사지면서 상기 주 판부에 대해 상기 두께 방향에서의 일방 측으로 돌출되는 적어도 2개 의 경 사판부와 상기 주 판부에 대해 경사지면서 상기 주 판부에 대해 상기 두께 방향에서의 타방 측으로 돌출되는 적어도 2개 의 경 사판부를 포함한다 , 전 자석 강판. | 12 | 2020-071485 | 2020-04-13 | 2021-168574 | 2021-10-21 | 7401771 | 2023-12-12 | NIPPON STEEL CORP | 名取 義顕 |  |  |  | 5 | JP2015-192587A(BE) ¦ JP6169505B2 ¦ JP2014-007939A(BE) ¦ JP4631361B2 ¦ JP1998-112965A(BE) | 0 |  | 17887265 | JP7401771B2 | 1 | 등록 | NIPPON STEEL CORP | 2723239000054
JP | JP | P | B1 | 적층 코어, 회전자 및 적층 코어 제조 방법 | 적층 코어, 회전자 및 적층 코어 제조 방법 | 【요약】 이 적층 코어에서는, 중심축을 따라 한쪽 끝 측의 최외층에 배치되어 제1노출면을 갖는 제1강판과 중심축을 따라 타단 측의 최외층에 배치되어 제2노출면을 갖는 제2강판을 포함하는 복수의 강판을 적층해 일체적으로 형성되는 적층 코어이고 제1노출면과 제2노출면과의 거리인 두께의 분포 최대값과 최소값과의 차이는 0.25mm이하이다. | 【요약】 이 적층 코어에서는, 중심축을 따라 한쪽 끝 측의 최외층에 배치되어 제1노출면을 갖는 제1강판과 중심축을 따라 타단 측의 최외층에 배치되어 제2노출면을 갖는 제2강판을 포함하는 복수의 강판을 적층해 일체적으로 형성되는 적층 코어이고 제1노출면과 제2노출면과의 거리인 두께의 분포 최대값과 최소값과의 차이는 0.25mm이하이다. | 【청구항1】 중심축을 따라 한쪽 끝 측의 최외층에 배치되어 제1노출면을 갖는 제1강판과 상기 중심축을 따라 타단 측의 최외층에 배치되어 제2노출면을 갖는 제2강판을 포함하는 복수의 강판을 적층해 일체적으로 형성되는 적층 코어이고 상기 제1노출면과 상기 제2노출면과의 거리인 두께의 분포 최대값과 최소값과의 차이는 0.25mm이하이다 적층 코어. | 【청구항1】 중심축을 따라 한쪽 끝 측의 최외층에 배치되어 제1노출면을 갖는 제1강판과 상기 중심축을 따라 타단 측의 최외층에 배치되어 제2노출면을 갖는 제2강판을 포함하는 복수의 강판을 적층해 일체적으로 형성되는 적층 코어이고 상기 제1노출면과 상기 제2노출면과의 거리인 두께의 분포 최대값과 최소값과의 차이는 0.25mm이하이다 적층 코어. | 【청구항1】 중심축을 따라 한쪽 끝 측의 최외층에 배치되어 제1노출면을 갖는 제1강판과 상기 중심축을 따라 타단 측의 최외층에 배치되어 제2노출면을 갖는 제2강판을 포함하는 복수의 강판을 적층해 일체적으로 형성되는 적층 코어이고 상기 제1노출면과 상기 제2노출면과의 거리인 두께의 분포 최대값과 최소값과의 차이는 0.25mm이하이다 적층 코어. ¦ 【청구항12】 중심축을 따라 한쪽 끝 측의 최외층에 배치되어 제1노출면을 갖는 제1강판과 상기 중심축을 따라 타단 측의 최외층에 배치되어 제2노출면을 갖는 제2강판을 포함하는 복수의 강판을 적층해 일체적으로 형성되는 적층 코어 제조 방법으로서, 접착성 수지를 상기 강판에 도포하는 수지 도포 공정과 상기 강판을 복수 겹쳐 적층체를 형성하는 적층 공정과 상기 적층체를 가압 및 가열하는 가압 가열 공정과 포함하고 상기 가압 가열 공정에 있어서, 상기 제1노출면과 상기 제2노출면과의 거리인 두께의 분포 최대값과 최소값과의 차이가 0.25mm이하가 되도록, 승온 온도를 제어한다 적층 코어 제조 방법. | 【청구항1】 중심축을 따라 한쪽 끝 측의 최외층에 배치되어 제1노출면을 갖는 제1강판과 상기 중심축을 따라 타단 측의 최외층에 배치되어 제2노출면을 갖는 제2강판을 포함하는 복수의 강판을 적층해 일체적으로 형성되는 적층 코어이고 상기 제1노출면과 상기 제2노출면과의 거리인 두께의 분포 최대값과 최소값과의 차이는 0.25mm이하이다 적층 코어. ¦ 【청구항12】 중심축을 따라 한쪽 끝 측의 최외층에 배치되어 제1노출면을 갖는 제1강판과 상기 중심축을 따라 타단 측의 최외층에 배치되어 제2노출면을 갖는 제2강판을 포함하는 복수의 강판을 적층해 일체적으로 형성되는 적층 코어 제조 방법으로서, 접착성 수지를 상기 강판에 도포하는 수지 도포 공정과 상기 강판을 복수 겹쳐 적층체를 형성하는 적층 공정과 상기 적층체를 가압 및 가열하는 가압 가열 공정과 포함하고 상기 가압 가열 공정에 있어서, 상기 제1노출면과 상기 제2노출면과의 거리인 두께의 분포 최대값과 최소값과의 차이가 0.25mm이하가 되도록, 승온 온도를 제어한다 적층 코어 제조 방법. | 13 | 2023-536018 | 2023-03-07 |  |  | 7401842 | 2023-12-12 | NIPPON STEEL CORP | 荒牧 高志 | 2022-035322 | JP | 2022-03-08 | 3 | JP7222327B2 ¦ JP2007-124788A(BE) ¦ JP1979-129406A(BE) | 0 |  | 104353237 | BR112024017546A2 ¦ CN118830166B ¦ EP4492638A1 ¦ IN202417064223 ¦ JP2022-035322 ¦ JP7401842B1 ¦ KR10-2024-0135069A ¦ MXMX/a/2024/010293A ¦ MYPI2024004802A0 ¦ RU2024125754A ¦ SG11202405872YA ¦ TWI853479B ¦ US2025-0112509A1 ¦ VN107719A ¦ WOWO2023-171645A1 | 15 | 등록 | NIPPON STEEL CORP | 2723239000125
KR | KR | P | A |  | 무방향성 전기 강판 및 그 제조 방법 |  | 본 발명의 일 실시예에 따른 무방향성 전기 강판은 탄소(C): 0 초과 0.005 중량% 이하, 실리콘(Si): 2.0 ~ 4.0 중량%, 망간(Mn): 0.1 ~ 0.5 중량%, 알루미늄(Al): 0.3 ~ 0.9 중량%, 인(P): 0 초과 0.015 중량% 이하, 황(S): 0 초과 0.005 중량% 이하, 질소(N): 0 초과 0.005 중량% 이하, 티타늄(Ti): 0 초과 0.005 중량% 이하 및 나머지 철(Fe)과 기타 불가피한 불순물을 포함하는 무방향성 전기 강판이며, 상기 무방향성 전기 강판의 표면부 및 중심부에서 전단변형률(ε13)과 평면변형률(ε11)의 비율(ε13 /ε11)이 0.5보다 크다. |  | 탄소(C): 0 초과 0.005 중량% 이하, 실리콘(Si): 2.0 ~ 4.0 중량%, 망간(Mn): 0.1 ~ 0.5 중량%, 알루미늄(Al): 0.3 ~ 0.9 중량%, 인(P): 0 초과 0.015 중량% 이하, 황(S): 0 초과 0.005 중량% 이하, 질소(N): 0 초과 0.005 중량% 이하, 티타늄(Ti): 0 초과 0.005 중량% 이하 및 나머지 철(Fe)과 기타 불가피한 불순물을 포함하는 무방향성 전기 강판이며, 상기 무방향성 전기 강판의 표면부 및 중심부에서 전단변형률(ε13)과 평면변형률(ε11)의 비율(ε13 /ε11)이 0.5보다 큰 것을 특징으로 하는, 무방향성 전기 강판. |  | 1. 탄소(C): 0 초과 0.005 중량% 이하, 실리콘(Si): 2.0 ~ 4.0 중량%, 망간(Mn): 0.1 ~ 0.5 중량%, 알루미늄(Al): 0.3 ~ 0.9 중량%, 인(P): 0 초과 0.015 중량% 이하, 황(S): 0 초과 0.005 중량% 이하, 질소(N): 0 초과 0.005 중량% 이하, 티타늄(Ti): 0 초과 0.005 중량% 이하 및 나머지 철(Fe)과 기타 불가피한 불순물을 포함하는 무방향성 전기 강판이며, 상기 무방향성 전기 강판의 표면부 및 중심부에서 전단변형률(ε13)과 평면변형률(ε11)의 비율(ε13 /ε11)이 0.5보다 큰 것을 특징으로 하는, 무방향성 전기 강판. ¦ 6. (a) 탄소(C): 0 초과 0.005 중량% 이하, 실리콘(Si): 2.0 ~ 4.0 중량%, 망간(Mn): 0.1 ~ 0.5 중량%, 알루미늄(Al): 0.3 ~ 0.9 중량%, 인(P): 0 초과 0.015 중량% 이하, 황(S): 0 초과 0.005 중량% 이하, 질소(N): 0 초과 0.005 중량% 이하, 티타늄(Ti): 0 초과 0.005 중량% 이하 및 나머지 철(Fe)과 기타 불가피한 불순물로 이루어진 강재를 제공하는 단계; (b) 상기 강재를 열간 압연하는 단계; (c) 상기 열간 압연된 강재에 대하여 예비 소둔 처리를 수행하는 단계; (d) 상기 예비 소둔 처리된 강재에 대하여 냉간 압연하는 단계; 및 (e) 상기 냉간 압연된 강재에 대하여 냉연 소둔 처리를 수행하는 단계;를 포함하되, 상기 냉간 압연하는 단계는 상기 강재의 표면부 및 중심부에서 전단변형률(ε13)과 평면변형률(ε11)의 비율(ε13 /ε11)이 0.5보다 크도록 수행하는 것을 특징으로 하는, 무방향성 전기 강판의 제조 방법. | 7 | 10-2022-0067153 | 2022-05-31 | 10-2023-0166749 | 2023-12-07 |  |  | 현대제철 주식회사 | 김민성 ¦ 강춘구 |  |  |  | 9 | JP7529973B2 ¦ JP7284383B2 ¦ JP6855894B2 ¦ JP6855895B2 ¦ JP4403038B2(BE) ¦ KR10-2325008B1 ¦ KR10-2570981B1(BE) ¦ KR10-1650849B1(BE) ¦ KR10-1505300B1 | 1 | KR10-2025-0094328A | 85827163 | KR10-2023-0166749A | 1 | 거절 |  | 3523493000696
US | US | P | A1 | 무지향 전기강판, 그 제조방법 및 열연강판 | NON-ORIENTED ELECTRICAL STEEL SHEET, METHOD FOR PRODUCING SAME, AND HOT-ROLLED STEEL SHEET | 이를 포함하는 화학 조성물을 가지는 무지향 전기강판이 제공된다, 질량%, C: 0.0010 내지 0.0050%, Si: 1.50%이하, Mn: 0.10 내지 1.50%, 졸. Al: 0.010 내지 0.040%, Ti: 0.0030%이하, Nb: 0.0030%이하, V: 0.0030%이하, Zr: 0.0030%이하, N: 0.0030%이하, S: 0.0040%이하, B: 0.0045%이하, 밸런스: FE 및 불순물을 만족하고 [0.0020≤Ti+Nb+V+Zr≤0.0120], [0.5≤B/N≤1.5]를 만족한다, [s Ol. B≤0.0005], 및 [N AlN ≤0.0005]. | A non-oriented electrical steel sheet is provided which has a chemical composition including, in mass %, C: 0.0010 to 0.0050%, Si: 1.50% or less, Mn: 0.10 to 1.50%, sol. Al: 0.010 to 0.040%, Ti: 0.0030% or less, Nb: 0.0030% or less, V: 0.0030% or less, Zr: 0.0030% or less, N: 0.0030% or less, S: 0.0040% or less, B: 0.0045% or less, and the balance: Fe and impurities, and which satisfies [0.0020≤Ti+Nb+V+Zr≤0.0120], [0.5≤B/N≤1.5], [sol. B≤0.0005], and [NAlN≤0.0005]. | 1. 화학 조성을 포함하는 비배향성 전기강판, 질량%, C: 0.0010 내지 0.0050%, Si: 1.50%이하, Mn: 0.10 내지 1.50%, 졸. Al: 0.010 내지 0.040%, Ti: 0.0030%이하, Nb: 0.0030%이하, V: 0.0030%이하, Zr: 0.0030%이하, N: 0.0030%이하, S: 0.0040%이하, B: 0.0045%이하, Sn: 0.50%이하 균형: Fe 및 불순물, 하기 화학식 (i)내지 (iv)를 만족한다: 0.0020 ≤ Ti+Nb+V+Zr ≤ 0.0120 ( i ) 0.5 ≤ B/N ≤ 1.5 ( ii ) sol. B ≤ 0.0005 ( iii ) NAlN ≤ 0.0005 ( iv ) 여기서, 상기 화학식 (i)및 (ii)의 소자의 각 기호는 해당 원소의 함량 (질량%)을 나타낸다, 졸. 상기 화학식 (iii)의 b는 용해된 B양 (질량%)이고, 상기 화학식 (iv)에서 N AlN 은 AlN으로 존재하는 N양 (질량%)을 나타낸다. | 1. A non-oriented electrical steel sheet having a chemical composition comprising, in mass %, C: 0.0010 to 0.0050%,Si: 1.50% or less,Mn: 0.10 to 1.50%,sol. Al: 0.010 to 0.040%,Ti: 0.0030% or less,Nb: 0.0030% or less,V: 0.0030% or less,Zr: 0.0030% or less,N: 0.0030% or less,S: 0.0040% or less,B: 0.0045% or less,Sn: 0.50% or less, andthe balance: Fe and impurities,and satisfying Formulas (i) to (iv) below: 0.0020≤Ti+Nb+V+Zr≤0.0120 (i) 0.5≤B/N≤1.5 (ii) sol. B≤0.0005 (iii) NAlN≤0.0005 (iv) where each symbol of an element in Formulas (i) and (ii) above represents a content (mass %) of a corresponding element, sol. B in Formula (iii) above represents a dissolved B amount (mass %), and NAlN in Formula (iv) above represents an N amount (mass %) that is present as AlN. | 1. 화학 조성을 포함하는 비배향성 전기강판, 질량%, C: 0.0010 내지 0.0050%, Si: 1.50%이하, Mn: 0.10 내지 1.50%, 졸. Al: 0.010 내지 0.040%, Ti: 0.0030%이하, Nb: 0.0030%이하, V: 0.0030%이하, Zr: 0.0030%이하, N: 0.0030%이하, S: 0.0040%이하, B: 0.0045%이하, Sn: 0.50%이하 균형: Fe 및 불순물, 하기 화학식 (i)내지 (iv)를 만족한다: 0.0020 ≤ Ti+Nb+V+Zr ≤ 0.0120 ( i ) 0.5 ≤ B/N ≤ 1.5 ( ii ) sol. B ≤ 0.0005 ( iii ) NAlN ≤ 0.0005 ( iv ) 여기서, 상기 화학식 (i)및 (ii)의 소자의 각 기호는 해당 원소의 함량 (질량%)을 나타낸다, 졸. 상기 화학식 (iii)의 b는 용해된 B양 (질량%)이고, 상기 화학식 (iv)에서 N AlN 은 AlN으로 존재하는 N양 (질량%)을 나타낸다. | 1. A non-oriented electrical steel sheet having a chemical composition comprising, in mass %, C: 0.0010 to 0.0050%,Si: 1.50% or less,Mn: 0.10 to 1.50%,sol. Al: 0.010 to 0.040%,Ti: 0.0030% or less,Nb: 0.0030% or less,V: 0.0030% or less,Zr: 0.0030% or less,N: 0.0030% or less,S: 0.0040% or less,B: 0.0045% or less,Sn: 0.50% or less, andthe balance: Fe and impurities,and satisfying Formulas (i) to (iv) below: 0.0020≤Ti+Nb+V+Zr≤0.0120 (i) 0.5≤B/N≤1.5 (ii) sol. B≤0.0005 (iii) NAlN≤0.0005 (iv) where each symbol of an element in Formulas (i) and (ii) above represents a content (mass %) of a corresponding element, sol. B in Formula (iii) above represents a dissolved B amount (mass %), and NAlN in Formula (iv) above represents an N amount (mass %) that is present as AlN. | 5 | 18/033123 | 2020-11-27 | 2023-0392227 | 2023-12-07 |  |  | NIPPON STEEL CORPORATION | Yoshihiro ARITA |  |  |  | 0 |  | 0 |  | 106431363 | BR112023007901A2 ¦ CN116547394A ¦ EP4253575A1 ¦ IN202317032401 ¦ JP7492163B2 ¦ KR10-2871272B1 ¦ US2023-0392227A1 ¦ VN99063A ¦ WOWO2022-113264A1 | 9 | 심사중 |  | 5423049002769
JP | JP | P | B1 | 무방향성 전기강판 및 그 제조 방법 | 무방향성 전기강판 및 그 제조 방법 | 【요약】 자속밀도를 저하시키는 Cr 등의 합금 원소를 다량으로 첨가하지 않고 또한 생산성을 저하시키는 판 두께의 감소를 하지 않고 고주파 저철손의 무방향성 전기강판을 제공한다. 0.0005~0.0050질량%의 Co를 포함하는 소정의 성분 조성을 가지며, 적어도 한쪽 표면에 있어서, 상기 표면에서 판 두께의 것1/20한 깊이까지 의 범위에서, AlN로서 존재하는 N의 양이 0.003질량%이하이며 상기 표면에, Al 및 Si 중 한쪽 또는 양쪽 모두를 함유하는 두께 80~200nm의 산화물층을 가지는 무방향성 전기강판. | 【요약】 자속밀도를 저하시키는 Cr 등의 합금 원소를 다량으로 첨가하지 않고 또한 생산성을 저하시키는 판 두께의 감소를 하지 않고 고주파 저철손의 무방향성 전기강판을 제공한다. 0.0005~0.0050질량%의 Co를 포함하는 소정의 성분 조성을 가지며, 적어도 한쪽 표면에 있어서, 상기 표면에서 판 두께의 것1/20한 깊이까지 의 범위에서, AlN로서 존재하는 N의 양이 0.003질량%이하이며 상기 표면에, Al 및 Si 중 한쪽 또는 양쪽 모두를 함유하는 두께 80~200nm의 산화물층을 가지는 무방향성 전기강판. | 【청구항1】 질량%로, C :0.0050% 이하, Si:2.0~6.5%, Mn:0.05~2.0%, P :0.10% 이하, S :0.0050% 이하, Al:0.3~3.0%, N :0.0050% 이하, Co:0.0005~0.0050%, Ti:0.0030% 이하, Nb:0.0030% 이하 및 O :0.0050% 이하를 함유하고 잔부가 Fe 및 불가피 불순물로 이루어진 성분 조성을 가지며, 적어도 한쪽 표면에 있어서, 상기 표면에서 판 두께의 것1/20한 깊이까지 의 범위에서, AlN로서 존재하는 N의 양이 0.003질량%이하이며 상기 표면에, Al 및 Si 중 한쪽 또는 양쪽 모두를 함유하는 두께 80~200nm의 산화물층을 가지는 무방향성 전기강판. | 【청구항1】 질량%로, C :0.0050% 이하, Si:2.0~6.5%, Mn:0.05~2.0%, P :0.10% 이하, S :0.0050% 이하, Al:0.3~3.0%, N :0.0050% 이하, Co:0.0005~0.0050%, Ti:0.0030% 이하, Nb:0.0030% 이하 및 O :0.0050% 이하를 함유하고 잔부가 Fe 및 불가피 불순물로 이루어진 성분 조성을 가지며, 적어도 한쪽 표면에 있어서, 상기 표면에서 판 두께의 것1/20한 깊이까지 의 범위에서, AlN로서 존재하는 N의 양이 0.003질량%이하이며 상기 표면에, Al 및 Si 중 한쪽 또는 양쪽 모두를 함유하는 두께 80~200nm의 산화물층을 가지는 무방향성 전기강판. | 【청구항1】 질량%로, C :0.0050% 이하, Si:2.0~6.5%, Mn:0.05~2.0%, P :0.10% 이하, S :0.0050% 이하, Al:0.3~3.0%, N :0.0050% 이하, Co:0.0005~0.0050%, Ti:0.0030% 이하, Nb:0.0030% 이하 및 O :0.0050% 이하를 함유하고 잔부가 Fe 및 불가피 불순물로 이루어진 성분 조성을 가지며, 적어도 한쪽 표면에 있어서, 상기 표면에서 판 두께의 것1/20한 깊이까지 의 범위에서, AlN로서 존재하는 N의 양이 0.003질량%이하이며 상기 표면에, Al 및 Si 중 한쪽 또는 양쪽 모두를 함유하는 두께 80~200nm의 산화물층을 가지는 무방향성 전기강판. ¦ 【청구항4】 질량%로, C :0.0050% 이하, Si:2.0~6.5%, Mn:0.05~2.0%, P :0.10% 이하, S :0.0050% 이하, Al:0.3~3.0%, N :0.0050% 이하, Co:0.0005~0.0050%, Ti:0.0030% 이하, Nb:0.0030% 이하 및 O :0.0050% 이하를 함유하고 잔부가 Fe 및 불가피 불순물로 이루어진 성분 조성을 갖는 강 소재에, 1회의 냉각 압연 또는 중간 어닐링을 사이에 두는 2회 이상의 냉각 압연을 실시해 냉연 강판으로 하고, 상기 냉연 강판으로 마무리 어닐링을 실시해 무방향성 전기강판을 제조하는 방법으로서, 상기 마무리 어닐링 후에, 염산, 인산, 황산 및 질산으로 이루어진 군에서 선택되는 적어도 하나를 합계 농도3~30중량%로 포함하는 산을 이용하고, 1~60sec, 강판 표면에 산처리를 시 하고 상기 무방향성 전기강판이, 적어도 한쪽 표면에 있어서, 상기 표면에서 판 두께의 것1/20한 깊이까지 의 범위에서, AlN로서 존재하는 N의 양이 0.003질량%이하이며 상기 표면에, Al 및 Si 중 한쪽 또는 양쪽 모두를 함유하는 두께 80~200nm의 산화물층을 가지는 무방향성 전기강판 제조 방법. | 【청구항1】 질량%로, C :0.0050% 이하, Si:2.0~6.5%, Mn:0.05~2.0%, P :0.10% 이하, S :0.0050% 이하, Al:0.3~3.0%, N :0.0050% 이하, Co:0.0005~0.0050%, Ti:0.0030% 이하, Nb:0.0030% 이하 및 O :0.0050% 이하를 함유하고 잔부가 Fe 및 불가피 불순물로 이루어진 성분 조성을 가지며, 적어도 한쪽 표면에 있어서, 상기 표면에서 판 두께의 것1/20한 깊이까지 의 범위에서, AlN로서 존재하는 N의 양이 0.003질량%이하이며 상기 표면에, Al 및 Si 중 한쪽 또는 양쪽 모두를 함유하는 두께 80~200nm의 산화물층을 가지는 무방향성 전기강판. ¦ 【청구항4】 질량%로, C :0.0050% 이하, Si:2.0~6.5%, Mn:0.05~2.0%, P :0.10% 이하, S :0.0050% 이하, Al:0.3~3.0%, N :0.0050% 이하, Co:0.0005~0.0050%, Ti:0.0030% 이하, Nb:0.0030% 이하 및 O :0.0050% 이하를 함유하고 잔부가 Fe 및 불가피 불순물로 이루어진 성분 조성을 갖는 강 소재에, 1회의 냉각 압연 또는 중간 어닐링을 사이에 두는 2회 이상의 냉각 압연을 실시해 냉연 강판으로 하고, 상기 냉연 강판으로 마무리 어닐링을 실시해 무방향성 전기강판을 제조하는 방법으로서, 상기 마무리 어닐링 후에, 염산, 인산, 황산 및 질산으로 이루어진 군에서 선택되는 적어도 하나를 합계 농도3~30중량%로 포함하는 산을 이용하고, 1~60sec, 강판 표면에 산처리를 시 하고 상기 무방향성 전기강판이, 적어도 한쪽 표면에 있어서, 상기 표면에서 판 두께의 것1/20한 깊이까지 의 범위에서, AlN로서 존재하는 N의 양이 0.003질량%이하이며 상기 표면에, Al 및 Si 중 한쪽 또는 양쪽 모두를 함유하는 두께 80~200nm의 산화물층을 가지는 무방향성 전기강판 제조 방법. | 6 | 2023-530910 | 2023-01-20 |  |  | 7392901 | 2023-11-28 | JFE STEEL CORP | 財前 善彰 ¦ 西山 武志 ¦ 中川 暢子 ¦ 大久保 智幸 ¦ 青山 朋弘 | 2022-015254 | JP | 2022-02-02 | 4 | JP4559879B2(BE) ¦ KR10-2325005B1(BE) ¦ WOWO2020-262063A1(BE) ¦ WOWO2020-136993A1(BE) | 0 |  | 104352271 | CN118475712A ¦ EP4467667A1 ¦ IN202417047889 ¦ JP2022-015254 ¦ JP7392901B1 ¦ KR10-2024-0121813A ¦ MXMX/a/2024/009547A ¦ TWI844248B ¦ US2025-0101542A1 ¦ WOWO2023-149248A1 | 10 | 등록 | JFE STEEL CORP | 2723229000695
JP | JP | P | B1 | 무방향성 전기강판 및 그 제조 방법 | 무방향성 전기강판 및 그 제조 방법 | 【요약】 자속밀도를 저하시키는 Cr 등의 합금 원소를 다량으로 첨가하지 않고 또한 생산성을 저하시키는 판 두께의 감소를 하지 않고 고주파 저철손의 무방향성 전기강판을 제공한다. 0.0005~0.0050질량%의 Co를 포함하는 소정의 성분 조성을 가지며, 표면에서 판 두께의 것1/20한 깊이까지 의 범위에서, AlN로서 존재하는 N의 양이 0.003질량%이하이며 상기 표면에, Fe와 Al 및 Si 중 한쪽 또는 양쪽 모두를 함유하는 산화물층을 가지며, 상기 산화물층과 지철사이의 계면에, Al산화물 및 Si산화물 중 한쪽 또는 양쪽 모두로 이루어진 산화 피막을 가지는 무방향성 전기강판. | 【요약】 자속밀도를 저하시키는 Cr 등의 합금 원소를 다량으로 첨가하지 않고 또한 생산성을 저하시키는 판 두께의 감소를 하지 않고 고주파 저철손의 무방향성 전기강판을 제공한다. 0.0005~0.0050질량%의 Co를 포함하는 소정의 성분 조성을 가지며, 표면에서 판 두께의 것1/20한 깊이까지 의 범위에서, AlN로서 존재하는 N의 양이 0.003질량%이하이며 상기 표면에, Fe와 Al 및 Si 중 한쪽 또는 양쪽 모두를 함유하는 산화물층을 가지며, 상기 산화물층과 지철사이의 계면에, Al산화물 및 Si산화물 중 한쪽 또는 양쪽 모두로 이루어진 산화 피막을 가지는 무방향성 전기강판. | 【청구항1】 질량%로, C :0.0050% 이하, Si:2.0~6.5%, Mn:0.05~2.0%, P :0.10% 이하, S :0.0050% 이하, Al:0.3~3.0%, N :0.0050% 이하, Co:0.0005~0.0050%, Ti:0.0030% 이하, Nb:0.0030% 이하 및 O :0.0050% 이하를 함유하고 잔부가 Fe 및 불가피 불순물로 이루어진 성분 조성을 가지며, 적어도 한쪽 표면에 있어서, 상기 표면에서 판 두께의 것1/20한 깊이까지 의 범위에서, AlN로서 존재하는 N의 양이 0.003질량%이하이며 상기 표면에, Fe와 Al 및 Si 중 한쪽 또는 양쪽 모두를 함유하는 산화물층을 가지며, 상기 산화물층과 지철사이의 계면에, Al산화물 및 Si산화물 중 한쪽 또는 양쪽 모두로 이루어진 산화 피막을 가지는 무방향성 전기강판. | 【청구항1】 질량%로, C :0.0050% 이하, Si:2.0~6.5%, Mn:0.05~2.0%, P :0.10% 이하, S :0.0050% 이하, Al:0.3~3.0%, N :0.0050% 이하, Co:0.0005~0.0050%, Ti:0.0030% 이하, Nb:0.0030% 이하 및 O :0.0050% 이하를 함유하고 잔부가 Fe 및 불가피 불순물로 이루어진 성분 조성을 가지며, 적어도 한쪽 표면에 있어서, 상기 표면에서 판 두께의 것1/20한 깊이까지 의 범위에서, AlN로서 존재하는 N의 양이 0.003질량%이하이며 상기 표면에, Fe와 Al 및 Si 중 한쪽 또는 양쪽 모두를 함유하는 산화물층을 가지며, 상기 산화물층과 지철사이의 계면에, Al산화물 및 Si산화물 중 한쪽 또는 양쪽 모두로 이루어진 산화 피막을 가지는 무방향성 전기강판. | 【청구항1】 질량%로, C :0.0050% 이하, Si:2.0~6.5%, Mn:0.05~2.0%, P :0.10% 이하, S :0.0050% 이하, Al:0.3~3.0%, N :0.0050% 이하, Co:0.0005~0.0050%, Ti:0.0030% 이하, Nb:0.0030% 이하 및 O :0.0050% 이하를 함유하고 잔부가 Fe 및 불가피 불순물로 이루어진 성분 조성을 가지며, 적어도 한쪽 표면에 있어서, 상기 표면에서 판 두께의 것1/20한 깊이까지 의 범위에서, AlN로서 존재하는 N의 양이 0.003질량%이하이며 상기 표면에, Fe와 Al 및 Si 중 한쪽 또는 양쪽 모두를 함유하는 산화물층을 가지며, 상기 산화물층과 지철사이의 계면에, Al산화물 및 Si산화물 중 한쪽 또는 양쪽 모두로 이루어진 산화 피막을 가지는 무방향성 전기강판. ¦ 【청구항3】 질량%로, C :0.0050% 이하, Si:2.0~6.5%, Mn:0.05~2.0%, P :0.10% 이하, S :0.0050% 이하, Al:0.3~3.0%, N :0.0050% 이하, Co:0.0005~0.0050%, Ti:0.0030% 이하, Nb:0.0030% 이하 및 O :0.0050% 이하를 함유하고 잔부가 Fe 및 불가피 불순물로 이루어진 성분 조성을 갖는 강 소재에, 1회의 냉각 압연 또는 중간 어닐링을 사이에 두는 2회 이상의 냉각 압연을 실시해 냉연 강판으로 하고, 상기 냉연 강판으로 마무리 어닐링 및 왜곡취어닐링을 실시해 무방향성 전기강판을 제조하는 방법으로서, 상기 왜곡취어닐링이, 균열 온도:750℃~950℃, 분위기 중의 질소 함유량:50부피% 이상의 조건에서 수행되고 상기 마무리 어닐링 후, 상기 왜곡취어닐링 전에, 염산, 인산, 황산 및 질산으로 이루어진 군에서 선택되는 적어도 하나를 합계 농도3~30중량%로 포함하는 산을 이용하고, 1~60sec, 강판 표면에 산처리를 시 하고 상기 무방향성 전기강판이, 적어도 한쪽 표면에 있어서, 상기 표면에서 판 두께의 것1/20한 깊이까지 의 범위에서, AlN로서 존재하는 N의 양이 0.003질량%이하이며 상기 표면에, Fe와 Al 및 Si 중 한쪽 또는 양쪽 모두를 함유하는 산화물층을 가지며, 상기 산화물층과 지철사이의 계면에, Al산화물 및 Si산화물 중 한쪽 또는 양쪽 모두로 이루어진 산화 피막을 가지는 무방향성 전기강판 제조 방법. | 【청구항1】 질량%로, C :0.0050% 이하, Si:2.0~6.5%, Mn:0.05~2.0%, P :0.10% 이하, S :0.0050% 이하, Al:0.3~3.0%, N :0.0050% 이하, Co:0.0005~0.0050%, Ti:0.0030% 이하, Nb:0.0030% 이하 및 O :0.0050% 이하를 함유하고 잔부가 Fe 및 불가피 불순물로 이루어진 성분 조성을 가지며, 적어도 한쪽 표면에 있어서, 상기 표면에서 판 두께의 것1/20한 깊이까지 의 범위에서, AlN로서 존재하는 N의 양이 0.003질량%이하이며 상기 표면에, Fe와 Al 및 Si 중 한쪽 또는 양쪽 모두를 함유하는 산화물층을 가지며, 상기 산화물층과 지철사이의 계면에, Al산화물 및 Si산화물 중 한쪽 또는 양쪽 모두로 이루어진 산화 피막을 가지는 무방향성 전기강판. ¦ 【청구항3】 질량%로, C :0.0050% 이하, Si:2.0~6.5%, Mn:0.05~2.0%, P :0.10% 이하, S :0.0050% 이하, Al:0.3~3.0%, N :0.0050% 이하, Co:0.0005~0.0050%, Ti:0.0030% 이하, Nb:0.0030% 이하 및 O :0.0050% 이하를 함유하고 잔부가 Fe 및 불가피 불순물로 이루어진 성분 조성을 갖는 강 소재에, 1회의 냉각 압연 또는 중간 어닐링을 사이에 두는 2회 이상의 냉각 압연을 실시해 냉연 강판으로 하고, 상기 냉연 강판으로 마무리 어닐링 및 왜곡취어닐링을 실시해 무방향성 전기강판을 제조하는 방법으로서, 상기 왜곡취어닐링이, 균열 온도:750℃~950℃, 분위기 중의 질소 함유량:50부피% 이상의 조건에서 수행되고 상기 마무리 어닐링 후, 상기 왜곡취어닐링 전에, 염산, 인산, 황산 및 질산으로 이루어진 군에서 선택되는 적어도 하나를 합계 농도3~30중량%로 포함하는 산을 이용하고, 1~60sec, 강판 표면에 산처리를 시 하고 상기 무방향성 전기강판이, 적어도 한쪽 표면에 있어서, 상기 표면에서 판 두께의 것1/20한 깊이까지 의 범위에서, AlN로서 존재하는 N의 양이 0.003질량%이하이며 상기 표면에, Fe와 Al 및 Si 중 한쪽 또는 양쪽 모두를 함유하는 산화물층을 가지며, 상기 산화물층과 지철사이의 계면에, Al산화물 및 Si산화물 중 한쪽 또는 양쪽 모두로 이루어진 산화 피막을 가지는 무방향성 전기강판 제조 방법. | 5 | 2023-530912 | 2023-01-23 |  |  | 7392902 | 2023-11-28 | JFE STEEL CORP | 財前 善彰 ¦ 西山 武志 ¦ 中川 暢子 ¦ 大久保 智幸 | 2022-015256 | JP | 2022-02-02 | 5 | JP5423440B2(BE) ¦ JP4258164B2(BE) ¦ KR10-2325005B1(BE) ¦ WOWO2021-117325A1(BE) ¦ WOWO2020-262063A1(BE) | 0 |  | 104352273 | CN118510931A ¦ EP4467679A1 ¦ IN202417047867 ¦ JP2022-015256 ¦ JP7392902B1 ¦ KR10-2024-0125977A ¦ MXMX/a/2024/009556A ¦ TWI823765B ¦ US2025-0115982A1 ¦ WOWO2023-149269A1 | 10 | 등록 | JFE STEEL CORP | 2723229000696
KR | KR | P | A |  | 접착 적층 코어 제조 방법 및 접착 적층 코어 제조 장치 |  | 이 접착 적층 코어 제조 방법은, 편면 또는 양면에 프레스 가공유를 도포한 띠상 강판에 프레스 가공을 행하고, 상기 띠상 강판의 편면에 접착제를 도포하여 복수매의 강판 부품을 얻어, 상기 각 강판 부품을 적층 접착함으로써 접착 적층 코어를 제조하는 방법이며, 상기 프레스 가공유를 도포하기 전의 상기 띠상 강판의 편면 또는 양면에, 평균 점도가 0.01Pa·s 내지 100Pa·s인 경화 촉진제를 도포한다. |  | 편면 또는 양면에 프레스 가공유를 도포한 띠상 강판에 프레스 가공을 행하고, 상기 띠상 강판의 편면에 접착제를 도포하여 복수매의 강판 부품을 얻어, 상기 각 강판 부품을 적층 접착함으로써 접착 적층 코어를 제조하는 방법이며, 상기 프레스 가공유를 도포하기 전의 상기 띠상 강판의 편면 또는 양면에, 평균 점도가 0.01Pa·s 내지 100Pa·s인 경화 촉진제를 도포하는 것을 특징으로 하는 접착 적층 코어 제조 방법. |  | 1. 편면 또는 양면에 프레스 가공유를 도포한 띠상 강판에 프레스 가공을 행하고, 상기 띠상 강판의 편면에 접착제를 도포하여 복수매의 강판 부품을 얻어, 상기 각 강판 부품을 적층 접착함으로써 접착 적층 코어를 제조하는 방법이며, 상기 프레스 가공유를 도포하기 전의 상기 띠상 강판의 편면 또는 양면에, 평균 점도가 0.01Pa·s 내지 100Pa·s인 경화 촉진제를 도포하는 것을 특징으로 하는 접착 적층 코어 제조 방법. ¦ 11. 띠상 강판으로부터 펀칭된 복수매의 강판 부품을 구비하는 접착 적층 코어를 제조하는 장치이며, 상기 띠상 강판의 편면 또는 양면에 프레스 가공유를 도포하는 프레스 가공유 도포부와, 상기 띠상 강판에 프레스 가공을 가하는 프레스 가공부와, 상기 띠상 강판의 편면에 접착제를 도포하는 접착제 도포부와, 상기 프레스 가공유 도포부에 이르기 전의 상기 띠상 강판의 편면 또는 양면에, 평균 점도가 0.01Pa·s 내지 100Pa·s인 경화 촉진제를 도포하는 경화 촉진제 도포부를 구비하는 것을 특징으로 하는 접착 적층 코어 제조 장치. | 15 | 10-2023-7036659 | 2022-04-13 | 10-2023-0162034 | 2023-11-28 |  |  | 닛폰세이테츠 가부시키가이샤 | 다케다 가즈토시 ¦ 다카타니 신스케 ¦ 히라야마 류 ¦ 후쿠치 미나코 ¦ 이와세 요시아키 ¦ 니와 마코토 ¦ 히라카와 마코토 | 2021-068108 | JP | 2021-04-14 | 4 | EP3730562A1(BE) ¦ JP6376706B2(BE) ¦ JP4648765B2(BE) ¦ JP2001-045717A | 3 | KR10-2720123B1(FE) ¦ KR10-2720121B1(FE) ¦ KR10-2821036B1(FE) | 104230714 | BR112023021044A2 ¦ CA3214443A1 ¦ CN117441218A ¦ EP4325535A1 ¦ IN202317071795 ¦ JP2021-068108 ¦ JP7630608B2 ¦ KR10-2023-0162034A ¦ MXMX/a/2023/012022A ¦ MYPI2023006119A0 ¦ RU2023127204A ¦ SG11202307752RA ¦ TWI828114B ¦ US2024-0190119A1 ¦ VN103221A ¦ WOWO2022-220264A1 | 16 | 심사중 |  | 3523481002070
CN | CN | P | A | 저철손 무방향성 규소강의 제조 방법 및 그 제조 제품 | Production method of low-iron-loss non-oriented silicon steel and product prepared by production method | 본 발명은 저철손 무방향성 규소강의 생산 방법 및 그 제조된 제품을 개시하고, 무방향성 규소강 제조 기술 영역에 속한다. 무방향성 규소강의 제조 방법은 다음과 같다: 용강은 연속 주조, 열간 압연, 상화, 산세, 냉간 압연, 재결정 소둔을 거쳐 무방향성 규소강 완제품으로 제조되고, 그 중에 상기 용강의 성분은 1.0%≤Si≤4.5%, Mn≥0.15%, Als≥0.20%를 포함한다, 본 발명은 후공정 연속식 냉간압연 방식으로 압연하여 비교적 높은 변형 에너지 저장을 얻는 동시에, 적절한 최종 어닐링 공정을 배합하여, 완제품 판은 비교적 큰 결정립 크기를 얻을 수 있고, 더욱 비교적 큰 평균 결정립 크기를 얻을 수 있으며, 철손 P1.5/50를 최대 10%까지 낮출 수 있다, 자기감각 B 50는 거의 변하지 않고 자기에너지가 현저히 향상된다. | The invention discloses a production method of low-iron-loss non-oriented silicon steel and a product prepared through the production method, and belongs to the technical field of non-oriented silicon steel manufacturing. The production method of the non-oriented silicon steel comprises the steps that molten steel is subjected to continuous casting, hot rolling, normalizing, acid pickling, cold rolling and recrystallization annealing to prepare a non-oriented silicon steel finished product, and the molten steel comprises the components of Si larger than or equal to 1.0% and smaller than or equal to 4.5%, Mn larger than or equal to 0.15% and Als larger than or equal to 0.20%. Compared with the prior art, a finished product plate can obtain a larger grain size, and further obtain a relatively larger optimal average grain size, so that the iron loss P1.5/50 can be reduced by 10% at most, the magnetic induction B50 is almost unchanged, and the magnetic performance is obviously improved. | 1. 이하의 단계를 포함하는 것을 특징으로 하는 저철손 무방향성 규소강의 생산 방법: 용강은 연속 주조, 열간 압연, 상화, 산세, 냉간 압연, 재결정 소둔을 거쳐 무방향성 규소강 완제품으로 제조되고, 그 중에 상기 용강의 성분은 1.0%≤Si≤4.5%, Mn≥0.15%, Als≥0.20%를 포함한다, 연속식 냉간 압연 후의 강판을, 어닐링로에 의해 어닐링하고, 어닐링시의 균열 온도는 (T+T x)°C 이며, 그 중 0°C≤T x≤60°C, 어닐링 균열 시간은 15~55s이다; 2.0%≤∑(Si+Mn+Als)≤2.80%, T=940±10°C, T x가 P 1.5/50=(7.375×10 -5)×T x^2-0.00231×T x+3.22069; 3.0%≤∑(Si+Mn+Als)≤4.05%, T=960±10°C, T x가 P 1.5/50=(5.89286×10 -5)×T x^2+(9.16905×10 -5)×T□24 □, 여기서, P 1.5/50는 냉간 압연 전 모든 공정의 생산 공정이 일치한다는 전제하에 가역식 단일 프레임 냉간 압연을 사용할 때 측정된 총 비손실이다. | 1. The production method of the low-iron-loss unoriented silicon steel is characterized by comprising the following steps of: the molten steel is subjected to continuous casting, hot rolling, normalizing, acid washing, cold rolling and recrystallization annealing to prepare a non-oriented silicon steel product, wherein the components of the molten steel comprise Si which is more than or equal to 1.0% and less than or equal to 4.5%, mn which is more than or equal to 0.15%, als which is more than or equal to 0.20%, annealing the continuous cold rolled steel sheet with an annealing furnace at a soaking temperature of (T+T) x ) At a temperature of 0 ℃ to less than or equal to T x The annealing soaking time is 15-55 s at the temperature of less than or equal to 60 ℃; when Sigma (Si+Mn+Als) is 2.0% or less and 2.80% or less, T=940.+ -. 10 ℃, T x Satisfy P 1.5/50 =(7.375×10 -5 )×T x^2 -0.00231×T x +3.22069; When Sigma (Si+Mn+Als) is less than or equal to 3.0% and less than or equal to 4.05%, T=960+ -10deg.C, T x Satisfy P 1.5/50 =(5.89286×10 -5 )×T x^2 +(9.16905×10 -5 )×T x +2.39424, where P 1.5/50 On the premise that production processes of all working procedures before cold rolling are consistent, the total specific loss measured during the process of cold rolling by a reversible single stand is adopted. | 1. 이하의 단계를 포함하는 것을 특징으로 하는 저철손 무방향성 규소강의 생산 방법: 용강은 연속 주조, 열간 압연, 상화, 산세, 냉간 압연, 재결정 소둔을 거쳐 무방향성 규소강 완제품으로 제조되고, 그 중에 상기 용강의 성분은 1.0%≤Si≤4.5%, Mn≥0.15%, Als≥0.20%를 포함한다, 연속식 냉간 압연 후의 강판을, 어닐링로에 의해 어닐링하고, 어닐링시의 균열 온도는 (T+T x)°C 이며, 그 중 0°C≤T x≤60°C, 어닐링 균열 시간은 15~55s이다; 2.0%≤∑(Si+Mn+Als)≤2.80%, T=940±10°C, T x가 P 1.5/50=(7.375×10 -5)×T x^2-0.00231×T x+3.22069; 3.0%≤∑(Si+Mn+Als)≤4.05%, T=960±10°C, T x가 P 1.5/50=(5.89286×10 -5)×T x^2+(9.16905×10 -5)×T□24 □, 여기서, P 1.5/50는 냉간 압연 전 모든 공정의 생산 공정이 일치한다는 전제하에 가역식 단일 프레임 냉간 압연을 사용할 때 측정된 총 비손실이다. | 1. The production method of the low-iron-loss unoriented silicon steel is characterized by comprising the following steps of: the molten steel is subjected to continuous casting, hot rolling, normalizing, acid washing, cold rolling and recrystallization annealing to prepare a non-oriented silicon steel product, wherein the components of the molten steel comprise Si which is more than or equal to 1.0% and less than or equal to 4.5%, mn which is more than or equal to 0.15%, als which is more than or equal to 0.20%, annealing the continuous cold rolled steel sheet with an annealing furnace at a soaking temperature of (T+T) x ) At a temperature of 0 ℃ to less than or equal to T x The annealing soaking time is 15-55 s at the temperature of less than or equal to 60 ℃; when Sigma (Si+Mn+Als) is 2.0% or less and 2.80% or less, T=940.+ -. 10 ℃, T x Satisfy P 1.5/50 =(7.375×10 -5 )×T x^2 -0.00231×T x +3.22069; When Sigma (Si+Mn+Als) is less than or equal to 3.0% and less than or equal to 4.05%, T=960+ -10deg.C, T x Satisfy P 1.5/50 =(5.89286×10 -5 )×T x^2 +(9.16905×10 -5 )×T x +2.39424, where P 1.5/50 On the premise that production processes of all working procedures before cold rolling are consistent, the total specific loss measured during the process of cold rolling by a reversible single stand is adopted. | 9 | 2023-10937415 | 2023-07-28 | 117127101 | 2023-11-28 |  |  | MAANSHAN IRON & STEEL Co.,Ltd. | Chen Mingxia ¦ Xia Xuelan ¦ Qi Xuan ¦ Pei Yinghao ¦ Shi Lifa ¦ Zhan Yungao ¦ Du Jun ¦ Liu Qingsong ¦ Cheng Guoqing ¦ Xu Wenxiang ¦ Lu Tianlin |  |  |  | 0 |  | 0 |  | 72946215 | CN117127101A | 1 | 심사중 |  | 8423482019491
JP | JP | P | B2 | 무방향성 전기강판 및 그 제조 방법 | 무방향성 전기강판 및 그 제조 방법 | 【요약】 (수정유) 【과제】본 발명은 자기 특성 및 피막 밀착성이 우수한 무방향성 전기강판 및 그 제조 방법을 제공한다. 【해결 수단】질량%로, C:0.004% 이하, Si:2.0% 이상 4.0%이하, Al:0.20 이상 3.00%이하, Mn:0.05% 이상 4.00%이하, S:0.005% 이하, N:0.004% 이하, P:0.20% 이하, 및 Sn 및 Sb 중 적어도 1종:총 0.001% 이상 0.200%다음을 함유하고 잔부가 Fe 및 불순물로 된 화학 조성을 갖는 모강판과 상기 모강판의 표면에 형성된 절연 피막을 가지고 상기 모강판의 상기 절연 피막 측의 표면에 Al계 산화물이 존재하고 상기 모강판의 표면에서의 상기 Al계 산화물의 피복률이30% 이상95% 이하인 무방향성 전기강판. 【선택도】도 1 | 【요약】 (수정유) 【과제】본 발명은 자기 특성 및 피막 밀착성이 우수한 무방향성 전기강판 및 그 제조 방법을 제공한다. 【해결 수단】질량%로, C:0.004% 이하, Si:2.0% 이상 4.0%이하, Al:0.20 이상 3.00%이하, Mn:0.05% 이상 4.00%이하, S:0.005% 이하, N:0.004% 이하, P:0.20% 이하, 및 Sn 및 Sb 중 적어도 1종:총 0.001% 이상 0.200%다음을 함유하고 잔부가 Fe 및 불순물로 된 화학 조성을 갖는 모강판과 상기 모강판의 표면에 형성된 절연 피막을 가지고 상기 모강판의 상기 절연 피막 측의 표면에 Al계 산화물이 존재하고 상기 모강판의 표면에서의 상기 Al계 산화물의 피복률이30% 이상95% 이하인 무방향성 전기강판. 【선택도】도 1 | 【청구항1】 질량%로, C:0.004% 이하, Si:2.0% 이상 4.0%이하, Al:0.20 이상 3.00%이하, Mn:0.05% 이상 4.00%이하, S:0.005% 이하, N:0.004% 이하, P:0.20% 이하, 및 Sn 및 Sb 중 적어도 1종:총 0.001% 이상 0.200%다음을 함유하고 잔부가 Fe 및 불순물로 된 화학 조성을 갖는 모강판과 상기 모강판의 표면에 형성된 절연 피막을 갖는 무방향성 전기강판으로서, 상기 모강판의 상기 절연 피막 측의 표면에 Al계 산화물이 존재하고 상기 모강판의 표면에서의 상기 Al계 산화물의 피복률이30% 이상95% 이하인 무방향성 전기강판. | 【청구항1】 질량%로, C:0.004% 이하, Si:2.0% 이상 4.0%이하, Al:0.20 이상 3.00%이하, Mn:0.05% 이상 4.00%이하, S:0.005% 이하, N:0.004% 이하, P:0.20% 이하, 및 Sn 및 Sb 중 적어도 1종:총 0.001% 이상 0.200%다음을 함유하고 잔부가 Fe 및 불순물로 된 화학 조성을 갖는 모강판과 상기 모강판의 표면에 형성된 절연 피막을 갖는 무방향성 전기강판으로서, 상기 모강판의 상기 절연 피막 측의 표면에 Al계 산화물이 존재하고 상기 모강판의 표면에서의 상기 Al계 산화물의 피복률이30% 이상95% 이하인 무방향성 전기강판. | 【청구항1】 질량%로, C:0.004% 이하, Si:2.0% 이상 4.0%이하, Al:0.20 이상 3.00%이하, Mn:0.05% 이상 4.00%이하, S:0.005% 이하, N:0.004% 이하, P:0.20% 이하, 및 Sn 및 Sb 중 적어도 1종:총 0.001% 이상 0.200%다음을 함유하고 잔부가 Fe 및 불순물로 된 화학 조성을 갖는 모강판과 상기 모강판의 표면에 형성된 절연 피막을 갖는 무방향성 전기강판으로서, 상기 모강판의 상기 절연 피막 측의 표면에 Al계 산화물이 존재하고 상기 모강판의 표면에서의 상기 Al계 산화물의 피복률이30% 이상95% 이하인 무방향성 전기강판. | 【청구항1】 질량%로, C:0.004% 이하, Si:2.0% 이상 4.0%이하, Al:0.20 이상 3.00%이하, Mn:0.05% 이상 4.00%이하, S:0.005% 이하, N:0.004% 이하, P:0.20% 이하, 및 Sn 및 Sb 중 적어도 1종:총 0.001% 이상 0.200%다음을 함유하고 잔부가 Fe 및 불순물로 된 화학 조성을 갖는 모강판과 상기 모강판의 표면에 형성된 절연 피막을 갖는 무방향성 전기강판으로서, 상기 모강판의 상기 절연 피막 측의 표면에 Al계 산화물이 존재하고 상기 모강판의 표면에서의 상기 Al계 산화물의 피복률이30% 이상95% 이하인 무방향성 전기강판. | 2 | 2019-151288 | 2019-08-21 | 2021-031714 | 2021-03-01 | 7389323 | 2023-11-21 | NIPPON STEEL CORP | 藤村 浩志 ¦ 屋鋪 裕義 ¦ 高橋 克 |  |  |  | 8 | JP6388092B1(BE) ¦ JP6593097B2(BE) ¦ JP5642195B2(BE) ¦ JP5092352B2(BE) ¦ JP4600003B2(BE) ¦ JP3430833B2(BE) ¦ JP2636604B2(BE) ¦ KR10-1037159B1(BE) | 2 | JP7560795B2 ¦ TWI837877B(FE) | 17778953 | JP7389323B2 | 1 | 등록 | NIPPON STEEL CORP | 2723225000021
JP | JP | P | B1 | 무방향성 전기강판 | 무방향성 전기강판 | 【요약】 Si경사 자성 재료의 저철손화 및 고자속밀도화를 구현한다. 내층부와 상기 내층부의 양측에 위치하는 표층부와의 적층 구조를 갖는 복층형 전기강판으로서, 상기 표층부 및 상기 내층부는 소정의 성분 조성을 가지며, 상기 표층부에서의 Si함유량:[Si]1와 상기 내층부에서의 Si함유량:[Si]0와의 차이 ([Si]1-[Si]0)로서 정의되는ΔSi가 0.1~0.5 질량%이며 상기 전기강판의 판 두께:t에 대한 상기 표층부의 합계 두께:t1의 비율 (t1/t)가 0.04~0.78이며 자계강도:5000 A/m의 자속밀도 B50에 대한 포화 자화 Bs의 비 (B50/Bs)가 0.825 이상이며 주파수:800 Hz, 최대자속밀도:1.0 T의 철손:W10/800와 상기 판 두께 t가 식 W10/800≦13+80 ×t를 충족하는 것으로 한다. | 【요약】 Si경사 자성 재료의 저철손화 및 고자속밀도화를 구현한다. 내층부와 상기 내층부의 양측에 위치하는 표층부와의 적층 구조를 갖는 복층형 전기강판으로서, 상기 표층부 및 상기 내층부는 소정의 성분 조성을 가지며, 상기 표층부에서의 Si함유량:[Si]1와 상기 내층부에서의 Si함유량:[Si]0와의 차이 ([Si]1-[Si]0)로서 정의되는ΔSi가 0.1~0.5 질량%이며 상기 전기강판의 판 두께:t에 대한 상기 표층부의 합계 두께:t1의 비율 (t1/t)가 0.04~0.78이며 자계강도:5000 A/m의 자속밀도 B50에 대한 포화 자화 Bs의 비 (B50/Bs)가 0.825 이상이며 주파수:800 Hz, 최대자속밀도:1.0 T의 철손:W10/800와 상기 판 두께 t가 식 W10/800≦13+80 ×t를 충족하는 것으로 한다. | 【청구항1】 내층부와 상기 내층부의 양측에 위치하는 표층부와의 적층 구조를 갖는 복층형 전기강판으로서, 상기 표층부는 질량%로, Si:4.0~7.0% 및 C:0.0010~0.0100%, Co:0.0010%~0.0100%를 포함하고 또한 Sn:0.010~0.100% 및 Sb:0.010~0.100% 중 1종 또는 2종을 포함하고 잔부가 Fe 및 불가피 불순물인 성분 조성을 가지며, 상기 내층부는 질량%로, Si:3.5~6.5% 및 C:0.0010%~0.0100%, Co:0.0010%~0.0100%를 포함하고 또한 Sn:0.010~0.100% 및 Sb:0.010~0.100% 중 1종 또는 2종을 포함하고 잔부가 Fe 및 불가피 불순물인 성분 조성을 가지며, 상기 표층부에서의 Si함유량:[Si]1와 상기 내층부에서의 Si함유량:[Si]0와의 차이 ([Si]1-[Si]0)로서 정의되는ΔSi가 0.1~0.5 질량%이며 상기 전기강판의 판 두께 :t (mm) 에 대한 상기 표층부의 합계 두께 :t1 (mm) 의 비율 (t1/t)가 0.04~0.78이며 포화 자화 Bs에 대한 자계강도:5000 A/m의 자속밀도 B 50 의 비 (B50/Bs)가 0.825 이상이며 주파수:800 Hz, 최대자속밀도:1.0 T의 철손 :W10/800 (W/kg) (와)과 상기 판 두께 t가 하기 (1) 식을 만족하는 무방향성 전기강판. W10/800≦ 13+80 ×t ···(1) | 【청구항1】 내층부와 상기 내층부의 양측에 위치하는 표층부와의 적층 구조를 갖는 복층형 전기강판으로서, 상기 표층부는 질량%로, Si:4.0~7.0% 및 C:0.0010~0.0100%, Co:0.0010%~0.0100%를 포함하고 또한 Sn:0.010~0.100% 및 Sb:0.010~0.100% 중 1종 또는 2종을 포함하고 잔부가 Fe 및 불가피 불순물인 성분 조성을 가지며, 상기 내층부는 질량%로, Si:3.5~6.5% 및 C:0.0010%~0.0100%, Co:0.0010%~0.0100%를 포함하고 또한 Sn:0.010~0.100% 및 Sb:0.010~0.100% 중 1종 또는 2종을 포함하고 잔부가 Fe 및 불가피 불순물인 성분 조성을 가지며, 상기 표층부에서의 Si함유량:[Si]1와 상기 내층부에서의 Si함유량:[Si]0와의 차이 ([Si]1-[Si]0)로서 정의되는ΔSi가 0.1~0.5 질량%이며 상기 전기강판의 판 두께 :t (mm) 에 대한 상기 표층부의 합계 두께 :t1 (mm) 의 비율 (t1/t)가 0.04~0.78이며 포화 자화 Bs에 대한 자계강도:5000 A/m의 자속밀도 B 50 의 비 (B50/Bs)가 0.825 이상이며 주파수:800 Hz, 최대자속밀도:1.0 T의 철손 :W10/800 (W/kg) (와)과 상기 판 두께 t가 하기 (1) 식을 만족하는 무방향성 전기강판. W10/800≦ 13+80 ×t ···(1) | 【청구항1】 내층부와 상기 내층부의 양측에 위치하는 표층부와의 적층 구조를 갖는 복층형 전기강판으로서, 상기 표층부는 질량%로, Si:4.0~7.0% 및 C:0.0010~0.0100%, Co:0.0010%~0.0100%를 포함하고 또한 Sn:0.010~0.100% 및 Sb:0.010~0.100% 중 1종 또는 2종을 포함하고 잔부가 Fe 및 불가피 불순물인 성분 조성을 가지며, 상기 내층부는 질량%로, Si:3.5~6.5% 및 C:0.0010%~0.0100%, Co:0.0010%~0.0100%를 포함하고 또한 Sn:0.010~0.100% 및 Sb:0.010~0.100% 중 1종 또는 2종을 포함하고 잔부가 Fe 및 불가피 불순물인 성분 조성을 가지며, 상기 표층부에서의 Si함유량:[Si]1와 상기 내층부에서의 Si함유량:[Si]0와의 차이 ([Si]1-[Si]0)로서 정의되는ΔSi가 0.1~0.5 질량%이며 상기 전기강판의 판 두께 :t (mm) 에 대한 상기 표층부의 합계 두께 :t1 (mm) 의 비율 (t1/t)가 0.04~0.78이며 포화 자화 Bs에 대한 자계강도:5000 A/m의 자속밀도 B 50 의 비 (B50/Bs)가 0.825 이상이며 주파수:800 Hz, 최대자속밀도:1.0 T의 철손 :W10/800 (W/kg) (와)과 상기 판 두께 t가 하기 (1) 식을 만족하는 무방향성 전기강판. W10/800≦ 13+80 ×t ···(1) | 【청구항1】 내층부와 상기 내층부의 양측에 위치하는 표층부와의 적층 구조를 갖는 복층형 전기강판으로서, 상기 표층부는 질량%로, Si:4.0~7.0% 및 C:0.0010~0.0100%, Co:0.0010%~0.0100%를 포함하고 또한 Sn:0.010~0.100% 및 Sb:0.010~0.100% 중 1종 또는 2종을 포함하고 잔부가 Fe 및 불가피 불순물인 성분 조성을 가지며, 상기 내층부는 질량%로, Si:3.5~6.5% 및 C:0.0010%~0.0100%, Co:0.0010%~0.0100%를 포함하고 또한 Sn:0.010~0.100% 및 Sb:0.010~0.100% 중 1종 또는 2종을 포함하고 잔부가 Fe 및 불가피 불순물인 성분 조성을 가지며, 상기 표층부에서의 Si함유량:[Si]1와 상기 내층부에서의 Si함유량:[Si]0와의 차이 ([Si]1-[Si]0)로서 정의되는ΔSi가 0.1~0.5 질량%이며 상기 전기강판의 판 두께 :t (mm) 에 대한 상기 표층부의 합계 두께 :t1 (mm) 의 비율 (t1/t)가 0.04~0.78이며 포화 자화 Bs에 대한 자계강도:5000 A/m의 자속밀도 B 50 의 비 (B50/Bs)가 0.825 이상이며 주파수:800 Hz, 최대자속밀도:1.0 T의 철손 :W10/800 (W/kg) (와)과 상기 판 두께 t가 하기 (1) 식을 만족하는 무방향성 전기강판. W10/800≦ 13+80 ×t ···(1) | 4 | 2023-526460 | 2022-12-14 |  |  | 7388597 | 2023-11-20 | JFE STEEL CORP | 財前 善彰 ¦ 宮本 幸乃 ¦ 尾田 善彦 ¦ 大久保 智幸 ¦ 吉▲崎▼ 聡一郎 | 2022-001880 | JP | 2022-01-07 | 5 | JP7334673B2 ¦ JP5272688B2(BE) ¦ KR10-2325011B1(BE) ¦ WOWO2021-065555A1(BE) ¦ WOWO2019-117095A1(BE) | 0 |  | 105459653 | CA3239603A1 ¦ CN118434896A ¦ EP4455319A1 ¦ JP2022-001880 ¦ JP7388597B1 ¦ KR10-2024-0105431A ¦ SG11202403776SB ¦ US2025-0196471A1 ¦ WOWO2023-132198A1 | 9 | 등록 | JFE STEEL CORP | 2723224000649
US | US | P | A1 | 무지향 전기강판, 그 제조방법 및 열연강판 | NON-ORIENTED ELECTRICAL STEEL SHEET, METHOD FOR PRODUCING SAME, AND HOT-ROLLED STEEL SHEET | 이를 포함하는 화학 조성을 갖는 무지향 전기강판이 제공된다, 질량%, C: 0.0050%이하, Si: 0.10 내지 1.50%, Mn: 0.10 내지 1.50%, 졸. Al: 0.0050%이하, N: 0.0030%이하, S: 0.0040%이하, O: 0.0050 내지 0.0200%이고, La, Ce, Zr, Mg 및 Ca의 군에서 선택되는 하나 이상의 원소를 0.0005 내지 0.0200%의 총량으로 포함한다, 균형이 Fe이고 불순물이 된다. 적합한 산화물 입자의 수 밀도 N은 3.0×10 3 내지 10×10 3 입자/cm 2 이다, La 등을 포함하는 산화물 입자의 수 밀도 n은 발현 n/N≥0.01 를 만족한다. | A non-oriented electrical steel sheet is provided which has a chemical composition that contains, in mass%, C: 0.0050% or less, Si: 0.10 to 1.50%, Mn: 0.10 to 1.50%, sol. Al: 0.0050% or less, N: 0.0030% or less, S: 0.0040% or less, and O: 0.0050 to 0.0200%, and contains one or more elements selected from a group of La, Ce, Zr, Mg and Ca in a total amount of 0.0005 to 0.0200%, with the balance being Fe and impurities. A number density N of suitable oxide particles is 3.0×103 to 10×103 particles/cm2, and a number density n of oxide particles containing La and the like satisfies the expression n/N≥0.01. | 1. 화학 조성을 포함하는 비배향성 전기강판, 질량%, C: 0.0050%이하, Si: 0.10 내지 1.50%, Mn: 0.10 내지 1.50%, 졸. Al: 0.0050%이하, N: 0.0030%이하, S: 0.0040%이하, O: 0.0050 내지 0.0200%, Sn: 0.50%이하 La, Ce, Zr, Mg 및 Ca 중 하나 이상이다: 총 0.0005 내지 0.0200%, Fe를 포함하는 균형과 불순물을 포함하는 것, 여기에서: 포함하는 산화물 입자의 수 밀도 N, 질량%, O: 20 내지 60%및 Si: 20 내지 60%, 1.0 내지 5.0 μm의 직경을 가지는 3.0×10 3 내지 10×10 3 입자/cm 2 이다, 및 산화물 입자 중 La, Ce, Zr 중 하나 이상을 포함하는 산화물 입자의 수 밀도 n, 상기 mg 및 Ca는 하기 화학식 (i)를 만족하는 총 1.0 질량%이상이다: n/N≥0.01 . . . ( i ) . | 1. A non-oriented electrical steel sheet having a chemical composition comprising, in mass %, C: 0.0050% or less,Si: 0.10 to 1.50%,Mn: 0.10 to 1.50%,sol. Al: 0.0050% or less,N: 0.0030% or less,S: 0.0040% or less,O: 0.0050 to 0.0200%,Sn: 0.50% or less, andone or more of La, Ce, Zr, Mg and Ca: 0.0005 to 0.0200% in total,with the balance comprising Fe and impurities,wherein:a number density N of oxide particles containing, in mass %, O: 20 to 60% and Si: 20 to 60%, and having a diameter of 1.0 to 5.0 μm is 3.0×103 to 10×103 particles/cm2, andamong the oxide particles, a number density n of oxide particles containing one or more of La, Ce, Zr, Mg and Ca in a total amount of 1.0% by mass or more satisfies Formula (i) below: n/N≥0.01 . . . (i). | 1. 화학 조성을 포함하는 비배향성 전기강판, 질량%, C: 0.0050%이하, Si: 0.10 내지 1.50%, Mn: 0.10 내지 1.50%, 졸. Al: 0.0050%이하, N: 0.0030%이하, S: 0.0040%이하, O: 0.0050 내지 0.0200%, Sn: 0.50%이하 La, Ce, Zr, Mg 및 Ca 중 하나 이상이다: 총 0.0005 내지 0.0200%, Fe를 포함하는 균형과 불순물을 포함하는 것, 여기에서: 포함하는 산화물 입자의 수 밀도 N, 질량%, O: 20 내지 60%및 Si: 20 내지 60%, 1.0 내지 5.0 μm의 직경을 가지는 3.0×10 3 내지 10×10 3 입자/cm 2 이다, 및 산화물 입자 중 La, Ce, Zr 중 하나 이상을 포함하는 산화물 입자의 수 밀도 n, 상기 mg 및 Ca는 하기 화학식 (i)를 만족하는 총 1.0 질량%이상이다: n/N≥0.01 . . . ( i ) . | 1. A non-oriented electrical steel sheet having a chemical composition comprising, in mass %, C: 0.0050% or less,Si: 0.10 to 1.50%,Mn: 0.10 to 1.50%,sol. Al: 0.0050% or less,N: 0.0030% or less,S: 0.0040% or less,O: 0.0050 to 0.0200%,Sn: 0.50% or less, andone or more of La, Ce, Zr, Mg and Ca: 0.0005 to 0.0200% in total,with the balance comprising Fe and impurities,wherein:a number density N of oxide particles containing, in mass %, O: 20 to 60% and Si: 20 to 60%, and having a diameter of 1.0 to 5.0 μm is 3.0×103 to 10×103 particles/cm2, andamong the oxide particles, a number density n of oxide particles containing one or more of La, Ce, Zr, Mg and Ca in a total amount of 1.0% by mass or more satisfies Formula (i) below: n/N≥0.01 . . . (i). | 8 | 18/033376 | 2020-11-27 | 2023-0366058 | 2023-11-16 |  |  | NIPPON STEEL CORPORATION | Yoshihiro ARITA ¦ Shinichi MATSUI |  |  |  | 0 |  | 0 |  | 104965851 | BR112023007761A2 ¦ CN116457477B ¦ EP4253574A1 ¦ IN202317034290 ¦ JP7492162B2 ¦ KR10-2855005B1 ¦ US2023-0366058A1 ¦ VN98538A ¦ WOWO2022-113263A1 | 9 | 심사중 |  | 5423046002699
US | US | P | B2 | 전기 기계용 전자기 부품을 제조하기 위한 방법 | Method for producing an electromagnetic component for an electric machine | 전기 기계를 위한 전자기 부품을 제조하기 위한 방법이 제공된다. 상기 방법은 금속 시트를 출발 재료로 제공하는 단계를 포함한다; 금속 시트로부터 다수의 라멜레이를 타발하는 것; 상기 라멜레이를 열처리하는 것; 그리고 열 처리된 라멜레이를 결합하여 구성 요소 또는 구성 요소의 일부를 형성한다. 생산될 전자기 컴포넌트는 적층 코어, 예를 들어 스테이터 코어 또는 로터 코어가 될 수 있다, 전기 모터와 같은 전기 기계와 함께 사용하기 위해 제공될 수 있다. | A method for producing an electromagnetic component for an electric machine is provided. The method includes providing a metal sheet as a starting material; punching out a number of lamellae from the metal sheet; heat-treating the lamellae; and joining the heat-treated lamellae to form the component or a portion of the component. The electromagnetic component to be produced can be a laminated core, for example a stator core or a rotor core, and can be provided for use with the electric machine such as an electric motor. | 1. 적층 코어, 스테이터 코어 또는 로터 코어 중 적어도 하나를 포함하는 전자기 부품의 제조 방법, 전기 기계를 위한 상기 방법: 금속 시트를 출발 재료로 제공하는 것; 금속 시트로부터 다수의 라멜레이를 타발하는 것; 열-열처리 라멜레이를 제공하기 위해 라멜레이의 수를 처리하는 것; 및 열 처리된 라멜레이를 결합하여 전자기 부품 또는 전자기 부품의 일부를 형성한다, 여기에서 열 처리된 라멜레이의 결합은 열 처리된 라멜레이의 각각에 대해 순차적으로 포함한다, 다음의 단계들: 열 처리된 접착제를 열 처리된 라멜라의 표면에 실질적으로 표면 전체에 걸쳐서 도포하는 것, 접착제 코팅을 형성하기 위해; 및 접착제 코팅의 접착제를 활성화시키는 것, 여기에서 활성화된 접착제를 갖는 열 처리된 라멜레이는 위치 정렬되고 각진 정렬된 방식으로 중첩되고, 처리된다, 그 단부면에, 축방향으로 작용하는 압축력에 대한 것이다, 여기에서 접착제를 활성화하는 것은 적외선 방사선 방출기를 사용하여 적외선 방사선으로 접착제 코팅을 조명하는 것을 포함한다, 여기에서 상기 적외선 방사 이미터가 있다, 프로세싱 시퀀스의 관점에서 펀칭 툴과 배출 펀치 사이에 배열되고, 이를 포함한다: 제 1 라멜라면 또는 제 1 라멜라 표면 상에 펀칭 방향으로 지향되는 적어도 하나의 상부 램프 펀칭 툴의 타측에 존재하는 제 2 라멜라면 상에 펀칭 방향에 대해 지향되는 적어도 하나의 하부 램프, 또는 상기 적어도 하나의 상부 및 상기 적어도 하나의 하부 램프 둘 다. | 1. A method for producing an electromagnetic component including at least one of a laminated core, a stator core or a rotor core, for an electric machine, the method comprising: providing a metal sheet as a starting material;punching out a number of lamellae from the metal sheet;heat-treating the number of lamellae to provide heat-treated lamellae; andjoining the heat-treated lamellae to form the electromagnetic component or a portion of the electromagnetic component,wherein the joining of the heat-treated lamellae comprises, sequentially for each of the heat-treated lamellae, the following steps:applying a thermally activated adhesive to a surface of the heat-treated lamella, substantially over the whole surface, to form an adhesive coating; andactivating the adhesive of the adhesive coating,wherein the heat-treated lamellae having the activated adhesive are superimposed in a position-aligned and angularly aligned manner and are subjected, on their end face, to a compressive force acting in an axial direction,wherein the activating the adhesive includes illuminating the adhesive coating with infrared radiation using an infrared radiation emitter,wherein the infrared radiation emitter is, in terms of the processing sequence, arranged between a punching tool and an ejection punch, and includes: at least one upper lamp which is directed in a punching direction onto a first lamella surface orat least one lower lamp which is directed against the punching direction onto a second lamella surface present on the other side of the punching tool, orboth the at least one upper and the at least one lower lamp. | 1. 적층 코어, 스테이터 코어 또는 로터 코어 중 적어도 하나를 포함하는 전자기 부품의 제조 방법, 전기 기계를 위한 상기 방법: 금속 시트를 출발 재료로 제공하는 것; 금속 시트로부터 다수의 라멜레이를 타발하는 것; 열-열처리 라멜레이를 제공하기 위해 라멜레이의 수를 처리하는 것; 및 열 처리된 라멜레이를 결합하여 전자기 부품 또는 전자기 부품의 일부를 형성한다, 여기에서 열 처리된 라멜레이의 결합은 열 처리된 라멜레이의 각각에 대해 순차적으로 포함한다, 다음의 단계들: 열 처리된 접착제를 열 처리된 라멜라의 표면에 실질적으로 표면 전체에 걸쳐서 도포하는 것, 접착제 코팅을 형성하기 위해; 및 접착제 코팅의 접착제를 활성화시키는 것, 여기에서 활성화된 접착제를 갖는 열 처리된 라멜레이는 위치 정렬되고 각진 정렬된 방식으로 중첩되고, 처리된다, 그 단부면에, 축방향으로 작용하는 압축력에 대한 것이다, 여기에서 접착제를 활성화하는 것은 적외선 방사선 방출기를 사용하여 적외선 방사선으로 접착제 코팅을 조명하는 것을 포함한다, 여기에서 상기 적외선 방사 이미터가 있다, 프로세싱 시퀀스의 관점에서 펀칭 툴과 배출 펀치 사이에 배열되고, 이를 포함한다: 제 1 라멜라면 또는 제 1 라멜라 표면 상에 펀칭 방향으로 지향되는 적어도 하나의 상부 램프 펀칭 툴의 타측에 존재하는 제 2 라멜라면 상에 펀칭 방향에 대해 지향되는 적어도 하나의 하부 램프, 또는 상기 적어도 하나의 상부 및 상기 적어도 하나의 하부 램프 둘 다. | 1. A method for producing an electromagnetic component including at least one of a laminated core, a stator core or a rotor core, for an electric machine, the method comprising: providing a metal sheet as a starting material;punching out a number of lamellae from the metal sheet;heat-treating the number of lamellae to provide heat-treated lamellae; andjoining the heat-treated lamellae to form the electromagnetic component or a portion of the electromagnetic component,wherein the joining of the heat-treated lamellae comprises, sequentially for each of the heat-treated lamellae, the following steps:applying a thermally activated adhesive to a surface of the heat-treated lamella, substantially over the whole surface, to form an adhesive coating; andactivating the adhesive of the adhesive coating,wherein the heat-treated lamellae having the activated adhesive are superimposed in a position-aligned and angularly aligned manner and are subjected, on their end face, to a compressive force acting in an axial direction,wherein the activating the adhesive includes illuminating the adhesive coating with infrared radiation using an infrared radiation emitter,wherein the infrared radiation emitter is, in terms of the processing sequence, arranged between a punching tool and an ejection punch, and includes: at least one upper lamp which is directed in a punching direction onto a first lamella surface orat least one lower lamp which is directed against the punching direction onto a second lamella surface present on the other side of the punching tool, orboth the at least one upper and the at least one lower lamp. | 17 | 17/612049 | 2020-01-17 | 2022-0239203 | 2022-07-28 | 11811278 | 2023-11-07 | THYSSENKRUPP STEEL EUROPE AG | Tobias Lewe ¦ Karsten Machalitza ¦ Volker Kamen ¦ Marco Tietz | 10-2019-113290 | DE | 2019-05-20 | 25 | DE10-2016-225853A1 ¦ DE10-2015-012172A1 ¦ DE10-2012-001744A1 ¦ DE03829068C1 ¦ EP2612942B1 ¦ GB001574986A ¦ JP2011-038773A ¦ JP5104111B2 ¦ JP4716662B2(BE) ¦ JP3702813B2 ¦ JP3745490B2 ¦ JP1986-117220A(BE) ¦ US11873408B2(BE) ¦ US2022-0220593A1(BE) ¦ US2006-0066168A1(BE) ¦ US7224096B2 ¦ WOWO2017-050892A1 ¦ WOWO2012-059588A1 ¦ WOWO2003-014404A1 ¦ JP2001510015(미포함) ¦ JP2005268589(미포함) ¦ JP2018143034(미포함) ¦ JP2018145492(미포함) ¦ JP2018534388(미포함) ¦ JP5750196(미포함) | 1 | US12081081B2(FE) | 106002857 | CN113748590B ¦ CN119298550A ¦ DE10-2019-113290A1 ¦ EP3895292A1 ¦ IN514405 ¦ JP7520047B2 ¦ US11811278B2 ¦ US12418225B2 ¦ WOWO2020-233840A1 | 9 | 등록 | THYSSENKRUPP STEEL EUROPE AG | 4923045006221
CN | CN | P | A | 대형 발전기 코어의 절연성을 향상시킨 무방향성 규소강의 제조 방법 및 그 제조 제품 | Production method of non-oriented silicon steel for improving insulating property of iron core of large generator and product prepared by production method | 본 발명은 대형 발전기 코어의 절연성을 향상시키는 무방향성 규소강의 생산 방법 및 그 제조된 제품을 개시하고, 대형 발전기 기술 영역에 속한다. 이 방법은 스트립 소둔 후 코팅 롤을 통해 마그네슘계 크로메이트 절연 도료의 1차 코팅을 진행하고, 경화 후 100~200°C로 낮춘 후 유성 2차코팅을 진행하고, 유성 2차코팅의 코팅에 대해, 생산 과정에서 공정 방법 및 파라미터를 개선하였다. 철손 P 1.5/50≤3.0W/Kg, 자기감각 B 50≥1.66T, 층간저항>10000Ω·mm 2/시트를 만족시킬 수 있는 제품자기특성을 제공한다, 155°C×48h (등급 F)내열 요건을 충족할 수 있다. | The invention discloses a production method of non-oriented silicon steel for improving the insulating property of a large-scale generator iron core and a product prepared through the production method, and belongs to the technical field of large-scale generators. According to the method, after strip steel is annealed, primary coating of magnesium chromate insulating paint is carried out through a coating roller, after curing is carried out, the temperature is lowered to 100-200 DEG C, then oily secondary paint coating is carried out, and technological methods and parameters in the production process are improved according to the coating of the oily secondary paint. The magnetic performance of the prepared product meets the requirements that the iron loss P1.5/50 is smaller than or equal to 3.0 W/Kg, the magnetic induction B50 is larger than or equal to 1.66 T, the interlayer resistance is larger than 10000 omega.mm < 2 >/sheet, and the heat-resisting requirement of 155 DEG C * 48 h (F level) can be met. | 1. 절연 도료가 1차 코팅된 스트립 표면에 유성 2차 페인트 코팅이 이루어지고, 상기 유성 2차 페인트 코팅 후 300°C~350°C에서 경화되는 것을 특징으로 하는 대형 발전기 코어의 절연성을 향상시킨 무방향성 실리콘강의 제조방법, 절연 코팅의 일차 코팅을 위한 스트립의 표면 거칠기 Ra>0.8 μm. | 1. A production method of unoriented silicon steel for improving the insulation property of a large-sized generator iron core is characterized in that the surface of a strip steel coated with insulating paint at one time is coated with oily secondary paint, and the strip steel coated with the insulating paint at one time has the surface roughness Ra of more than 0.8 mu m after the oily secondary paint is cured at 300-350 ℃. | 1. 절연 도료가 1차 코팅된 스트립 표면에 유성 2차 페인트 코팅이 이루어지고, 상기 유성 2차 페인트 코팅 후 300°C~350°C에서 경화되는 것을 특징으로 하는 대형 발전기 코어의 절연성을 향상시킨 무방향성 실리콘강의 제조방법, 절연 코팅의 일차 코팅을 위한 스트립의 표면 거칠기 Ra>0.8 μm. | 1. A production method of unoriented silicon steel for improving the insulation property of a large-sized generator iron core is characterized in that the surface of a strip steel coated with insulating paint at one time is coated with oily secondary paint, and the strip steel coated with the insulating paint at one time has the surface roughness Ra of more than 0.8 mu m after the oily secondary paint is cured at 300-350 ℃. | 10 | 2023-10806855 | 2023-06-30 | 117000562 | 2023-11-07 |  |  | MAANSHAN IRON & STEEL Co.,Ltd. | Qi Xuan ¦ Xia Xuelan ¦ Chen Mingxia ¦ Pei Yinghao ¦ Shi Lifa ¦ Liu Qingsong ¦ Lu Tianlin |  |  |  | 0 |  | 0 |  | 72707975 | CN117000562A | 1 | 거절 |  | 8423452014756
JP | JP | P | B1 | 무방향성 전기강판 | 무방향성 전기강판 | 【요약】 Si경사 자성 재료의 저철손화 및 고자속밀도화를 구현한다. 내층부와 상기 내층부의 양측에 위치하는 표층부와의 적층 구조를 갖는 복층형 전기강판으로서, 상기 표층부 및 상기 내층부는 소정의 성분 조성을 가지며, 상기 표층부에서의 Si함유량:[Si]1와 상기 내층부에서의 Si함유량:[Si]0와의 차이 ([Si]1- [Si]0)로서 정의되는ΔSi가 0.5~3.3 질량%이며 상기 전기강판의 판 두께:t에 대한 상기 표층부의 합계 두께:t1의 비율 (t1/t)가 0.08~0.73이며 자계강도:5000 A/m의 자속밀도 B50에 대한 포화 자화 Bs의 비 (B50/Bs)가 0.825 이상이며 주파수:10 kHz, 최대자속밀도:1.0 T의 철손:W10/10k와 상기 판 두께 t가 식 W10/10k≦ 25 + 6900 ×t를 충족하는 것으로 한다. | 【요약】 Si경사 자성 재료의 저철손화 및 고자속밀도화를 구현한다. 내층부와 상기 내층부의 양측에 위치하는 표층부와의 적층 구조를 갖는 복층형 전기강판으로서, 상기 표층부 및 상기 내층부는 소정의 성분 조성을 가지며, 상기 표층부에서의 Si함유량:[Si]1와 상기 내층부에서의 Si함유량:[Si]0와의 차이 ([Si]1- [Si]0)로서 정의되는ΔSi가 0.5~3.3 질량%이며 상기 전기강판의 판 두께:t에 대한 상기 표층부의 합계 두께:t1의 비율 (t1/t)가 0.08~0.73이며 자계강도:5000 A/m의 자속밀도 B50에 대한 포화 자화 Bs의 비 (B50/Bs)가 0.825 이상이며 주파수:10 kHz, 최대자속밀도:1.0 T의 철손:W10/10k와 상기 판 두께 t가 식 W10/10k≦ 25 + 6900 ×t를 충족하는 것으로 한다. | 【청구항1】 내층부와 상기 내층부의 양측에 위치하는 표층부와의 적층 구조를 갖는 복층형 전기강판으로서, 상기 표층부는 질량%로, Si:4.0~7.5% 및 C:0.0010~0.0100%, Co:0.0010%~0.0100%를 포함하고 또한 Sn:0.010~0.100% 및 Sb:0.010~0.100% 중 1종 또는 2종을 포함하고 잔부가 Fe 및 불가피 불순물인 성분 조성을 가지며, 상기 내층부는 질량%로, Si:3.0~6.0% 및 C:0.0010~0.0100%, Co:0.0010%~0.0100%를 포함하고 또한 Sn:0.010~0.100% 및 Sb:0.010~0.100% 중 1종 또는 2종을 포함하고 잔부가 Fe 및 불가피 불순물인 성분 조성을 가지며, 상기 표층부에서의 Si함유량:[Si]1와 상기 내층부에서의 Si함유량:[Si]0와의 차이 ([Si]1-[Si]0)로서 정의되는ΔSi가 0.5~3.3 질량%이며 상기 전기강판의 판 두께 :t (mm) 에 대한 상기 표층부의 합계 두께 :t1 (mm) 의 비율 (t1/t)가 0.08~0.73이며 포화 자화 Bs에 대한 자계강도:5000 A/m의 자속밀도 B 50 의 비 (B50/Bs)가 0.825 이상이며 주파수:10 kHz, 최대자속밀도:1.0 T의 철손 :W10/10k (W/kg) (와)과 상기 판 두께 t가 하기 (1) 식을 만족하는 무방향성 전기강판. W10/10k≦25+6900 ×t···(1) | 【청구항1】 내층부와 상기 내층부의 양측에 위치하는 표층부와의 적층 구조를 갖는 복층형 전기강판으로서, 상기 표층부는 질량%로, Si:4.0~7.5% 및 C:0.0010~0.0100%, Co:0.0010%~0.0100%를 포함하고 또한 Sn:0.010~0.100% 및 Sb:0.010~0.100% 중 1종 또는 2종을 포함하고 잔부가 Fe 및 불가피 불순물인 성분 조성을 가지며, 상기 내층부는 질량%로, Si:3.0~6.0% 및 C:0.0010~0.0100%, Co:0.0010%~0.0100%를 포함하고 또한 Sn:0.010~0.100% 및 Sb:0.010~0.100% 중 1종 또는 2종을 포함하고 잔부가 Fe 및 불가피 불순물인 성분 조성을 가지며, 상기 표층부에서의 Si함유량:[Si]1와 상기 내층부에서의 Si함유량:[Si]0와의 차이 ([Si]1-[Si]0)로서 정의되는ΔSi가 0.5~3.3 질량%이며 상기 전기강판의 판 두께 :t (mm) 에 대한 상기 표층부의 합계 두께 :t1 (mm) 의 비율 (t1/t)가 0.08~0.73이며 포화 자화 Bs에 대한 자계강도:5000 A/m의 자속밀도 B 50 의 비 (B50/Bs)가 0.825 이상이며 주파수:10 kHz, 최대자속밀도:1.0 T의 철손 :W10/10k (W/kg) (와)과 상기 판 두께 t가 하기 (1) 식을 만족하는 무방향성 전기강판. W10/10k≦25+6900 ×t···(1) | 【청구항1】 내층부와 상기 내층부의 양측에 위치하는 표층부와의 적층 구조를 갖는 복층형 전기강판으로서, 상기 표층부는 질량%로, Si:4.0~7.5% 및 C:0.0010~0.0100%, Co:0.0010%~0.0100%를 포함하고 또한 Sn:0.010~0.100% 및 Sb:0.010~0.100% 중 1종 또는 2종을 포함하고 잔부가 Fe 및 불가피 불순물인 성분 조성을 가지며, 상기 내층부는 질량%로, Si:3.0~6.0% 및 C:0.0010~0.0100%, Co:0.0010%~0.0100%를 포함하고 또한 Sn:0.010~0.100% 및 Sb:0.010~0.100% 중 1종 또는 2종을 포함하고 잔부가 Fe 및 불가피 불순물인 성분 조성을 가지며, 상기 표층부에서의 Si함유량:[Si]1와 상기 내층부에서의 Si함유량:[Si]0와의 차이 ([Si]1-[Si]0)로서 정의되는ΔSi가 0.5~3.3 질량%이며 상기 전기강판의 판 두께 :t (mm) 에 대한 상기 표층부의 합계 두께 :t1 (mm) 의 비율 (t1/t)가 0.08~0.73이며 포화 자화 Bs에 대한 자계강도:5000 A/m의 자속밀도 B 50 의 비 (B50/Bs)가 0.825 이상이며 주파수:10 kHz, 최대자속밀도:1.0 T의 철손 :W10/10k (W/kg) (와)과 상기 판 두께 t가 하기 (1) 식을 만족하는 무방향성 전기강판. W10/10k≦25+6900 ×t···(1) | 【청구항1】 내층부와 상기 내층부의 양측에 위치하는 표층부와의 적층 구조를 갖는 복층형 전기강판으로서, 상기 표층부는 질량%로, Si:4.0~7.5% 및 C:0.0010~0.0100%, Co:0.0010%~0.0100%를 포함하고 또한 Sn:0.010~0.100% 및 Sb:0.010~0.100% 중 1종 또는 2종을 포함하고 잔부가 Fe 및 불가피 불순물인 성분 조성을 가지며, 상기 내층부는 질량%로, Si:3.0~6.0% 및 C:0.0010~0.0100%, Co:0.0010%~0.0100%를 포함하고 또한 Sn:0.010~0.100% 및 Sb:0.010~0.100% 중 1종 또는 2종을 포함하고 잔부가 Fe 및 불가피 불순물인 성분 조성을 가지며, 상기 표층부에서의 Si함유량:[Si]1와 상기 내층부에서의 Si함유량:[Si]0와의 차이 ([Si]1-[Si]0)로서 정의되는ΔSi가 0.5~3.3 질량%이며 상기 전기강판의 판 두께 :t (mm) 에 대한 상기 표층부의 합계 두께 :t1 (mm) 의 비율 (t1/t)가 0.08~0.73이며 포화 자화 Bs에 대한 자계강도:5000 A/m의 자속밀도 B 50 의 비 (B50/Bs)가 0.825 이상이며 주파수:10 kHz, 최대자속밀도:1.0 T의 철손 :W10/10k (W/kg) (와)과 상기 판 두께 t가 하기 (1) 식을 만족하는 무방향성 전기강판. W10/10k≦25+6900 ×t···(1) | 4 | 2023-526461 | 2022-12-14 |  |  | 7375985 | 2023-10-30 | JFE STEEL CORP | 財前 善彰 ¦ 宮本 幸乃 ¦ 尾田 善彦 ¦ 大久保 智幸 ¦ 吉▲崎▼ 聡一郎 | 2022-001878 | JP | 2022-01-07 | 5 | JP7334673B2 ¦ JP5272688B2(BE) ¦ KR10-2325011B1(BE) ¦ WOWO2021-065555A1(BE) ¦ WOWO2019-117095A1(BE) | 0 |  | 105459195 | CA3239601A1 ¦ CN118414443A ¦ EP4455318A1 ¦ JP2022-001878 ¦ JP7375985B1 ¦ KR10-2024-0110027A ¦ SG11202403726XB ¦ US2025-0066886A1 ¦ WOWO2023-132197A1 | 9 | 등록 | JFE STEEL CORP | 2723210000726
KR | KR | P | B1 |  | 적층 철심 및 이의 제조방법 |  | 본 개시는 접착층을 포함하는 전기강판 스트립을 준비하는 단계; 상기 스트립에 실란 커플링제와 경화제 및 용매를 포함하는 융착 촉진제를 도포하는 단계; 상기 스트립으로부터 금속 부품을 제조하는 단계; 및 상기 금속 부품을 적층하여 가압 접착하는 단계; 를 포함하는 전기강판 적층체의 제조방법에 관한 것이다. |  | 접착층을 포함하는 전기강판 스트립을 준비하는 단계; 상기 스트립에 실란 커플링제와 경화제 및 용매를 포함하는 융착 촉진제를 도포하는 단계; 상기 스트립으로부터 금속 부품을 제조하는 단계; 및 상기 금속 부품을 적층하여 가압 접착하는 단계; 를 포함하는 것이고, 상기 금속 부품을 적층하여 가압 접착하는 단계;는, 상기 금속 부품을 금형 내에 적층하는 단계; 상기 적층된 금속 부품을 가압하여 가열하여 접착하는 단계; 를 포함하며, 상기 적층된 금속 부품을 가압하여 가열하여 접착하는 단계;에서, 가열 온도가 120℃ 이하이고, 상기 융착 촉진제는 융착 촉진제 전체 중량에 대하여 용매 79 내지 99 중량%, 실란 커플링제 0.01 내지 10중량%, 경화제 0.1 내지 20중량%를 포함하는 전기강판 적층체의 제조방법. |  | 1. 접착층을 포함하는 전기강판 스트립을 준비하는 단계; 상기 스트립에 실란 커플링제와 경화제 및 용매를 포함하는 융착 촉진제를 도포하는 단계; 상기 스트립으로부터 금속 부품을 제조하는 단계; 및 상기 금속 부품을 적층하여 가압 접착하는 단계; 를 포함하는 것이고, 상기 금속 부품을 적층하여 가압 접착하는 단계;는, 상기 금속 부품을 금형 내에 적층하는 단계; 상기 적층된 금속 부품을 가압하여 가열하여 접착하는 단계; 를 포함하며, 상기 적층된 금속 부품을 가압하여 가열하여 접착하는 단계;에서, 가열 온도가 120℃ 이하이고, 상기 융착 촉진제는 융착 촉진제 전체 중량에 대하여 용매 79 내지 99 중량%, 실란 커플링제 0.01 내지 10중량%, 경화제 0.1 내지 20중량%를 포함하는 전기강판 적층체의 제조방법. | 9 | 10-2020-0180113 | 2020-12-21 | 10-2022-0089462 | 2022-06-28 | 10-2597511 | 2023-10-30 | 주식회사 포스코 | 김정우 ¦ 하봉우 ¦ 이동규 ¦ 노태영 ¦ 박경렬 |  |  |  | 8 | JP6589172B1(BE) ¦ JP2019-534680A ¦ JP6164029B2(BE) ¦ JP6469943B2(BE) ¦ JP6134497B2 ¦ JP2574698B2 ¦ KR10-2019-0115616A ¦ KR10-2005635B1 | 0 |  | 105263934 | CN116918224A ¦ EP4266560A1 ¦ ID2023/06909A ¦ IN202337047510 ¦ JP7688710B2 ¦ KR10-2597511B1 ¦ MXMX/a/2023/007358A ¦ US2024-0051264A1 ¦ WOWO2022-139358A1 | 9 | 등록 | 주식회사 포스코 | 3523444000316
JP | JP | P | B2 | 무방향성 전기강판 및 그 제조 방법 | 무방향성 전기강판 및 그 제조 방법 | 【요약】 (수정유) 【과제】판면 수직 방향의 자속밀도가 높은 무방향성 전기강판 및 그 제조 방법의 제공. 【해결 수단】질량%로 2.0%≦Si≦4.0%, 0.2%≦Mn≦3.5%, 0≦Al≦2.0% 및 잔부 Fe와 불가피 불순물을 포함하는 무방향성 전기강판에 있어서 특정 측정 순서에 의해 측정된 자속밀도 B5.5가 하기식 1을 충족하는 무방향성 전기강판. B5.5≧1.80T···식 (1)【선택도】도 5 | 【요약】 (수정유) 【과제】판면 수직 방향의 자속밀도가 높은 무방향성 전기강판 및 그 제조 방법의 제공. 【해결 수단】질량%로 2.0%≦Si≦4.0%, 0.2%≦Mn≦3.5%, 0≦Al≦2.0% 및 잔부 Fe와 불가피 불순물을 포함하는 무방향성 전기강판에 있어서 특정 측정 순서에 의해 측정된 자속밀도 B5.5가 하기식 1을 충족하는 무방향성 전기강판. B5.5≧1.80T···식 (1)【선택도】도 5 | 【청구항1】 질량%로, 2.0%≦Si≦4.0%, 0.2%≦ Mn≦3.5%, 0 ≦Al≦2.0% 및 잔부 Fe와 불가피 불순물 (으)로 이루어진다 무방향성 전기강판에 있어서, 하기 식 1을 만 하고 판두께 방향과 압연 방향을 포함하는 단면에서의 적어도 100개의 결정립 판두께 방향의 길이의 평균값 L ND (와)과 압연 방향의 길이의 평균값 L RD 의 비L ND /L RD (이)가 2.0 이상이다 무방향성 전기강판. B5.5 ≧ 1.80T ··· 식 (1) 여기서 자속밀도 B5.5의 측정 절차는 이하의 공정을 포함한다 1) 상기 무방향성 전기강판에서, 120 mm×60 mm의 직사각형인 시료 A를 시료 A의 장변 또는 단변 중 1쪽의 변이 상기 강판 판면 내의 자속밀도 B50의 가장 높은 방향으로 되도록, 펀칭한다 2) 상기 무방향성 전기강판에서, 120 mm×60 mm의 직사각형인 시료 B를 시료 B의 장변 및 단변이 각각 시료 A의 장변 및 단변과 직각 방향으로 되도록, 펀칭한다 3) 상기 시료 A 및 시료 B를 각각 5장씩, 총 10장이 되도록, 공정 1) 2)를 반복한다 4) 얻어진 시료 A 및 시료 B를 교대로 같은 방향으로 10장 적층한다 5) 적층한 시료 위에 올려놓는 프레임 (철심)을 다음 순서로 작성 하는 i.그 프레임의 소재로서 판 두께 0.23 mm의 23 P090 그레이드의 방향성 전기강판을 판 폭 55 mm에서 길이 방향으로 슬릿하고 이것을 65회 감아 적층하고 적층 두께 15 mm로, 외경은 82 mm, 내경은 52 mm의 정사각형 권코어를 작성하고 여기서 상기 정사각형의 4모서리는 상기 소재의 압연 방향에 대해 45 °방향으로 2회 굽혀 직각으로 하고 45 °에 경사진 부분의 길이는 상기 권코어의 내측 및 외측 모두와도 4 mm로 하는 ii.상기 권코어를 U자형으로 2 분할하고750~850℃ 2시간에 왜곡취어닐링을 실시해, 바니시를 함침하여 그 프레임 (철심)을 작성하고 여기서 그 프레임의 등 부분 외측 둘레를 82 mm, 내측 둘레를 52 mm로 하는 6) 상기 적층한 시료에, 상기 프레임을 실어 여기서 상기 적층한 시료와의 접촉면에서 수직 방향으로 측정한 그 프레임의 외측 둘레까지의 길이는 41 mm로 하는 7) 상기 프레임에 여자 코일을 설치하고 이것으로 흐르게 하는 전류량을 조절하여 상기 적층한 시료 전체 (적층 전체)에 감은 B코일 (전체)의 측정값이 1.5 T의 경우에 있어서, 상기 적층한 시료의 표층에서 5.5장 감은 B코일 II로 측정되는 자속밀도 B5.5를 측정한다. | 【청구항1】 질량%로, 2.0%≦Si≦4.0%, 0.2%≦ Mn≦3.5%, 0 ≦Al≦2.0% 및 잔부 Fe와 불가피 불순물 (으)로 이루어진다 무방향성 전기강판에 있어서, 하기 식 1을 만 하고 판두께 방향과 압연 방향을 포함하는 단면에서의 적어도 100개의 결정립 판두께 방향의 길이의 평균값 L ND (와)과 압연 방향의 길이의 평균값 L RD 의 비L ND /L RD (이)가 2.0 이상이다 무방향성 전기강판. B5.5 ≧ 1.80T ··· 식 (1) 여기서 자속밀도 B5.5의 측정 절차는 이하의 공정을 포함한다 1) 상기 무방향성 전기강판에서, 120 mm×60 mm의 직사각형인 시료 A를 시료 A의 장변 또는 단변 중 1쪽의 변이 상기 강판 판면 내의 자속밀도 B50의 가장 높은 방향으로 되도록, 펀칭한다 2) 상기 무방향성 전기강판에서, 120 mm×60 mm의 직사각형인 시료 B를 시료 B의 장변 및 단변이 각각 시료 A의 장변 및 단변과 직각 방향으로 되도록, 펀칭한다 3) 상기 시료 A 및 시료 B를 각각 5장씩, 총 10장이 되도록, 공정 1) 2)를 반복한다 4) 얻어진 시료 A 및 시료 B를 교대로 같은 방향으로 10장 적층한다 5) 적층한 시료 위에 올려놓는 프레임 (철심)을 다음 순서로 작성 하는 i.그 프레임의 소재로서 판 두께 0.23 mm의 23 P090 그레이드의 방향성 전기강판을 판 폭 55 mm에서 길이 방향으로 슬릿하고 이것을 65회 감아 적층하고 적층 두께 15 mm로, 외경은 82 mm, 내경은 52 mm의 정사각형 권코어를 작성하고 여기서 상기 정사각형의 4모서리는 상기 소재의 압연 방향에 대해 45 °방향으로 2회 굽혀 직각으로 하고 45 °에 경사진 부분의 길이는 상기 권코어의 내측 및 외측 모두와도 4 mm로 하는 ii.상기 권코어를 U자형으로 2 분할하고750~850℃ 2시간에 왜곡취어닐링을 실시해, 바니시를 함침하여 그 프레임 (철심)을 작성하고 여기서 그 프레임의 등 부분 외측 둘레를 82 mm, 내측 둘레를 52 mm로 하는 6) 상기 적층한 시료에, 상기 프레임을 실어 여기서 상기 적층한 시료와의 접촉면에서 수직 방향으로 측정한 그 프레임의 외측 둘레까지의 길이는 41 mm로 하는 7) 상기 프레임에 여자 코일을 설치하고 이것으로 흐르게 하는 전류량을 조절하여 상기 적층한 시료 전체 (적층 전체)에 감은 B코일 (전체)의 측정값이 1.5 T의 경우에 있어서, 상기 적층한 시료의 표층에서 5.5장 감은 B코일 II로 측정되는 자속밀도 B5.5를 측정한다. | 【청구항1】 질량%로, 2.0%≦Si≦4.0%, 0.2%≦ Mn≦3.5%, 0 ≦Al≦2.0% 및 잔부 Fe와 불가피 불순물 (으)로 이루어진다 무방향성 전기강판에 있어서, 하기 식 1을 만 하고 판두께 방향과 압연 방향을 포함하는 단면에서의 적어도 100개의 결정립 판두께 방향의 길이의 평균값 L ND (와)과 압연 방향의 길이의 평균값 L RD 의 비L ND /L RD (이)가 2.0 이상이다 무방향성 전기강판. B5.5 ≧ 1.80T ··· 식 (1) 여기서 자속밀도 B5.5의 측정 절차는 이하의 공정을 포함한다 1) 상기 무방향성 전기강판에서, 120 mm×60 mm의 직사각형인 시료 A를 시료 A의 장변 또는 단변 중 1쪽의 변이 상기 강판 판면 내의 자속밀도 B50의 가장 높은 방향으로 되도록, 펀칭한다 2) 상기 무방향성 전기강판에서, 120 mm×60 mm의 직사각형인 시료 B를 시료 B의 장변 및 단변이 각각 시료 A의 장변 및 단변과 직각 방향으로 되도록, 펀칭한다 3) 상기 시료 A 및 시료 B를 각각 5장씩, 총 10장이 되도록, 공정 1) 2)를 반복한다 4) 얻어진 시료 A 및 시료 B를 교대로 같은 방향으로 10장 적층한다 5) 적층한 시료 위에 올려놓는 프레임 (철심)을 다음 순서로 작성 하는 i.그 프레임의 소재로서 판 두께 0.23 mm의 23 P090 그레이드의 방향성 전기강판을 판 폭 55 mm에서 길이 방향으로 슬릿하고 이것을 65회 감아 적층하고 적층 두께 15 mm로, 외경은 82 mm, 내경은 52 mm의 정사각형 권코어를 작성하고 여기서 상기 정사각형의 4모서리는 상기 소재의 압연 방향에 대해 45 °방향으로 2회 굽혀 직각으로 하고 45 °에 경사진 부분의 길이는 상기 권코어의 내측 및 외측 모두와도 4 mm로 하는 ii.상기 권코어를 U자형으로 2 분할하고750~850℃ 2시간에 왜곡취어닐링을 실시해, 바니시를 함침하여 그 프레임 (철심)을 작성하고 여기서 그 프레임의 등 부분 외측 둘레를 82 mm, 내측 둘레를 52 mm로 하는 6) 상기 적층한 시료에, 상기 프레임을 실어 여기서 상기 적층한 시료와의 접촉면에서 수직 방향으로 측정한 그 프레임의 외측 둘레까지의 길이는 41 mm로 하는 7) 상기 프레임에 여자 코일을 설치하고 이것으로 흐르게 하는 전류량을 조절하여 상기 적층한 시료 전체 (적층 전체)에 감은 B코일 (전체)의 측정값이 1.5 T의 경우에 있어서, 상기 적층한 시료의 표층에서 5.5장 감은 B코일 II로 측정되는 자속밀도 B5.5를 측정한다. ¦ 【청구항2】 질량% 로, 2.0%≦Si≦4.0%, 0.2%≦ Mn≦3.5%, 0 ≦Al≦2.0% 및 잔부 Fe와 불가피 불순물로 이루어진 무방향성 전기강판에 있어서, 판면 중심부를 사이에 두는 60 μm 두께의 판면에 평행한 부분의 시료에서 X선 회절에 의해 측정한 역극점도의 대 랜덤면 강도비이다 I(100), I(411), I(310), I(210), I(521), I(111), I(332), I(221), I(211), I(321 ) , I(110)가 식 (2)을 만 하고 판두께 방향과 압연 방향을 포함하는 단면에서의 적어도 100개의 결정립 판두께 방향의 길이의 평균값 L ND (와)과 압연 방향의 길이의 평균값 L RD 의 비L ND /L RD (이)가 2.0 이상이다 무방향성 전기강판. (I(100)+I(411)+I(310)+I(210)+I(521))/(I(111)+I(332)+I(221)+I(211)+I(321)+I(110))≧0.50··· 식 (2) | 【청구항1】 질량%로, 2.0%≦Si≦4.0%, 0.2%≦ Mn≦3.5%, 0 ≦Al≦2.0% 및 잔부 Fe와 불가피 불순물 (으)로 이루어진다 무방향성 전기강판에 있어서, 하기 식 1을 만 하고 판두께 방향과 압연 방향을 포함하는 단면에서의 적어도 100개의 결정립 판두께 방향의 길이의 평균값 L ND (와)과 압연 방향의 길이의 평균값 L RD 의 비L ND /L RD (이)가 2.0 이상이다 무방향성 전기강판. B5.5 ≧ 1.80T ··· 식 (1) 여기서 자속밀도 B5.5의 측정 절차는 이하의 공정을 포함한다 1) 상기 무방향성 전기강판에서, 120 mm×60 mm의 직사각형인 시료 A를 시료 A의 장변 또는 단변 중 1쪽의 변이 상기 강판 판면 내의 자속밀도 B50의 가장 높은 방향으로 되도록, 펀칭한다 2) 상기 무방향성 전기강판에서, 120 mm×60 mm의 직사각형인 시료 B를 시료 B의 장변 및 단변이 각각 시료 A의 장변 및 단변과 직각 방향으로 되도록, 펀칭한다 3) 상기 시료 A 및 시료 B를 각각 5장씩, 총 10장이 되도록, 공정 1) 2)를 반복한다 4) 얻어진 시료 A 및 시료 B를 교대로 같은 방향으로 10장 적층한다 5) 적층한 시료 위에 올려놓는 프레임 (철심)을 다음 순서로 작성 하는 i.그 프레임의 소재로서 판 두께 0.23 mm의 23 P090 그레이드의 방향성 전기강판을 판 폭 55 mm에서 길이 방향으로 슬릿하고 이것을 65회 감아 적층하고 적층 두께 15 mm로, 외경은 82 mm, 내경은 52 mm의 정사각형 권코어를 작성하고 여기서 상기 정사각형의 4모서리는 상기 소재의 압연 방향에 대해 45 °방향으로 2회 굽혀 직각으로 하고 45 °에 경사진 부분의 길이는 상기 권코어의 내측 및 외측 모두와도 4 mm로 하는 ii.상기 권코어를 U자형으로 2 분할하고750~850℃ 2시간에 왜곡취어닐링을 실시해, 바니시를 함침하여 그 프레임 (철심)을 작성하고 여기서 그 프레임의 등 부분 외측 둘레를 82 mm, 내측 둘레를 52 mm로 하는 6) 상기 적층한 시료에, 상기 프레임을 실어 여기서 상기 적층한 시료와의 접촉면에서 수직 방향으로 측정한 그 프레임의 외측 둘레까지의 길이는 41 mm로 하는 7) 상기 프레임에 여자 코일을 설치하고 이것으로 흐르게 하는 전류량을 조절하여 상기 적층한 시료 전체 (적층 전체)에 감은 B코일 (전체)의 측정값이 1.5 T의 경우에 있어서, 상기 적층한 시료의 표층에서 5.5장 감은 B코일 II로 측정되는 자속밀도 B5.5를 측정한다. ¦ 【청구항2】 질량% 로, 2.0%≦Si≦4.0%, 0.2%≦ Mn≦3.5%, 0 ≦Al≦2.0% 및 잔부 Fe와 불가피 불순물로 이루어진 무방향성 전기강판에 있어서, 판면 중심부를 사이에 두는 60 μm 두께의 판면에 평행한 부분의 시료에서 X선 회절에 의해 측정한 역극점도의 대 랜덤면 강도비이다 I(100), I(411), I(310), I(210), I(521), I(111), I(332), I(221), I(211), I(321 ) , I(110)가 식 (2)을 만 하고 판두께 방향과 압연 방향을 포함하는 단면에서의 적어도 100개의 결정립 판두께 방향의 길이의 평균값 L ND (와)과 압연 방향의 길이의 평균값 L RD 의 비L ND /L RD (이)가 2.0 이상이다 무방향성 전기강판. (I(100)+I(411)+I(310)+I(210)+I(521))/(I(111)+I(332)+I(221)+I(211)+I(321)+I(110))≧0.50··· 식 (2) | 8 | 2019-144789 | 2019-08-06 | 2021-025097 | 2021-02-22 | 7372521 | 2023-10-24 | NIPPON STEEL CORP | 川又 竜太郎 ¦ 村川 鉄州 |  |  |  | 8 | JP6848597B2(BE) ¦ JP6828292B2(BE) ¦ JP6662173B2(BE) ¦ JP2009-011086A(BE) ¦ JP2004-007917A(BE) ¦ JP4240736B2(BE) ¦ JP1996-134606A(BE) ¦ JP1992-202644A(BE) | 7 | CN116323990B ¦ JP7184226B1 ¦ KR10-2571587B1 ¦ TWI823313B(FE) ¦ TWI823314B(FE) ¦ TWI815383B(FE) ¦ US12009709B2 | 17773132 | JP7372521B2 | 1 | 등록 | NIPPON STEEL CORP | 2723206000020
CN | CN | P | A | 박규격 고표호 무방향성 규소강의 열간 압연 안정 압연 방법 및 생산된 무방향성 규소강 | Rolling method for improving hot rolling stability of thin high-grade non-oriented silicon steel and produced non-oriented silicon steel | 본 발명은 박규격 고패호 무방향성 규소강의 열간 압연 안정 압연 방법 및 생산을 향상시키는 무방향성 규소강을 제공하고, 종래 기술에 비해 설비를 개조하지 않고 가열 방식의 변경, 조압연 압연 전략의 설계를 통과한다, 스케일 제거 타이밍 제어, 마무리압연 전략의 최적화는 마무리 압연의 최종 압연 온도 및 압연 안정성을 효과적으로 향상시킬 수 있으며, 설비 부하를 줄이고, 출로 리듬 및 압연 효율을 향상시킬 수 있다. | According to the rolling method for improving the hot rolling stability of the thin-specification high-grade non-oriented silicon steel and the non-oriented silicon steel produced through the rolling method, compared with the prior art, under the condition that equipment is not transformed, the stability of the hot rolling stability of the thin-specification high-grade non-oriented silicon steel is improved by changing a heating mode, designing a rough rolling strategy, controlling a fine descaling time sequence and optimizing a fine rolling strategy, and the stability of the hot rolling stability of the thin-specification high-grade non-oriented silicon steel is improved. The finish rolling temperature, the rolling stability and the rolled plate shape can be effectively improved, the equipment load is relieved, and the tapping rhythm and the rolling efficiency are improved. | 1. 박규격 고표호 무방향성 규소강 열간 압연 안정 압연을 향상시키는 단계는 이하의 단계를 포함하는 것을 특징으로 하는 박규격 고표호 무방향성 규소강 열간 압연 안정 압연 방법: 1) 무방향성 규소강을 가열할 때, 가열 1개, 2개, 용광로 가스 온도는 1160~1190°C로 가열하고, 균열 구간은 용광로 온도를 1100±20°C로 제어한다; 2) 거친 압연; 3) 인을 제거합니다; 4) 정교하게 다듬다. | 1. The hot rolling stabilizing rolling method for improving the thin-specification high-grade non-oriented silicon steel is characterized by comprising the following steps of: 1) When the non-oriented silicon steel is heated, the furnace gas temperature is raised to 1160-1190 ℃ in a first heating section and a second heating section, and the furnace temperature is controlled to 1100+/-20 ℃ in a soaking section; 2) Rough rolling; 3) Fine dephosphorization; 4) And (5) finish rolling. | 1. 박규격 고표호 무방향성 규소강 열간 압연 안정 압연을 향상시키는 단계는 이하의 단계를 포함하는 것을 특징으로 하는 박규격 고표호 무방향성 규소강 열간 압연 안정 압연 방법: 1) 무방향성 규소강을 가열할 때, 가열 1개, 2개, 용광로 가스 온도는 1160~1190°C로 가열하고, 균열 구간은 용광로 온도를 1100±20°C로 제어한다; 2) 거친 압연; 3) 인을 제거합니다; 4) 정교하게 다듬다. ¦ 10. 상기 무방향성 규소강은 제1항 내지 제9항 중 어느 한 항에 따른 박규격 고판호를 향상시킨 무방향성 규소강의 열간 압연 안정 압연 방법으로 생산되며, 상기 무방향성 규소강의 함량은 Si+Al≥3.5%인 것을 특징으로 하는 무방향성 규소강; 상기 박규격 고표호 무방향성 규소강 두께는≤2.3mm이다. | 1. The hot rolling stabilizing rolling method for improving the thin-specification high-grade non-oriented silicon steel is characterized by comprising the following steps of: 1) When the non-oriented silicon steel is heated, the furnace gas temperature is raised to 1160-1190 ℃ in a first heating section and a second heating section, and the furnace temperature is controlled to 1100+/-20 ℃ in a soaking section; 2) Rough rolling; 3) Fine dephosphorization; 4) And (5) finish rolling. ¦ 10. The non-oriented silicon steel is characterized in that the non-oriented silicon steel is produced by adopting the hot rolling stable rolling method for improving the thin-specification high-grade non-oriented silicon steel according to any one of claims 1-9, and the content Si+Al of the non-oriented silicon steel is more than or equal to 3.5%; the thickness of the thin high-grade non-oriented silicon steel is less than or equal to 2.3mm. | 10 | 2023-10733985 | 2023-06-20 | 116921428 | 2023-10-24 |  |  | XINYU IRON & STEEL Co.,Ltd. | Huang Suzhong ¦ Peng Junming ¦ Xu Xihua ¦ Pei Wei ¦ Guan Xingwei ¦ Lai Yun ¦ Yang Tongli ¦ Xu Jianping ¦ Fu Bing ¦ Wan Wei ¦ Wang Zhenji ¦ Li Lei ¦ Zhao Anming ¦ Yu Xiaoqin ¦ Liao Deqiao |  |  |  | 0 |  | 0 |  | 72554875 | CN116921428A | 1 | 심사중 |  | 8423432018011
JP | JP | P | B1 | 무방향성 전기강판 및 그 제조 방법 | 무방향성 전기강판 및 그 제조 방법 | 【요약】 본 발명에 따른 무방향성 전기강판은 질량%로, C:0.010% 이하, Si:1.0% 이상, 5.0%이하, Mn:0.05% 이상, 5.0%이하, P:0.1% 이하, S:0.01% 이하, Al:3.0% 이하, N:0.005% 이하,를 포함하고 잔부 Fe 및 불가피 불순물이며 평균 결정립 지름이 60 μm 이상 200 μm이하이며 압연 방향 또는 압연 직각 방향으로<100>이 향한 결정립의 면적률의 합 SA와 압연 방향 또는 압연 직각 방향으로<111>이 향한 결정립의 면적률의 합 SB가 SA-SB≧0을 충족한다. | 【요약】 본 발명에 따른 무방향성 전기강판은 질량%로, C:0.010% 이하, Si:1.0% 이상, 5.0%이하, Mn:0.05% 이상, 5.0%이하, P:0.1% 이하, S:0.01% 이하, Al:3.0% 이하, N:0.005% 이하,를 포함하고 잔부 Fe 및 불가피 불순물이며 평균 결정립 지름이 60 μm 이상 200 μm이하이며 압연 방향 또는 압연 직각 방향으로<100>이 향한 결정립의 면적률의 합 SA와 압연 방향 또는 압연 직각 방향으로<111>이 향한 결정립의 면적률의 합 SB가 SA-SB≧0을 충족한다. | 【청구항1】 질량%로, C:0.010% 이하, Si:1.0% 이상, 5.0%이하, Mn:0.05% 이상, 5.0%이하, P:0.1% 이하, S:0.01% 이하, Al: 0.005% 이상, 3.0%이하, N:0.005% 이하,를 포함하고 잔부 Fe 및 불가피 불순물이며 평균 결정립 지름이 60 μm 이상 200 μm이하이며 압연 방향 또는 압연 직각 방향으로<100>이 향한 결정립의 면적률의 합 SA와 압연 방향 또는 압연 직각 방향으로<111>이 향한 결정립의 면적률의 합 SB가 SA-SB≧0을 충족하는 무방향성 전기강판. | 【청구항1】 질량%로, C:0.010% 이하, Si:1.0% 이상, 5.0%이하, Mn:0.05% 이상, 5.0%이하, P:0.1% 이하, S:0.01% 이하, Al: 0.005% 이상, 3.0%이하, N:0.005% 이하,를 포함하고 잔부 Fe 및 불가피 불순물이며 평균 결정립 지름이 60 μm 이상 200 μm이하이며 압연 방향 또는 압연 직각 방향으로<100>이 향한 결정립의 면적률의 합 SA와 압연 방향 또는 압연 직각 방향으로<111>이 향한 결정립의 면적률의 합 SB가 SA-SB≧0을 충족하는 무방향성 전기강판. | 【청구항1】 질량%로, C:0.010% 이하, Si:1.0% 이상, 5.0%이하, Mn:0.05% 이상, 5.0%이하, P:0.1% 이하, S:0.01% 이하, Al: 0.005% 이상, 3.0%이하, N:0.005% 이하,를 포함하고 잔부 Fe 및 불가피 불순물이며 평균 결정립 지름이 60 μm 이상 200 μm이하이며 압연 방향 또는 압연 직각 방향으로<100>이 향한 결정립의 면적률의 합 SA와 압연 방향 또는 압연 직각 방향으로<111>이 향한 결정립의 면적률의 합 SB가 SA-SB≧0을 충족하는 무방향성 전기강판. | 【청구항1】 질량%로, C:0.010% 이하, Si:1.0% 이상, 5.0%이하, Mn:0.05% 이상, 5.0%이하, P:0.1% 이하, S:0.01% 이하, Al: 0.005% 이상, 3.0%이하, N:0.005% 이하,를 포함하고 잔부 Fe 및 불가피 불순물이며 평균 결정립 지름이 60 μm 이상 200 μm이하이며 압연 방향 또는 압연 직각 방향으로<100>이 향한 결정립의 면적률의 합 SA와 압연 방향 또는 압연 직각 방향으로<111>이 향한 결정립의 면적률의 합 SB가 SA-SB≧0을 충족하는 무방향성 전기강판. | 7 | 2023-520343 | 2022-12-12 |  |  | 7371815 | 2023-10-23 | JFE STEEL CORP | 田中 孝明 ¦ 大久保 智幸 | 2021-203933 | JP | 2021-12-16 | 4 | JP7040184B2 ¦ JP4613414B2(BE) ¦ KR10-2325011B1(BE) ¦ WOWO2011-105609A1(BE) | 0 |  | 104350965 | CN118302556A ¦ EP4427857A1 ¦ IN202417043022 ¦ JP2021-203933 ¦ JP7371815B1 ¦ KR10-2024-0099335A ¦ MXMX/a/2024/007159A ¦ TWI845066B ¦ US2025-0043398A1 ¦ WOWO2023-112891A1 | 10 | 등록 | JFE STEEL CORP | 2723205000513
PCT | PCT | P | A1 | 적층 코어 | LAMINATED CORE | 이 적층 코어는 서로 적층된 복수의 전기강판과 적층 방향으로 인접한 상기 전기강판끼리 사이에 설치되고, 상기 전기강판끼리를 각각 접착하는 절연 피막을 구비하고, 상기 절연 피막의 경도가 2 0 0~3 0 0 MPa이다. | This laminated core comprises a plurality of electrical steel sheets laminated to each other, and insulating layers provided between electrical steel sheets adjacent to each other in the lamination direction and adhering said electrical steel sheets to each other, wherein the hardness of said insulating layers is 200 to 300 MPa. | 서로 적층된 복수의 전기강판과 적층 방향으로 인접한 상기 전기강판끼리 사이에 설치되고, 상기 전기강판끼리를 각각 접착하는 절연 피막을 구비하고, 상기 절연 피막의 경도가 2 0 0~3 0 0 MPa인 적층 코어. | A plurality of electrical steel sheets laminated with each other; An insulating coating provided between the electrical steel sheets adjacent to each other in the stacking direction and bonding the electrical steel sheets to each other; The hardness of the insulating coating is 200 ~ 300 MPa, Laminated core. |  |  |  | PCT-JP2023-013933 | 2023-04-04 | WO2023-195464 | 2023-10-12 |  |  | NIPPON STEEL CORPORATION | FUKUCHI Minako ¦ TAKEDA Kazutoshi | 2022-063474 | JP | 2022-04-06 |  |  |  |  | 104353878 | BR112024019763A2 ¦ CN118974855A ¦ EP4506969A1 ¦ IN202417077788 ¦ JP2022-063474 ¦ KR10-2024-0164920A ¦ MXMX/a/2024/012217A ¦ MYPI2024005699A0 ¦ RU2024129649A ¦ SG11202406883YA ¦ TWI887626B ¦ US2025-0246348A1 ¦ VN113100A ¦ WOWO2023-195464A1 | 14 |  |  | 6023041002501
PCT | PCT | P | A1 | 적층 코어 | LAMINATED CORE | 이 적층 코어는 서로 적층된 복수의 전기강판과 적층 방향으로 인접한 상기 전기강판끼리 사이에 설치되고, 상기 전기강판끼리를 각각 접착하는 접착부를 구비하고, 상기 복수의 전기강판은 각각 , 모재 강판과 상기 모재 강판의 양면에 형성된 절연 피막을 구비하고, 상기 접착부를 형성하는 접착제의 경도가, 2 0~1 5 0 MPa이다. | This laminated core comprises a plurality of electrical steel sheets laminated to each other, and adhesive portions provided between electrical steel sheets adjacent to each other in the lamination direction and adhering said electrical steel sheets to each other, wherein the plurality of electrical steel sheets each comprise a base material steel sheet and insulating layers formed on both faces of the base material steel sheet, and the hardness of the adhesive forming the adhesive portions is 20 to 150 MPa. | 서로 적층된 복수의 전기강판과 적층 방향으로 인접한 상기 전기강판끼리 사이에 설치되고, 상기 전기강판끼리를 각각 접착하는 접착부를 구비하고, 상기 복수의 전기강판은 각각 , 모재 강판과 상기 모재 강판의 양면에 형성된 절연 피막을 구비하고, 상기 접착부를 형성하는 접착제의 경도가, 2 0~1 5 0 MPa인 적층 코어. | A plurality of electrical steel sheets laminated with each other; An adhesive portion provided between the electrical steel sheets adjacent to each other in the lamination direction and bonding the electrical steel sheets to each other; Equipped with Each of the plurality of electrical steel sheets includes a base metal steel plate and an insulating coating formed on both surfaces of the base metal steel sheet, The hardness of the adhesive forming the adhesive portion is 20 ~ 150 MPa, Laminated core. |  |  |  | PCT-JP2023-013935 | 2023-04-04 | WO2023-195465 | 2023-10-12 |  |  | NIPPON STEEL CORPORATION | FUKUCHI Minako ¦ TAKEDA Kazutoshi | 2022-063471 | JP | 2022-04-06 |  |  |  |  | 104353879 | BR112024019397A2 ¦ CN118985032A ¦ EP4506970A1 ¦ IN202417073770 ¦ JP2022-063471 ¦ KR10-2024-0156621A ¦ MXMX/a/2024/012139A ¦ MYPI2024005574A0 ¦ RU2024129412A ¦ SG11202406751UA ¦ TWI869812B ¦ US2025-0226704A1 ¦ VN113035A ¦ WOWO2023-195465A1 | 14 |  |  | 6023041002502
PCT | PCT | P | A1 | 회전 전기기계 | ROTATING ELECTRIC MACHINE | 전방 기준 위치 (Pf)를 평면으로 볼 때 회전자 코어 (31)의 중심축 (O)과 각조의 영구자석 (32) 전단을 통과하는 전방 가상선 (L1)과 회전자 코어 (31)의 외주면과의 교차점으로 하며, 후방 기준 위치 (Pr)를 평면으로 볼 때 회전자 코어 (31)의 중심축 (O)과 각조의 영구자석 (32) 후단을 통과하는 후방 가상선 (L2)과 회전자 코어 (31)의 외주면과의 교차점으로 했을 때, 전방 브리지 (39f) 후단 (39)은 전방 기준 위치 (Pf)에 대해, 중심축 O를 중심으로 하는 중심각으로 θa/24 (라디안) 이상 θa/8 (라디안) 이하, 후방 (R)에 떨어진 위치에 배치되어 후방 브리지 (39r) 전단 (39r1)은 후방 기준 위치 (Pr)에 대해, 중심축 (O)을 중심으로 하는 중심각으로 0 (라디안) 이상 θa/12 (라디안) 이하, 전방 (F)에 떨어진 위치에 배치되어 있다. 단,θa는 이하의 (1) 식을 만족한다. θa=2π/ (Nslot)…(1) | When a front reference position (Pf) is set as the intersection point of a front virtual line (L1) and the outer circumferential surface of a rotor core (31) in a plan view, said front virtual line (L1) passing through the central axis (O) of the rotor core (31) and the front end of a permanent magnet (32) of each set, and a rear reference position (Pr) is set as the intersection point of a rear virtual line (L2) and the outer circumferential surface of the rotor core (31) in the plan view, said rear virtual line (L2) passing through the central axis (O) of the rotor core (31) and the rear end of the permanent magnet (32) of each set, the rear end (39) of a front bridge (39f) is disposed at a position apart from the front reference position (Pf) in the rear direction (R) by an central angle about the central axis (O) of θa/24 (radian) to θa/8 (radian), inclusive, and the front end (39r1) of a rear bridge (39r) is disposed at a position apart from the rear reference position (Pr) in the front direction (F) by an central angle about the central axis (O) of 0 (radian) to θa/12 (radian), inclusive. The above θa satisfies the following equation (1). (1): θa = 2π/(Nslot) | 원형 고정자와 상기 스테이터 내에 배치된 회전자를 구비하고, 상기 회전자는 회전자 코어와 상기 회전자 코어에 내장됨과 동시에 1 세트에서 하나의 자극을 구성하고. 상기 회전자 코어에, 상기 회전자 코어의 둘레 방향으로 복수 세트 배치된 영구자석을 구비하는 회전 전기기계이고 상기 회전자 코어는 각조의 상기 영구자석에 대해, 상기 회전자의 회전 방향 양측에 설치된 제1 플럭스 장벽과 상기 제1 플럭스 장벽에 대해, 상기 회전자 코어의 지름 방향 외측에 설치된 제1 브리지를 구비하고, 상기 제1 브리지는 상기 회전자의 회전 방향 전방에 설치된 전방 브리지와 상기 회전자의 회전 방향 후방에 설치된 후방 브리지를 포함하고 상기 전방 브리지의 기준 위치인 전방 기준 위치를 상기 회전자를 축 방향에서 본 평면으로 볼 때 상기 회전자 코어의 중심축과 각조의 상기 영구자석 전단을 통과하는 전방 가상선과 상기 회전자 코어의 외주면과의 교차점으로 하며, 상기 후방 브리지의 기준 위치인 후방 기준 위치를 상기 평면시에 있어서, 상기 회전자 코어의 중심축과 각조의 상기 영구자석 후단을 통과하는 후방 가상선과 상기 회전자 코어의 외주면과의 교차점으로 했을 때, 복수 세트의 상기 영구자석 중 적어도 1 세트의 상기 영구자석에 있어서, 상기 전방 브리지 후단은 상기 전방 기준 위치에 대해, 상기 중심축을 중심으로 하는 중심각으로 θa/24 (라디안) 이상 θa/8 (라디안) 이하, 후방에 떨어진 위치에 배치되어 상기 후방 브리지 전단은 상기 후방 기준 위치에 대해, 상기 중심축을 중심으로 하는 중심각으로 0 (라디안) 이상 θa/12 (라디안) 이하, 전방에 떨어진 위치에 배치되어 있는 회전 전기기계. 단,θa는 이하의 (1) 식을 만족한다. θa=2π/ (Nslot)…(1) 여기서 상기 (1) 식 중의 Nslot는 상기 고정자의 슬롯수를 의미한다. | With an annular stator; A rotor disposed in the stator; The rotor is With rotor core, A rotating electric machine that is embedded in the rotor core and constitutes one magnetic pole in one set, and includes a plurality of sets arranged in the rotor core in the circumferential direction of the rotor core, The rotor core is A first flux barrier provided on both sides of the rotation direction of the rotor for each set of the permanent magnet; A first bridge provided outside the radial direction of the rotor core with respect to the first flux barrier; The first bridge includes a front bridge provided in front of the rotation direction of the rotor and a rear bridge provided behind the rotation direction of the rotor, The forward reference position that is the reference position of the front bridge is the intersection point of the front virtual line passing through the rotor core and the outer peripheral surface of the rotor core in a plan view when the rotor is viewed from the axial direction, and the front virtual line passing through the front virtual line and the outer peripheral surface of the rotor core, and the rear reference position that is the reference position of the rear bridge is the central axis of the rotor core and the rear end of each set of permanent magnets in the plan. When the rear virtual line passing through and the outer peripheral surface of the rotor core are intersected, Among the plurality of sets of the permanent magnets, in at least one set of the permanent magnets, The rear end of the front bridge is arranged at a position far away from the forward reference position at a central angle of θa / 24 (radians) or more and θa / 8 (radians) or less with respect to the forward reference position. The front end of the rear bridge is a rotating electrical machine arranged at a position far away from the front at a central angle of 0 (radians) or more and θa / 12 (radians) or less with respect to the rear reference position. However, θa satisfies the following equation (1). θa=2π/(Nslot)... (1) Here, Nslot in the above formula (1) means the number of slots of the stator. |  |  |  | PCT-JP2023-010902 | 2023-03-20 | WO2023-189824 | 2023-10-05 |  |  | NIPPON STEEL CORPORATION | HONMA Rei | 2022-053600 | JP | 2022-03-29 |  |  |  |  | 105996580 | BR112024012932A2 ¦ CA3240072A1 ¦ CN118435496A ¦ EP4443706A1 ¦ IN202417046739 ¦ JP2022-053600 ¦ JP7530028B2 ¦ KR10-2826000B1 ¦ MXMX/a/2024/007660A ¦ RU0002838376C2 ¦ SG11202404043VA ¦ TH2401004224A ¦ TWI881309B ¦ VN107529A ¦ WOWO2023-189824A1 | 15 |  |  | 6023040005917
PCT | PCT | P | A1 | 회전 전기기계 | ROTARY ELECTRIC MACHINE | 전방 기준 위치 (Pf)를 평면으로 볼 때 회전자 코어 (31)의 중심축 (O)과 전방 자석 (32f) 전단을 통과하는 전방 가상선 (L1)과 회전자 코어 (31)의 외주면과의 교차점으로 하고, 후방 기준 위치 (Pr)를 평면으로 볼 때 회전자 코어 (31)의 중심축 (O)과 후방 자석 (32r) 후단을 통과하는 후방 가상선 (L2)과 회전자 코어 (31)의 외주면과의 교차점으로 했을 때, 후방 브리지 (39r) 전단은 후방 기준 위치 (Pr)에 대해, 중심축 (O)을 중심으로 하는 중심각으로 θf (라디안) 분 , 전방 (F)에 떨어진 위치에 배치되고, 전방 브리지 (39f) 후단 (39f1)은 전방 기준 위치 (Pf)에 대해, 중심축 O를 중심으로 하는 중심각으로 0 (라디안) 이상 θf (라디안) 이하, 전방 (F)에 떨어진 위치에 배치되어 있다. 단,θf는 이하의 (1) 식 , (2) 식을 만족한다. 0<θf≦ (θa/8)…(1) θa=2π/ (Nslot)…(2) | When, as seen in plan view, a front reference position (Pf) is designated as the intersection point of a front virtual line (L1) that passes through the central axis (O) of a rotor core (31) and the front edge of a front magnet (32f), and the outer peripheral surface of the rotor core (31); and a rear reference position (Pr) is designated as the intersection point of a rear virtual line (L2) that passes through the central axis (O) of the rotor core (31) and the rear edge of a rear magnet (32r), and the outer peripheral surface of the rotor core (31), the front edge of a rear bridge (39r) is disposed in a position set apart toward the front (F) with respect to the rear reference position (Pr) by θf (rad) at a central angle centered on the central axis (O), and a rear edge (39f1) of the front bridge (39f) is disposed at a position set apart toward the front (F) with respect to the front reference position (Pf) by at least 0 (rad) and no greater than θf (rad) at the central angle centered on the central axis O. θf is defined as shown in formula (1) and formula (2). (1) 0<θf≤(θa/8) (2) θa=2π/(Nslot) | 원형 고정자와 상기 스테이터 내에 배치된 회전자를 구비하고, 상기 회전자는 회전자 코어와 상기 회전자 코어에 내장됨과 동시에 1 세트에서 하나의 자극을 구성하고. 상기 회전자 코어에, 상기 회전자 코어의 둘레 방향으로 복수 세트 배치된 영구자석을 구비하는 회전 전기기계이고 상기 회전자 코어는 각조의 상기 영구자석에 대해, 상기 회전자의 회전 방향 양측에 설치된 제1 플럭스 장벽과 상기 제1 플럭스 장벽에 대해, 상기 회전자 코어의 지름 방향 외측에 설치된 제1 브리지를 구비하고, 상기 제1 브리지는 상기 회전자의 회전 방향 전방에 설치된 전방 브리지와 상기 회전자의 회전 방향 후방에 설치된 후방 브리지를 포함하고 상기 전방 브리지의 기준 위치인 전방 기준 위치를 상기 회전자를 축 방향에서 본 평면으로 볼 때 상기 회전자 코어의 중심축과 각조의 상기 영구자석 전단을 통과하는 전방 가상선과 상기 회전자 코어의 외주면과의 교차점으로 하며, 상기 후방 브리지의 기준 위치인 후방 기준 위치를 상기 평면시에 있어서, 상기 회전자 코어의 중심축과 각조의 상기 영구자석 후단을 통과하는 후방 가상선과 상기 회전자 코어의 외주면과의 교차점으로 했을 때, 복수 세트의 상기 영구자석 중 적어도 1 세트의 상기 영구자석에 있어서, 상기 후방 브리지 전단은 상기 후방 기준 위치에 대해, 상기 중심축을 중심으로 하는 중심각으로 θf (라디안) 분 , 전방에 떨어진 위치에 배치되고, 상기 전방 브리지 후단은 상기 전방 기준 위치에 대해, 상기 중심축을 중심으로 하는 중심각으로 0 (라디안) 이상 θf (라디안) 이하, 전방에 떨어진 위치에 배치되어 있는 회전 전기기계. 단,θf는 이하의 (1) 식 , (2) 식을 만족한다. 0<θf≦ (θa/8)…(1) θa=2π/ (Nslot)…(2) 여기서 상기 (2) 식 중의 Nslot는 상기 고정자의 슬롯수를 의미한다. | With an annular stator; A rotor disposed in the stator; The rotor is With rotor core, A rotating electric machine that is embedded in the rotor core and constitutes one magnetic pole in one set, and includes a plurality of sets arranged in the rotor core in the circumferential direction of the rotor core, The rotor core is A first flux barrier provided on both sides of the rotation direction of the rotor for each set of the permanent magnet; A first bridge provided outside the radial direction of the rotor core with respect to the first flux barrier; The first bridge includes a front bridge provided in front of the rotation direction of the rotor and a rear bridge provided behind the rotation direction of the rotor, The forward reference position that is the reference position of the front bridge is the intersection point of the front virtual line passing through the rotor core and the outer peripheral surface of the rotor core in a plan view when the rotor is viewed from the axial direction, and the front virtual line passing through the front virtual line and the outer peripheral surface of the rotor core, and the rear reference position that is the reference position of the rear bridge is the central axis of the rotor core and the rear end of each set of permanent magnets in the plan. When the rear virtual line passing through and the outer peripheral surface of the rotor core are intersected, Among the plurality of sets of the permanent magnets, in at least one set of the permanent magnets, The front end of the rear bridge is arranged at a position far away from the rear reference position by θf (radians) at a central angle about the central axis, The rear end of the front bridge is a rotary electrical machine arranged at a position far away from the front reference position at a central angle of 0 (radians) or more and θf (radians) or less with respect to the forward reference position. However, θf satisfies the following equations (1) and (2). 0<θf≦(θa/8)... (1) θa=2π/(Nslot)... (2) Here, Nslot in the above formula (2) means the number of slots of the stator. |  |  |  | PCT-JP2023-010903 | 2023-03-20 | WO2023-189825 | 2023-10-05 |  |  | NIPPON STEEL CORPORATION | HONMA Rei | 2022-053591 | JP | 2022-03-29 |  |  |  |  | 105996407 | BR112024012928A2 ¦ CA3240646A1 ¦ CN118451628A ¦ EP4503391A1 ¦ IN202417045027 ¦ JP2022-053591 ¦ JP7530029B2 ¦ KR10-2024-0112933A ¦ MXMX/a/2024/008363A ¦ MYPI2024003549A0 ¦ RU0002837129C2 ¦ SG11202404122UA ¦ TH2401004448A ¦ TWI881310B ¦ VN112858A ¦ WOWO2023-189825A1 | 16 |  |  | 6023040005918
PCT | PCT | P | A1 | 고정자 코어, 고정자 제조 방법 및 회전 전기기계 | STATOR CORE, STATOR CORE MANUFACTURING METHOD, AND ROTARY ELECTRIC MACHINE | 고정자 코어 2 0은 띠형 제1 코어 2 4와 복수의 제2 코어 2 6을 포함한다. 제1 코어 2 4는 복수의 제1 요크 구성부 2 4 a와 둘레 방향에 인접한 제1 요크 구성부 2 4 a끼리를 연결하는 복수의 연결부 2 4 b를 갖는다. 제2 코어 2 6, 인접한 한 쌍의 제1 요크 구성부 2 4 a에 협지된 제2 요크 구성부 2 6 a와 제1 요크 구성부 2 4 a보다 지름 방향 내측으로 돌출되는 티스 구성부 2 6 b를 갖는다. 제1 요크 구성부 2 4 a와 제2 요크 구성부 2 6 a는 제1 연결면 4 0 및 제2 연결면 6 0에서 서로 연결된다. | A stator core 20 includes a belt-like first core 24 and a plurality of second cores 26. The first core 24 has a plurality of first yoke component parts 24a and a plurality of connection parts 24b for connecting first yoke component parts 24a circumferentially adjacent to each other. The second cores 26 each have a second yoke component part 26a held between an adjacent pair of the first yoke component parts 24a and a teeth component part 26b protruding radially inward as compared to the corresponding first yoke component part 24a. The first yoke component parts 24a and the second yoke component parts 26a are respectively connected to each other at first connection surfaces 40 and second connection surfaces 60. | 원통형 요크와 상기 요크에서 상기 요크의 지름 방향에서의 내측으로 돌출되는 복수의 티스를 갖는 분할형 고정자 코어이고 띠형 제1 코어와 상기 요크의 지름 방향에서 상기 제1 코어에서 내측을 향하여 돌출되도록 상기 제1 코어에 고정된 복수의 제2 코어를 포함하고 상기 제1 코어는 상기 요크를 구성하고 상기 요크의 둘레 방향으로 간격을 두고 배열되도록 설치된 복수의 제1 요크 구성부와 상기 둘레 방향에 인접한 상기 제1 요크 구성부의 상기 지름 방향에서의 외연부끼리를 연결하는 복수의 연결부를 가지며, 상기 제2 코어는 상기 요크를 구성하고 상기 둘레 방향에 인접한 한 쌍의 상기 제1 요크 구성부에 협지된 제2 요크 구성부와 상기 티스를 구성하고 상기 한 쌍의 제1 요크 구성부에서 상기 지름 방향에서의 내측으로 돌출되는 티스 구성부를 가지며, 상기 제1 요크 구성부는 상기 둘레 방향에서의 양측에 각각 , 상기 제2 요크 구성부에 연결되는 제1 연결면을 가지며, 상기 제2 요크 구성부는 상기 둘레 방향에서의 양측에 각각 , 상기 제1 요크 구성부의 상기 제1 연결면에 연결되는 제2 연결면을 가지며, 상기 요크의 축 방향에서 볼 때 상기 둘레 방향에서의 상기 제1 요크 구성부가 중심을 통과해 상기 지름 방향으로 연장되는 가상적인 직선을 그 제1 요크 구성부의 기준선으로 한 경우에, 상기 제1 연결면은 상기 지름 방향에서의 외측만큼 상기 둘레 방향에서 상기 기준선에 가까워지도록 상기 기준선에 대해 경사진 제1 경사면과 상기 제1 경사면보다 상기 지름 방향에서의 내측에 설치되고 상기 지름 방향에서의 내측만큼 상기 둘레 방향에서 상기 기준선에 가까워지도록 상기 기준선에 대해 경사진 제2 경사면을 포함하고 상기 축 방향에서 볼 때 상기 제1 요크 구성부의 상기 제1 연결면에 연결되는 상기 제2 연결면은 그 상기 제1 요크 구성부의 상기 제1 경사면 및 상기 제2 경사면을 따르도록 상기 기준선에 대해 경사진 제3 경사면 및 제4 경사면을 가지는 고정자 코어. | A split stator core having a cylindrical yoke and a plurality of teeth protruding inward from the yoke in the radial direction of the yoke, Including a band-shaped first core and a plurality of second cores fixed to the first core so as to protrude inward from the first core in the radial direction of the yoke; The first core constitutes a plurality of first yoke components constituting the yoke and are provided so as to arrange them at intervals in the circumferential direction of the yoke, and the first yoke component adjacent in the circumferential direction. The second core constitutes the yoke and is sandwiched between a pair of first yoke components adjacent in the circumferential direction, and a teeth component that constitutes the teeth and protrudes inward in the radial direction from the pair of first yoke components, The first yoke component has a first connection surface connected to the second yoke component on both sides in the circumferential direction, The second yoke component has a second connection surface connected to the first connection surface of the first yoke component on both sides in the circumferential direction, respectively, When a hypothetical straight line extending radially through the center of the first yoke component in the circumferential direction as seen from the axial direction of the yoke is the reference line of the first yoke component, the first connecting surface is a first inclined surface inclined to the reference line so as to approach the reference line in the circumferential direction as much as the outside in the radial direction; A second inclined surface inclined to the reference line so as to be provided inside the radial direction than the first inclined surface and closer to the reference line in the circumferential direction as much as the inner side in the radial direction; Viewed from the axial direction, the second connecting surface connected to the first connecting surface of the first yoke component has a stator core having a third inclined plane and a fourth inclined surface inclined to the reference line along the first inclined surface of the first yoke component and the second inclined surface. |  |  |  | PCT-JP2023-012402 | 2023-03-28 | WO2023-190460 | 2023-10-05 |  |  | NIPPON STEEL CORPORATION | NATORI, Yoshiaki | 2022-054363 | JP | 2022-03-29 |  |  |  |  | 104353700 | BR112024018330A2 ¦ CN118947042A ¦ EP4503389A1 ¦ IN202417078989 ¦ JP2022-054363 ¦ KR10-2024-0164578A ¦ MXMX/a/2024/011721A ¦ MYPI2024005571A0 ¦ RU0002838580C2 ¦ SG11202406755SA ¦ TWI849824B ¦ US2025-0219474A1 ¦ VN113126A ¦ WOWO2023-190460A1 | 14 |  |  | 6023040006553
PCT | PCT | P | A1 | 무방향성 전기강판 및 모터 코어 | NON-ORIENTED ELECTROMAGNETIC STEEL SHEET AND MOTOR CORE | 질량%로, C:0.006% 이하, Si:1.0% 이상 5.0%이하, sol.Al:2.5% 미만, Mn:3.0% 이하, P:0.30% 이하, S:0.010% 이하, N:0.010% 이하, O:0.10% 이하, 임의 선택적으로 다른 원소를 포함하고 잔부가 Fe 및 불순물로 이루어진 화학 조성을 가지며, 평균 결정립 지름이 3 0μm 이상 2 0 0μm이하, 강판의 표면에서 판두께 방향으로 판 두께의 것1/4한 위치에 있어서,{111}<011>집적도가 2.0 0 이상 8.0 0 이하인 무방향성 전기강판 및 그 무방향성 전기강판을 포함하는 모터 코어. | The present invention provides: a non-oriented electromagnetic steel sheet which has a chemical composition that contains, in mass%, 0.006% or less of C, 1.0% to 5.0% of Si, less than 2.5% of sol. Al, 3.0% or less of Mn, 0.30% or less of P, 0.010% or less of S, 0.010% or less of N, 0.10% or less of O and optionally another element, with the balance being made up of Fe and impurities, while having an average crystal grain size of 30 µm to 200 µm and a degree of integration of [111] <011> of 2.00 to 8.00 at a position corresponding to 1/4 the sheet thickness from the surface of the steel sheet in the sheet thickness direction; and a motor core which comprises this non-oriented electromagnetic steel sheet. | 질량%로, C :0.006% 이하, Si:1.0% 이상 5.0%이하, sol.Al:2.5% 미만, Mn:3.0% 이하, P :0.30% 이하, S :0.010% 이하, N :0.010% 이하, O :0.10% 이하, Sn:0~0.20%, Sb:0~0.20%, Ca:0~0.01%, Cr:0~5.0%, Ni:0~5.0%, Cu:0~5.0%, Ce:0~0.10%, B :0~0.10%, Mg:0~0.10%, Ti:0~0.10%, V :0~0.10%, Zr:0~0.10%, Nd:0~0.10%, Bi:0~0.10%, W :0~0.10%, Mo:0~0.10%, Nb:0~0.10%, Y :0~0.10%, 잔부:Fe 및 불순물, 로 이루어진 화학 조성을 가지며, 평균 결정립 지름이 3 0μm 이상 2 0 0μm이하이며 강판의 표면에서 판두께 방향으로 판 두께의 것1/4한 위치에 있어서,{111}<011>집적도가 2.0 0 이상 8.0 0 이하인 무방향성 전기강판. | In mass%, C: ≤0.006%, Si: 1.0% or more and 5.0% or less, sol.Al: less than 2.5%, Mn: 3.0% or less, P : 0.30% or less, S: 0.010% or less, N: ≤0.010%, O: 0.10% or less, Sn:0~0.20%、 Sb:0~0.20%、 Ca:0~0.01%、 Cr:0~5.0%、 Ni:0~5.0%、 Cu:0~5.0%、 Ce:0~0.10%、 B :0~0.10%、 Mg:0~0.10%、 Ti:0~0.10%、 V :0~0.10%、 Zr:0~0.10%、 Nd:0~0.10%、 Bi:0~0.10%、 W :0~0.10%、 Mo:0~0.10%、 Nb:0~0.10%、 Y :0~0.10%、 residue: Fe and impurities, Has a chemical composition consisting of, The average crystal grain size is 30 μm or more and 200 μm or less, An unoriented electrical steel sheet with an integration degree of 2.00 or more > 8.00 or less {111}<011 at a position of 1/4 of the plate thickness from the surface of the steel plate to the plate thickness direction. |  |  |  | PCT-JP2023-012705 | 2023-03-28 | WO2023-190621 | 2023-10-05 |  |  | NIPPON STEEL CORPORATION | OTA, Shun ¦ TANAKA, Ichiro | 2022-057541 ¦ 2022-132805 | JP ¦ JP | 2022-03-30 ¦ 2022-08-23 |  |  |  |  | 102705094 | BR112024019807A2 ¦ CN118984884A ¦ EP4502191A1 ¦ IN202417080665 ¦ JP2022-057541 ¦ JP2022-132805 ¦ JP7448873B2 ¦ KR10-2024-0165997A ¦ RU2024131595A ¦ TWI857539B ¦ US2025-0207231A1 ¦ VN110741A ¦ WOWO2023-190621A1 | 13 |  |  | 6023040006714
CN | CN | P | B | 초박형 무방향성 전기 강 및 그 제조 방법 | Ultrathin non-oriented electrical steel and manufacturing method thereof | 본 발명은 초박형 무방향성 전기 강 및 그 제조 방법, 성분을 제공한다: C:0.001-0.005%, Si:2.0-3.0%, Mn:0.1-0.5%, Al:0.02-1.00%, P:≤0.02%, S:≤0.005%, Sn:0.03-0.10%, 잔부는 철 및 불가피적 불순물, 잔부는 철 및 불가피적 불순물이다. 두께요: 0.120-0.140mm; P1.0/50:1.95-2.21W/kg, B 50=1.72-1.74T, W 1.0/400=9.5-11.5W/Kg 。 종래 기술에 비해 높은 Si 함량 및 얇은 열간 압연 최종 압연 두께를 필요로 하지 않고, Sn을 첨가하여 자기감을 향상시켜, 무방향성 전기 강이 얇은 두께를 가지면서, 보다 우수한 자기 에너지를 갖는다. | The invention provides ultrathin non-oriented electrical steel and a manufacturing method thereof. The ultrathin non-oriented electrical steel comprises the following components: 0.001 to 0.005 percent of C, 2.0 to 3.0 percent of Si, 0.1 to 0.5 percent of Mn, 0.02 to 1.00 percent of Al, less than or equal to 0.02 percent of P, less than or equal to 0.005 percent of S, 0.03 to 0.10 percent of Sn, and the balance of iron and inevitable impurities. The thickness of the material ranges from 0.120 mm to 0.140 mm; p1.0/50: 1.95 to 2.21 W/kg, B50 is equal to 1.72 to 1.74 T, and W1.0/400 is equal to 9.5 to 11.5 W/kg. Compared with the prior art, high Si content and thin hot rolling and finish rolling thickness are not needed, and the magnetic induction is improved by adding Sn, so that the non-oriented electrical steel has better magnetic performance while having thin thickness. | 1. 상기 초박형 무방향성 전기강은 이하의 질량 백분율 성분을 포함하는 것을 특징으로 하는 초박형 무방향성 전기강: C: 0.001-0.005%, Si:2.0-3.0%, Mn:0.1-0.5%, Al:0.02-1.00%, P:≤0.02%, S:≤0.005%, Sn:0.03-0.10%,잔부는 철 및 불가피한 불순물이다; 상기 초박형 무방향성 전기강, 두께: 0.120-0.140mm; 초박형 무방향성 전기강의 P 1.0/50:1.95-2.21W/kg, B 50=1.72-1.74T, W 1.0/400=9.5-11.5W/Kg ; 상기 초박형 무방향성 전기강의 제조 방법은 이하의 공정 흐름을 포함한다: 용선 전처리→전로 제련→합금 미세 조정 스테이션→RH 정제→연속 주조→열간 압연→상온 산세→1차 냉간 압연→중간 어닐링→2차 냉간 압연→연속 어닐링→마무리→포장; 2차 냉간 압연 후, 여기서, h 冷는 냉간 압연판 두께, 단위 mm이다; Si+Al은 강 중의 Si 및 Al 함량의 합이고, 단위%이다; T는 열간 압연 온도, 단위 °C입니다; h 热열간 압연판 두께, 단위 mm. | 1. The ultrathin non-oriented electrical steel is characterized by comprising the following components in percentage by mass: c:0.001-0.005%, si:2.0-3.0%, mn:0.1-0.5%, al:0.02-1.00%, P: less than or equal to 0.02 percent, S: less than or equal to 0.005 percent of Sn:0.03-0.10%, the balance being iron and unavoidable impurities; the thickness of the ultrathin non-oriented electrical steel is as follows: 0.120-0.140mm; p of the ultrathin non-oriented electrical steel 1.0/50 :1.95-2.21W/kg,B 50 =1.72-1.74T,W 1.0/400 =9.5-11.5W/Kg; The manufacturing method of the ultrathin non-oriented electrical steel comprises the following process flows: molten iron pretreatment, converter smelting, alloy trimming station, RH refining, continuous casting, hot rolling, normalizing pickling, primary cold rolling, intermediate annealing, secondary cold rolling, continuous annealing, finishing and packaging; after the secondary cold rolling, the hot rolling process is carried out, wherein h is Cold water The thickness of the cold-rolled sheet is in mm; Si+Al is the sum of Si and Al contents in steel, and the unit is that; t is the hot rolling temperature in DEG C; h heat of the body Is the thickness of the hot rolled plate, and is unit mm. | 1. 상기 초박형 무방향성 전기강은 이하의 질량 백분율 성분을 포함하는 것을 특징으로 하는 초박형 무방향성 전기강: C: 0.001-0.005%, Si:2.0-3.0%, Mn:0.1-0.5%, Al:0.02-1.00%, P:≤0.02%, S:≤0.005%, Sn:0.03-0.10%,잔부는 철 및 불가피한 불순물이다; 상기 초박형 무방향성 전기강, 두께: 0.120-0.140mm; 초박형 무방향성 전기강의 P 1.0/50:1.95-2.21W/kg, B 50=1.72-1.74T, W 1.0/400=9.5-11.5W/Kg ; 상기 초박형 무방향성 전기강의 제조 방법은 이하의 공정 흐름을 포함한다: 용선 전처리→전로 제련→합금 미세 조정 스테이션→RH 정제→연속 주조→열간 압연→상온 산세→1차 냉간 압연→중간 어닐링→2차 냉간 압연→연속 어닐링→마무리→포장; 2차 냉간 압연 후, 여기서, h 冷는 냉간 압연판 두께, 단위 mm이다; Si+Al은 강 중의 Si 및 Al 함량의 합이고, 단위%이다; T는 열간 압연 온도, 단위 °C입니다; h 热열간 압연판 두께, 단위 mm. | 1. The ultrathin non-oriented electrical steel is characterized by comprising the following components in percentage by mass: c:0.001-0.005%, si:2.0-3.0%, mn:0.1-0.5%, al:0.02-1.00%, P: less than or equal to 0.02 percent, S: less than or equal to 0.005 percent of Sn:0.03-0.10%, the balance being iron and unavoidable impurities; the thickness of the ultrathin non-oriented electrical steel is as follows: 0.120-0.140mm; p of the ultrathin non-oriented electrical steel 1.0/50 :1.95-2.21W/kg,B 50 =1.72-1.74T,W 1.0/400 =9.5-11.5W/Kg; The manufacturing method of the ultrathin non-oriented electrical steel comprises the following process flows: molten iron pretreatment, converter smelting, alloy trimming station, RH refining, continuous casting, hot rolling, normalizing pickling, primary cold rolling, intermediate annealing, secondary cold rolling, continuous annealing, finishing and packaging; after the secondary cold rolling, the hot rolling process is carried out, wherein h is Cold water The thickness of the cold-rolled sheet is in mm; Si+Al is the sum of Si and Al contents in steel, and the unit is that; t is the hot rolling temperature in DEG C; h heat of the body Is the thickness of the hot rolled plate, and is unit mm. | 8 | 2022-11202331 | 2022-09-29 | 115522127 | 2022-12-27 | 115522127 | 2023-10-03 | MAANSHAN IRON & STEEL Co.,Ltd. | Lu Tianlin ¦ Pei Yinghao ¦ Shi Lifa ¦ Cheng Guoqing ¦ Xu Wenxiang ¦ Zhan Yungao ¦ Liu Qingsong |  |  |  | 7 | CN114540711B ¦ CN111206192B ¦ CN108504926B ¦ CN001258608C ¦ JP5724824B2 ¦ JP2000-160303A ¦ US7566371B2 | 0 |  | 69613207 | CN115522127B | 1 | 등록 | MAANSHAN IRON & STEEL Co.,Ltd. | 8423402012827
CN | CN | P | A | 구동 모터 로터용 고강도 무방향성 전기 강 및 그 제조 방법 | High-strength non-oriented electrical steel for driving motor rotor and manufacturing method of high-strength non-oriented electrical steel | 본 발명은 구동 모터 로터용 고강도 무방향성 전기 강 및 그 제조 방법을 개시하고, 전기 강 분야에 속한다. 본 발명 강판의 화학 성분은 중량 백분율에 따라 계산한다: C:0-0.002%; Si: 2.5-3.5%; Mn: 0.25-0.75%; Al: 0.50-1.50%; P: ≤0.01%; S: ≤0.002%; Sn: 0.02-0.20%; 또한, 0.5%≤Ni+Nb+Cu≤5.0%이고, 잔부가 철 및 불가피적 불순물이다. 본 발명의 제조 방법에 따르면, 최종 제품은 낮은 철손 P1.0/400≤21W/kg을 가짐과 동시에 높은 강도 항복 강도 Rp0.2≥700Mpa를 갖는다. | The invention discloses high-strength non-oriented electrical steel for a driving motor rotor and a manufacturing method of the high-strength non-oriented electrical steel, and belongs to the field of electrical steel. The steel plate provided by the invention comprises the following chemical components in percentage by weight: 0-0.002% of C; 2.5%-3.5% of Si; mn: 0.25 to 0.75%; 0.50% to 1.50% of Al; less than or equal to 0.01% of P; s: < = 0.002%; 0.02% to 0.20% of Sn; ni + Nb + Cu is larger than or equal to 0.5% and smaller than or equal to 5.0%. By adopting the manufacturing method disclosed by the invention, the final product has relatively low iron loss P1.0/400 which is less than or equal to 21W/kg, and also has relatively high yield strength Rp0.2 which is more than or equal to 700Mpa. | 1. 구동 모터 로터용 고강도 무방향성 전기 강철은 다음을 포함하는 것을 특징으로 한다: 강판의 화학 성분은 중량 백분율로 C이다: 0-0.002%; Si: 2.5-3.5%; Mn: 0.25-0.75%; Al: 0.50-1.50%; P: ≤0.01%; S: ≤0.002%; Sn: 0.02-0.20%; 또한, 0.5%≤Ni+Nb+Cu≤5.0%이고, 잔부가 철 및 불가피적 불순물이다. | 1. The utility model provides a high strength non-oriented electrical steel for driving motor rotor which characterized in that: the steel plate comprises the following chemical components in percentage by weight: c:0-0.002%; si:2.5-3.5%; mn:0.25-0.75%; al:0.50-1.50%; p: less than or equal to 0.01 percent; s: less than or equal to 0.002%; sn:0.02-0.20%; ni+Nb+Cu is more than or equal to 0.5 percent and less than or equal to 5.0 percent, and the balance is iron and unavoidable impurities. | 1. 구동 모터 로터용 고강도 무방향성 전기 강철은 다음을 포함하는 것을 특징으로 한다: 강판의 화학 성분은 중량 백분율로 C이다: 0-0.002%; Si: 2.5-3.5%; Mn: 0.25-0.75%; Al: 0.50-1.50%; P: ≤0.01%; S: ≤0.002%; Sn: 0.02-0.20%; 또한, 0.5%≤Ni+Nb+Cu≤5.0%이고, 잔부가 철 및 불가피적 불순물이다. | 1. The utility model provides a high strength non-oriented electrical steel for driving motor rotor which characterized in that: the steel plate comprises the following chemical components in percentage by weight: c:0-0.002%; si:2.5-3.5%; mn:0.25-0.75%; al:0.50-1.50%; p: less than or equal to 0.01 percent; s: less than or equal to 0.002%; sn:0.02-0.20%; ni+Nb+Cu is more than or equal to 0.5 percent and less than or equal to 5.0 percent, and the balance is iron and unavoidable impurities. | 9 | 2023-10629934 | 2023-05-30 | 116837283 | 2023-10-03 |  |  | MAANSHAN IRON & STEEL Co.,Ltd. | Cheng Guoqing ¦ Pei Yinghao ¦ Shi Lifa ¦ Lu Tianlin ¦ Liu Qingsong ¦ Xu Wenxiang ¦ Du Jun ¦ Xia Xuelan ¦ Qi Xuan ¦ Zhan Yungao ¦ Chen Mingxia |  |  |  | 3 | CN119177398A ¦ CN111321344B ¦ CN107130169B | 0 |  | 106447305 | CN116837283B | 1 | 등록 |  | 8423402021453
CN | CN | P | A | 전기강판 자기접착 복합코팅의 제조방법 | Production method of electrical steel self-bonding composite coating | 본 발명은 전기강 자가접착 복합 코팅층의 생산 방법을 개시하고, 포함한다: 전기강 스트립을 완제품 두께로 냉간 압연하고, 냉간 압연 후 전기강 스트립 표면의 거칠기 Ra 값을 0.5~1.0um으로 조절한다; 전기 강철 스트립을 알칼리 분무 세척, 알칼리 브러시 세척, 물 세척, 물 분무 및 열풍 건조를 차례로 거친 다음 전기 강철 스트립을 어닐링합니다; 전기 강대의 온도를 40°C 이하로 제어한 후 코팅층을 도포하고, 1#코팅기로 자기 접착 코팅액을 전기 강대의 상면에 균일하게 도포하고, 2#코팅기로 C6 코팅액을 전기 강대의 하면에 도포한다; 코팅된 전기 강철 스트립을 180°C~250°C의 온도에서 80~100초 동안 굽습니다; 상온에서 30~50N/mm 2의 권취 장력으로 코팅한 후 전기 강대의 권취를 한다. 본 발명은 전기강판의 일면에 접착코팅층을 도포할 수 있고, 다른 일면에 내열성이 좋은 C6후코팅층을 도포하여 두 가지 기능을 구비한 전기강판 복합코팅층을 얻을 수 있어 모터 사용자의 특수한 요구를 만족시키고, 기술 공백을 메울 수 있다. | The invention discloses a production method of an electrical steel self-bonding composite coating, which comprises the following steps of: cold-rolling an electrical steel strip to the thickness of a finished product, and controlling the roughness Ra value of the surface of the cold-rolled electrical steel strip to be 0.5-1.0 mu m; the electrical steel strip is sequentially subjected to alkali spray washing, alkali scrubbing, water scrubbing, water spraying and hot air drying, and then the electrical steel strip is subjected to annealing treatment; after the temperature of the electrical steel strip is controlled to be 40 DEG C or below, coating is conducted, the upper surface of the electrical steel strip is evenly coated with the self-bonding coating liquid through a 1 # coating machine, and the lower surface of the electrical steel strip is coated with the C6 coating liquid through a 2 # coating machine; the electrical steel strip coated with the coating is baked for 80 s to 100 s at the temperature ranging from 180 DEG C to 250 DEG C; and coiling the coated electrical steel strip at normal temperature under the coiling tension of 30-50N/mm < 2 >. One side of the electrical steel can be coated with the self-bonding coating, the other side of the electrical steel can be coated with the C6 thick coating with good heat resistance, the electrical steel composite coating with two functions is obtained, the special requirements of motor users are met, and the technical blank is filled. | 1. 다음을 포함하는 것을 특징으로 하는 전기강 자가접착 복합 코팅층의 생산 방법: S1,전기 강대를 완제품 두께까지 냉간 압연하고, 냉간 압연 후 전기 강대 표면의 거칠기 Ra값은 0.5~1.0um으로 제어한다; S2,전기 강대를 순서대로 알칼리 분사 세척, 알칼리 브러쉬 세척, 물 브러쉬 세척, 물 분사 및 열풍 건조를 거치고 나서 전기 강대에 대해 어닐링 처리를 한다; S3,전기 강대의 온도를 40°C 이하로 제어하고 나서 코팅층을 바르고, 그 중에, 자가접착(self-adhesive)코팅액의 고체 함유량은 35~60%에 제어되고, 자가접착(self-adhesive)코팅액의 점도는 40~70S이고, C6 코팅액의 고체 함유량은 70~90%에 제어되고, C6 도포액의 점도는 70~120S이고, 두 롤식 순도의 방식을 채택하여 각각 전기 강대의 양면을 바르고, 1#코팅기로 자기 접착 도포액을 전기 강대의 상면에 균일하게 도포하고, 2#코팅기로 C6 도포액을 전기 강대의 하면에 도포한다, 1#코팅기 코팅롤 회전 속도와 스틸벨트 작동 속도의 비는 0.6~0.9로 제어되고, 2#코팅기 코팅롤 회전 속도와 스틸벨트 작동 속도의 비는 0.5~0.7로 제어되며, 접착 코팅과 C6 후 코팅의 두께는 각각 4~7um으로 제어된다; S4,코팅 후 전기 강철 스트립을 180°C~250°C의 온도에서 굽고, 굽는 시간을 80~100s로 조절한다; S5, 상온에서 코팅층을 진행한 후 전기 강대의 권취, 권취 장력은 30~50N/mm 2로 조절한다. | 1. The production method of the electrical steel self-adhesive composite coating is characterized by comprising the following steps of: s1, cold rolling an electrical steel strip to the thickness of a finished product, wherein the roughness Ra value of the surface of the cold rolled electrical steel strip is controlled to be 0.5-1.0 um; s2, sequentially carrying out alkali spray washing, alkali scrubbing, water spraying and hot air drying on the electrical steel strip, and then carrying out annealing treatment on the electrical steel strip; s3, controlling the temperature of the electrical steel strip below 40 ℃, and then coating, wherein the solid content of the self-adhesive coating liquid is controlled to be 35-60%, the viscosity of the self-adhesive coating liquid is controlled to be 40-70S, the solid content of the C6 coating liquid is controlled to be 70-90S, the viscosity of the C6 coating liquid is controlled to be 70-120S, two sides of the electrical steel strip are respectively coated by adopting a two-roller type forward coating mode, the self-adhesive coating liquid is uniformly coated on the upper surface of the electrical steel strip by using a No. 1 coating machine, the C6 coating liquid is coated on the lower surface of the electrical steel strip by using a No. 2 coating machine, the ratio of the rotating speed of a coating roller of the No. 1 coating machine to the operating speed of the steel strip is controlled to be 0.6-0.9,2, the ratio of the rotating speed of the coating roller of the self-adhesive coating layer to the operating speed of the steel strip is controlled to be 0.5-0.7, and the thickness of the C6 thick coating layer is respectively controlled to be 4-7 um; s4, baking the coated electrical steel strip at 180-250 ℃ for 80-100 seconds; s5, coiling the electrical steel strip after coating at normal temperature, wherein the coiling tension is controlled to be 30-50N/mm 2 。 | 1. 다음을 포함하는 것을 특징으로 하는 전기강 자가접착 복합 코팅층의 생산 방법: S1,전기 강대를 완제품 두께까지 냉간 압연하고, 냉간 압연 후 전기 강대 표면의 거칠기 Ra값은 0.5~1.0um으로 제어한다; S2,전기 강대를 순서대로 알칼리 분사 세척, 알칼리 브러쉬 세척, 물 브러쉬 세척, 물 분사 및 열풍 건조를 거치고 나서 전기 강대에 대해 어닐링 처리를 한다; S3,전기 강대의 온도를 40°C 이하로 제어하고 나서 코팅층을 바르고, 그 중에, 자가접착(self-adhesive)코팅액의 고체 함유량은 35~60%에 제어되고, 자가접착(self-adhesive)코팅액의 점도는 40~70S이고, C6 코팅액의 고체 함유량은 70~90%에 제어되고, C6 도포액의 점도는 70~120S이고, 두 롤식 순도의 방식을 채택하여 각각 전기 강대의 양면을 바르고, 1#코팅기로 자기 접착 도포액을 전기 강대의 상면에 균일하게 도포하고, 2#코팅기로 C6 도포액을 전기 강대의 하면에 도포한다, 1#코팅기 코팅롤 회전 속도와 스틸벨트 작동 속도의 비는 0.6~0.9로 제어되고, 2#코팅기 코팅롤 회전 속도와 스틸벨트 작동 속도의 비는 0.5~0.7로 제어되며, 접착 코팅과 C6 후 코팅의 두께는 각각 4~7um으로 제어된다; S4,코팅 후 전기 강철 스트립을 180°C~250°C의 온도에서 굽고, 굽는 시간을 80~100s로 조절한다; S5, 상온에서 코팅층을 진행한 후 전기 강대의 권취, 권취 장력은 30~50N/mm 2로 조절한다. | 1. The production method of the electrical steel self-adhesive composite coating is characterized by comprising the following steps of: s1, cold rolling an electrical steel strip to the thickness of a finished product, wherein the roughness Ra value of the surface of the cold rolled electrical steel strip is controlled to be 0.5-1.0 um; s2, sequentially carrying out alkali spray washing, alkali scrubbing, water spraying and hot air drying on the electrical steel strip, and then carrying out annealing treatment on the electrical steel strip; s3, controlling the temperature of the electrical steel strip below 40 ℃, and then coating, wherein the solid content of the self-adhesive coating liquid is controlled to be 35-60%, the viscosity of the self-adhesive coating liquid is controlled to be 40-70S, the solid content of the C6 coating liquid is controlled to be 70-90S, the viscosity of the C6 coating liquid is controlled to be 70-120S, two sides of the electrical steel strip are respectively coated by adopting a two-roller type forward coating mode, the self-adhesive coating liquid is uniformly coated on the upper surface of the electrical steel strip by using a No. 1 coating machine, the C6 coating liquid is coated on the lower surface of the electrical steel strip by using a No. 2 coating machine, the ratio of the rotating speed of a coating roller of the No. 1 coating machine to the operating speed of the steel strip is controlled to be 0.6-0.9,2, the ratio of the rotating speed of the coating roller of the self-adhesive coating layer to the operating speed of the steel strip is controlled to be 0.5-0.7, and the thickness of the C6 thick coating layer is respectively controlled to be 4-7 um; s4, baking the coated electrical steel strip at 180-250 ℃ for 80-100 seconds; s5, coiling the electrical steel strip after coating at normal temperature, wherein the coiling tension is controlled to be 30-50N/mm 2 。 | 4 | 2023-10651192 | 2023-06-02 | 116809357 | 2023-09-29 |  |  | Shanxi Taigang Stainless Steel Co.,Ltd. | Hu Zhiqiang ¦ Lin Yuan ¦ Zhang Wenkang ¦ Guang Hongbing ¦ Gu Xiangyu ¦ Chen Xiang |  |  |  | 0 |  | 0 |  | 72344027 | CN116809357A | 1 | 거절 |  | 8423401018926
PCT | PCT | P | A1 | 무방향성 전기강판 | NON-ORIENTED ELECTROMAGNETIC STEEL SHEET | 본 발명에 따른 무방향성 전기강판은 성분 조성이, 질량%로, C:0.0005~0.0030%, Si:1.5~3.5%, Al:0.10~2.00%, Mn:0.1~2.0%, P:0.180% 이하, S:0.0005~0.0030%, N:0.0005~0.0030%, Ti:0.0005~0.0030%, B:0~0.0020% 및 Sn+2×Sb:0~0.25%를 함유하고 잔부가 Fe 및 불순물로 구성되며, 판 두께를 t로 하고, 2/5t에서 3/5t의 범위 위치에 측정되는 결정 방위{111}<112>방위의 강도를 A로 하고, 2/5t에서 3/5t의 범위 위치에 측정되는{100}<012>방위의 강도를 B로 했을 때, 2≦A≦10, 1.0≦B≦10 및 0.8≦B/A≦1.0을 만족한다. | The component composition of the non-oriented electromagnetic steel sheet according to the present invention contains the following, in mass%: C : 0.0005 to 0.0030%, Si : 1.5 to 3.5%, Al : 0.10 to 2.00%, Mn : 0.1 to 2.0%, P : not more than 0.180%, S : 0.0005 to 0.0030%, N : 0.0005 to 0.0030%, Ti : 0.0005 to 0.0030%, B : 0 to 0.0020%, and Sn + 2 x Sb : 0 to 0.25%, with the balance being Fe and impurities. The non-oriented electromagnetic steel sheet according to the present invention also satisfies 2 ≤ A ≤ 10, 1.0 ≤ B ≤ 10, and 0.8 ≤ B/A ≤ 1.0 where: t is the sheet thickness; A is the strength of the crystal orientation {111}<112> orientation measured at a position in the range from 2/5t to 3/5t; and B is the strength of the {100}<012> orientation measured at a position in the range from 2/5t to 3/5t. | 성분 조성이, 질량%로, C:0.0005~0.0030%, Si:1.5~3.5%, Al:0.10~2.00%, Mn:0.1~2.0%, P:0.180% 이하, S:0.0005~0.0030%, N:0.0005~0.0030%, Ti:0.0005~0.0030%, B:0~0.0020% 및 Sn+2×Sb:0~0.25%를 함유하고 잔부가 Fe 및 불순물로 구성되며, 판 두께를 t로 하고, 2/5t에서 3/5t의 범위 위치에 측정되는 결정 방위{111}<112>방위의 강도를 A로 하고, 2/5t에서 3/5t의 범위의 상기 위치에 측정되는{100}<012>방위의 강도를 B로 했을 때, 하기 식 (1)~식 (3)을 만족하는 것을 특징으로 하는 무방향성 전기강판. 2≦A≦10 ··· 식 (1) 1.0≦B≦10 ··· 식 (2) 0.8≦B/A≦1.0 ··· 식 (3) | The component composition is % by mass, C:0.0005~0.0030%、 Si:1.5~3.5%、 Al:0.10~2.00%、 Mn:0.1~2.0%、 P: 0.180% or less, S:0.0005~0.0030%、 N:0.0005~0.0030%、 Ti:0.0005~0.0030%、 B: 0~0.0020%, and Sn+2×Sb:0~0.25% The remaining part is composed of Fe and impurities, When the thickness is t, the intensity of the crystal orientation {111}<112> measured at a position in the range of 2/5t to 3/5t is A, and the strength of the {100}<012> orientation measured at the position in the range of 2/5t to 3/5t is B, the following equation (1) ~ equation (3) is satisfied. Non-oriented electrical steel sheet characterized by. 2≦A≦10 ・ Equation (1) 1.0≦B≦10 ・ Equation (2) 0.8≦B/A≦1.0 ・ Equation (3) |  |  |  | PCT-JP2023-011703 | 2023-03-24 | WO2023-182474 | 2023-09-28 |  |  | NIPPON STEEL CORPORATION | ICHIE Takeru ¦ MURAKAMI Kenichi ¦ MURAKAMI Fuminobu | 2022-048997 | JP | 2022-03-24 |  |  |  |  | 106111019 | BR112024013976A2 ¦ CN118591648A ¦ EP4502187A1 ¦ IN202417056012 ¦ JP2022-048997 ¦ KR10-2024-0125966A ¦ RU2024127443A ¦ TWI898195B ¦ US2025-0179619A1 ¦ VN110558A ¦ WOWO2023-182474A1 | 11 |  |  | 6023039004171
KR | KR | P | A |  | 무방향성 전자 강판용 열연 강판 및 그 제조 방법 |  | 이 무방향성 전자 강판용 열연 강판은, 고용 Ti양이 0.0005% 이하이고, 원 상당 직경이 10nm 이상 50nm 이하인 Ti 탄화물이 페라이트 입자의 입자 내 및 입계에 존재하고, 상기 입자 내에 존재하는 Ti 탄화물의 10개수% 이상 100개수% 이하가 Mn 황화물과 복합 석출되어 있으며, 또한 상기 입계에 존재하는 Ti 탄화물의 개수 밀도가 0.1개/㎛ 이하이다. |  | 화학 성분으로서, 질량%로, C: 0.0010% 이상 0.0050% 이하, Si: 0.1% 이상 0.5% 미만, Mn: 0.1% 이상 0.5% 이하, Al: 0.1% 이상 0.5% 이하, total-Ti: 0.0010% 이상 0.0030% 이하, N: 0.0010% 이상 0.0030% 이하, S: 0.0015% 초과 0.0040% 이하, Nb: 0% 이상 0.0030% 이하, V: 0% 이상 0.0030% 이하, Zr: 0% 이상 0.0030% 이하, Sn: 0% 이상 0.100% 이하, 를 함유하고, 잔부가 Fe 및 불순물로 이루어지고, 고용 Ti양이 0.0005% 이하이고, 압연 방향 및 판 폭 방향에 평행한 관찰면에서 보았을 때, 원 상당 직경이 10nm 이상 50nm 이하인 Ti 탄화물이, 페라이트 입자의 입자 내 및 입계에 존재하고, 상기 입자 내에 존재하는 상기 Ti 탄화물의 10개수% 이상 100개수% 이하가 Mn 황화물과 복합 석출되어 있으며, 또한 상기 입계에 존재하는 상기 Ti 탄화물의 개수 밀도가 0.1개/㎛ 이하인 것을 특징으로 하는 무방향성 전자 강판용 열연 강판. |  | 1. 화학 성분으로서, 질량%로, C: 0.0010% 이상 0.0050% 이하, Si: 0.1% 이상 0.5% 미만, Mn: 0.1% 이상 0.5% 이하, Al: 0.1% 이상 0.5% 이하, total-Ti: 0.0010% 이상 0.0030% 이하, N: 0.0010% 이상 0.0030% 이하, S: 0.0015% 초과 0.0040% 이하, Nb: 0% 이상 0.0030% 이하, V: 0% 이상 0.0030% 이하, Zr: 0% 이상 0.0030% 이하, Sn: 0% 이상 0.100% 이하, 를 함유하고, 잔부가 Fe 및 불순물로 이루어지고, 고용 Ti양이 0.0005% 이하이고, 압연 방향 및 판 폭 방향에 평행한 관찰면에서 보았을 때, 원 상당 직경이 10nm 이상 50nm 이하인 Ti 탄화물이, 페라이트 입자의 입자 내 및 입계에 존재하고, 상기 입자 내에 존재하는 상기 Ti 탄화물의 10개수% 이상 100개수% 이하가 Mn 황화물과 복합 석출되어 있으며, 또한 상기 입계에 존재하는 상기 Ti 탄화물의 개수 밀도가 0.1개/㎛ 이하인 것을 특징으로 하는 무방향성 전자 강판용 열연 강판. | 3 | 10-2023-7029351 | 2021-04-14 | 10-2023-0136755 | 2023-09-26 |  |  | 닛폰세이테츠 가부시키가이샤 | 아리타 요시히로 |  |  |  | 0 |  | 0 |  | 105996995 | BR112023016994A2 ¦ CN116940702A ¦ EP4324942A1 ¦ IN202317062180 ¦ JP7594213B2 ¦ KR10-2023-0136755A ¦ US2024-0170190A1 ¦ VN1-0049416B ¦ WOWO2022-219742A1 | 9 | 심사중 |  | 3523391001964
CN | CN | P | B | 전기영동 페인트의 2차 코팅이 개선된 무방향성 규소강 절연 코팅액 및 제조 방법 및 용도 | Non-oriented silicon steel insulating coating liquid for improving secondary coating of electrophoretic paint as well as preparation method and application of non-oriented silicon steel insulating coating liquid | 본 발명은 전기영동 페인트의 2차 코팅 개선에 적합한 무방향성 규소강 절연 코팅액을 개시하고, 초프로에멀젼, 필름 형성 보조제, 유변제, 붕산, 폴리올, 소포제, 탈이온수를 질량비 100:(1~10):(2~7):(0.1~0.8):(0.1~1):(0.1~0.5):(60~150)로 구성한다. 이 절연 코팅액에 의해 형성된 코팅은 표면이 투명하고 매끄럽고, 부착성 및 방청성이 우수하며, 특히 그 위에 코팅된 전기영동 페인트 2차 코팅은 양호한 부착성을 가지며, 2차 코팅 효과가 우수하다. | The invention discloses a non-oriented silicon steel insulation coating liquid suitable for improving secondary coating of electrophoretic paint. The non-oriented silicon steel insulation coating liquid is prepared from vinyl acetate-acrylic emulsion, a coalescing agent, a rheological agent, boric acid, polyol, a defoaming agent and deionized water according to the mass ratio of 100: (1-10): (2-7): (0.1-0.8): (0.1-1): (0.1-0.5): (60-150). A coating layer formed by the insulating coating liquid is transparent and smooth in surface and excellent in adhesiveness and anti-rust performance, and particularly, an electrophoretic paint secondary coating layer coated on the insulating coating liquid has good adhesiveness and a good secondary coating effect. | 1. 전기영동 페인트의 2차 코팅 개선에 적합한 무방향성 규소강 절연 코팅액은 식초 에멀젼, 필름 형성 보조제, 레올로지제, 붕산, 폴리올, 소포제, 탈이온수의 질량비 100:(1~10):(2~7):(0.1~0.8):(0.1~0.5):(60~150)인 것을 특징으로 한다 구성; 상기 프로필렌 에멀전의 제조 방법은 하기 단계를 포함한다: (1) 단량체 비닐 아세테이트는 모두 A와 B로 나뉘며 A는 종자 에멀젼의 원료로 사용됩니다; B 용기에 부틸 아크릴레이트, 아크릴산, 하이드록시에틸메타크릴레이트를 20~30°C에서 균일하게 저어 혼합 단량체를 얻는다; (2) 개시제 과황산암모늄을 1:(1~3)질량비로 C와 D 두 부분으로 나누고, C는 종자 에멀젼 개시제로, D는 혼합 단량체에서 쉘 중합 개시제로 사용한다; (3) 복합 유화제는 1:(1~3)의 질량비에 따라 E와 F로 나뉘며, E는 종자 에멀젼 유화제로, F는 혼합 단량체에서 쉘 중합 유화제로 사용됩니다; (4) 탈이온수와 폴리비닐알코올을 (8~12):1의 질량비로 환류 응축관, 교반기, 온도계 및 재료 공급 장치가 장착된 질소 가스로 채워진 4구 플라스크에 넣고 85~95°C의 항온 수조로 가열하면 폴리비닐알코올이 완전히 용해됩니다, 다시 45~55°C로 식힌 후 복합유화제 E와 산염기 완충제인 인산이수소나트륨을 넣고 초산비닐 A의 일부를 넣고 30~60°C에서 10~60분간 교반하면서 미리 유화한다; 60~90°C로 승온하여 개시제 C의 일부를 첨가하고, 에멀젼이 청색상을 나타내면, 잔류 비닐 아세테이트 A와 잔류 개시제 C를 계속 적가하고, 모든 첨가가 완료된 후 70~80°C에서 30~60분간 보온하여 종자 에멀젼을 얻는다; (5) 상기 종자유제를 80~90°C로 승온시킨 후 혼합단량체, 개시제 D 및 복합유화제 F를 1~2시간 이내에 반응기에 균일하게 적하하고, 모든 첨가가 완료된 후 60~90분간 계속 보온하여 온도를 낮추고 pH 값을 조절한다, 식초에멀젼을 얻습니다; 여기서, 아세트산비닐, 부틸아크릴레이트, 아크릴산, 하이드록시에틸메타크릴레이트, 복합 유화제 및 개시제 암모늄 퍼설페이트의 질량비는 (30~80):(30~60):(5~15):(1~10):(1~5):(1~5); 복합 유화제는 나트륨 도데실벤젠설포네이트와 알킬페놀 폴리옥시에틸렌 에테르의 혼합물이며, 둘의 혼합 질량 비율은 1:(1~3)입니다. | 1. The non-oriented silicon steel insulating coating liquid is characterized by comprising 100 mass parts of acrylic emulsion, 1-10 mass parts of film forming auxiliary agent, 2-7 mass parts of rheological agent, 0.1-0.8 mass part of boric acid, 0.1-1 mass part of polyol, and deionized water: (0.1 to 0.5): (60-150); the preparation method of the vinyl acetate-acrylic emulsion comprises the following steps: (1) Dividing monomer vinyl acetate into two parts of A and B, wherein A is used as a seed emulsion raw material; b, uniformly stirring the mixture with butyl acrylate, acrylic acid and hydroxyethyl methacrylate in a container at 20-30 ℃ to obtain a mixed monomer; (2) Dividing initiator ammonium persulfate into two parts of C and D according to the mass ratio of 1:1-3, wherein C is used as a seed emulsion initiator, and D is used as an initiator for shell polymerization in a mixed monomer; (3) Dividing the composite emulsifier into two parts of E and F according to the mass ratio of 1:1-3, wherein E is used as a seed emulsion emulsifier, and F is used as an emulsifier for shell polymerization in a mixed monomer; (4) Adding deionized water and polyvinyl alcohol into a four-mouth flask which is filled with nitrogen protection and is provided with a reflux condenser, a stirrer, a thermometer and a feeding device according to the mass ratio of (8-12) to 1, heating to 85-95 ℃ in a constant-temperature water bath to completely dissolve the polyvinyl alcohol, cooling to 45-55 ℃, adding a composite emulsifier E and acid-base buffer sodium dihydrogen phosphate, adding a part of the solution into the solution, and stirring and pre-emulsifying for 10-60 min at 30-60 ℃; heating to 60-90 ℃, adding a part of the initiator C, continuously dropwise adding the residual vinyl acetate A and the residual initiator C when the emulsion is blue, and after all the materials are added, preserving heat at 70-80 ℃ for 30-60 min to obtain seed emulsion; (5) Heating the seed emulsion to 80-90 ℃, then uniformly dropwise adding the mixed monomer, the initiator D and the composite emulsifier F into a reactor within 1-2 hours, continuously preserving heat for 60-90 minutes after all the materials are added, and cooling to adjust the pH value to obtain the vinyl acetate-acrylic emulsion; wherein the mass ratio of the vinyl acetate to the butyl acrylate to the acrylic acid to the hydroxyethyl methacrylate to the composite emulsifying agent to the initiator ammonium persulfate is (30-80) to (30-60) to (5-15) to (1-10) to (1-5); the composite emulsifier is a mixture of sodium dodecyl benzene sulfonate and alkylphenol ethoxylates, and the mixing mass ratio of the sodium dodecyl benzene sulfonate to the alkylphenol ethoxylates is 1:1-3. | 1. 전기영동 페인트의 2차 코팅 개선에 적합한 무방향성 규소강 절연 코팅액은 식초 에멀젼, 필름 형성 보조제, 레올로지제, 붕산, 폴리올, 소포제, 탈이온수의 질량비 100:(1~10):(2~7):(0.1~0.8):(0.1~0.5):(60~150)인 것을 특징으로 한다 구성; 상기 프로필렌 에멀전의 제조 방법은 하기 단계를 포함한다: (1) 단량체 비닐 아세테이트는 모두 A와 B로 나뉘며 A는 종자 에멀젼의 원료로 사용됩니다; B 용기에 부틸 아크릴레이트, 아크릴산, 하이드록시에틸메타크릴레이트를 20~30°C에서 균일하게 저어 혼합 단량체를 얻는다; (2) 개시제 과황산암모늄을 1:(1~3)질량비로 C와 D 두 부분으로 나누고, C는 종자 에멀젼 개시제로, D는 혼합 단량체에서 쉘 중합 개시제로 사용한다; (3) 복합 유화제는 1:(1~3)의 질량비에 따라 E와 F로 나뉘며, E는 종자 에멀젼 유화제로, F는 혼합 단량체에서 쉘 중합 유화제로 사용됩니다; (4) 탈이온수와 폴리비닐알코올을 (8~12):1의 질량비로 환류 응축관, 교반기, 온도계 및 재료 공급 장치가 장착된 질소 가스로 채워진 4구 플라스크에 넣고 85~95°C의 항온 수조로 가열하면 폴리비닐알코올이 완전히 용해됩니다, 다시 45~55°C로 식힌 후 복합유화제 E와 산염기 완충제인 인산이수소나트륨을 넣고 초산비닐 A의 일부를 넣고 30~60°C에서 10~60분간 교반하면서 미리 유화한다; 60~90°C로 승온하여 개시제 C의 일부를 첨가하고, 에멀젼이 청색상을 나타내면, 잔류 비닐 아세테이트 A와 잔류 개시제 C를 계속 적가하고, 모든 첨가가 완료된 후 70~80°C에서 30~60분간 보온하여 종자 에멀젼을 얻는다; (5) 상기 종자유제를 80~90°C로 승온시킨 후 혼합단량체, 개시제 D 및 복합유화제 F를 1~2시간 이내에 반응기에 균일하게 적하하고, 모든 첨가가 완료된 후 60~90분간 계속 보온하여 온도를 낮추고 pH 값을 조절한다, 식초에멀젼을 얻습니다; 여기서, 아세트산비닐, 부틸아크릴레이트, 아크릴산, 하이드록시에틸메타크릴레이트, 복합 유화제 및 개시제 암모늄 퍼설페이트의 질량비는 (30~80):(30~60):(5~15):(1~10):(1~5):(1~5); 복합 유화제는 나트륨 도데실벤젠설포네이트와 알킬페놀 폴리옥시에틸렌 에테르의 혼합물이며, 둘의 혼합 질량 비율은 1:(1~3)입니다. | 1. The non-oriented silicon steel insulating coating liquid is characterized by comprising 100 mass parts of acrylic emulsion, 1-10 mass parts of film forming auxiliary agent, 2-7 mass parts of rheological agent, 0.1-0.8 mass part of boric acid, 0.1-1 mass part of polyol, and deionized water: (0.1 to 0.5): (60-150); the preparation method of the vinyl acetate-acrylic emulsion comprises the following steps: (1) Dividing monomer vinyl acetate into two parts of A and B, wherein A is used as a seed emulsion raw material; b, uniformly stirring the mixture with butyl acrylate, acrylic acid and hydroxyethyl methacrylate in a container at 20-30 ℃ to obtain a mixed monomer; (2) Dividing initiator ammonium persulfate into two parts of C and D according to the mass ratio of 1:1-3, wherein C is used as a seed emulsion initiator, and D is used as an initiator for shell polymerization in a mixed monomer; (3) Dividing the composite emulsifier into two parts of E and F according to the mass ratio of 1:1-3, wherein E is used as a seed emulsion emulsifier, and F is used as an emulsifier for shell polymerization in a mixed monomer; (4) Adding deionized water and polyvinyl alcohol into a four-mouth flask which is filled with nitrogen protection and is provided with a reflux condenser, a stirrer, a thermometer and a feeding device according to the mass ratio of (8-12) to 1, heating to 85-95 ℃ in a constant-temperature water bath to completely dissolve the polyvinyl alcohol, cooling to 45-55 ℃, adding a composite emulsifier E and acid-base buffer sodium dihydrogen phosphate, adding a part of the solution into the solution, and stirring and pre-emulsifying for 10-60 min at 30-60 ℃; heating to 60-90 ℃, adding a part of the initiator C, continuously dropwise adding the residual vinyl acetate A and the residual initiator C when the emulsion is blue, and after all the materials are added, preserving heat at 70-80 ℃ for 30-60 min to obtain seed emulsion; (5) Heating the seed emulsion to 80-90 ℃, then uniformly dropwise adding the mixed monomer, the initiator D and the composite emulsifier F into a reactor within 1-2 hours, continuously preserving heat for 60-90 minutes after all the materials are added, and cooling to adjust the pH value to obtain the vinyl acetate-acrylic emulsion; wherein the mass ratio of the vinyl acetate to the butyl acrylate to the acrylic acid to the hydroxyethyl methacrylate to the composite emulsifying agent to the initiator ammonium persulfate is (30-80) to (30-60) to (5-15) to (1-10) to (1-5); the composite emulsifier is a mixture of sodium dodecyl benzene sulfonate and alkylphenol ethoxylates, and the mixing mass ratio of the sodium dodecyl benzene sulfonate to the alkylphenol ethoxylates is 1:1-3. | 8 | 2022-11311036 | 2022-10-25 | 115595010 | 2023-01-13 | 115595010 | 2023-09-26 | WUHAN IRON AND STEEL Co.,Ltd. | Song Gang ¦ Tao Li ¦ Wang Xiaoyan ¦ Wan Zhengwu ¦ Guo Xiaolong ¦ Cao Yang ¦ Ye Guoming ¦ Yang Jiaxin |  |  |  | 4 | CN114031997A ¦ CN109161265B ¦ CN106497274B ¦ CN101906278A | 0 |  | 69829493 | CN115595010B | 1 | 등록 | WUHAN IRON AND STEEL Co.,Ltd. | 8423392015273
PCT | PCT | P | A1 | 무방향성 전기강판 및 모터 코어 및 이들의 제조 방법 | NON-ORIENTED ELECTROMAGNETIC STEEL SHEET, MOTOR CORE, AND METHODS FOR PRODUCING SAME | 모재의 화학 조성이, 질량%로, C:0.0050% 이하, Si:3.70% 초과 4.60%이하, Mn:0.20% 초과 0.50%이하, Al:0.23~0.75%, P:0.030% 이하, S:0.0018% 이하, N:0.0040% 이하, Sn:0.005~0.040%, Sb:0~0.040%, 잔부:Fe 및 불순물이며[4.2≦Si+Al+0.5×Mn≦4.9]를 만족하고 모재의 표면에서 깊이 방향으로 20μm의 위치까지의 N함유량[N]s가 0.0060%이하이며 모재의 평균 결정립 지름이, 10~30μm이며 철손 W10/400가 20.0W/kg이하이며 포화 자속밀도가 1.945T 이상이며 인장 강도가 680MPa 이상이며 판 두께가 0.10~0.30mm인 무방향성 전기강판. | A non-oriented electromagnetic steel sheet, wherein: the chemical composition of a base material, in mass%, is not more than 0.0050% C, more than 3.70% but not more than 4.60% Si, more than 0.20% but not more than 0.50% Mn, 0.23-0.75% Al, not more than 0.030% P, not more than 0.0018% S, not more than 0.0040% N, 0.005-0.040% Sn, 0-0.040% Sb, the remainder being Fe and impurities, with [4.2≤Si+Al+0.5×Mn≤4.9] being satisfied; the N content [N]s at a position 20 μm from the surface of the base material in the depth direction is not more than 0.0060%; the base material has an average crystal grain size of 10-30 μm; iron loss W10/400 is not more than 20.0 W/kg; saturation magnetic flux density is not less than 1.945 T; tensile strength is not less than 680 MPa; and thickness is 0.10-0.30 mm. | 모재의 화학 조성이, 질량%로, C:0.0050% 이하, Si:3.70% 초과 4.60%이하, Mn:0.20% 초과 0.50%이하, Al:0.23~0.75%, P:0.030% 이하, S:0.0018% 이하, N:0.0040% 이하, Ti:0.0050% 미만, Nb:0.0050% 미만, Zr:0.0050% 미만, V:0.0050% 미만, Cu:0.200% 미만, Ni:0.500% 미만, Sn:0.005~0.040%, Sb:0~0.040%, 잔부:Fe 및 불순물이며 하기 (i) 식을 만족하고 상기 모재의 표면에서 깊이 방향으로 20μm의 위치까지의 N함유량[N]s가 0.0060%이하이며 상기 모재의 평균 결정립 지름이, 10~30μm이며 철손 W10/400가 20.0W/kg이하이며 포화 자속밀도가 1.945T 이상이며 인장 강도가 680MPa 이상이며 판 두께가 0.10~0.30mm인 무방향성 전기강판. 4.2≦Si+Al+0.5×Mn≦4.9 ···(i) 단, 상기 식 중의 원소 기호는 각 원소의 함유량 (질량%)이다. | The chemical composition of the base metal is % by mass, C: 0.0050% or less, Si: more than 3.70% and less than 4.60%, Mn: more than 0.20% and less than 0.50%, Al:0.23~0.75%、 P: 0.030% or less, S: 0.0018% or less, N: 0.0040% or less, Ti: less than 0.0050%, NB: less than 0.0050%, Zr: less than 0.0050%, V: less than 0.0050%, Cu: less than 0.200%, Ni: less than 0.500%, Sn:0.005~0.040%、 Sb:0~0.040%、 Remainder: Fe and impurities, Satisfying the following equation (i), The N content [N] s from the surface of the base material to the position of 20 μm in the depth direction is 0.0060% or less, The average crystal grain size of the base material is 10 ~ 30 μm, Iron loss W10/400 is 20.0 W / kg or less, The saturation magnetic flux density is 1.945T or more, The tensile strength is more than 680MPa, The plate thickness is 0.10~0.30mm, United-oriented electrical steel sheet. 4.2≦Si+Al+0.5×Mn≦4.9 ・・・(i) However, the element symbol in the above formula is the content (mass%) of each element. |  |  |  | PCT-JP2023-009982 | 2023-03-15 | WO2023-176865 | 2023-09-21 |  |  | NIPPON STEEL CORPORATION | YASHIKI, Hiroyoshi ¦ NATORI, Yoshiaki ¦ TAKEDA, Kazutoshi ¦ TANAKA, Ichiro ¦ HORI, Hiroki | 2022-039816 | JP | 2022-03-15 |  |  |  |  | 106486820 | BR112024017469A2 ¦ CN118871604A ¦ EP4495275A1 ¦ IN202417070888 ¦ JP2022-039816 ¦ KR10-2024-0162528A ¦ RU0002843190C2 ¦ TWI853492B ¦ VN116004A ¦ WOWO2023-176865A1 | 10 |  |  | 6023038003801
PCT | PCT | P | A1 | 무방향성 전기강판 및 그 제조 방법 | NON-ORIENTED ELECTROMAGNETIC STEEL SHEET AND METHOD FOR MANUFACTURING SAME | 모재의 화학 조성이, 질량%로, C:0.0050% 이하, Si:3.70% 초과 4.60%이하, Mn:0.20% 초과 0.50%이하, Al:0.23~0.75%, P:0.030% 이하, S:0.0018% 이하, N:0.0040% 이하, Sn:0.005~0.040%, Sb:0~0.040%, 잔부:Fe 및 불순물이며[4.2≦Si+Al+0.5×Mn≦4.9]를 만족하고 모재의 표면에서 깊이 방향으로 20μm의 위치까지의 N함유량[N]s가 0.0060%이하이며 모재의 평균 결정립 지름이, 50~120μm이며 포화 자속밀도가 1.945T 이상이며 인장 강도가 600MPa 이상이며 판 두께가 0.10~0.30mm인 무방향성 전기강판. | A non-oriented electromagnetic steel sheet in which: a base material has a chemical composition of, by mass, 0.0050% or less of C, over 3.70% and up to 4.60% of Si, over 0.20% and up to 0.50% of Mn, 0.23-0.75% of Al, 0.030% or less of P, 0.0018% or less of S, 0.0040% or less of N, 0.005-0.040% of Sn, and 0-0.040% of Sb, the balance being Fe and impurities; the relationship [4.2≤Si+Al+0.5×Mn≤4.9] is satisfied; the N content [N]s from the surface of the base material to a position at 20 μm in the depth direction is 0.0060% or less; the average crystal grain size of the base material is 50-120 μm; the saturation magnetic flux density is 1.945 T or greater; the tensile strength is 600 MPa or greater; and the plate thickness is 0.10-0.30 mm. | 모재의 화학 조성이, 질량%로, C:0.0050% 이하, Si:3.70% 초과 4.60%이하, Mn:0.20% 초과 0.50%이하, Al:0.23~0.75%, P:0.030% 이하, S:0.0018% 이하, N:0.0040% 이하, Ti:0.0050% 미만, Nb:0.0050% 미만, Zr:0.0050% 미만, V:0.0050% 미만, Cu:0.200% 미만, Ni:0.500% 미만, Sn:0.005~0.040%, Sb:0~0.040%, 잔부:Fe 및 불순물이며 하기 (i) 식을 만족하고 상기 모재의 표면에서 깊이 방향으로 20μm의 위치까지의 N함유량[N]s가 0.0060%이하이며 상기 모재의 평균 결정립 지름이, 50~120μm이며 포화 자속밀도가 1.945T 이상이며 인장 강도가 600MPa 이상이며 판 두께가 0.10~0.30mm인 무방향성 전기강판. 4.2≦Si+Al+0.5×Mn≦4.9 ···(i) 단, 상기 식 중의 원소 기호는 각 원소의 함유량 (질량%)이다. | The chemical composition of the base metal is % by mass, C: 0.0050% or less, Si: more than 3.70% and less than 4.60%, Mn: more than 0.20% and less than 0.50%, Al:0.23~0.75%、 P: 0.030% or less, S: 0.0018% or less, N: 0.0040% or less, Ti: less than 0.0050%, NB: less than 0.0050%, Zr: less than 0.0050%, V: less than 0.0050%, Cu: less than 0.200%, Ni: less than 0.500%, Sn:0.005~0.040%、 Sb:0~0.040%、 Remainder: Fe and impurities, Satisfying the following equation (i), The N content [N] s from the surface of the base material to the position of 20 μm in the depth direction is 0.0060% or less, The average crystal grain size of the base material is 50 ~ 120 μm, The saturation magnetic flux density is 1.945T or more, Tensile strength is more than 600MPa, The plate thickness is 0.10~0.30mm, United-oriented electrical steel sheet. 4.2≦Si+Al+0.5×Mn≦4.9 ・・・(i) However, the element symbol in the above formula is the content (mass%) of each element. |  |  |  | PCT-JP2023-009983 | 2023-03-15 | WO2023-176866 | 2023-09-21 |  |  | NIPPON STEEL CORPORATION | YASHIKI, Hiroyoshi ¦ NATORI, Yoshiaki ¦ TAKEDA, Kazutoshi ¦ TANAKA, Ichiro ¦ HORI, Hiroki | 2022-039815 | JP | 2022-03-15 |  |  |  |  | 102734059 | BR112024017717A2 ¦ CN118891387A ¦ EP4495276A1 ¦ IN202417070886 ¦ JP2022-039815 ¦ KR10-2024-0162103A ¦ RU0002843250C2 ¦ TWI854529B ¦ US2025-0188561A1 ¦ VN110693A ¦ WOWO2023-176866A1 | 11 |  |  | 6023038003802
JP | JP | P | B2 | 무방향성 전기강판 | 무방향성 전기강판 | 【요약】 【과제】전둘레 평균(전방향 평균)으로 우수한 자기 특성을 얻을 수 있는 무방향성 전기강판을 제공한다. 【해결 수단】α-γ변태가 발생할 수 있는 화학 조성으로서, 질량%로 C:0.010% 이하, Si:1.50%~4.00%, sol.Al:0.0001%~1.0%, S:0.010% 이하, N:0.010% 이하, Mn, Ni, Co, Pt, Pb, Cu, Au로 이루어진 군에서 선택되는 1종 이상:총계로 2.50%~5.00%를 함유하고 잔부가 Fe 및 불순물로 이루어진 화학 조성을 가지며, 판 두께가 0.50 mm이하이며{100}결정립의 평균 입경을 d100,{111}결정립의 평균 입경을 d111로 한 경우에 d100/d111>1.1이다. 【선택도】없음 | 【요약】 【과제】전둘레 평균(전방향 평균)으로 우수한 자기 특성을 얻을 수 있는 무방향성 전기강판을 제공한다. 【해결 수단】α-γ변태가 발생할 수 있는 화학 조성으로서, 질량%로 C:0.010% 이하, Si:1.50%~4.00%, sol.Al:0.0001%~1.0%, S:0.010% 이하, N:0.010% 이하, Mn, Ni, Co, Pt, Pb, Cu, Au로 이루어진 군에서 선택되는 1종 이상:총계로 2.50%~5.00%를 함유하고 잔부가 Fe 및 불순물로 이루어진 화학 조성을 가지며, 판 두께가 0.50 mm이하이며{100}결정립의 평균 입경을 d100,{111}결정립의 평균 입경을 d111로 한 경우에 d100/d111>1.1이다. 【선택도】없음 | 【청구항1】 질량%로, C:0.010% 이하, Si:1.50%~4.00%, sol.Al:0.0001%~1.0%, S:0.010% 이하, N:0.010% 이하, Mn, Ni, Co, Pt, Pb, Cu, Au로 이루어진 군에서 선택되는 1종 이상:총계로 2.50%~5.00%, Sn:0.000%~0.400%, Sb:0.000%~0.400%, P:0.000%~0.400% 및 Mg, Ca, Sr, Ba, Ce, La, Nd, Pr, Zn, Cd로 이루어진 군에서 선택되는 1종 이상:총계로 0.0000%~0.0100%를 함유하고 Mn함유량 (질량%)을[Mn], Ni함유량 (질량%)을[Ni], Co함유량 (질량%)을[Co], Pt함유량 (질량%)을[Pt], Pb함유량 (질량%)을[Pb], Cu함유량 (질량%)을[Cu], Au함유량 (질량%)을[Au], Si함유량 (질량%)을[Si], sol.Al 함유량 (질량%)을[sol.Al]로 했을 때, 다음 (1) 식을 충족하고, 잔부가 Fe 및 불순물로 이루어진 화학 조성을 가지며, 판 두께가 0.50 mm이하이며 {100}결정립의 평균 입경을 d100,{111}결정립의 평균 입경을 d111로 할 경우, d100/d111>1.1임을 특징으로 하는 무방향성 전기강판. ([Mn]+[Ni]+[Co]+[Pt]+[Pb]+[Cu]+[Au])-([Si]+[sol.Al])>0% ···(1) | 【청구항1】 질량%로, C:0.010% 이하, Si:1.50%~4.00%, sol.Al:0.0001%~1.0%, S:0.010% 이하, N:0.010% 이하, Mn, Ni, Co, Pt, Pb, Cu, Au로 이루어진 군에서 선택되는 1종 이상:총계로 2.50%~5.00%, Sn:0.000%~0.400%, Sb:0.000%~0.400%, P:0.000%~0.400% 및 Mg, Ca, Sr, Ba, Ce, La, Nd, Pr, Zn, Cd로 이루어진 군에서 선택되는 1종 이상:총계로 0.0000%~0.0100%를 함유하고 Mn함유량 (질량%)을[Mn], Ni함유량 (질량%)을[Ni], Co함유량 (질량%)을[Co], Pt함유량 (질량%)을[Pt], Pb함유량 (질량%)을[Pb], Cu함유량 (질량%)을[Cu], Au함유량 (질량%)을[Au], Si함유량 (질량%)을[Si], sol.Al 함유량 (질량%)을[sol.Al]로 했을 때, 다음 (1) 식을 충족하고, 잔부가 Fe 및 불순물로 이루어진 화학 조성을 가지며, 판 두께가 0.50 mm이하이며 {100}결정립의 평균 입경을 d100,{111}결정립의 평균 입경을 d111로 할 경우, d100/d111>1.1임을 특징으로 하는 무방향성 전기강판. ([Mn]+[Ni]+[Co]+[Pt]+[Pb]+[Cu]+[Au])-([Si]+[sol.Al])>0% ···(1) | 【청구항1】 질량%로, C:0.010% 이하, Si:1.50%~4.00%, sol.Al:0.0001%~1.0%, S:0.010% 이하, N:0.010% 이하, Mn, Ni, Co, Pt, Pb, Cu, Au로 이루어진 군에서 선택되는 1종 이상:총계로 2.50%~5.00%, Sn:0.000%~0.400%, Sb:0.000%~0.400%, P:0.000%~0.400% 및 Mg, Ca, Sr, Ba, Ce, La, Nd, Pr, Zn, Cd로 이루어진 군에서 선택되는 1종 이상:총계로 0.0000%~0.0100%를 함유하고 Mn함유량 (질량%)을[Mn], Ni함유량 (질량%)을[Ni], Co함유량 (질량%)을[Co], Pt함유량 (질량%)을[Pt], Pb함유량 (질량%)을[Pb], Cu함유량 (질량%)을[Cu], Au함유량 (질량%)을[Au], Si함유량 (질량%)을[Si], sol.Al 함유량 (질량%)을[sol.Al]로 했을 때, 다음 (1) 식을 충족하고, 잔부가 Fe 및 불순물로 이루어진 화학 조성을 가지며, 판 두께가 0.50 mm이하이며 {100}결정립의 평균 입경을 d100,{111}결정립의 평균 입경을 d111로 할 경우, d100/d111>1.1임을 특징으로 하는 무방향성 전기강판. ([Mn]+[Ni]+[Co]+[Pt]+[Pb]+[Cu]+[Au])-([Si]+[sol.Al])>0% ···(1) | 【청구항1】 질량%로, C:0.010% 이하, Si:1.50%~4.00%, sol.Al:0.0001%~1.0%, S:0.010% 이하, N:0.010% 이하, Mn, Ni, Co, Pt, Pb, Cu, Au로 이루어진 군에서 선택되는 1종 이상:총계로 2.50%~5.00%, Sn:0.000%~0.400%, Sb:0.000%~0.400%, P:0.000%~0.400% 및 Mg, Ca, Sr, Ba, Ce, La, Nd, Pr, Zn, Cd로 이루어진 군에서 선택되는 1종 이상:총계로 0.0000%~0.0100%를 함유하고 Mn함유량 (질량%)을[Mn], Ni함유량 (질량%)을[Ni], Co함유량 (질량%)을[Co], Pt함유량 (질량%)을[Pt], Pb함유량 (질량%)을[Pb], Cu함유량 (질량%)을[Cu], Au함유량 (질량%)을[Au], Si함유량 (질량%)을[Si], sol.Al 함유량 (질량%)을[sol.Al]로 했을 때, 다음 (1) 식을 충족하고, 잔부가 Fe 및 불순물로 이루어진 화학 조성을 가지며, 판 두께가 0.50 mm이하이며 {100}결정립의 평균 입경을 d100,{111}결정립의 평균 입경을 d111로 할 경우, d100/d111>1.1임을 특징으로 하는 무방향성 전기강판. ([Mn]+[Ni]+[Co]+[Pt]+[Pb]+[Cu]+[Au])-([Si]+[sol.Al])>0% ···(1) | 3 | 2019-206712 | 2019-11-15 | 2021-080501 | 2021-05-27 | 7352082 | 2023-09-20 | NIPPON STEEL CORP | 村川 鉄州 ¦ 藤村 浩志 |  |  |  | 7 | JP6992652B2 ¦ JP6891682B2(BE) ¦ JP6870381B2(BE) ¦ JP6665794B2(BE) ¦ JP6794630B2(BE) ¦ KR10-1493059B1(BE) ¦ US6007642A(BE) | 2 | JP7164069B1 ¦ US12024762B2 | 17817376 | JP7352082B2 | 1 | 등록 | NIPPON STEEL CORP | 2723183000031
CN | CN | P | A | 신에너지 자동차 구동 모터용 무방향성 전기 강 및 그 제조 방법 | Non-oriented electrical steel for new energy automobile driving motor and manufacturing method of non-oriented electrical steel | 본 발명은 신에너지 자동차 구동 모터용 무방향성 전기 강 및 그 제조 방법, 성분을 제공한다: C:0.001-0.005%, Si:3.2-3.5%, Mn:0.35-0.65%, Al:0.50-0.80%, P:≤0.02%, S:≤0.005%, 0.010% ≤Ce+Sn≤0.020%, 잔부는 철 및 불가피한 불순물이다. 종래 기술과 비교하면, 본 발명은 Ce 및 Sn을 첨가하여 강질을 정화하고, 마이크로 합금화를 통해 무방향성 규소강의 강도 및 자성 에너지를 향상시키고, 내산화층의 번거로움을 억제하여 히스테리시스 손실을 감소시킬 수 있으며, 어닐링 온도 공정 세그먼트 제어에 유리한 텍스쳐 비율을 증가시킬 수 있다, 작은 결정립과 유리한 텍스쳐, 결정립 크기 균일성을 최적화하여, 생산된 무방향성 전기강판이 유리한 중고주파 철손을 얻는 동시에, 높은 항복 강도와 양호한 자기감을 가진다. | The invention provides non-oriented electrical steel for a driving motor of a new energy automobile and a manufacturing method of the non-oriented electrical steel. The non-oriented electrical steel comprises the following components: 0.001-0.005% of C, 3.2-3.5% of Si, 0.35-0.65% of Mn, 0.50-0.80% of Al, less than or equal to 0.02% of P, less than or equal to 0.005% of S, more than or equal to 0.010% and less than or equal to 0.020% of Ce and less than or equal to 0.020% of Sn, and the balance of iron and inevitable impurities. Compared with the prior art, by adding Ce and Sn, purifying steel and microalloying, the strength and magnetic performance of the non-oriented silicon steel are improved, generation of annoying of an inner oxide layer can be restrained, magnetic hysteresis loss is reduced, the beneficial texture proportion, small crystal grains and beneficial textures can be increased by controlling the annealing temperature process in a segmented mode, the crystal grain size uniformity is optimized, and the strength and magnetic performance of the non-oriented silicon steel are improved. The produced non-oriented electrical steel has high yield strength and good magnetic induction while obtaining favorable medium-high frequency iron loss. | 1. 상기 신에너지 자동차 구동 모터용 무방향성 전기 강철은 이하의 질량 백분율 성분을 포함하는 것을 특징으로 하는 신에너지 자동차 구동 모터용 무방향성 전기 강철: C: 0.001-0.005%, Si:3.2-3.5%, Mn:0.35-0.65%, Al:0.50-0.80%, P:≤0.02%, S:≤0.005%, 0.010% ≤Ce+Sn≤0.020%, 잔부는 철 및 불가피한 불순물이다. | 1. The non-oriented electrical steel for the new energy automobile driving motor is characterized by comprising the following components in percentage by mass: c:0.001-0.005%, si:3.2-3.5%, mn:0.35-0.65%, al:0.50-0.80%, P: less than or equal to 0.02 percent, S: less than or equal to 0.005%, less than or equal to 0.010% and less than or equal to 0.020% of Ce+Sn, and the balance of iron and unavoidable impurities. | 1. 상기 신에너지 자동차 구동 모터용 무방향성 전기 강철은 이하의 질량 백분율 성분을 포함하는 것을 특징으로 하는 신에너지 자동차 구동 모터용 무방향성 전기 강철: C: 0.001-0.005%, Si:3.2-3.5%, Mn:0.35-0.65%, Al:0.50-0.80%, P:≤0.02%, S:≤0.005%, 0.010% ≤Ce+Sn≤0.020%, 잔부는 철 및 불가피한 불순물이다. | 1. The non-oriented electrical steel for the new energy automobile driving motor is characterized by comprising the following components in percentage by mass: c:0.001-0.005%, si:3.2-3.5%, mn:0.35-0.65%, al:0.50-0.80%, P: less than or equal to 0.02 percent, S: less than or equal to 0.005%, less than or equal to 0.010% and less than or equal to 0.020% of Ce+Sn, and the balance of iron and unavoidable impurities. | 10 | 2023-10689877 | 2023-06-12 | 116770176 | 2023-09-19 |  |  | MAANSHAN IRON & STEEL Co.,Ltd. | Cheng Guoqing ¦ Pei Yinghao ¦ Shi Lifa ¦ Lu Tianlin ¦ Qi Xuan ¦ Zhan Yungao ¦ Xu Wenxiang |  |  |  | 0 |  | 0 |  | 72248454 | CN116770176A | 1 | 심사중 |  | 8423382023728
US | US | P | A1 | 비결정립 지향 평면 금속 제품, 이의 제조 방법 및 사용 방법 | NON-GRAIN-ORIENTED FLAT METAL PRODUCT, METHOD FOR PRODUCTION THEREOF AND USE | 본 발명은 비결정질 평탄 금속 제품에 관한 것이며, 이는 특히 Mn 및 Cr의 비교적 높은 중량 비율을 가진다. 본 발명은 추가로 제조 방법 및 사용에 관한 것이다. | The invention relates to a non-grain-oriented flat metal product, which inter alia has comparatively high weight proportions of Mn and Cr. The invention also relates to a method of production and to a use. | 1. 중량%로 아래에서 언급된 구성 요소로 이루어진 비-결정립 배향된 평면 금속 제품, 단축: 중량%: C: 0.0020 내지 0.005; Si: 2.6 내지 2.9; Al: 0.5 내지 0.8; Mn: 1.1 내지 1.3; Cr: 0.7 내지 1.6; N: 0.0001 내지 0.0060; S: 0.0001 내지 0.0035; Ti: 0.001 내지 0.010; P: 0.004 내지 0.060; 선택적인 구성 요소: 0.001 최대 0.15; 나머지 Fe 및 불가피한 불순물. | 1. A non-grain oriented flat metal product consisting of the components mentioned below in weight percent, abbreviated as: Wt.%: C: 0.0020 to 0.005;Si: 2.6 to 2.9;Al: 0.5 to 0.8;Mn: 1.1 to 1.3;Cr: 0.7 to 1.6;N: 0.0001 to 0.0060;S: 0.0001 to 0.0035;Ti: 0.001 to 0.010;P: 0.004 to 0.060;optional components: 0.001 up to 0.15;remainder Fe and unavoidable impurities. | 1. 중량%로 아래에서 언급된 구성 요소로 이루어진 비-결정립 배향된 평면 금속 제품, 단축: 중량%: C: 0.0020 내지 0.005; Si: 2.6 내지 2.9; Al: 0.5 내지 0.8; Mn: 1.1 내지 1.3; Cr: 0.7 내지 1.6; N: 0.0001 내지 0.0060; S: 0.0001 내지 0.0035; Ti: 0.001 내지 0.010; P: 0.004 내지 0.060; 선택적인 구성 요소: 0.001 최대 0.15; 나머지 Fe 및 불가피한 불순물. | 1. A non-grain oriented flat metal product consisting of the components mentioned below in weight percent, abbreviated as: Wt.%: C: 0.0020 to 0.005;Si: 2.6 to 2.9;Al: 0.5 to 0.8;Mn: 1.1 to 1.3;Cr: 0.7 to 1.6;N: 0.0001 to 0.0060;S: 0.0001 to 0.0035;Ti: 0.001 to 0.010;P: 0.004 to 0.060;optional components: 0.001 up to 0.15;remainder Fe and unavoidable impurities. | 19 | 18/019611 | 2021-06-04 | 2023-0287544 | 2023-09-14 |  |  | THYSSENKRUPP STEEL EUROPE AG | Olaf FISCHER ¦ Karl TELGER ¦ Anton VIDOVIC ¦ Nina Maria WINKLER ¦ Julia DAAMEN ¦ Aleksander Matos COSTA | 2020-193920 | EP | 2020-09-01 | 0 |  | 0 |  | 102128260 | CN116057196A ¦ EP3960886B1 ¦ EP4208577A1 ¦ ES2986434T3 ¦ IN537904 ¦ JP7559220B2 ¦ PL3960886T3 ¦ RS65892B1 ¦ US2023-0287544A1 ¦ WOWO2022-048803A1 | 10 | 심사중 |  | 5423037002903
JP | JP | P | B2 | 적층 코어 및 회전 전기기계 | 적층 코어 및 회전 전기기계 | 【요약】 【과제】 전기강판의 특성을 효율적으로 활용한 고정자 코어를 구성한다. 【해결 수단】 자화 용이 방향 230 a가 티스에 위치하도록 전기강판 200을 형성한다. 그리고 고정자 코어 111을 구성하는 복수의 티스 중 적어도 2개의 티스에 전기강판 200의 자화 용이 방향 230 a가 적어도 하나 포함되도록, 전기강판 200을 돌려 적재한다. 【선택도】 도 1 | 【요약】 【과제】 전기강판의 특성을 효율적으로 활용한 고정자 코어를 구성한다. 【해결 수단】 자화 용이 방향 230 a가 티스에 위치하도록 전기강판 200을 형성한다. 그리고 고정자 코어 111을 구성하는 복수의 티스 중 적어도 2개의 티스에 전기강판 200의 자화 용이 방향 230 a가 적어도 하나 포함되도록, 전기강판 200을 돌려 적재한다. 【선택도】 도 1 | 【청구항1】 복수의 전기강판을 갖는 적층 코어이고 상기 적층 코어는 상기 복수의 전기강판의 적층 방향으로 축을 갖는 형상이며 상기 전기강판은 질량%로, C:0.0100% 이하, Si:1.50%~4.00%, sol.Al:0.0001%~1.0%, S:0.0100% 이하, N:0.0100% 이하, Mn, Ni, Co, Pt, Pb, Cu, Au로 이루어진 군에서 선택되는 1종 이상:총계로 2.50%~5.00%, Sn:0.000%~0.400%, Sb:0.000%~0.400%, P:0.000%~0.400% 및 Mg, Ca, Sr, Ba, Ce, La, Nd, Pr, Zn, Cd로 이루어진 군에서 선택되는 1종 이상:총계로 0.0000%~0.0100%를 함유하고 Mn함유량 (질량%)을[Mn], Ni함유량 (질량%)을[Ni], Co함유량 (질량%)을[Co], Pt함유량 (질량%)을[Pt], Pb함유량 (질량%)을[Pb], Cu함유량 (질량%)을[Cu], Au함유량 (질량%)을[Au], Si함유량 (질량%)을[Si], sol.Al 함유량 (질량%)을[sol.Al]로 했을 때, 이하의 (A) 식을 충족하고, 잔부가 Fe 및 불순물로 이루어진 화학 조성을 가지며, 압연 방향의 B50를 B50L, 압연 방향이 이루는 각도가90°의 방향의 B50를 B50C, 압연 방향으로 하는 각도 중 작은 쪽의 각도가45°되는 2개의 방향의 B50 중 한쪽 방향의 B50, 다른 쪽의 방향 B50를 각각 , B50D1, B50D2로 했을 때, 이하의 (B) 식 및 (C) 식을 충족하고,{100}<011>의 X선 랜덤 강도비가 5 이상 30미만이며 판 두께가 0.50mm이하이며 상기 복수의 전기강판은 자기 특성이 가장 우수한 방향의 방향이 어긋난 상태에서 적층되고 상기 자기 특성이 가장 우수한 방향은 상기 압연 방향으로 하는 각도 중 작은 쪽의 각도가45°되는 2개의 방향임을 특징으로 하는 적층 코어. ([Mn]+[Ni]+[Co]+[Pt]+[Pb]+[Cu]+[Au])-([Si]+[sol.Al])>0% ···(A) (B50D1+B50D2)/2>1.7T ···(B) (B50D1+B50D2)/2>(B50L+B50C)/2···(C) | 【청구항1】 복수의 전기강판을 갖는 적층 코어이고 상기 적층 코어는 상기 복수의 전기강판의 적층 방향으로 축을 갖는 형상이며 상기 전기강판은 질량%로, C:0.0100% 이하, Si:1.50%~4.00%, sol.Al:0.0001%~1.0%, S:0.0100% 이하, N:0.0100% 이하, Mn, Ni, Co, Pt, Pb, Cu, Au로 이루어진 군에서 선택되는 1종 이상:총계로 2.50%~5.00%, Sn:0.000%~0.400%, Sb:0.000%~0.400%, P:0.000%~0.400% 및 Mg, Ca, Sr, Ba, Ce, La, Nd, Pr, Zn, Cd로 이루어진 군에서 선택되는 1종 이상:총계로 0.0000%~0.0100%를 함유하고 Mn함유량 (질량%)을[Mn], Ni함유량 (질량%)을[Ni], Co함유량 (질량%)을[Co], Pt함유량 (질량%)을[Pt], Pb함유량 (질량%)을[Pb], Cu함유량 (질량%)을[Cu], Au함유량 (질량%)을[Au], Si함유량 (질량%)을[Si], sol.Al 함유량 (질량%)을[sol.Al]로 했을 때, 이하의 (A) 식을 충족하고, 잔부가 Fe 및 불순물로 이루어진 화학 조성을 가지며, 압연 방향의 B50를 B50L, 압연 방향이 이루는 각도가90°의 방향의 B50를 B50C, 압연 방향으로 하는 각도 중 작은 쪽의 각도가45°되는 2개의 방향의 B50 중 한쪽 방향의 B50, 다른 쪽의 방향 B50를 각각 , B50D1, B50D2로 했을 때, 이하의 (B) 식 및 (C) 식을 충족하고,{100}<011>의 X선 랜덤 강도비가 5 이상 30미만이며 판 두께가 0.50mm이하이며 상기 복수의 전기강판은 자기 특성이 가장 우수한 방향의 방향이 어긋난 상태에서 적층되고 상기 자기 특성이 가장 우수한 방향은 상기 압연 방향으로 하는 각도 중 작은 쪽의 각도가45°되는 2개의 방향임을 특징으로 하는 적층 코어. ([Mn]+[Ni]+[Co]+[Pt]+[Pb]+[Cu]+[Au])-([Si]+[sol.Al])>0% ···(A) (B50D1+B50D2)/2>1.7T ···(B) (B50D1+B50D2)/2>(B50L+B50C)/2···(C) | 【청구항1】 복수의 전기강판을 갖는 적층 코어이고 상기 적층 코어는 상기 복수의 전기강판의 적층 방향으로 축을 갖는 형상이며 상기 전기강판은 질량%로, C:0.0100% 이하, Si:1.50%~4.00%, sol.Al:0.0001%~1.0%, S:0.0100% 이하, N:0.0100% 이하, Mn, Ni, Co, Pt, Pb, Cu, Au로 이루어진 군에서 선택되는 1종 이상:총계로 2.50%~5.00%, Sn:0.000%~0.400%, Sb:0.000%~0.400%, P:0.000%~0.400% 및 Mg, Ca, Sr, Ba, Ce, La, Nd, Pr, Zn, Cd로 이루어진 군에서 선택되는 1종 이상:총계로 0.0000%~0.0100%를 함유하고 Mn함유량 (질량%)을[Mn], Ni함유량 (질량%)을[Ni], Co함유량 (질량%)을[Co], Pt함유량 (질량%)을[Pt], Pb함유량 (질량%)을[Pb], Cu함유량 (질량%)을[Cu], Au함유량 (질량%)을[Au], Si함유량 (질량%)을[Si], sol.Al 함유량 (질량%)을[sol.Al]로 했을 때, 이하의 (A) 식을 충족하고, 잔부가 Fe 및 불순물로 이루어진 화학 조성을 가지며, 압연 방향의 B50를 B50L, 압연 방향이 이루는 각도가90°의 방향의 B50를 B50C, 압연 방향으로 하는 각도 중 작은 쪽의 각도가45°되는 2개의 방향의 B50 중 한쪽 방향의 B50, 다른 쪽의 방향 B50를 각각 , B50D1, B50D2로 했을 때, 이하의 (B) 식 및 (C) 식을 충족하고,{100}<011>의 X선 랜덤 강도비가 5 이상 30미만이며 판 두께가 0.50mm이하이며 상기 복수의 전기강판은 자기 특성이 가장 우수한 방향의 방향이 어긋난 상태에서 적층되고 상기 자기 특성이 가장 우수한 방향은 상기 압연 방향으로 하는 각도 중 작은 쪽의 각도가45°되는 2개의 방향임을 특징으로 하는 적층 코어. ([Mn]+[Ni]+[Co]+[Pt]+[Pb]+[Cu]+[Au])-([Si]+[sol.Al])>0% ···(A) (B50D1+B50D2)/2>1.7T ···(B) (B50D1+B50D2)/2>(B50L+B50C)/2···(C) | 【청구항1】 복수의 전기강판을 갖는 적층 코어이고 상기 적층 코어는 상기 복수의 전기강판의 적층 방향으로 축을 갖는 형상이며 상기 전기강판은 질량%로, C:0.0100% 이하, Si:1.50%~4.00%, sol.Al:0.0001%~1.0%, S:0.0100% 이하, N:0.0100% 이하, Mn, Ni, Co, Pt, Pb, Cu, Au로 이루어진 군에서 선택되는 1종 이상:총계로 2.50%~5.00%, Sn:0.000%~0.400%, Sb:0.000%~0.400%, P:0.000%~0.400% 및 Mg, Ca, Sr, Ba, Ce, La, Nd, Pr, Zn, Cd로 이루어진 군에서 선택되는 1종 이상:총계로 0.0000%~0.0100%를 함유하고 Mn함유량 (질량%)을[Mn], Ni함유량 (질량%)을[Ni], Co함유량 (질량%)을[Co], Pt함유량 (질량%)을[Pt], Pb함유량 (질량%)을[Pb], Cu함유량 (질량%)을[Cu], Au함유량 (질량%)을[Au], Si함유량 (질량%)을[Si], sol.Al 함유량 (질량%)을[sol.Al]로 했을 때, 이하의 (A) 식을 충족하고, 잔부가 Fe 및 불순물로 이루어진 화학 조성을 가지며, 압연 방향의 B50를 B50L, 압연 방향이 이루는 각도가90°의 방향의 B50를 B50C, 압연 방향으로 하는 각도 중 작은 쪽의 각도가45°되는 2개의 방향의 B50 중 한쪽 방향의 B50, 다른 쪽의 방향 B50를 각각 , B50D1, B50D2로 했을 때, 이하의 (B) 식 및 (C) 식을 충족하고,{100}<011>의 X선 랜덤 강도비가 5 이상 30미만이며 판 두께가 0.50mm이하이며 상기 복수의 전기강판은 자기 특성이 가장 우수한 방향의 방향이 어긋난 상태에서 적층되고 상기 자기 특성이 가장 우수한 방향은 상기 압연 방향으로 하는 각도 중 작은 쪽의 각도가45°되는 2개의 방향임을 특징으로 하는 적층 코어. ([Mn]+[Ni]+[Co]+[Pt]+[Pb]+[Cu]+[Au])-([Si]+[sol.Al])>0% ···(A) (B50D1+B50D2)/2>1.7T ···(B) (B50D1+B50D2)/2>(B50L+B50C)/2···(C) | 12 | 2019-206677 | 2019-11-15 | 2021-083165 | 2021-05-27 | 7343770 | 2023-09-05 | NIPPON STEEL CORP | 上川畑 正仁 ¦ 冨田 美穂 ¦ 村川 鉄州 |  |  |  | 6 | JP6992652B2 ¦ JP7106856B2 ¦ JP6855894B2(BE) ¦ JP6880920B2(BE) ¦ JP4283687B2(BE) ¦ JP3852227B2(BE) | 0 |  | 17819595 | JP7343770B2 | 1 | 등록 | NIPPON STEEL CORP | 2723173000036
KR | KR | P | B1 |  | 코어 제조장치 및 제조방법 |  | 본 발명에는, 복수장의 라미나 부재들을 접착방식으로 일체화해서 적층코어를 형성하는 코어 제조장치 및 제조방법을 개시된다. 본 발명에 따른 코어 제조장치는: 상기 라미나 부재들을 적층상태로 통과시키도록 상하방향으로 관통 형성되는 적층홀을 가지며, 상기 라미나 부재들의 계면에 존재하는 접착제에 의해 상기 라미나 부재들이 일체화되도록 상기 적층홀을 통과하는 라미나 부재들을 상기 라미나 부재들의 외부에서 가열하는 제1 히터를 포함하는 라미네이터(Limanator); 상기 적층홀에서 배출되는 상기 적층코어를 받치기 위해, 상기 적층홀의 하측에 승강 가능하게 구비되는 코어 받침; 그리고 상기 라미나 부재들의 내부에서 상기 라미나 부재들을 가열하도록 상기 적층홀의 하단을 통해 상기 적층홀의 내부로 진입 가능하며, 상기 코어 받침을 관통해서 상하방향으로 이동 가능한 제2 히터를 포함한다. 본 발명에 따르면, 라미나부재들이 외부와 내부에서 가열되므로 접착제의 경화가 보다 고르게 진행될 수 있으며 라미나부재들간의 층간 결합이 안정적으로 이루어질 수 있다. |  | 복수장의 라미나 부재들을 가열 접착방식으로 일체화해서 적층코어를 형성하는 코어 제조장치로서: 상기 라미나 부재들을 적층상태로 통과시키도록 상하방향으로 관통 형성되는 적층홀을 가지며, 상기 라미나 부재들의 계면에 존재하는 접착제에 의해 상기 라미나 부재들이 일체화되도록 상기 적층홀을 통과하는 라미나 부재들을 상기 라미나 부재들의 외부에서 가열하는 제1 히터를 포함하는 라미네이터(Limanator); 상기 적층홀에서 배출되는 상기 적층코어를 받치기 위해, 상기 적층홀의 하측에 승강 가능하게 구비되는 코어 받침; 그리고 상기 라미나 부재들의 내부에서 상기 라미나 부재들을 가열하도록 상기 적층홀의 하단을 통해 상기 적층홀의 내부로 진입 가능하고, 상기 코어 받침을 관통해서 상하방향으로 이동 가능한 제2 히터를 포함하며: 상기 코어 받침은, 상기 라미나 부재들의 가열을 위해 발열 가능한 것을 특징으로 하는 코어 제조장치. |  | 1. 복수장의 라미나 부재들을 가열 접착방식으로 일체화해서 적층코어를 형성하는 코어 제조장치로서: 상기 라미나 부재들을 적층상태로 통과시키도록 상하방향으로 관통 형성되는 적층홀을 가지며, 상기 라미나 부재들의 계면에 존재하는 접착제에 의해 상기 라미나 부재들이 일체화되도록 상기 적층홀을 통과하는 라미나 부재들을 상기 라미나 부재들의 외부에서 가열하는 제1 히터를 포함하는 라미네이터(Limanator); 상기 적층홀에서 배출되는 상기 적층코어를 받치기 위해, 상기 적층홀의 하측에 승강 가능하게 구비되는 코어 받침; 그리고 상기 라미나 부재들의 내부에서 상기 라미나 부재들을 가열하도록 상기 적층홀의 하단을 통해 상기 적층홀의 내부로 진입 가능하고, 상기 코어 받침을 관통해서 상하방향으로 이동 가능한 제2 히터를 포함하며: 상기 코어 받침은, 상기 라미나 부재들의 가열을 위해 발열 가능한 것을 특징으로 하는 코어 제조장치. ¦ 8. 복수장의 라미나 부재들을 접착방식으로 일체화해서 적층코어를 형성하는 코어 제조방법으로서: 상기 라미나 부재들이 적층상태로 통과하면서 상기 라미나 부재들의 계면에 존재하는 접착제에 의해 일체화되도록, 상기 라미나 부재들의 외부와 내부에서 각각 상기 라미나 부재들을 가열하는 제1 히터와 제2 히터로 상기 라미나 부재들을 가열하고, 발열하는 코어 받침으로 상기 라미나 부재들 중 상기 적층코어의 바닥면을 형성하는 라미나 부재를 받친 채로 가열하는 단계; 그리고 상기 적층코어의 취출을 위해, 상기 라미나 부재를 가열하기 위한 제2 히터의 상단을 상기 적층코어의 바닥면을 받치는 상기 코어 받침의 상단면 이하로 하강시키는 단계를 포함하는 코어 제조방법. | 7 | 10-2021-0144477 | 2021-10-27 | 10-2023-0060138 | 2023-05-04 | 10-2575532 | 2023-09-01 | (주)포스코모빌리티솔루션 | 우덕균 ¦ 지정규 ¦ 권재상 ¦ 홍이경 ¦ 이정일 ¦ 최성진 ¦ 이야곱 ¦ 강석조 ¦ 남기택 |  |  |  | 11 | JP4008170B2 ¦ KR10-2067336B1 ¦ KR10-1990291B1 ¦ KR10-1990296B1 ¦ KR10-1966656B1 ¦ KR10-1861007B1 ¦ KR10-1735246B1 ¦ KR10-1693155B1 ¦ KR10-1876292B1 ¦ KR10-1638294B1 ¦ KR10-1236929B1 | 0 |  | 104467132 | KR10-2575532B1 ¦ KR10-2849827B1 ¦ WOWO2023-074938A1 | 3 | 등록 | (주)포스코모빌리티솔루션 | 3523364000872
KR | KR | P | B1 |  | 전기 강판 접착 조성물, 전기강판 적층체 및 그 제조방법 |  | 본 발명의 일 실시예에 의한 전기강판 적층체는 전기강판이 두겹 이상 적층되며, 전기강판의 사이에 접착층이 개재되고, 접착층은 수크로오스를 포함한다. |  | 수크로오스를 포함하고, 금속산화물을 더 포함하며, 상기 수크로오스 : 금속산화물은 중량비로 1 : 2 내지 1 : 4로 혼합되는, 전기강판 접착 조성물. |  | 1. 수크로오스를 포함하고, 금속산화물을 더 포함하며, 상기 수크로오스 : 금속산화물은 중량비로 1 : 2 내지 1 : 4로 혼합되는, 전기강판 접착 조성물. ¦ 5. 전기강판이 두겹 이상 적층되며, 상기 전기강판의 사이에 접착층이 개재되고, 상기 접착층은 하기 화학식 1로 표현되는 금속 당산염을 포함하는, 전기강판 적층체. [화학식 1] ¦ 10. 슬라브를 열간 압연하여 열연판을 제조하는 단계; 상기 열연판을 냉간 압연하여 냉연판을 제조하는 단계; 상기 냉연판을 적층하되, 각층의 중간에 접착 조성물을 삽입하여 적층하는 단계; 상기 적층된 냉연판을 10 내지 20 %의 압하율로 경압연하여 다층 냉연판을 제조하는 단계; 및 상기 다층 냉연판을 최종 소둔하는 단계를 포함하고, 상기 접착 조성물은 수크로오스를 더 포함하고, 상기 접착 조성물은 금속산화물을 더 포함하며, 상기 수크로오스 : 금속산화물은 중량비로 1 : 2 내지 1 : 4로 혼합되는, 전기강판 적층체의 제조방법. | 10 | 10-2020-0176171 | 2020-12-16 | 10-2022-0086059 | 2022-06-23 | 10-2572659 | 2023-08-29 | 주식회사 포스코 | 김현정 ¦ 김윤수 |  |  |  | 5 | KR10-1892227B1(BE) ¦ KR10-2177038B1 ¦ US2018-0305588A1(BE) ¦ WOWO2020-221605A1(BE) ¦ WOWO2020-032899A1 | 0 |  | 25061667 | KR10-2572659B1 | 1 | 등록 | 주식회사 포스코 | 3523362000567
KR | KR | P | B1 |  | 전기강판용 접착 조성물, 전기강판 적층체 및 그 제조방법 |  | 본 발명의 일 실시예에 의한 전기강판용 접착 조성물은 아밀로 펙틴 25 내지 35 중량% 및 아밀로스 65 내지 75 중량%로 이루어지는 바이오 플라스틱을 포함한다. |  | 두겹 또는 그 이상으로 적층된 전기강판; 및 각 전기강판의 사이에 형성되며, 아밀로 펙틴 25 내지 35 중량% 및 아밀로스 65 내지 75 중량%로 이루어지는 바이오 플라스틱을 포함하는 접착층;을 포함하고, 상기 접착층의 두께는 0.3 내지 0.7㎛인 전기강판 적층체. |  | 7. 두겹 또는 그 이상으로 적층된 전기강판; 및 각 전기강판의 사이에 형성되며, 아밀로 펙틴 25 내지 35 중량% 및 아밀로스 65 내지 75 중량%로 이루어지는 바이오 플라스틱을 포함하는 접착층;을 포함하고, 상기 접착층의 두께는 0.3 내지 0.7㎛인 전기강판 적층체. ¦ 12. 슬라브를 열간 압연하여 열연판을 제조하는 단계; 상기 열연판을 냉간 압연하여 냉연판을 제조하는 단계; 상기 냉연판을 적층하되, 각층의 중간에 접착 조성물을 삽입하여 적층하는 단계; 적층된 냉연판을 최종 소둔하여 소둔판을 제조하는 단계; 및 상기 소둔판을 재냉간 압연하여 재냉연판을 제조하는 단계를 포함하고, 상기 접착 조성물은 아밀로 펙틴 25 내지 35 중량% 및 아밀로스 65 내지 75 중량%로 이루어지는 바이오 플라스틱을 포함하고, 상기 재냉연판을 제조하는 단계 이후, 접착층의 두께는 0.3 내지 0.7㎛인 전기강판 적층체의 제조 방법. | 10 | 10-2020-0179373 | 2020-12-21 | 10-2022-0089083 | 2022-06-28 | 10-2572660 | 2023-08-29 | 주식회사 포스코 | 김현정 |  |  |  | 7 | JP6616292B2 ¦ JP2015-000879A ¦ JP2011-503333A ¦ JP2007-262366A ¦ JP5063836B2 ¦ KR10-1892227B1(BE) ¦ KR10-2017-0073311A | 0 |  | 25064117 | KR10-2572660B1 | 1 | 등록 | 주식회사 포스코 | 3523362000572
JP | JP | P | B1 | 무방향성 전기강판용 열연 강판 제조 방법 및 무방향성 전기강판 제조 방법 | 무방향성 전기강판용 열연 강판 제조 방법 및 무방향성 전기강판 제조 방법 | 【요약】 박슬래브를 이용하는 프로세스에 있어서, Si, Al, Mn의 합금 원소를 많이 포함하는 강을 취급할 경우에 문제가 되는 리징을 억제한다. 소정의 성분 조성을 가지며, 두께가 50mm 이상 200mm이하인 강철 슬래브를 연속 주조법에 의해 제조하는 연속 주조 공정과 상기 강철 슬래브의 표면 온도를 800℃이상으로 유지한 채로 노로 이송하는 이송 공정과 상기 로에서 상기 강철 슬래브를 보열 온도 1100℃이상 1300℃이하, 보열 시간 60s 이상의 조건에서 보 가열하는 보열 공정과 상기 강철 슬래브에 조압연, 재가열 처리 및 마무리 압연을 순차적으로 실시해 열연 강판으로 하는 열연 공정을 포함하는 무방향성 전기강판용 열연 강판 제조 방법으로서, 상기 열연 공정이 하기 (1) 및 (2)을 충족하는 조건에서 수행되는 무방향성 전기강판용 열연 강판 제조 방법. (1) 상기 조압연의 총압력 하 율:80% 이상 (2) 상기 마무리 압연의 총압력 하 율:80% 이상 | 【요약】 박슬래브를 이용하는 프로세스에 있어서, Si, Al, Mn의 합금 원소를 많이 포함하는 강을 취급할 경우에 문제가 되는 리징을 억제한다. 소정의 성분 조성을 가지며, 두께가 50mm 이상 200mm이하인 강철 슬래브를 연속 주조법에 의해 제조하는 연속 주조 공정과 상기 강철 슬래브의 표면 온도를 800℃이상으로 유지한 채로 노로 이송하는 이송 공정과 상기 로에서 상기 강철 슬래브를 보열 온도 1100℃이상 1300℃이하, 보열 시간 60s 이상의 조건에서 보 가열하는 보열 공정과 상기 강철 슬래브에 조압연, 재가열 처리 및 마무리 압연을 순차적으로 실시해 열연 강판으로 하는 열연 공정을 포함하는 무방향성 전기강판용 열연 강판 제조 방법으로서, 상기 열연 공정이 하기 (1) 및 (2)을 충족하는 조건에서 수행되는 무방향성 전기강판용 열연 강판 제조 방법. (1) 상기 조압연의 총압력 하 율:80% 이상 (2) 상기 마무리 압연의 총압력 하 율:80% 이상 | 【청구항1】 질량%로, Si:2.0% 이상 5.0%이하, Al:3.0% 이하 및 Mn:3.0% 이하를 함유하고 잔부 Fe 및 불가피한 불순물로 구성되며, Al와 Mn의 합계 함유량이 0.40% 이상인 성분 조성을 가지며, 두께가 50mm 이상 200mm이하인 강철 슬래브를 연속 주조법에 의해 제조하는 연속 주조 공정과 상기 강철 슬래브의 표면 온도를 800℃이상으로 유지한 채로 노로 이송하는 이송 공정과 상기 로에서 상기 강철 슬래브를 보열 온도 1100℃이상 1250 ℃이하, 보열 시간 300 s 이상의 조건에서 보 가열하는 보열 공정과 상기 강철 슬래브에 조압연, 재가열 처리 및 마무리 압연을 순차적으로 실시해 열연 강판으로 하는 열연 공정을 포함하는 무방향성 전기강판용 열연 강판 제조 방법으로서, 상기 재가열 처리의 가열 온도가 900℃이상 1200℃이하이며 상기 열연 공정이 하기 (1) 및 (2)을 충족하는 조건에서 수행되는 무방향성 전기강판용 열연 강판 제조 방법. (1) 상기 조압연의 총압력 하 율:80% 이상 (2) 상기 마무리 압연의 총압력 하 율:80% 이상 | 【청구항1】 질량%로, Si:2.0% 이상 5.0%이하, Al:3.0% 이하 및 Mn:3.0% 이하를 함유하고 잔부 Fe 및 불가피한 불순물로 구성되며, Al와 Mn의 합계 함유량이 0.40% 이상인 성분 조성을 가지며, 두께가 50mm 이상 200mm이하인 강철 슬래브를 연속 주조법에 의해 제조하는 연속 주조 공정과 상기 강철 슬래브의 표면 온도를 800℃이상으로 유지한 채로 노로 이송하는 이송 공정과 상기 로에서 상기 강철 슬래브를 보열 온도 1100℃이상 1250 ℃이하, 보열 시간 300 s 이상의 조건에서 보 가열하는 보열 공정과 상기 강철 슬래브에 조압연, 재가열 처리 및 마무리 압연을 순차적으로 실시해 열연 강판으로 하는 열연 공정을 포함하는 무방향성 전기강판용 열연 강판 제조 방법으로서, 상기 재가열 처리의 가열 온도가 900℃이상 1200℃이하이며 상기 열연 공정이 하기 (1) 및 (2)을 충족하는 조건에서 수행되는 무방향성 전기강판용 열연 강판 제조 방법. (1) 상기 조압연의 총압력 하 율:80% 이상 (2) 상기 마무리 압연의 총압력 하 율:80% 이상 | 【청구항1】 질량%로, Si:2.0% 이상 5.0%이하, Al:3.0% 이하 및 Mn:3.0% 이하를 함유하고 잔부 Fe 및 불가피한 불순물로 구성되며, Al와 Mn의 합계 함유량이 0.40% 이상인 성분 조성을 가지며, 두께가 50mm 이상 200mm이하인 강철 슬래브를 연속 주조법에 의해 제조하는 연속 주조 공정과 상기 강철 슬래브의 표면 온도를 800℃이상으로 유지한 채로 노로 이송하는 이송 공정과 상기 로에서 상기 강철 슬래브를 보열 온도 1100℃이상 1250 ℃이하, 보열 시간 300 s 이상의 조건에서 보 가열하는 보열 공정과 상기 강철 슬래브에 조압연, 재가열 처리 및 마무리 압연을 순차적으로 실시해 열연 강판으로 하는 열연 공정을 포함하는 무방향성 전기강판용 열연 강판 제조 방법으로서, 상기 재가열 처리의 가열 온도가 900℃이상 1200℃이하이며 상기 열연 공정이 하기 (1) 및 (2)을 충족하는 조건에서 수행되는 무방향성 전기강판용 열연 강판 제조 방법. (1) 상기 조압연의 총압력 하 율:80% 이상 (2) 상기 마무리 압연의 총압력 하 율:80% 이상 | 【청구항1】 질량%로, Si:2.0% 이상 5.0%이하, Al:3.0% 이하 및 Mn:3.0% 이하를 함유하고 잔부 Fe 및 불가피한 불순물로 구성되며, Al와 Mn의 합계 함유량이 0.40% 이상인 성분 조성을 가지며, 두께가 50mm 이상 200mm이하인 강철 슬래브를 연속 주조법에 의해 제조하는 연속 주조 공정과 상기 강철 슬래브의 표면 온도를 800℃이상으로 유지한 채로 노로 이송하는 이송 공정과 상기 로에서 상기 강철 슬래브를 보열 온도 1100℃이상 1250 ℃이하, 보열 시간 300 s 이상의 조건에서 보 가열하는 보열 공정과 상기 강철 슬래브에 조압연, 재가열 처리 및 마무리 압연을 순차적으로 실시해 열연 강판으로 하는 열연 공정을 포함하는 무방향성 전기강판용 열연 강판 제조 방법으로서, 상기 재가열 처리의 가열 온도가 900℃이상 1200℃이하이며 상기 열연 공정이 하기 (1) 및 (2)을 충족하는 조건에서 수행되는 무방향성 전기강판용 열연 강판 제조 방법. (1) 상기 조압연의 총압력 하 율:80% 이상 (2) 상기 마무리 압연의 총압력 하 율:80% 이상 | 9 | 2023-512807 | 2022-11-10 |  |  | 7338808 | 2023-08-28 | JFE STEEL CORP | 末廣 龍一 ¦ 大久保 智幸 ¦ 植野 雅康 ¦ 山口 慎也 ¦ 丸山 茂宏 | 2021-191375 | JP | 2021-11-25 | 5 | JP7332859B2 ¦ JP4880467B2(BE) ¦ JP4207231B2(BE) ¦ JP1983-123825A(BE) ¦ KR10-2164113B1(BE) | 1 | JP7609266B2(FE) | 105025373 | CN118318053A ¦ EP4407051A1 ¦ IN202417018155 ¦ JP2021-191375 ¦ JP7338808B1 ¦ KR10-2024-0058900A ¦ MXMX/a/2024/006366A ¦ TH2401003130A ¦ TWI832561B ¦ US2024-0410037A1 ¦ WOWO2023-095637A1 | 11 | 등록 | JFE STEEL CORP | 2723167000714
CN | CN | P | B | 종래 공정 중 낮은 번호의 무방향성 실리콘강의 성능 균일성을 향상시키는 방법 | Method for improving performance uniformity of low-grade non-oriented silicon steel in conventional process | 종래 공정 중 낮은 번호의 무방향성 실리콘강의 성능 균일성을 향상시키는 방법: 전로에 의해 제련되어 빌렛으로 주조됩니다; 주편에 열을 가합니다; 종래의 조압연, 마무리 압연 후 층류가 권취 온도로 냉각된다; 코일러; 산세, 냉간 압연 후 완제품 두께까지 완제품 어닐링을 진행한다; 전체 롤 철손 변동은 온라인 연속 철손 곡선을 통해 평가되었습니다. 본 발명은 서로 다른 온도의 권취를 취함으로써, 열간 압연판의 헤드, 테일을 상온으로 냉각할 때 양자의 온도차 변동이 매우 작으며, 즉 얻은 성능 일관성이 비교적 높아, 일권 온라인 철손 P1.5/50의 극차를 0.1W/kg 미만으로 한다, 표준 분산은 0.015 미만이고 완제품의 어닐링 후 전체 롤 성능은 균일합니다. | The invention discloses a method for improving performance uniformity of low-grade non-oriented silicon steel in a conventional process. The method comprises the following steps: smelting in a converter and pouring into a blank; heating the casting blank; performing laminar cooling to a coiling temperature after conventional rough rolling and finish rolling; performing coiling; carrying out finished product annealing after pickling and cold rolling to the finished product thickness; and evaluating the loss fluctuation condition of the whole roll of iron through an online continuous iron loss curve. According to the method, coiling at different temperatures is adopted, so that the temperature difference fluctuation between the head and the tail of the hot-rolled plate is very small when the head and the tail of the hot-rolled plate are cooled to the normal temperature, namely, the obtained performance consistency is relatively high, the range of online iron loss P1.5/50 of a single coil is less than 0.1 W/kg, the standard deviation is less than 0.015, and the performance of the whole coil is uniform after a finished product is annealed. | 1. 종래 공정 중 낮은 번호의 무방향성 실리콘강의 성능 균일성을 향상시키는 방법, 그 단계: 1) 전로에 의해 제련되어 빌렛으로 주조됩니다; 제련은 C≤0.0025%, N≤0.0030%, P≤0.030%, S≤0.0050%, Ti≤0.0030%및 Al+Si-Mn/2≤2.0%를 만족하도록 강철을 깨끗하게 하는 방법을 취한다; 2) 주편을 가열하여 출로 온도를 1046~1142°C로 조절합니다; 3) 종래의 조압연, 마무리 압연 후 층류가 권취 온도로 냉각된다; 마무리 압연은 통상적인 승속 압연을 채택합니다; 층류 냉각은 후단 냉각 방식을 채택합니다; 4) 권취를 하고, 벨트강 중부의 권취 온도를 640~680°C로 조절한다; 권취는 다음과 같이 한다: A,주편 출로 온도-1046-Mn/S >0일 때에, 강대 헤드부 및 강대 테일의 권취 온도는 이하의 공식에 따라 제어한다: 강철 스트립 헤드의 최대 권취 온도는 다음과 같습니다: CT+주편 출로 온도-1046-Mn/S+(S/2+N/3+Ti/4)×10 6+20~40°C 제어; 그리고, 강대 헤드부의 권취 최고 온도와 강대 중앙부의 권취 온도, 즉 CT 사이의 온도차가 100°C를 초과하지 않도록 제어한다; 그리고 전이 구간의 길이는 80~120m 내에서 권취 온도를 CT 온도로 점차 낮춥니다; 코일링 거리가 강대미에서 160~200m일 때, 강대미가 코일링의 최고 온도에 도달할 때까지 강대를 점차적으로 가열하기 시작합니다; 강철 스트립의 후방 부분 권취 최고 온도: CT+주편 출로 온도-1046-Mn/S+(S/2+N/3+Ti/4)×10 6+0~20°C 제어; B,주편 출로 온도-1046-Mn/S<0일 때에, 강대 헤드부 및 강대 테일부의 권취 온도는 이하의 공식에 따라 제어한다: 강철 스트립 헤드의 최대 권취 온도는 다음과 같습니다: CT+(S/2+N/3+Ti/4)×10 6+10~30°C 제어; 그리고, 강대 헤드부의 권취 최고 온도와 강대 중앙부의 권취 온도, 즉 CT 사이의 온도차가 100°C를 초과하지 않도록 제어한다; 그리고 전이 구간의 길이가 80~120m 이내에 권취 온도를 CT 온도로 점차 낮춥니다; 코일링 거리가 스트립 테일에서 160~200m일 때 스트립 테일이 코일링의 최고 온도에 도달할 때까지 스트립을 가열하기 시작합니다; 강철 스트립의 후방 부분 권취 최고 온도: CT+(S/2+N/3+Ti/4)×10 6+0~20°C 제어; 상기 CT는 스트립 중부 권취 온도이고, 단위는 °C이다; 스틸 밴드 헤드 및 스틸 밴드 테일의 계산식에 관하여, 관련된 원소의 값은 모두 중량 백분율 함량 수이다; 5) 산세, 냉간 압연을 거쳐 완제품 두께까지 완제품 어닐링을 진행하고, 완제품 어닐링 온도는 860°C~940°C로 제어하고, 보온은 15~30s로 제어한다; 실리콘 및 알루미늄 함량은 어닐링 온도 및 보온 시간과 양의 상관 관계가 있습니다; 6) 전체 롤 철손 변동은 온라인 연속 철손 곡선을 통해 평가되었습니다. | 1. A method for improving the performance uniformity of low-grade non-oriented silicon steel in a conventional process comprises the following steps: 1) Smelting by a converter and pouring into a blank; smelting adopts a clean steel mode, so that C is less than or equal to 0.0025%, N is less than or equal to 0.0030%, P is less than or equal to 0.030%, S is less than or equal to 0.0050%, ti is less than or equal to 0.0030% and the ratio of Al to Si to Mn/2 is less than or equal to 2.0%; 2) Heating a casting blank, and controlling the tapping temperature of the casting blank to be 1046-1142 ℃; 3) Laminar cooling to coiling temperature after conventional rough rolling and finish rolling; the finish rolling adopts conventional speed-up rolling; the laminar cooling adopts a back-end cooling mode; 4) Coiling, and controlling the coiling temperature of the middle part of the strip steel to be 640-680 ℃; the coiling is performed in the following manner: A. when the tapping temperature of the casting blank is-1046-Mn/S >0, the coiling temperature of the head part and the tail part of the steel belt is controlled according to the following formula: the highest coiling temperature of the head part of the steel belt is as follows: CT+ casting blank tapping temperature-1046-Mn/S+ (S/2+N/3+Ti/4). Times.10 6 Controlling the temperature to be +20-40 ℃; controlling the temperature difference between the coiling highest temperature of the head of the steel belt and the coiling temperature of the middle part of the steel belt, namely CT, not to exceed 100 ℃; gradually reducing the coiling temperature to the CT temperature within 80-120 m in the length of the transition section; when the coiling distance from the tail of the steel belt is 160-200 m, starting to gradually heat the steel belt until the tail of the steel belt reaches the highest coiling temperature; the maximum coiling temperature of the tail part of the steel belt is as follows: CT+ casting blank tapping temperature-1046-Mn/S+ (S/2+N/3+Ti/4). Times.10 6 Controlling the temperature to +0-20 ℃; B. when the tapping temperature of the casting blank is-1046-Mn/S less than 0, the coiling temperature of the head part and the tail part of the steel belt is controlled according to the following formula: the highest coiling temperature of the head part of the steel belt is as follows: CT+ (S/2+N/3+Ti/4). Times.10 6 Controlling the temperature to be +10-30 ℃; controlling the temperature difference between the coiling highest temperature of the head of the steel belt and the coiling temperature of the middle part of the steel belt, namely CT, not to exceed 100 ℃; gradually reducing the coiling temperature to the CT temperature within the length of 80-120 m of the transition section; when the coiling distance from the tail of the steel belt is 160-200 m, heating the steel belt until the tail of the steel belt reaches the highest coiling temperature; the maximum coiling temperature of the tail part of the steel belt is as follows: CT+ (S/2+N/3+Ti/4). Times.10 6 Controlling the temperature to +0-20 ℃; the CT is the coiling temperature of the middle part of the strip steel, and the unit is the temperature; in the calculation formulas of the head part and the tail part of the steel belt, the values of the related elements are weight percentage content numbers; 5) Carrying out pickling and cold rolling to obtain a finished product, and then carrying out finished product annealing, wherein the temperature of finished product annealing is controlled to 860-940 ℃, and the temperature is controlled to 15-30 s; the silicon and aluminum content and the annealing temperature and the heat preservation time form a positive correlation; 6) And evaluating the fluctuation condition of the iron loss of the whole coil through an online continuous iron loss curve. | 1. 종래 공정 중 낮은 번호의 무방향성 실리콘강의 성능 균일성을 향상시키는 방법, 그 단계: 1) 전로에 의해 제련되어 빌렛으로 주조됩니다; 제련은 C≤0.0025%, N≤0.0030%, P≤0.030%, S≤0.0050%, Ti≤0.0030%및 Al+Si-Mn/2≤2.0%를 만족하도록 강철을 깨끗하게 하는 방법을 취한다; 2) 주편을 가열하여 출로 온도를 1046~1142°C로 조절합니다; 3) 종래의 조압연, 마무리 압연 후 층류가 권취 온도로 냉각된다; 마무리 압연은 통상적인 승속 압연을 채택합니다; 층류 냉각은 후단 냉각 방식을 채택합니다; 4) 권취를 하고, 벨트강 중부의 권취 온도를 640~680°C로 조절한다; 권취는 다음과 같이 한다: A,주편 출로 온도-1046-Mn/S >0일 때에, 강대 헤드부 및 강대 테일의 권취 온도는 이하의 공식에 따라 제어한다: 강철 스트립 헤드의 최대 권취 온도는 다음과 같습니다: CT+주편 출로 온도-1046-Mn/S+(S/2+N/3+Ti/4)×10 6+20~40°C 제어; 그리고, 강대 헤드부의 권취 최고 온도와 강대 중앙부의 권취 온도, 즉 CT 사이의 온도차가 100°C를 초과하지 않도록 제어한다; 그리고 전이 구간의 길이는 80~120m 내에서 권취 온도를 CT 온도로 점차 낮춥니다; 코일링 거리가 강대미에서 160~200m일 때, 강대미가 코일링의 최고 온도에 도달할 때까지 강대를 점차적으로 가열하기 시작합니다; 강철 스트립의 후방 부분 권취 최고 온도: CT+주편 출로 온도-1046-Mn/S+(S/2+N/3+Ti/4)×10 6+0~20°C 제어; B,주편 출로 온도-1046-Mn/S<0일 때에, 강대 헤드부 및 강대 테일부의 권취 온도는 이하의 공식에 따라 제어한다: 강철 스트립 헤드의 최대 권취 온도는 다음과 같습니다: CT+(S/2+N/3+Ti/4)×10 6+10~30°C 제어; 그리고, 강대 헤드부의 권취 최고 온도와 강대 중앙부의 권취 온도, 즉 CT 사이의 온도차가 100°C를 초과하지 않도록 제어한다; 그리고 전이 구간의 길이가 80~120m 이내에 권취 온도를 CT 온도로 점차 낮춥니다; 코일링 거리가 스트립 테일에서 160~200m일 때 스트립 테일이 코일링의 최고 온도에 도달할 때까지 스트립을 가열하기 시작합니다; 강철 스트립의 후방 부분 권취 최고 온도: CT+(S/2+N/3+Ti/4)×10 6+0~20°C 제어; 상기 CT는 스트립 중부 권취 온도이고, 단위는 °C이다; 스틸 밴드 헤드 및 스틸 밴드 테일의 계산식에 관하여, 관련된 원소의 값은 모두 중량 백분율 함량 수이다; 5) 산세, 냉간 압연을 거쳐 완제품 두께까지 완제품 어닐링을 진행하고, 완제품 어닐링 온도는 860°C~940°C로 제어하고, 보온은 15~30s로 제어한다; 실리콘 및 알루미늄 함량은 어닐링 온도 및 보온 시간과 양의 상관 관계가 있습니다; 6) 전체 롤 철손 변동은 온라인 연속 철손 곡선을 통해 평가되었습니다. | 1. A method for improving the performance uniformity of low-grade non-oriented silicon steel in a conventional process comprises the following steps: 1) Smelting by a converter and pouring into a blank; smelting adopts a clean steel mode, so that C is less than or equal to 0.0025%, N is less than or equal to 0.0030%, P is less than or equal to 0.030%, S is less than or equal to 0.0050%, ti is less than or equal to 0.0030% and the ratio of Al to Si to Mn/2 is less than or equal to 2.0%; 2) Heating a casting blank, and controlling the tapping temperature of the casting blank to be 1046-1142 ℃; 3) Laminar cooling to coiling temperature after conventional rough rolling and finish rolling; the finish rolling adopts conventional speed-up rolling; the laminar cooling adopts a back-end cooling mode; 4) Coiling, and controlling the coiling temperature of the middle part of the strip steel to be 640-680 ℃; the coiling is performed in the following manner: A. when the tapping temperature of the casting blank is-1046-Mn/S >0, the coiling temperature of the head part and the tail part of the steel belt is controlled according to the following formula: the highest coiling temperature of the head part of the steel belt is as follows: CT+ casting blank tapping temperature-1046-Mn/S+ (S/2+N/3+Ti/4). Times.10 6 Controlling the temperature to be +20-40 ℃; controlling the temperature difference between the coiling highest temperature of the head of the steel belt and the coiling temperature of the middle part of the steel belt, namely CT, not to exceed 100 ℃; gradually reducing the coiling temperature to the CT temperature within 80-120 m in the length of the transition section; when the coiling distance from the tail of the steel belt is 160-200 m, starting to gradually heat the steel belt until the tail of the steel belt reaches the highest coiling temperature; the maximum coiling temperature of the tail part of the steel belt is as follows: CT+ casting blank tapping temperature-1046-Mn/S+ (S/2+N/3+Ti/4). Times.10 6 Controlling the temperature to +0-20 ℃; B. when the tapping temperature of the casting blank is-1046-Mn/S less than 0, the coiling temperature of the head part and the tail part of the steel belt is controlled according to the following formula: the highest coiling temperature of the head part of the steel belt is as follows: CT+ (S/2+N/3+Ti/4). Times.10 6 Controlling the temperature to be +10-30 ℃; controlling the temperature difference between the coiling highest temperature of the head of the steel belt and the coiling temperature of the middle part of the steel belt, namely CT, not to exceed 100 ℃; gradually reducing the coiling temperature to the CT temperature within the length of 80-120 m of the transition section; when the coiling distance from the tail of the steel belt is 160-200 m, heating the steel belt until the tail of the steel belt reaches the highest coiling temperature; the maximum coiling temperature of the tail part of the steel belt is as follows: CT+ (S/2+N/3+Ti/4). Times.10 6 Controlling the temperature to +0-20 ℃; the CT is the coiling temperature of the middle part of the strip steel, and the unit is the temperature; in the calculation formulas of the head part and the tail part of the steel belt, the values of the related elements are weight percentage content numbers; 5) Carrying out pickling and cold rolling to obtain a finished product, and then carrying out finished product annealing, wherein the temperature of finished product annealing is controlled to 860-940 ℃, and the temperature is controlled to 15-30 s; the silicon and aluminum content and the annealing temperature and the heat preservation time form a positive correlation; 6) And evaluating the fluctuation condition of the iron loss of the whole coil through an online continuous iron loss curve. | 3 | 2022-10037145 | 2022-01-13 | 114427023 | 2022-05-03 | 114427023 | 2023-08-25 | WUHAN IRON AND STEEL Co.,Ltd. | Yang Guang ¦ Huang Dong ¦ Chen Shenglin ¦ Xu Xiyi ¦ Lv Li ¦ Liu Xiaolong ¦ Li Zhun ¦ Huang Jingwen |  |  |  | 11 | CN113403537B ¦ CN113106224B ¦ CN108004376B ¦ CN105256226B ¦ CN105779876A ¦ JP6489089B2 ¦ JP6620522B2 ¦ JP2001-131636A ¦ JP3430830B2 ¦ KR10-1808431B1 ¦ WOWO2012-055224A1 | 2 | CN116287626B ¦ CN115491478B | 66987812 | CN114427023B | 1 | 등록 | WUHAN IRON AND STEEL Co.,Ltd. | 8423351011254
JP | JP | P | B2 | 무방향성 전기강판 및 그 제조 방법 | 무방향성 전기강판 및 그 제조 방법 | 【요약】 (수정유) 【과제】고주파 철손이 낮은 무방향성 전기강판을 제공한다. 【해결 수단】표면에서 판 두께 중심 방향을 향하여 Si함유량이 연속적으로 감소하는 Si함유량 분포를 가지며, 판 두께:t가 0.01~0.35 mm이며 전체판 두께의 평균 N함유량:[N]가 0.0020 질량%이하이며 Si함유량이 전체판 두께의 평균 Si함유량 이상의 영역으로서 정의되는 표층부 20의 평균 Si함유량:[Si]1가 2.5~7.0 질량%, Si함유량이 전체판 두께의 평균 Si함유량 미만의 영역으로서 정의되는 내층부 10의 평균 Si함유량:[Si]0가 1.5~5.0 질량%이며 상기 판 두께 t에 대한 상기 표층부의 합계 두께:t1의 비로서 정의되는 복층비t1/t가 0.10~0.70, 상기 표층부에서의 평균 Si함유량:[Si]1와 상기 내층부에서의 평균 Si함유량:[Si]0와의 차이([Si]1-[Si]0)로서 정의되는ΔSi가 0.5~4.0 질량%인 무방향성 전기강판. 【선택도】도 1 | 【요약】 (수정유) 【과제】고주파 철손이 낮은 무방향성 전기강판을 제공한다. 【해결 수단】표면에서 판 두께 중심 방향을 향하여 Si함유량이 연속적으로 감소하는 Si함유량 분포를 가지며, 판 두께:t가 0.01~0.35 mm이며 전체판 두께의 평균 N함유량:[N]가 0.0020 질량%이하이며 Si함유량이 전체판 두께의 평균 Si함유량 이상의 영역으로서 정의되는 표층부 20의 평균 Si함유량:[Si]1가 2.5~7.0 질량%, Si함유량이 전체판 두께의 평균 Si함유량 미만의 영역으로서 정의되는 내층부 10의 평균 Si함유량:[Si]0가 1.5~5.0 질량%이며 상기 판 두께 t에 대한 상기 표층부의 합계 두께:t1의 비로서 정의되는 복층비t1/t가 0.10~0.70, 상기 표층부에서의 평균 Si함유량:[Si]1와 상기 내층부에서의 평균 Si함유량:[Si]0와의 차이([Si]1-[Si]0)로서 정의되는ΔSi가 0.5~4.0 질량%인 무방향성 전기강판. 【선택도】도 1 | 【청구항1】 표면에서 판 두께 중심 방향으로 향해 Si함유량이 연속적으로 감소하는 Si함유량 분포를 갖는 무방향성 전기강판으로서, Si 및 N를 포함하고 잔부가 Fe 및 불가피 불순물로 이루어진 성분 조성을 가지며, 판 두께:t가 0.01~0.35 mm이며 전체판 두께의 평균 N함유량:[N]가 0.0020 질량%이하이며 Si함유량이 전체판 두께의 평균 Si함유량 이상의 영역으로서 정의되는 표층부에서의 평균 Si함유량:[Si]1가 2.5~ 6.0 질량%이며 Si함유량이 전체판 두께의 평균 Si함유량 미만의 영역으로서 정의되는 내층부에서의 평균 Si함유량:[Si]0가 1.5~5.0 질량%이며 상기 판 두께 t에 대한 상기 표층부의 합계 두께:t1의 비로서 정의되는 복층비t1/t가 0.10~0.70이며 상기 표층부에서의 평균 Si함유량:[Si]1와 상기 내층부에서의 평균 Si함유량:[Si]0와의 차이 ([Si]1-[Si]0)로서 정의되는ΔSi가 0.5~4.0 질량%이며 최대자속밀도:1.0 T, 주파수:1 kHz의 철손 :W10/1k (W/kg)와 상기 판 두께 :t (mm)가, 하기 (1) 식을 만족한다 , 무 방향성 전기강판. W10/1k≦15+138 ×t …(1) | 【청구항1】 표면에서 판 두께 중심 방향으로 향해 Si함유량이 연속적으로 감소하는 Si함유량 분포를 갖는 무방향성 전기강판으로서, Si 및 N를 포함하고 잔부가 Fe 및 불가피 불순물로 이루어진 성분 조성을 가지며, 판 두께:t가 0.01~0.35 mm이며 전체판 두께의 평균 N함유량:[N]가 0.0020 질량%이하이며 Si함유량이 전체판 두께의 평균 Si함유량 이상의 영역으로서 정의되는 표층부에서의 평균 Si함유량:[Si]1가 2.5~ 6.0 질량%이며 Si함유량이 전체판 두께의 평균 Si함유량 미만의 영역으로서 정의되는 내층부에서의 평균 Si함유량:[Si]0가 1.5~5.0 질량%이며 상기 판 두께 t에 대한 상기 표층부의 합계 두께:t1의 비로서 정의되는 복층비t1/t가 0.10~0.70이며 상기 표층부에서의 평균 Si함유량:[Si]1와 상기 내층부에서의 평균 Si함유량:[Si]0와의 차이 ([Si]1-[Si]0)로서 정의되는ΔSi가 0.5~4.0 질량%이며 최대자속밀도:1.0 T, 주파수:1 kHz의 철손 :W10/1k (W/kg)와 상기 판 두께 :t (mm)가, 하기 (1) 식을 만족한다 , 무 방향성 전기강판. W10/1k≦15+138 ×t …(1) | 【청구항1】 표면에서 판 두께 중심 방향으로 향해 Si함유량이 연속적으로 감소하는 Si함유량 분포를 갖는 무방향성 전기강판으로서, Si 및 N를 포함하고 잔부가 Fe 및 불가피 불순물로 이루어진 성분 조성을 가지며, 판 두께:t가 0.01~0.35 mm이며 전체판 두께의 평균 N함유량:[N]가 0.0020 질량%이하이며 Si함유량이 전체판 두께의 평균 Si함유량 이상의 영역으로서 정의되는 표층부에서의 평균 Si함유량:[Si]1가 2.5~ 6.0 질량%이며 Si함유량이 전체판 두께의 평균 Si함유량 미만의 영역으로서 정의되는 내층부에서의 평균 Si함유량:[Si]0가 1.5~5.0 질량%이며 상기 판 두께 t에 대한 상기 표층부의 합계 두께:t1의 비로서 정의되는 복층비t1/t가 0.10~0.70이며 상기 표층부에서의 평균 Si함유량:[Si]1와 상기 내층부에서의 평균 Si함유량:[Si]0와의 차이 ([Si]1-[Si]0)로서 정의되는ΔSi가 0.5~4.0 질량%이며 최대자속밀도:1.0 T, 주파수:1 kHz의 철손 :W10/1k (W/kg)와 상기 판 두께 :t (mm)가, 하기 (1) 식을 만족한다 , 무 방향성 전기강판. W10/1k≦15+138 ×t …(1) | 【청구항1】 표면에서 판 두께 중심 방향으로 향해 Si함유량이 연속적으로 감소하는 Si함유량 분포를 갖는 무방향성 전기강판으로서, Si 및 N를 포함하고 잔부가 Fe 및 불가피 불순물로 이루어진 성분 조성을 가지며, 판 두께:t가 0.01~0.35 mm이며 전체판 두께의 평균 N함유량:[N]가 0.0020 질량%이하이며 Si함유량이 전체판 두께의 평균 Si함유량 이상의 영역으로서 정의되는 표층부에서의 평균 Si함유량:[Si]1가 2.5~ 6.0 질량%이며 Si함유량이 전체판 두께의 평균 Si함유량 미만의 영역으로서 정의되는 내층부에서의 평균 Si함유량:[Si]0가 1.5~5.0 질량%이며 상기 판 두께 t에 대한 상기 표층부의 합계 두께:t1의 비로서 정의되는 복층비t1/t가 0.10~0.70이며 상기 표층부에서의 평균 Si함유량:[Si]1와 상기 내층부에서의 평균 Si함유량:[Si]0와의 차이 ([Si]1-[Si]0)로서 정의되는ΔSi가 0.5~4.0 질량%이며 최대자속밀도:1.0 T, 주파수:1 kHz의 철손 :W10/1k (W/kg)와 상기 판 두께 :t (mm)가, 하기 (1) 식을 만족한다 , 무 방향성 전기강판. W10/1k≦15+138 ×t …(1) | 4 | 2020-084029 | 2020-05-12 | 2020-190026 | 2020-11-26 | 7334673 | 2023-08-21 | JFE STEEL CORP | 宮本 幸乃 ¦ 財前 善彰 ¦ 尾田 善彦 | 2019-092324 | JP | 2019-05-15 | 19 | JP5867713B2(BE) ¦ JP5471839B2(BE) ¦ JP5167824B2(BE) ¦ JP4265166B2(BE) ¦ JP3948112B2(BE) ¦ JP1999-189850A(BE) ¦ JP1998-140298A(BE) ¦ JP4191806B2(BE) ¦ JP4192278B2(BE) ¦ JP1996-165520A(BE) ¦ JP2992201B2(BE) ¦ JP1994-017202A(BE) ¦ JP1993-271773A(BE) ¦ JP2560579B2(BE) ¦ JP1987-188748A(BE) ¦ JP1994-043611B2(BE) ¦ JP1981-003625A(BE) ¦ WOWO2017-170749A1(BE) ¦ WOWO2017-047049A1(BE) | 3 | JP7388597B1 ¦ JP7375985B1 ¦ JP7218794B2 | 17740965 | JP2019-092324 ¦ JP7334673B2 | 2 | 등록 | JFE STEEL CORP | 2723162000298
KR | KR | P | B1 |  | 전자 강판 및 그의 제조 방법 |  | 이 전자 강판은, 화학 조성이, 질량%로, C: 0.0035% 이하, Si: 2.00 내지 3.50%, Mn: 2.00 내지 5.00%, P: 0.050% 이하, S: 0.0070% 이하, Al: 0.15% 이하, N: 0.0030% 이하, Ni: 0 내지 1.00%, Cu: 0 내지 0.10%, 잔부: Fe 및 불순물이며, 강판의 판면에 있어서의 {100}<011> 결정 방위의 X선 랜덤 강도비가 15.0 내지 50.0이며, 강판의 압연 방향으로부터 각각 0°, 22.5°및 45°의 방향에 있어서의 자속 밀도가 [1.005×(B50(0°)+B50(45°))/2≤B50(22.5°)]을 충족한다. |  | 화학 조성이, 질량%로, C: 0 초과 0.0035% 이하, Si: 2.00 내지 3.50%, Mn: 2.00 내지 5.00%, P: 0 초과 0.050% 이하, S: 0 초과 0.0070% 이하, Al: 0.15% 이하, N: 0 초과 0.0030% 이하, Ni: 0 내지 1.00%, Cu: 0 내지 0.10%, 잔부: Fe 및 불순물이며, 판면에 있어서의 {100}<011> 결정 방위의 X선 랜덤 강도비가 15.0 내지 50.0이며, 압연 방향으로부터 각각 0°, 22.5°및 45°의 방향에 있어서의 자속 밀도가 하기 식 (i)를 충족하는 것을 특징으로 하는 전자 강판. 단, 상기 식 (i) 중의 각 기호의 의미는 이하와 같다. B50(0°): 압연 방향으로부터 0°의 방향에 있어서의 자속 밀도(T) B50(22.5°): 압연 방향으로부터 22.5°의 방향에 있어서의 자속 밀도(T) B50(45°): 압연 방향으로부터 45°의 방향에 있어서의 자속 밀도(T) |  | 1. 화학 조성이, 질량%로, C: 0 초과 0.0035% 이하, Si: 2.00 내지 3.50%, Mn: 2.00 내지 5.00%, P: 0 초과 0.050% 이하, S: 0 초과 0.0070% 이하, Al: 0.15% 이하, N: 0 초과 0.0030% 이하, Ni: 0 내지 1.00%, Cu: 0 내지 0.10%, 잔부: Fe 및 불순물이며, 판면에 있어서의 {100}<011> 결정 방위의 X선 랜덤 강도비가 15.0 내지 50.0이며, 압연 방향으로부터 각각 0°, 22.5°및 45°의 방향에 있어서의 자속 밀도가 하기 식 (i)를 충족하는 것을 특징으로 하는 전자 강판. 단, 상기 식 (i) 중의 각 기호의 의미는 이하와 같다. B50(0°): 압연 방향으로부터 0°의 방향에 있어서의 자속 밀도(T) B50(22.5°): 압연 방향으로부터 22.5°의 방향에 있어서의 자속 밀도(T) B50(45°): 압연 방향으로부터 45°의 방향에 있어서의 자속 밀도(T) | 4 | 10-2021-7029948 | 2020-04-01 | 10-2021-0129139 | 2021-10-27 | 10-2569224 | 2023-08-17 | 닛폰세이테츠 가부시키가이샤 | 도미타 미호 ¦ 나토리 요시아키 ¦ 야시키 히로요시 ¦ 후지무라 히로시 | 2019-071186 | JP | 2019-04-03 | 1 | KR10-0727333B1(BE) | 0 |  | 102702657 | BR112021016952B1 ¦ CN113646449B ¦ EP3950972A1 ¦ IN466853 ¦ JP2019-071186 ¦ JP6863528B2 ¦ KR10-2569224B1 ¦ TWI718041B ¦ US12305253B2 ¦ VN1-0045954B ¦ WOWO2020-204107A1 | 11 | 등록 | 닛폰세이테츠 가부시키가이샤 | 3523342001012
JP | JP | P | B2 | 무방향성 전기강판 및 그 제조 방법 | 무방향성 전기강판 및 그 제조 방법 | 【요약】 【과제】강판 표면에 산화물층을 형성하지 않고 강판에 장력을 부여한 무방향성 전기강판을 제공하는 것. 【해결 수단】질량%로 C:0.005% 이하, Si:1.0% 이상 7.0%이하, Mn:0.02% 이상 4.0%이하, Sol.Al:0.001% 이상 4.0%이하, P:0.001% 이상 0.2%이하, S:0.005% 이하, N:0.005% 이하를 함유하고 잔부가 Fe 및 불가피한 불순물로 이루어진 성분 조성을 가지며, 격자 정수가 판 두께 중심의 격자 정수보다 0.002Å이상 큰 영역인 A층을 양표면에 가지고 상기 A층의 표면에서 판두께 방향으로의 깊이가 20μm이하인 무방향성 전기강판. 【선택도】없음 | 【요약】 【과제】강판 표면에 산화물층을 형성하지 않고 강판에 장력을 부여한 무방향성 전기강판을 제공하는 것. 【해결 수단】질량%로 C:0.005% 이하, Si:1.0% 이상 7.0%이하, Mn:0.02% 이상 4.0%이하, Sol.Al:0.001% 이상 4.0%이하, P:0.001% 이상 0.2%이하, S:0.005% 이하, N:0.005% 이하를 함유하고 잔부가 Fe 및 불가피한 불순물로 이루어진 성분 조성을 가지며, 격자 정수가 판 두께 중심의 격자 정수보다 0.002Å이상 큰 영역인 A층을 양표면에 가지고 상기 A층의 표면에서 판두께 방향으로의 깊이가 20μm이하인 무방향성 전기강판. 【선택도】없음 | 【청구항1】 질량%로, C:0.005% 이하, Si: 1.8 % 이상 7.0%이하, Mn:0.02% 이상 4.0%이하, Sol.Al:0.001% 이상 4.0%이하, P:0.001% 이상 0.2%이하, S:0.005% 이하, N:0.005% 이하를 함유하고 잔부가 Fe 및 불가피한 불순물로 이루어진 성분 조성을 가지며, 격자 정수가, 판 두께 중심의 격자 정수보다 0.002Å이상 큰 영역인 A층을 양표면에 가지고 상기 A층의 표면에서 판두께 방향으로의 깊이가 20μm이하인 무방향성 전기강판. | 【청구항1】 질량%로, C:0.005% 이하, Si: 1.8 % 이상 7.0%이하, Mn:0.02% 이상 4.0%이하, Sol.Al:0.001% 이상 4.0%이하, P:0.001% 이상 0.2%이하, S:0.005% 이하, N:0.005% 이하를 함유하고 잔부가 Fe 및 불가피한 불순물로 이루어진 성분 조성을 가지며, 격자 정수가, 판 두께 중심의 격자 정수보다 0.002Å이상 큰 영역인 A층을 양표면에 가지고 상기 A층의 표면에서 판두께 방향으로의 깊이가 20μm이하인 무방향성 전기강판. | 【청구항1】 질량%로, C:0.005% 이하, Si: 1.8 % 이상 7.0%이하, Mn:0.02% 이상 4.0%이하, Sol.Al:0.001% 이상 4.0%이하, P:0.001% 이상 0.2%이하, S:0.005% 이하, N:0.005% 이하를 함유하고 잔부가 Fe 및 불가피한 불순물로 이루어진 성분 조성을 가지며, 격자 정수가, 판 두께 중심의 격자 정수보다 0.002Å이상 큰 영역인 A층을 양표면에 가지고 상기 A층의 표면에서 판두께 방향으로의 깊이가 20μm이하인 무방향성 전기강판. ¦ 【청구항3】 질량%로, C:0.005% 이하, Si: 1.8 % 이상 7.0%이하, Mn:0.02% 이상 4.0%이하, Sol.Al:0.001% 이상 4.0%이하, P:0.001% 이상 0.2%이하, S:0.005% 이하, N:0.005% 이하를 함유하고 잔부가 Fe 및 불가피한 불순물로 이루어진 성분 조성을 갖는 강철 슬래브를 열간 압연해 열연판으로 하고, 상기 열연판에 열연판 어닐링을 실시한 후 또는 열연판 어닐링을 실시하지 않고 1회 또는 중간 어닐링을 사이에 두는 2회 이상의 냉각 압연을 실시해 최종 판두께의 냉연판으로 한 후, 마무리 어닐링을 실시하는 무방향성 전기강판 제조 방법에 있어서, CVD, PVD, 도금, 클래드 중 하나의 처리를 실시함으로써, 격자 정수가, 판 두께 중심의 격자 정수보다 0.002Å이상 큰 영역인 A층을 양표면에 가지고 상기 A층의 표면에서 판두께 방향으로의 깊이가 20μm이하가 되는 무방향성 전기강판을 제조하는 무방향성 전기강판 제조 방법. | 【청구항1】 질량%로, C:0.005% 이하, Si: 1.8 % 이상 7.0%이하, Mn:0.02% 이상 4.0%이하, Sol.Al:0.001% 이상 4.0%이하, P:0.001% 이상 0.2%이하, S:0.005% 이하, N:0.005% 이하를 함유하고 잔부가 Fe 및 불가피한 불순물로 이루어진 성분 조성을 가지며, 격자 정수가, 판 두께 중심의 격자 정수보다 0.002Å이상 큰 영역인 A층을 양표면에 가지고 상기 A층의 표면에서 판두께 방향으로의 깊이가 20μm이하인 무방향성 전기강판. ¦ 【청구항3】 질량%로, C:0.005% 이하, Si: 1.8 % 이상 7.0%이하, Mn:0.02% 이상 4.0%이하, Sol.Al:0.001% 이상 4.0%이하, P:0.001% 이상 0.2%이하, S:0.005% 이하, N:0.005% 이하를 함유하고 잔부가 Fe 및 불가피한 불순물로 이루어진 성분 조성을 갖는 강철 슬래브를 열간 압연해 열연판으로 하고, 상기 열연판에 열연판 어닐링을 실시한 후 또는 열연판 어닐링을 실시하지 않고 1회 또는 중간 어닐링을 사이에 두는 2회 이상의 냉각 압연을 실시해 최종 판두께의 냉연판으로 한 후, 마무리 어닐링을 실시하는 무방향성 전기강판 제조 방법에 있어서, CVD, PVD, 도금, 클래드 중 하나의 처리를 실시함으로써, 격자 정수가, 판 두께 중심의 격자 정수보다 0.002Å이상 큰 영역인 A층을 양표면에 가지고 상기 A층의 표면에서 판두께 방향으로의 깊이가 20μm이하가 되는 무방향성 전기강판을 제조하는 무방향성 전기강판 제조 방법. | 4 | 2020-134849 | 2020-08-07 | 2022-030684 | 2022-02-18 | 7331802 | 2023-08-15 | JFE STEEL CORP | 大立 正憲 ¦ 大久保 智幸 ¦ 財前 善彰 ¦ 宮本 幸乃 ¦ 尾田 善彦 |  |  |  | 6 | JP6481287B2(BE) ¦ JP6048282B2(BE) ¦ JP3896688B2(BE) ¦ JP2528748B2(BE) ¦ WOWO2010-104067A1(BE) ¦ WOWO2009-072394A1(BE) | 0 |  | 17927545 | JP7331802B2 | 1 | 등록 | JFE STEEL CORP | 2723158000507
CN | CN | P | B | 저합금 고강도 무방향성 규소강 및 그 제조 방법 | Low-alloy high-strength non-oriented silicon steel and production method thereof | 본 발명은 철강 야금 및 금속 재료 영역에 속하고, 저합금 고강도 무방향성 규소강 및 그 생산 방법이다. 낮은 합금 함량에서 미세 결정 강화 및 침전 강화를 동시에 사용하여 제품의 기계적 특성을 향상시킵니다. 적절한 성분과 열간 압연 공정 파라미터는 석출 강화 효과의 실현을 보장한다. 본 발명에서 확립된 어닐링 온도와 어닐링 속도의 매칭 관계는 미세 결정 강화의 실현을 보장한다. 발명된 제품은 우수한 기계적 특성(소성 연장 강도 Rp0.2 및 항복 강도 ReH 규정)과 자기 에너지를 동시에 가지고 있습니다. | The invention belongs to the field of ferrous metallurgy and metal materials, and relates to low-alloy high-strength non-oriented silicon steel and a production method thereof. And under the condition of low alloy content, fine grain strengthening and precipitation strengthening are simultaneously used for improving the mechanical property of the product. Appropriate components and hot rolling process parameters guarantee the realization of the precipitation strengthening effect. The matching relation between the annealing temperature and the annealing speed established in the invention ensures the realization of fine grain strengthening. The product provided by the invention has excellent mechanical properties (stipulated plastic extension strength Rp0.2 and upper yield strength ReH) and magnetic properties at the same time. | 1. 저합금 고강도 무방향성 규소강의 생산방법에 있어서, 다음을 포함하는 것을 특징으로 하는 저합금 고강도 무방향성 규소강의 생산방법: 다음 단계를 포함합니다: 전로 제련→RH 정련→연속 주조→가열로 가열→열간 압연→산세→냉간 압연→어닐링→코팅; 상기 RH 정제 공정 석출 강화 원소 함유량 요구: Nb는 0.0010~0.0030%, Ti는 0.0005~0.0015%, V는 0.0010~0.0025%,0.0045%<Ti+Nb+V<0.0065%이다; C:0.0012-0.0035%,N:0.0012-0.0035%,Si:1.25-1.55%,Al≤0.35%, Mn≤0.45%, P≤0.02%, S≤0.0035%; 상기 열간 압연 공정은 가열 온도 1250~1330°C, 가열 시간 5~7h, 열간 압연 마무리 온도 800~850°C, 권취 온도 540~580°C, 열간 압연재의 두께≤2.0mm를 요구한다; 상기 어닐링 공정: 냉간 압연 롤은 어닐링을 진행하고, 어닐링 온도 T°C와 어닐링 속도 Cm/min은 관계식을 만족해야 한다: 0.0467·C 2 -9.593·C+1269≤T≤0.0467·C 2 -9.593·C+1329 | 1. A production method of low-alloy high-strength unoriented silicon steel is characterized in that: the method comprises the following steps: converter smelting, RH refining, continuous casting, heating by a heating furnace, hot rolling, pickling, cold rolling, annealing and coating; the content requirement of precipitation strengthening elements in the RH refining process is as follows: nb is 0.0010-0.0030%, ti is 0.0005-0.0015%, V is 0.0010-0.0025%, ti+Nb+V is 0.0045% < 0.0065%; 0.0012 to 0.0035 percent of C, 0.0012 to 0.0035 percent of N, 1.25 to 1.55 percent of Si, less than or equal to 0.35 percent of Al, less than or equal to 0.45 percent of Mn, less than or equal to 0.02 percent of P and less than or equal to 0.0035 percent of S; the hot rolling process requires a heating temperature of 1250-1330 ℃, a heating time of 5-7 h, a hot rolling finishing temperature of 800-850 ℃, a coiling temperature of 540-580 ℃ and a thickness of a hot rolled material of less than or equal to 2.0mm; the annealing process comprises the following steps: the cold rolled coil is annealed, and the annealing temperature T ℃ and the annealing speed Cm/min are required to satisfy the relation: 0.0467.C 2 - 9.593·C +1269 ≤ T ≤ 0.0467·C 2 - 9.593·C +1329。 | 1. 저합금 고강도 무방향성 규소강의 생산방법에 있어서, 다음을 포함하는 것을 특징으로 하는 저합금 고강도 무방향성 규소강의 생산방법: 다음 단계를 포함합니다: 전로 제련→RH 정련→연속 주조→가열로 가열→열간 압연→산세→냉간 압연→어닐링→코팅; 상기 RH 정제 공정 석출 강화 원소 함유량 요구: Nb는 0.0010~0.0030%, Ti는 0.0005~0.0015%, V는 0.0010~0.0025%,0.0045%<Ti+Nb+V<0.0065%이다; C:0.0012-0.0035%,N:0.0012-0.0035%,Si:1.25-1.55%,Al≤0.35%, Mn≤0.45%, P≤0.02%, S≤0.0035%; 상기 열간 압연 공정은 가열 온도 1250~1330°C, 가열 시간 5~7h, 열간 압연 마무리 온도 800~850°C, 권취 온도 540~580°C, 열간 압연재의 두께≤2.0mm를 요구한다; 상기 어닐링 공정: 냉간 압연 롤은 어닐링을 진행하고, 어닐링 온도 T°C와 어닐링 속도 Cm/min은 관계식을 만족해야 한다: 0.0467·C 2 -9.593·C+1269≤T≤0.0467·C 2 -9.593·C+1329 ¦ 4. 제1항의 방법에 의해 얻어지는 것을 특징으로 하는 저합금 고강도 무방향성 실리콘강: 상기 규소강 압연 방향의 역학 성능은 다음과 같다: 소성 연신 강도는 275MPa≤Rp0.2≤320MPa, 항복 강도는 300MPa≤ReH≤350MPa로 규정되어 있다; 자기 에너지는: 철손 P1.5/50≤6.0W/kg, 자극화 강도 1.68T≤J5000≤1.72T이다. | 1. A production method of low-alloy high-strength unoriented silicon steel is characterized in that: the method comprises the following steps: converter smelting, RH refining, continuous casting, heating by a heating furnace, hot rolling, pickling, cold rolling, annealing and coating; the content requirement of precipitation strengthening elements in the RH refining process is as follows: nb is 0.0010-0.0030%, ti is 0.0005-0.0015%, V is 0.0010-0.0025%, ti+Nb+V is 0.0045% < 0.0065%; 0.0012 to 0.0035 percent of C, 0.0012 to 0.0035 percent of N, 1.25 to 1.55 percent of Si, less than or equal to 0.35 percent of Al, less than or equal to 0.45 percent of Mn, less than or equal to 0.02 percent of P and less than or equal to 0.0035 percent of S; the hot rolling process requires a heating temperature of 1250-1330 ℃, a heating time of 5-7 h, a hot rolling finishing temperature of 800-850 ℃, a coiling temperature of 540-580 ℃ and a thickness of a hot rolled material of less than or equal to 2.0mm; the annealing process comprises the following steps: the cold rolled coil is annealed, and the annealing temperature T ℃ and the annealing speed Cm/min are required to satisfy the relation: 0.0467.C 2 - 9.593·C +1269 ≤ T ≤ 0.0467·C 2 - 9.593·C +1329。 ¦ 4. A low alloy, high strength non-oriented silicon steel obtained by the method of claim 1, characterized in that: the mechanical properties of the silicon steel in the rolling direction are as follows: setting the plastic extension strength to be 275 MPa-320 MPa, the upper yield strength to be 300 MPa-350 MPa and the Rp0.2; the magnetic properties are: the iron loss P is less than or equal to 6.0W/kg and the magnetic polarization intensity is less than or equal to 1.68T and less than or equal to J5000 and less than or equal to 1.72T. | 4 | 2022-10994883 | 2022-08-18 | 115323283 | 2022-11-11 | 115323283 | 2023-08-11 | Shanxi Taigang Stainless Steel Co.,Ltd. | Pan Zhendong ¦ Xue Liqiang ¦ Lin Yuan ¦ Zhang Wenkang ¦ Zhao Xiangdong ¦ Wu Kun ¦ Zhao Jianwei |  |  |  | 7 | CN114369761B ¦ CN113913694B ¦ CN111793771A ¦ CN108396233A ¦ CN107964631B ¦ CN107245646B ¦ CN105925884B | 0 |  | 69092319 | CN115323283B | 1 | 등록 | Shanxi Taigang Stainless Steel Co.,Ltd. | 8423331012769
US | US | P | A1 | 접착-적층 코어 제조 방법과 접착 적층 코어 제조 장치 | ADHESIVELY-LAMINATED CORE MANUFACTURING METHOD AND ADHESIVELY-LAMINATED CORE MANUFACTURING DEVICE | 이 접착 적층 코어 제조 방법은 스트립형 강판을 피딩하면서 복수의 강판 부품을 펀칭하고, 접착제를 통해 강판 부품을 적층함으로써 접착 적층 코어를 제조하는 방법이다, 가압 오일이 도포되기 전에 스트립형 강판의 일면 또는 양면에 경화 촉진제를 도포 및 건조하여 경화 가속부를 형성하는 단계를 포함한다, 상기 경화촉진부의 표면에 상기 가압유를 도포하는 단계를 포함한다. | This adhesively-laminated core manufacturing method is a method for manufacturing an adhesively-laminated core by punching a plurality of steel sheet parts while a strip-shaped steel sheet is fed and laminating the steel sheet parts via an adhesive, and includes a step of forming a curing acceleration portion by applying and drying a curing accelerator on one or both surfaces of the strip-shaped steel sheet before a pressing oil is applied, and a step of applying the pressing oil to a surface of the curing acceleration portion. | 1. 스트립형 강판을 피딩하면서 복수의 강판 부품을 펀칭하고 접착제를 통해 상기 강판 부품을 적층함으로써 접착 적층 코어를 제조하기 위한 방법인 접착 적층 코어 제조 방법, 상기 접착 적층 코어 제조 방법: 가압 오일이 도포되기 전에 스트립형 강판의 일면 또는 양면에 경화 촉진제를 도포 및 건조하여 경화 가속부를 형성하는 단계이다; 및 상기 가압 가속부의 표면에 상기 가압유를 도포하는 단계. | 1. An adhesively-laminated core manufacturing method which is a method for manufacturing an adhesively-laminated core by punching a plurality of steel sheet parts while a strip-shaped steel sheet is fed and laminating the steel sheet parts via an adhesive, the adhesively-laminated core manufacturing method comprising: a step of forming a curing acceleration portion by applying and drying a curing accelerator on one or both surfaces of the strip-shaped steel sheet before a pressing oil is applied; anda step of applying the pressing oil to a surface of the curing acceleration portion. | 1. 스트립형 강판을 피딩하면서 복수의 강판 부품을 펀칭하고 접착제를 통해 상기 강판 부품을 적층함으로써 접착 적층 코어를 제조하기 위한 방법인 접착 적층 코어 제조 방법, 상기 접착 적층 코어 제조 방법: 가압 오일이 도포되기 전에 스트립형 강판의 일면 또는 양면에 경화 촉진제를 도포 및 건조하여 경화 가속부를 형성하는 단계이다; 및 상기 가압 가속부의 표면에 상기 가압유를 도포하는 단계. ¦ 10. 상기 스트립형 강판을 공급하면서 접착제를 통해 스트립 형상 강판 외부로 펀칭된 복수의 강판 부품을 적층함으로써 접착 적층 코어를 제조하기 위한 장치인 접착 적층 코어 제조 장치, 상기 접착 적층 코어 제조 장치: 상기 스트립형 강판의 일면 또는 양면에 경화 촉진제를 도포 및 건조하여 경화촉진부를 형성하는 경화촉진부 형성부; 상기 경화 가속부 형성부의 하류에 배치되고, 상기 경화 가속부의 적어도 표면에 가압 오일을 도포하도록 구성되는 가압유 도포부; 가압 오일 적용 부분의 하류에 배치되고 스트립형 강판에 프레스 가공을 적용하도록 구성된 가압부; 및 상기 스트립형 강판의 일면에 접착제를 도포하는 접착제 도포부. | 1. An adhesively-laminated core manufacturing method which is a method for manufacturing an adhesively-laminated core by punching a plurality of steel sheet parts while a strip-shaped steel sheet is fed and laminating the steel sheet parts via an adhesive, the adhesively-laminated core manufacturing method comprising: a step of forming a curing acceleration portion by applying and drying a curing accelerator on one or both surfaces of the strip-shaped steel sheet before a pressing oil is applied; anda step of applying the pressing oil to a surface of the curing acceleration portion. ¦ 10. An adhesively-laminated core manufacturing device which is a device for manufacturing an adhesively-laminated core by laminating a plurality of steel sheet parts punched out of a strip-shaped steel sheet via an adhesive while feeding the strip-shaped steel sheet, the adhesively-laminated core manufacturing device comprising: a curing acceleration portion forming part forming a curing acceleration portion by applying and drying a curing accelerator on one or both surfaces of the strip-shaped steel sheet;a pressing oil application part disposed downstream of the curing acceleration portion forming part and configured to apply a pressing oil to at least a surface of the curing acceleration portion;a pressing part disposed downstream of the pressing oil application part and configured to apply press processing to the strip-shaped steel sheet; andan adhesive application part applying the adhesive to the one surface of the strip-shaped steel sheet. | 17 | 18/014352 | 2021-07-06 | 2023-0253140 | 2023-08-10 |  |  | NIPPON STEEL CORPORATION ¦ TOAGOSEI CO., LTD. | Kazutoshi TAKEDA ¦ Shinsuke TAKATANI ¦ Ryu HIRAYAMA ¦ Yoshiaki IWASE ¦ Makoto NIWA ¦ Masashi YAMADA | 2020-117265 | JP | 2020-07-07 | 0 |  | 1 | EP4518115B1 | 104343870 | CN115803997A ¦ EP4181365A1 ¦ JP2020-117265 ¦ JP7467634B2 ¦ KR10-2746825B1 ¦ MXMX/a/2023/000269A ¦ MYPI2023000003A0 ¦ TWI782611B ¦ US2023-0253140A1 ¦ WOWO2022-009878A1 | 10 | 심사중 |  | 5423032005200
PCT | PCT | P | A1 | 무방향성 전기강판 및 그 제조 방법 | NON-ORIENTED ELECTROMAGNETIC STEEL SHEET AND METHOD FOR MANUFACTURING SAME | 자속밀도를 저하시키는 Cr 등의 합금 원소를 다량으로 첨가하지 않고 또한 생산성을 저하시키는 판 두께의 감소를 하지 않고 고주파 저철손의 무방향성 전기강판을 제공한다. 0.0005~0.0050질량%의 Co를 포함하는 소정의 성분 조성을 가지며, 적어도 한쪽 표면에 있어서, 상기 표면에서 판 두께의 것1/20한 깊이까지 의 범위에서, AlN로서 존재하는 N의 양이 0.003질량%이하이며 상기 표면에, Al 및 Si 중 한쪽 또는 양쪽 모두를 함유하는 두께 10nm 이상 80nm 미만의 산화물층을 가지는 무방향성 전기강판. | Provided is a non-oriented electromagnetic steel sheet having low iron loss at high frequencies without the addition of a large amount of an alloy element such as Cr, which would reduce magnetic flux density, and without a reduction in the sheet thickness, which would reduce productivity. This non-oriented electromagnetic steel sheet has a prescribed component composition including 0.0005-0.0050 mass% of Co, wherein: the amount of N present as AlN in at least one surface, in the range from the surface to a depth of 1/20 of the sheet thickness, is no more than 0.003 mass%; and on the surface, there is an oxide layer that contains one or both of Al and Si and has a thickness of at least 10 nm and less than 80 nm. | 질량%로, C :0.0050% 이하, Si:2.0~6.5%, Mn:0.05~2.0%, P :0.10% 이하, S :0.0050% 이하, Al:0.3~3.0%, N :0.0050% 이하, Co:0.0005~0.0050%, Ti:0.0030% 이하, Nb:0.0030% 이하 및 O :0.0050% 이하를 함유하고 잔부가 Fe 및 불가피 불순물로 이루어진 성분 조성을 가지며, 적어도 한쪽 표면에 있어서, 상기 표면에서 판 두께의 것1/20한 깊이까지 의 범위에서, AlN로서 존재하는 N의 양이 0.003질량%이하이며 상기 표면에, Al 및 Si 중 한쪽 또는 양쪽 모두를 함유하는 두께 10nm 이상 80nm 미만의 산화물층을 가지는 무방향성 전기강판. | In mass%, C: ≤0.0050%, Si:2.0~6.5%、 Mn:0.05~2.0%、 P : 0.10% or less, S: 0.0050% or less, Al:0.3~3.0%、 N: 0.0050% or less, Co:0.0005~0.0050%、 Ti: 0.0030% or less, NB: ≤0.0030%, and O: Contains 0.0050% or less, has a component composition, the residue of which consists of Fe and inevitable impurities, On at least one surface, the amount of N present as AlN in the range from the surface to a depth of 1/20 of the plate thickness is 0.003% by mass or less, An unoriented electrical steel sheet having an oxide layer having a thickness of 10 nm or more and less than 80 nm containing one or both of Al and Si on the surface. |  |  |  | PCT-JP2023-001793 | 2023-01-20 | WO2023-149249 | 2023-08-10 |  |  | JFE STEEL CORPORATION | ZAIZEN Yoshiaki ¦ NISHIYAMA Takeshi ¦ NAKAGAWA Nobuko ¦ OKUBO Tomoyuki ¦ AOYAMA Tomohiro | 2022-015255 | JP | 2022-02-02 |  |  |  |  | 104352272 | CN118510932A ¦ EP4467668A1 ¦ IN202417047873 ¦ JP2022-015255 ¦ JP7613583B2 ¦ KR10-2024-0125976A ¦ MXMX/a/2024/009555A ¦ TWI834484B ¦ US2025-0179601A1 ¦ WOWO2023-149249A1 | 10 |  |  | 6023032001736
PCT | PCT | P | A1 | 무방향성 전기강판용 열연 강판 제조 방법, 무방향성 전기강판 제조 방법 및 무방향성 전기강판용 열연 강판 | METHOD FOR MANUFACTURING HOT-ROLLED STEEL SHEET FOR NON-ORIENTED ELECTRICAL STEEL SHEET, METHOD FOR MANUFACTURING NON-ORIENTED ELECTRICAL STEEL SHEET, AND HOT-ROLLED STEEL SHEET FOR NON-ORIENTED ELECTRICAL STEEL SHEET | 저속의 열연 프로세스에 있어서, Si, Al 등의 합금 원소를 많이 포함하는 강을 취급할 경우에 문제가 되는 리징을 억제한다. 소정의 성분 조성을 가지며, 두께가 50mm 이상 200mm이하인 강철 슬래브를 연속 주조법에 의해 제조하는 연속 주조 공정과 상기 강철 슬래브의 표면 온도를 800℃이상으로 유지한 채로 열연 설비로 이송하는 이송 공정과 상기 열연 설비에 있어서, 상기 강철 슬래브에 조압연, 재가열 처리 및 마무리 압연을 순차적으로 실시해 열연 강판으로 하는 열연 공정을 포함하는 무방향성 전기강판용 열연 강판 제조 방법으로서, 상기 열연 공정이 하기 (1)~(4)를 충족하는 조건에서 수행되는 무방향성 전기강판용 열연 강판 제조 방법. (1) 상기 조압연의 출 측 속도:100mpm 이하 (2) 상기 조압연의 최종 패스의 압하율:45% 이상 (3) 상기 재가열 처리의 평균 승온 속도:9℃/s 이상 (4) 상기 재가열 처리의 온도 상승:30℃이상 | The purpose of the present invention is to suppress ridging, which presents a problem when handling steel containing a large amount of alloy elements such as Si and Al in a slow hot-rolling process. Provided is a method for manufacturing a hot-rolled steel sheet for a non-oriented electrical steel sheet including: a continuous casting step for producing a steel slab having a predetermined component composition and a thickness of 50-200 mm inclusive by a continuous casting method; a transportation step for transporting the steel slab to hot-rolling equipment while maintaining the surface temperature of the steel slab at 800°C or above; and a hot-rolling step for sequentially performing, in the hot-rolling equipment, rough rolling, a reheating treatment, and finishing rolling on the steel slab to produce a hot-rolled steel sheet, the hot-rolling step being carried out under conditions satisfying the following (1)-(4). (1) Outlet-side speed of the hot rolling: 100 mpm or below. (2) Draft in the final pass of the rough rolling: 45% or above. (3) Average temperate increase speed in the reheating treatment: 9°C/s or above. (4) Temperature increase in the reheating treatment: 30°C or above. | 질량%로, Si:2.0% 이상 5.0%이하 및 Al:3.0% 이하를 함유하고 Si와 Al의 합계 함유량이 3.5% 이상인 성분 조성을 가지며, 두께가 50mm 이상 200mm이하인 강철 슬래브를 연속 주조법에 의해 제조하는 연속 주조 공정과 상기 강철 슬래브의 표면 온도를 800℃이상으로 유지한 채로 열연 설비로 이송하는 이송 공정과 상기 열연 설비에 있어서, 상기 강철 슬래브에 조압연, 재가열 처리 및 마무리 압연을 순차적으로 실시해 열연 강판으로 하는 열연 공정을 포함하는 무방향성 전기강판용 열연 강판 제조 방법으로서, 상기 열연 공정이 하기 (1)~(4)를 충족하는 조건에서 수행되는 무방향성 전기강판용 열연 강판 제조 방법. (1) 상기 조압연의 출 측 속도:100mpm 이하 (2) 상기 조압연의 최종 패스의 압하율:45% 이상 (3) 상기 재가열 처리의 평균 승온 속도:9℃/s 이상 (4) 상기 재가열 처리의 온도 상승:30℃이상 | In mass%, Si: 2.0% or more and 5.0% or less, and Al: contains not more than 3.0%, has a component composition in which the total content of Si and Al is not less than 3.5%, A continuous casting process in which a steel slab having a thickness of 50 mm or more and 200 mm or less is manufactured by a continuous casting method; A conveying step of conveying the steel slab to a hot-rolling facility while maintaining a surface temperature of 800 ° C. or higher; A hot-rolled steel sheet for an unoriented electrical steel sheet comprising a hot-rolled steel sheet comprising a hot-rolled steel sheet by sequentially performing rough rolling, reheating treatment, and finishing rolling on the steel slab in the hot-rolling facility, A method for producing a hot-rolled steel sheet for an unoriented electrical steel sheet wherein the heat-rolling process is performed under conditions satisfying the following (1) ~ (4). (1) Outgoing speed of the rough rolling: 100 mpm or less (2) Pressure reduction rate in the final pass of the rough rolling: 45% or more (3) Average temperature rise rate in the reheat treatment: 9 ° C/s or more (4) Temperature rise in the reheat treatment: 30 ° C. or more |  |  |  | PCT-JP2023-002156 | 2023-01-24 | WO2023-149287 | 2023-08-10 |  |  | JFE STEEL CORPORATION | OKUBO Tomoyuki ¦ SAITO Hayato ¦ SUEHIRO Ryuichi ¦ UENO Masayasu ¦ YAMAGUCHI Shinya | 2022-014498 | JP | 2022-02-01 |  |  |  |  | 104352274 | CN118451204A ¦ EP4467669A1 ¦ IN202417047885 ¦ JP2022-014498 ¦ JP7609266B2 ¦ KR10-2024-0116766A ¦ MXMX/a/2024/009425A ¦ TWI847510B ¦ US2025-0101541A1 ¦ WOWO2023-149287A1 | 10 |  |  | 6023032001774
KR | KR | P | B1 |  | 무방향성 전자 강판의 제조 방법 |  | 모터나 변압기 등의 철심 재료로서 사용되는 자기 특성이 우수한 무방향성 전자 강판의 제조 방법으로서, 질량% 로, C : 0.005 % 이하, Si : 1.0 ~ 5.0 %, Mn : 0.04 ~ 3.0 %, sol. Al : 0.005 % 이하, P : 0.2 % 이하, S : 0.005 % 이하 및 N : 0.005 % 이하를 함유하고, 잔부가 Fe 및 불가피적 불순물로 이루어지는 성분 조성을 갖는 강 소재를 열간 압연하여 열연판으로 하고, 그 열연판에 열연판 어닐링을 실시한 후, 1 회의 냉간 압연 또는 중간 어닐링을 사이에 두는 2 회 이상의 냉간 압연을 실시하여 최종 판두께의 냉연판으로 하고, 마무리 어닐링을 실시하여 무방향성 전자 강판을 제조할 때, 상기 냉간 압연의 최종 냉간 압연에 있어서의 적어도 1 패스를, 마찰 계수 μ 가 0.030 이상 또한 압하율이 15 % 이상인 압연으로 한다. |  | C : 0.005 mass% 이하, Si : 1.0 ~ 5.0 mass%, Mn : 0.04 ~ 3.0 mass%, sol. Al : 0.005 mass% 이하, P : 0 mass% 초과 0.2 mass% 이하, S : 0.005 mass% 이하 및 N : 0.005 mass% 이하를 함유하고, 잔부가 Fe 및 불가피적 불순물로 이루어지는 성분 조성을 갖는 강 소재를 열간 압연하여 열연판으로 하고, 그 열연판에 열연판 어닐링을 실시한 후, 1 회의 냉간 압연 또는 중간 어닐링을 사이에 두는 2 회 이상의 냉간 압연을 실시하여 최종 판두께의 냉연판으로 하고, 마무리 어닐링을 실시하는 일련의 공정으로 이루어지는 무방향성 전자 강판의 제조 방법에 있어서, 상기 냉간 압연의 최종 냉간 압연에 있어서의 적어도 1 패스를, 마찰 계수 μ 가 0.030 이상 그리고 압하율이 15 % 이상인 압연으로 하고, 상기 최종 냉간 압연에서는, 50 ℃ 에 있어서의 동점도 ν50 이 40 ㎟/s 이하인 압연유를 사용하는, 여기서, 최종 냉간 압연이란, 1 회의 냉간 압연으로 최종 판두께로 하는 경우에는 그 냉간 압연을 말하고, 중간 어닐링을 사이에 두는 2 회 이상의 냉간 압연으로 최종 판두께로 하는 경우에는, 마지막의 중간 어닐링 후에 실시하는 마지막의 냉간 압연을 말하는, 것을 특징으로 하는 무방향성 전자 강판의 제조 방법. |  | 1. C : 0.005 mass% 이하, Si : 1.0 ~ 5.0 mass%, Mn : 0.04 ~ 3.0 mass%, sol. Al : 0.005 mass% 이하, P : 0 mass% 초과 0.2 mass% 이하, S : 0.005 mass% 이하 및 N : 0.005 mass% 이하를 함유하고, 잔부가 Fe 및 불가피적 불순물로 이루어지는 성분 조성을 갖는 강 소재를 열간 압연하여 열연판으로 하고, 그 열연판에 열연판 어닐링을 실시한 후, 1 회의 냉간 압연 또는 중간 어닐링을 사이에 두는 2 회 이상의 냉간 압연을 실시하여 최종 판두께의 냉연판으로 하고, 마무리 어닐링을 실시하는 일련의 공정으로 이루어지는 무방향성 전자 강판의 제조 방법에 있어서, 상기 냉간 압연의 최종 냉간 압연에 있어서의 적어도 1 패스를, 마찰 계수 μ 가 0.030 이상 그리고 압하율이 15 % 이상인 압연으로 하고, 상기 최종 냉간 압연에서는, 50 ℃ 에 있어서의 동점도 ν50 이 40 ㎟/s 이하인 압연유를 사용하는, 여기서, 최종 냉간 압연이란, 1 회의 냉간 압연으로 최종 판두께로 하는 경우에는 그 냉간 압연을 말하고, 중간 어닐링을 사이에 두는 2 회 이상의 냉간 압연으로 최종 판두께로 하는 경우에는, 마지막의 중간 어닐링 후에 실시하는 마지막의 냉간 압연을 말하는, 것을 특징으로 하는 무방향성 전자 강판의 제조 방법. | 2 | 10-2021-7031209 | 2020-01-17 | 10-2021-0132166 | 2021-11-03 | 10-2566590 | 2023-08-09 | 제이에프이 스틸 가부시키가이샤 | 시모야마 유스케 ¦ 신가키 유키히로 ¦ 자이젠 요시아키 ¦ 야마구치 히로이 | 2019-081033 | JP | 2019-04-22 | 1 | KR10-1508082B1(BE) | 2 | KR10-2025-0024301A ¦ KR10-2024-0158587A(FE) | 105023633 | CN113727788B ¦ EP3943203B1 ¦ IN410742 ¦ JP2019-081033 ¦ JP6954464B2 ¦ KR10-2566590B1 ¦ MX425819B ¦ TH105134B ¦ TWI732507B ¦ US2022-0186338A1 ¦ WOWO2020-217604A1 | 12 | 등록 | 제이에프이 스틸 가부시키가이샤 | 3523332000727
JP | JP | P | B2 | 모터 코어 | 모터 코어 | 【요약】 【과제】추가 어닐링을 하면서도 층간 합선에 의한 손실을 억제하고 전체적으로 철손을 감소시킬 수 있는 모터 코어를 제공한다. 【해결 수단】복수의 무방향성 전기강판이 적층되어 관형을 이루어, 관형 백 요크, 백 요크의 내면에 배열된 복수의 티스 및 상기 백 요크에 설치되어 상기 복수의 무방향성 전기강판을 접합하는 코킹부를 구비하는 모터 코어로서, 티스는 그 선단에 있어서의 결정립의 입자 지름이 10μm보다 큰 또는 티스의 끝에서 0.5 mm이격한 위치에 있어서의 경도를 Hv1, 티스의 끝에서 0.05 mm에서 0.07 mm의 범위에 있어서의 경도를 Hv2로 했을 때 Hv2를 Hv1로 나눈 값이 1.15보다 작고 또한 코킹부가 소정의 결정립 입자 지름 또는 경도를 가진다. 【선택도】도 1 | 【요약】 【과제】추가 어닐링을 하면서도 층간 합선에 의한 손실을 억제하고 전체적으로 철손을 감소시킬 수 있는 모터 코어를 제공한다. 【해결 수단】복수의 무방향성 전기강판이 적층되어 관형을 이루어, 관형 백 요크, 백 요크의 내면에 배열된 복수의 티스 및 상기 백 요크에 설치되어 상기 복수의 무방향성 전기강판을 접합하는 코킹부를 구비하는 모터 코어로서, 티스는 그 선단에 있어서의 결정립의 입자 지름이 10μm보다 큰 또는 티스의 끝에서 0.5 mm이격한 위치에 있어서의 경도를 Hv1, 티스의 끝에서 0.05 mm에서 0.07 mm의 범위에 있어서의 경도를 Hv2로 했을 때 Hv2를 Hv1로 나눈 값이 1.15보다 작고 또한 코킹부가 소정의 결정립 입자 지름 또는 경도를 가진다. 【선택도】도 1 | 【청구항1】 복수의 무방향성 전기강판이 적층되어 관형을 이루어, 관형 백 요크, 상기 백 요크의 내면에 배열된 복수의 티스 및 상기 백 요크에 설치되어 상기 복수의 무방향성 전기강판을 접합하는 코킹부를 구비하는 모터 코어로서, 상기 티스는 그 선단에서의 결정립의 입자 지름이 10μm보다 대 와 구 , 또한 , 상기 티스의 선단에서 0.5mm이격한 위치에서의 경도를 Hv1, 상기 티스의 선단에서 0.05mm에서 0.07mm의 범위에서의 경도를 Hv2로 했을 때, 상기 Hv2를 상기 Hv1로 나눈 값이 1.01 이상에서 1.15보다 작고 상기 코킹부는 상기 코킹부의 단부에서의 결정립의 입자 지름이 20μm보다 작은 모터 코어. | 【청구항1】 복수의 무방향성 전기강판이 적층되어 관형을 이루어, 관형 백 요크, 상기 백 요크의 내면에 배열된 복수의 티스 및 상기 백 요크에 설치되어 상기 복수의 무방향성 전기강판을 접합하는 코킹부를 구비하는 모터 코어로서, 상기 티스는 그 선단에서의 결정립의 입자 지름이 10μm보다 대 와 구 , 또한 , 상기 티스의 선단에서 0.5mm이격한 위치에서의 경도를 Hv1, 상기 티스의 선단에서 0.05mm에서 0.07mm의 범위에서의 경도를 Hv2로 했을 때, 상기 Hv2를 상기 Hv1로 나눈 값이 1.01 이상에서 1.15보다 작고 상기 코킹부는 상기 코킹부의 단부에서의 결정립의 입자 지름이 20μm보다 작은 모터 코어. | 【청구항1】 복수의 무방향성 전기강판이 적층되어 관형을 이루어, 관형 백 요크, 상기 백 요크의 내면에 배열된 복수의 티스 및 상기 백 요크에 설치되어 상기 복수의 무방향성 전기강판을 접합하는 코킹부를 구비하는 모터 코어로서, 상기 티스는 그 선단에서의 결정립의 입자 지름이 10μm보다 대 와 구 , 또한 , 상기 티스의 선단에서 0.5mm이격한 위치에서의 경도를 Hv1, 상기 티스의 선단에서 0.05mm에서 0.07mm의 범위에서의 경도를 Hv2로 했을 때, 상기 Hv2를 상기 Hv1로 나눈 값이 1.01 이상에서 1.15보다 작고 상기 코킹부는 상기 코킹부의 단부에서의 결정립의 입자 지름이 20μm보다 작은 모터 코어. ¦ 【청구항2】 복수의 무방향성 전기강판이 적층되어 관형을 이루어, 관형 백 요크, 상기 백 요크의 내면에 배열된 복수의 티스 및 상기 백 요크에 설치되어 상기 복수의 무방향성 전기강판을 접합하는 코킹부를 구비하는 모터 코어로서, 상기 티스는 그 선단에서의 결정립의 입자 지름이 10μm보다 큰 또는 상기 티스의 선단에서 0.5mm이격한 위치에서의 경도를 Hv1, 상기 티스의 선단에서 0.05mm에서 0.07mm의 범위에서의 경도를 Hv2로 했을 때, 상기 Hv2를 상기 Hv1로 나눈 값이 1.15보다 작고 상기 코킹부는 상기 코킹부의 단부에서 0.05mm에서 0.07mm의 범위에서의 경도를 Hv3로 했을 때, 상기 Hv3를 상기 Hv1로 나눈 값이 1.05 이상인 모터 코어. ¦ 【청구항3】 복수의 무방향성 전기강판이 적층되어 관형을 이루어, 관형 백 요크, 상기 백 요크의 내면에 배열된 복수의 티스 및 상기 백 요크에 설치되어 상기 복수의 무방향성 전기강판을 접합하는 코킹부를 구비하는 모터 코어로서, 상기 티스는 그 선단에서의 결정립의 입자 지름이 10μm보다 큰 또는 상기 티스의 선단에서 0.5mm이격한 위치에서의 경도를 Hv1, 상기 티스의 선단에서 0.05mm에서 0.07mm의 범위에서의 경도를 Hv2로 했을 때, 상기 Hv2를 상기 Hv1로 나눈 값이 1.15보다 작고 상기 코킹부는 상기 코킹부의 단부에서의 결정립의 입자 지름을 D3, 상기 티스의 선단에서 0.5mm이격한 위치에서의 결정립의 입자 지름을 D1로 했을 때, 상기 D3를 상기 D1로 나눈 값이 1.10보다 큰 모터 코어. ¦ 【청구항4】 복수의 무방향성 전기강판이 적층되어 관형을 이루어, 관형 백 요크, 상기 백 요크의 내면에 배열된 복수의 티스 및 상기 백 요크에 설치되어 상기 복수의 무방향성 전기강판을 접합하는 코킹부를 구비하는 모터 코어로서, 상기 티스는 그 선단에서의 결정립의 입자 지름 D2가 10μm보다 큰 또는 상기 티스의 선단에서 0.5mm이격한 위치에서의 경도를 Hv1, 상기 티스의 선단에서 0.05mm에서 0.07mm의 범위에서의 경도를 Hv2로 했을 때, 상기 Hv2를 상기 Hv1로 나눈 값이 1.15보다 작고 상기 코킹부의 단부에서의 결정립의 입자 지름을 D3로 했을 때, 상기 D2를 상기 D3로 나눈 값이 1.20 이상인 모터 코어. | 【청구항1】 복수의 무방향성 전기강판이 적층되어 관형을 이루어, 관형 백 요크, 상기 백 요크의 내면에 배열된 복수의 티스 및 상기 백 요크에 설치되어 상기 복수의 무방향성 전기강판을 접합하는 코킹부를 구비하는 모터 코어로서, 상기 티스는 그 선단에서의 결정립의 입자 지름이 10μm보다 대 와 구 , 또한 , 상기 티스의 선단에서 0.5mm이격한 위치에서의 경도를 Hv1, 상기 티스의 선단에서 0.05mm에서 0.07mm의 범위에서의 경도를 Hv2로 했을 때, 상기 Hv2를 상기 Hv1로 나눈 값이 1.01 이상에서 1.15보다 작고 상기 코킹부는 상기 코킹부의 단부에서의 결정립의 입자 지름이 20μm보다 작은 모터 코어. ¦ 【청구항2】 복수의 무방향성 전기강판이 적층되어 관형을 이루어, 관형 백 요크, 상기 백 요크의 내면에 배열된 복수의 티스 및 상기 백 요크에 설치되어 상기 복수의 무방향성 전기강판을 접합하는 코킹부를 구비하는 모터 코어로서, 상기 티스는 그 선단에서의 결정립의 입자 지름이 10μm보다 큰 또는 상기 티스의 선단에서 0.5mm이격한 위치에서의 경도를 Hv1, 상기 티스의 선단에서 0.05mm에서 0.07mm의 범위에서의 경도를 Hv2로 했을 때, 상기 Hv2를 상기 Hv1로 나눈 값이 1.15보다 작고 상기 코킹부는 상기 코킹부의 단부에서 0.05mm에서 0.07mm의 범위에서의 경도를 Hv3로 했을 때, 상기 Hv3를 상기 Hv1로 나눈 값이 1.05 이상인 모터 코어. ¦ 【청구항3】 복수의 무방향성 전기강판이 적층되어 관형을 이루어, 관형 백 요크, 상기 백 요크의 내면에 배열된 복수의 티스 및 상기 백 요크에 설치되어 상기 복수의 무방향성 전기강판을 접합하는 코킹부를 구비하는 모터 코어로서, 상기 티스는 그 선단에서의 결정립의 입자 지름이 10μm보다 큰 또는 상기 티스의 선단에서 0.5mm이격한 위치에서의 경도를 Hv1, 상기 티스의 선단에서 0.05mm에서 0.07mm의 범위에서의 경도를 Hv2로 했을 때, 상기 Hv2를 상기 Hv1로 나눈 값이 1.15보다 작고 상기 코킹부는 상기 코킹부의 단부에서의 결정립의 입자 지름을 D3, 상기 티스의 선단에서 0.5mm이격한 위치에서의 결정립의 입자 지름을 D1로 했을 때, 상기 D3를 상기 D1로 나눈 값이 1.10보다 큰 모터 코어. ¦ 【청구항4】 복수의 무방향성 전기강판이 적층되어 관형을 이루어, 관형 백 요크, 상기 백 요크의 내면에 배열된 복수의 티스 및 상기 백 요크에 설치되어 상기 복수의 무방향성 전기강판을 접합하는 코킹부를 구비하는 모터 코어로서, 상기 티스는 그 선단에서의 결정립의 입자 지름 D2가 10μm보다 큰 또는 상기 티스의 선단에서 0.5mm이격한 위치에서의 경도를 Hv1, 상기 티스의 선단에서 0.05mm에서 0.07mm의 범위에서의 경도를 Hv2로 했을 때, 상기 Hv2를 상기 Hv1로 나눈 값이 1.15보다 작고 상기 코킹부의 단부에서의 결정립의 입자 지름을 D3로 했을 때, 상기 D2를 상기 D3로 나눈 값이 1.20 이상인 모터 코어. | 4 | 2019-144285 | 2019-08-06 | 2021-027711 | 2021-02-22 | 7328522 | 2023-08-08 | NIPPON STEEL CORP | 藤村 浩志 ¦ 平 将人 |  |  |  | 6 | JP6866696B2(BE) ¦ JP2012-050200A(BE) ¦ JP4028775B2(BE) ¦ JP4000011B2(BE) ¦ JP3993689B2(BE) ¦ JP2991690B2(BE) | 0 |  | 17775486 | JP7328522B2 | 1 | 등록 | NIPPON STEEL CORP | 2723154000047
PCT | PCT | P | A1 | 무방향성 전기강판 | NON-ORIENTED ELECTROMAGNETIC STEEL SHEET | 본 실시예의 무방향성 전기강판 (1)은 모재 강판 (10)과 모재 강판 (10)의 표면에 형성되어 있는 절연 피막 (20)을 구비한다. 절연 피막 (20)은 인산 금속염 (201)과 인산 금속염 (201)의 100질량부에 대해5~35질량부의 유기 수지 (202)를 함유한다. 유기 수지 (202)는 인산 금속염 (201)의 100질량부에 대해 5질량부 이상의 아미노 수지를 함유한다. | A non-oriented electromagnetic steel sheet (1) according to one embodiment of the present invention is provided with a base material steel sheet (10) and an insulating coating film (20) that is formed on the surface of the base material steel sheet (10). The insulating coating film (20) contains a metal phosphate salt (201), and 5 to 35 parts by mass of an organic resin (202) relative to 100 parts by mass of the metal phosphate salt (201). The organic resin (202) contains 5 parts by mass or more of an amino resin relative to 100 parts by mass of the metal phosphate salt (201). | 모재 강판과 상기 모재 강판의 표면에 형성되어 있는 절연 피막을 구비하고, 상기 절연 피막은 인산 금속염과 상기 인산 금속염 100질량부에 대해,5~35질량부의 유기 수지를 함유하고 상기 유기 수지는 상기 인산 금속염 100질량부에 대해, 5질량부 이상의 아미노 수지를 함유하는 무방향성 전기강판. | Base metal steel plate, An insulating film formed on the surface of the base metal steel plate, The insulating coating is with phosphate metal salts; With respect to 100 parts by mass of the phosphate salt, 5 ~ 35 parts by mass of an organic resin is contained, The organic resin contains 5 parts by mass or more of an amino resin with respect to 100 parts by mass of the metal phosphate salt, United-oriented electrical steel sheet. |  |  |  | PCT-JP2023-002375 | 2023-01-26 | WO2023-145800 | 2023-08-03 |  |  | NIPPON STEEL CORPORATION | TAKEDA, Kazutoshi ¦ NATORI, Yoshiaki ¦ TAKATANI, Shinsuke ¦ FUKUCHI, Minako | 2022-009801 | JP | 2022-01-26 |  |  |  |  | 106428609 | BR112024012805A2 ¦ CN118613605A ¦ EP4471178A1 ¦ IN202417056575 ¦ JP2022-009801 ¦ JP7755189B2 ¦ KR10-2024-0140117A ¦ RU0002843575C2 ¦ TWI841211B ¦ VN107424A ¦ WOWO2023-145800A1 | 11 |  |  | 6023031004257
CN | CN | P | A | 박규격 고효율 무방향성 전기강 및 그 제조 방법과 적용 | Thin-gauge efficient non-oriented electrical steel and preparation method and application thereof | 본 출원은 박규격 고효율 무방향성 전기강 및 그 제조 방법과 응용에 관한 것으로, 강재 제조 기술 분야에 속한다; 전기 강재의 화학 성분은 질량 분율로 Si:1.0%-2.4%, Mn:0.1%-0.8%, S:≤0.003%, Al:0.2%-1.0%, Sn을 포함한다 또는 Sb:0.01%-0.2%, 나머지는 Fe 및 불가피적 불순물이다; Si, Mn, Al, Sn 또는 Sb 원소 등의 전기 강 성분의 함유량을 제어함으로써, 제조시에 열간 압연 롤 정상화 또는 다른 열처리 공정을 실시하지 않고, 전기 강이 비교적 낮은 철손, 철손 P 1.5/50≤3.0 W/kg 및 비교적 양호한 자기 특성으로 할 수 있도록 전자기 성능을 개선한다 자기 강도 B 5000≥1.70T는 전기 강철의 성능 요구 사항을 충족한다는 전제하에 공정 흐름과 제조 주기를 효과적으로 단축합니다. | The invention relates to thin-gauge efficient non-oriented electrical steel and a preparation method and application thereof, and belongs to the technical field of steel preparation. The electrical steel comprises the following chemical components in percentage by mass: 1.0%-2.4% of Si, 0.1%-0.8% of Mn, less than or equal to 0.003% of S, 0.2%-1.0% of Al, 0.01%-0.2% of Sn or Sb and the balance of Fe and inevitable impurities. By controlling the content of the components of the electrical steel, such as Si, Mn, Al, Sn or Sb elements, the electromagnetic performance is improved, so that the electrical steel can have lower iron loss, the iron loss P1.5/50 is less than or equal to 3.0 W/kg and better magnetic induction performance, the magnetic induction strength B5000 is greater than or equal to 1.70 T without performing hot-rolled coil normalizing or other heat treatment processes during preparation, and on the premise that the performance requirement of the electrical steel is met, the electrical steel can be used for manufacturing the high-performance electrical steel. And the technological process and the preparation period are effectively shortened. | 1. 상기 전기강판의 화학성분은 질량분율로 Si:1.0%-2.4%, Mn:0.1%-0.8%, S:≤0.003%, Al:0.2%-1.0%, Sn 또는 Sb:0.01%-0.2%,을 포함하는 것을 특징으로 하는 박규격 고효율 무방향성 전기강판 나머지는 Fe 및 불가피적 불순물이다. | 1. The thin high-efficiency non-oriented electrical steel is characterized by comprising the following chemical components in percentage by mass: si:1.0% -2.4%, mn:0.1% -0.8%, S: less than or equal to 0.003 percent, al:0.2% -1.0%, sn or Sb:0.01% -0.2% and the balance of Fe and unavoidable impurities. | 1. 상기 전기강판의 화학성분은 질량분율로 Si:1.0%-2.4%, Mn:0.1%-0.8%, S:≤0.003%, Al:0.2%-1.0%, Sn 또는 Sb:0.01%-0.2%,을 포함하는 것을 특징으로 하는 박규격 고효율 무방향성 전기강판 나머지는 Fe 및 불가피적 불순물이다. ¦ 5. 제1항 내지 제3항 중 어느 한 항에 따른 전기강인 것을 특징으로 하는 박규격 고효율 무방향성 전기강의 제조방법: 주편을 열간 압연하여 열연 스트립을 얻습니다; 상기 열간 압연 스트립을 산세 및 냉간 압연하여 냉간 압연 스트립을 얻는다; 상기 냉간 압연 스트립을 어닐링하여 전기 강판을 얻는다. ¦ 8. 상기 방법은 다음을 포함하는 것을 특징으로 하는 철심의 제조 방법: 제1항 내지 제4항 중 어느 한 항에 기재된 전기 강이 얻어진다; 상기 전기 강을 스탬핑한 후, 응력 제거 어닐링을 수행하여 코어를 얻는다. ¦ 10. 제8항 또는 제9항에 따른 철심의 제조방법으로 제조되는 것을 특징으로 하는 철심. | 1. The thin high-efficiency non-oriented electrical steel is characterized by comprising the following chemical components in percentage by mass: si:1.0% -2.4%, mn:0.1% -0.8%, S: less than or equal to 0.003 percent, al:0.2% -1.0%, sn or Sb:0.01% -0.2% and the balance of Fe and unavoidable impurities. ¦ 5. A method for preparing a thin gauge high efficiency non-oriented electrical steel, wherein the electrical steel is the electrical steel of any one of claims 1 to 3, the method comprising: carrying out hot rolling on a casting blank to obtain hot rolled strip steel; pickling and cold rolling the hot-rolled strip steel to obtain cold-rolled strip steel; and annealing the cold-rolled strip steel to obtain the electrical steel. ¦ 8. A method of manufacturing an iron core, the method comprising: obtaining the electrical steel of any one of claims 1 to 4; and stamping the electrical steel, and then carrying out stress relief annealing to obtain the iron core. ¦ 10. An iron core, characterized in that the iron core is manufactured by the method for manufacturing an iron core according to claim 8 or 9. | 10 | 2023-10379713 | 2023-04-11 | 116516247 | 2023-08-01 |  |  | SHOUGANG ZHIXIN QIAN'AN ELECTROMAGNETIC MATERIALS Co.,Ltd. | Shi Aichen ¦ Zhang Baolei ¦ Yao Haidong ¦ Li Ying ¦ Li Zelin ¦ Cao Ruifang ¦ Liu Gongtao ¦ Li Guanglin ¦ Cheng Lin ¦ Tu Guopeng |  |  |  | 0 |  | 0 |  | 71769212 | CN116516247A | 1 | 거절 |  | 8423312023809
CN | CN | P | A | 실리콘강 박대 모터 코어 제작 방법 | Manufacturing method of silicon steel thin strip motor iron core | 본 발명은 실리콘강 박대 모터 코어 제작 방법을 개시하고, 코어 제작 기술 영역에 속하고, 종래의 실리콘강 박대 코어 생산에서 접착제 사용량이 크고 가공 효율이 낮은 기술 문제를 해결한다. 철심 제작 방법은 다음 단계를 포함한다: 여러 개의 규소 강판을 얻습니다; 접착제를 제공하고, 접착제를 실리콘 강편의 표면에 코팅한다; 복수의 실리콘 강판을 코어 축에 순차적으로 씌워 유압 장치를 제공하고, 유압 장치를 통해 복수의 실리콘 강판을 코어의 목표 높이로 가압한다; 엔드 캡을 맨드릴에 연결하여 여러 개의 겹쳐진 실리콘 강판을 압축합니다; 철심을 얻기 위해 적층 가공에 장착된 여러 개의 규소 강판을 건조합니다; 프레스 공구와 철심을 분리합니다. 본 출원은 접착제의 양을 줄이고, 코팅, 레벨링 접착제에 소요되는 시간을 절약하며, 실리콘 강편의 접착 효율을 향상시키고, 나아가 철심의 제작 효율을 향상시킬 수 있다. | The invention discloses a manufacturing method of a silicon steel thin strip motor iron core, belongs to the technical field of iron core manufacturing, and solves the technical problems of large glue consumption and low processing efficiency in the existing silicon steel ultra-thin strip iron core production. The iron core manufacturing method comprises the following steps: obtaining a plurality of silicon steel sheets; providing glue, and coating one surface of the silicon steel sheet with the glue; sequentially sleeving the plurality of silicon steel sheets on the mandrel, providing a hydraulic device, and pressing the plurality of silicon steel sheets to the target height of the iron core through the hydraulic device; connecting an end cover with the mandrel to press the plurality of stacked silicon steel sheets; drying the plurality of silicon steel sheets on the overlying tool to obtain an iron core; and separating the laminating tool from the iron core. The use amount of glue can be reduced, the time for coating and leveling the glue is saved, the bonding efficiency of the silicon steel sheet is improved, and the manufacturing efficiency of the iron core is further improved. | 1. 실리콘강 박대 모터 코어 제작 방법은 다음 단계를 포함하는 것을 특징으로 한다: 복수의 실리콘 강판을 획득하고, 그 중, 상기 실리콘 강판의 내륜에는 복수의 톱니가 간격을 두고 설치된다; 적층 프레스 공구를 제공하고, 상기 적층 프레스 공구가 페데스탈을 포함하고, 상기 페데스탈의 상면은 맨드릴이 설치되어 있고, 상기 맨드릴의 측벽은 적어도 포지셔닝 키가 설치되어 있고, 상기 포지셔닝 키의 나비는 상기 규소 강판 위에 서로 인접하는 두 개의 이 사이의 간격과 같고, 상기 맨드릴의 지름과 상기 규소 강판 중부의 통공 매칭, 상기 맨드릴의 상단에는 착탈 가능하게 엔드 커버가 설치된다; 접착제를 제공하고, 상기 접착제를 상기 규소강판의 표면에 코팅한다; 복수의 상기 실리콘 강판을 순차적으로 상기 맨드릴에 씌우고, 그 중에, 상기 포지셔닝 키는 서로 인접하는 두 개의 이 사이에 위치하고, 모든 상기 실리콘 강판은 접착제가 코팅된 표면이 위를 향한다; 유압 장치를 제공하고, 유압 장치를 통해 다수 규소 강판을 철심의 목표 높이까지 압축한다; 상기 엔드캡과 상기 맨드릴을 연결하여 다수 중첩되는 상기 규소강판을 압축한다; 상기 적층 프레스 공구 상의 복수의 상기 실리콘 강판을 건조하여 철심을 얻는다; 상기 적층 프레스 공구와 상기 철심을 분리한다. | 1. The manufacturing method of the silicon steel thin belt iron core is characterized by comprising the following steps of: obtaining a plurality of silicon steel sheets, wherein a plurality of teeth are arranged on the inner ring of each silicon steel sheet at intervals; the laminating tool comprises a base, wherein a mandrel is arranged on the top surface of the base, at least one positioning key is arranged on the side wall of the mandrel, the width of the positioning key is equal to the distance between two adjacent teeth on the silicon steel sheet, the diameter of the mandrel is matched with a through hole in the middle of the silicon steel sheet, and an end cover is detachably arranged on the top end of the mandrel; providing glue, and coating the glue on one surface of the silicon steel sheet; sleeving a plurality of silicon steel sheets on the mandrel in sequence, wherein the positioning key is positioned between two adjacent teeth, and the surface of each silicon steel sheet coated with glue faces upwards; providing a hydraulic device, and pressing a plurality of silicon steel sheets to a target height of an iron core through the hydraulic device; connecting the end cover with the mandrel to compress the plurality of stacked silicon steel sheets; drying a plurality of silicon steel sheets on the lamination tool to obtain an iron core; and separating the lamination tool from the iron core. | 1. 실리콘강 박대 모터 코어 제작 방법은 다음 단계를 포함하는 것을 특징으로 한다: 복수의 실리콘 강판을 획득하고, 그 중, 상기 실리콘 강판의 내륜에는 복수의 톱니가 간격을 두고 설치된다; 적층 프레스 공구를 제공하고, 상기 적층 프레스 공구가 페데스탈을 포함하고, 상기 페데스탈의 상면은 맨드릴이 설치되어 있고, 상기 맨드릴의 측벽은 적어도 포지셔닝 키가 설치되어 있고, 상기 포지셔닝 키의 나비는 상기 규소 강판 위에 서로 인접하는 두 개의 이 사이의 간격과 같고, 상기 맨드릴의 지름과 상기 규소 강판 중부의 통공 매칭, 상기 맨드릴의 상단에는 착탈 가능하게 엔드 커버가 설치된다; 접착제를 제공하고, 상기 접착제를 상기 규소강판의 표면에 코팅한다; 복수의 상기 실리콘 강판을 순차적으로 상기 맨드릴에 씌우고, 그 중에, 상기 포지셔닝 키는 서로 인접하는 두 개의 이 사이에 위치하고, 모든 상기 실리콘 강판은 접착제가 코팅된 표면이 위를 향한다; 유압 장치를 제공하고, 유압 장치를 통해 다수 규소 강판을 철심의 목표 높이까지 압축한다; 상기 엔드캡과 상기 맨드릴을 연결하여 다수 중첩되는 상기 규소강판을 압축한다; 상기 적층 프레스 공구 상의 복수의 상기 실리콘 강판을 건조하여 철심을 얻는다; 상기 적층 프레스 공구와 상기 철심을 분리한다. | 1. The manufacturing method of the silicon steel thin belt iron core is characterized by comprising the following steps of: obtaining a plurality of silicon steel sheets, wherein a plurality of teeth are arranged on the inner ring of each silicon steel sheet at intervals; the laminating tool comprises a base, wherein a mandrel is arranged on the top surface of the base, at least one positioning key is arranged on the side wall of the mandrel, the width of the positioning key is equal to the distance between two adjacent teeth on the silicon steel sheet, the diameter of the mandrel is matched with a through hole in the middle of the silicon steel sheet, and an end cover is detachably arranged on the top end of the mandrel; providing glue, and coating the glue on one surface of the silicon steel sheet; sleeving a plurality of silicon steel sheets on the mandrel in sequence, wherein the positioning key is positioned between two adjacent teeth, and the surface of each silicon steel sheet coated with glue faces upwards; providing a hydraulic device, and pressing a plurality of silicon steel sheets to a target height of an iron core through the hydraulic device; connecting the end cover with the mandrel to compress the plurality of stacked silicon steel sheets; drying a plurality of silicon steel sheets on the lamination tool to obtain an iron core; and separating the lamination tool from the iron core. | 10 | 2023-10378445 | 2023-04-11 | 116526767 | 2023-08-01 |  |  | SHOUGANG ZHIXIN QIAN'AN ELECTROMAGNETIC MATERIALS Co.,Ltd. | Zhao Kai ¦ Li Guanglin ¦ Wang Bin ¦ Fan Linlin ¦ Zhang Baolei ¦ Hu Zhiyuan ¦ Liu Zhenfang ¦ Li Tianwen |  |  |  | 0 |  | 0 |  | 71779068 | CN116526767A | 1 | 심사중 |  | 8423312034329
KR | KR | P | B1 |  | 무방향성 전자 강판 및 그 제조 방법 |  | 이 무방향성 전자 강판은, 규소 강판과 절연 피막을 구비한다. 이 규소 강판은 성분 조성으로서, Si, Al, Mn을 함유하고, 규소 강판의 판 두께 방향의 중심 영역에 있어서의 {5 5 7} <7 14 5> 방위의 집적도가 12 이상 35 이하이다. |  | 규소 강판과, 절연 피막을 구비하는 무방향성 전자 강판에 있어서, 상기 규소 강판이, 성분 조성으로서, 질량%로, Si:0.01 내지 3.50%, Al:0.001 내지 2.500%, Mn:0.01 내지 3.00%, C:0.0030% 이하, P:0.180% 이하, S:0.003% 이하, N:0.003% 이하, B:0.002% 이하, Sb:0 내지 0.05%, Sn:0 내지 0.20%, Cu:0 내지 1.00%, REM:0 내지 0.0400%, Ca:0 내지 0.0400%, Mg:0 내지 0.0400% 를 함유하고, 잔부가 Fe 및 불순물로 이루어지고, 상기 규소 강판의 판 두께를 t로 하고, 상기 규소 강판의 표면으로부터 판 두께 방향을 향하여 t/2의 위치를 중심 영역이라고 정의하며, 상기 규소 강판으로부터 잘라낸 시험편의 판면을 기계 연마에 의해 두께 감소시켜 중심 영역을 노출시키며, 노출면에 화학 연마나 전해 연마를 실시하여 변형을 제거하여 측정용 시험편으로 하며, 상기 측정용 시험편에 대해서, X선 회절을 행하고, {2 0 0}면, {1 1 0}면, {2 1 1}면의 극점도를 작성하고, 상기 극점도로부터 상기 중심 영역에 있어서의 결정 방위 분포 함수를 얻고, 상기 결정 방위 분포 함수에 기초하여 얻은, 상기 규소 강판의 판 두께 방향의 중심 영역에 있어서의 {5 5 7} <7 14 5> 방위의 집적도가 12 이상 35 이하인 것을 특징으로 하는 무방향성 전자 강판. |  | 1. 규소 강판과, 절연 피막을 구비하는 무방향성 전자 강판에 있어서, 상기 규소 강판이, 성분 조성으로서, 질량%로, Si:0.01 내지 3.50%, Al:0.001 내지 2.500%, Mn:0.01 내지 3.00%, C:0.0030% 이하, P:0.180% 이하, S:0.003% 이하, N:0.003% 이하, B:0.002% 이하, Sb:0 내지 0.05%, Sn:0 내지 0.20%, Cu:0 내지 1.00%, REM:0 내지 0.0400%, Ca:0 내지 0.0400%, Mg:0 내지 0.0400% 를 함유하고, 잔부가 Fe 및 불순물로 이루어지고, 상기 규소 강판의 판 두께를 t로 하고, 상기 규소 강판의 표면으로부터 판 두께 방향을 향하여 t/2의 위치를 중심 영역이라고 정의하며, 상기 규소 강판으로부터 잘라낸 시험편의 판면을 기계 연마에 의해 두께 감소시켜 중심 영역을 노출시키며, 노출면에 화학 연마나 전해 연마를 실시하여 변형을 제거하여 측정용 시험편으로 하며, 상기 측정용 시험편에 대해서, X선 회절을 행하고, {2 0 0}면, {1 1 0}면, {2 1 1}면의 극점도를 작성하고, 상기 극점도로부터 상기 중심 영역에 있어서의 결정 방위 분포 함수를 얻고, 상기 결정 방위 분포 함수에 기초하여 얻은, 상기 규소 강판의 판 두께 방향의 중심 영역에 있어서의 {5 5 7} <7 14 5> 방위의 집적도가 12 이상 35 이하인 것을 특징으로 하는 무방향성 전자 강판. | 4 | 10-2021-7029229 | 2019-03-20 | 10-2021-0125074 | 2021-10-15 | 10-2561512 | 2023-07-26 | 닛폰세이테츠 가부시키가이샤 | 이치에 다케루 ¦ 다카하시 마사루 ¦ 무라카미 후미노부 ¦ 마츠이 신이치 ¦ 야마모토 마사히로 |  |  |  | 1 | JP6658338B2(BE) | 3 | KR10-2025-0105887A(FE) ¦ KR10-2025-0031562A ¦ KR10-2795297B1(FE) | 101656315 | BR112021016821B1 ¦ CN113574193B ¦ EP3943633A1 ¦ IN507043 ¦ JP6617857B1 ¦ KR10-2561512B1 ¦ US12110569B2 ¦ VN1-0044988B ¦ WOWO2020-188783A1 | 9 | 등록 | 닛폰세이테츠 가부시키가이샤 | 3523312001060
CN | CN | P | A | 신에너지 자동차용 전기강판 신속 자기접착코팅의 제조방법 | Production method of electrical steel rapid self-bonding coating for new energy automobile | 본 발명은 신에너지 자동차용 전기강 고속 자기 접착 코팅층의 생산 방법을 개시하고, 포함한다: 무방향성 전기 강철 스트립을 완제품 두께로 압연합니다; 전기 강 스트립 소둔은 소둔로의 분위기와 이슬점을 제어하여 전기 강 표면의 산소 함량을 100~200ppm으로 제어한다; 2롤식 순도포의 방식을 채택하여 자가접착(self-adhesive)코팅액을 전기강대 표면까지 균일하게 도포하고, 자가접착(self-adhesive)코팅액의 고체 함량은 20~40%에 제어되고, 코팅 롤러의 거칠기는 0.2~0.5μm이고, 단면 코팅 두께 제어는 1.0~3.0μm이다; 코팅 후 전기강판을 150°C~180°C의 온도에서 1차 경화시키고, 승온 속도를 2.5~3.0°C/S로 조절한다; 코팅된 전기 강 스트립의 권취는 상온에서 수행된다; 코팅된 전기 강철로 만든 펀치를 130~200°C에서 적층한 후 30~60S 가열하여 펀치를 서로 접착시켜 코어를 만듭니다. 본 발명은 접착강도가 4.0N/mm보다 큰 신에너지 자동차용 전기강판의 신속한 자기접착코팅을 얻을 수 있어 타발, 적층 및 철심 제작의 연속화 작업을 실현하여 생산성을 향상시킨다. | The invention discloses a production method of an electrical steel rapid self-bonding coating for a new energy automobile. The production method comprises the following steps: rolling a non-oriented electrical steel strip to the thickness of a finished product; annealing the electrical steel strip, wherein the oxygen content on the surface of the electrical steel is controlled to be 100-200 ppm by controlling the atmosphere and dew point of an annealing furnace; the surface of the electrical steel strip is evenly coated with the self-bonding coating liquid in a two-roller type sequential coating mode, the solid content of the self-bonding coating liquid is controlled to range from 20% to 40%, the roughness of a coating roller ranges from 0.2 micrometer to 0.5 micrometer, and the thickness of a single-face coating is controlled to range from 1.0 micrometer to 3.0 micrometers; the electrical steel strip coated with the coating is subjected to primary curing at the temperature of 150-180 DEG C, and the heating rate is controlled to range from 2.5 DEG C/S to 3.0 DEG C/S; coiling the coated electrical steel strip at normal temperature; the punching sheets made of the coating electrical steel are laminated at 130-200 DEG C and then are heated for 30-60 seconds, so that the punching sheets are mutually bonded to form the iron core. According to the invention, the electrical steel rapid self-bonding coating with the bonding strength greater than 4.0 N/mm for the new energy automobile can be prepared, the continuous operation of sheet punching, lamination and iron core manufacturing is realized, and the production efficiency is improved. | 1. 다음을 포함하는 것을 특징으로 하는 신에너지 자동차용 전기 강철 고속 자기 접착 코팅층의 생산 방법: S1,이십 롤 압연기 또는 산연접 압연으로 무방향성 전기 강대를 완제품 두께까지 압연한 후, 전기 강대를 순서대로 알칼리 분사 세척, 알칼리 브러쉬 세척, 물 브러쉬 세척, 물 분사 및 열풍 건조를 거칩니다; S2,전기 강철 스트립의 소둔을 진행하고, 제어 소둔로의 분위기 및 이슬점을 통해 전기 강철 표면 산소 함유량을 100~200ppm에서 제어한다; S3,두 개의 롤러식 순도의 방식을 채택하여 자가접착(self-adhesive)코팅액을 균일하게 전기 강철 스트립 표면에 코팅하고, 그 중에, 자가접착(self-adhesive)코팅액의 고형분은 20~40%에 제어되고, 코팅 롤러의 거칠기 Ra는 0.2~0.5μm이고, 단면 코팅 두께 제어는 1.0~3.0μm이다; S4,150°C~180°C의 온도 하에 코팅층을 코팅한 후 전기 강대를 1차 경화시키고, 온도 상승 속도는 2.5~3.0°C/S로 제어하여 코팅층이 활성화 상태에 도달하도록 한다; S5, 상온에서 코팅층 전기강판의 권취를 진행하고, 권취 장력은 10~20KN으로 제어한다; S6,코팅 전기 강철로 만든 펀치를 130~200°C에서 적층한 후 30~60S 가열하고, 펀치를 서로 접착시켜 철심으로 만든다. | 1. The production method of the electrical steel rapid self-adhesion coating for the new energy automobile is characterized by comprising the following steps of: s1, rolling the non-oriented electrical steel strip to the thickness of a finished product by using a twenty-high roll mill or acid continuous rolling, and then sequentially carrying out alkali spray washing, alkali scrubbing, water spraying and hot air drying on the electrical steel strip; s2, annealing the electrical steel strip, wherein the oxygen content of the surface of the electrical steel strip is controlled to be 100-200 ppm by controlling the atmosphere and the dew point of the annealing furnace; s3, uniformly coating the self-adhesive coating liquid on the surface of the electrical steel strip in a two-roller type forward coating mode, wherein the solid content of the self-adhesive coating liquid is controlled to be 20-40%, the roughness Ra of a coating roller is controlled to be 0.2-0.5 mu m, and the thickness of the single-sided coating is controlled to be 1.0-3.0 mu m; s4, curing the electrical steel strip coated with the coating at a temperature of 150-180 ℃ for one time, and controlling the heating rate to be 2.5-3.0 ℃/S to enable the coating to reach an activated state; s5, coiling the coated electrical steel strip at normal temperature, wherein the coiling tension is controlled to be 10-20 KN; s6, laminating the punched sheets made of the coated electrical steel at 130-200 ℃ and heating for 30-60S to enable the punched sheets to be mutually bonded to prepare the iron core. | 1. 다음을 포함하는 것을 특징으로 하는 신에너지 자동차용 전기 강철 고속 자기 접착 코팅층의 생산 방법: S1,이십 롤 압연기 또는 산연접 압연으로 무방향성 전기 강대를 완제품 두께까지 압연한 후, 전기 강대를 순서대로 알칼리 분사 세척, 알칼리 브러쉬 세척, 물 브러쉬 세척, 물 분사 및 열풍 건조를 거칩니다; S2,전기 강철 스트립의 소둔을 진행하고, 제어 소둔로의 분위기 및 이슬점을 통해 전기 강철 표면 산소 함유량을 100~200ppm에서 제어한다; S3,두 개의 롤러식 순도의 방식을 채택하여 자가접착(self-adhesive)코팅액을 균일하게 전기 강철 스트립 표면에 코팅하고, 그 중에, 자가접착(self-adhesive)코팅액의 고형분은 20~40%에 제어되고, 코팅 롤러의 거칠기 Ra는 0.2~0.5μm이고, 단면 코팅 두께 제어는 1.0~3.0μm이다; S4,150°C~180°C의 온도 하에 코팅층을 코팅한 후 전기 강대를 1차 경화시키고, 온도 상승 속도는 2.5~3.0°C/S로 제어하여 코팅층이 활성화 상태에 도달하도록 한다; S5, 상온에서 코팅층 전기강판의 권취를 진행하고, 권취 장력은 10~20KN으로 제어한다; S6,코팅 전기 강철로 만든 펀치를 130~200°C에서 적층한 후 30~60S 가열하고, 펀치를 서로 접착시켜 철심으로 만든다. | 1. The production method of the electrical steel rapid self-adhesion coating for the new energy automobile is characterized by comprising the following steps of: s1, rolling the non-oriented electrical steel strip to the thickness of a finished product by using a twenty-high roll mill or acid continuous rolling, and then sequentially carrying out alkali spray washing, alkali scrubbing, water spraying and hot air drying on the electrical steel strip; s2, annealing the electrical steel strip, wherein the oxygen content of the surface of the electrical steel strip is controlled to be 100-200 ppm by controlling the atmosphere and the dew point of the annealing furnace; s3, uniformly coating the self-adhesive coating liquid on the surface of the electrical steel strip in a two-roller type forward coating mode, wherein the solid content of the self-adhesive coating liquid is controlled to be 20-40%, the roughness Ra of a coating roller is controlled to be 0.2-0.5 mu m, and the thickness of the single-sided coating is controlled to be 1.0-3.0 mu m; s4, curing the electrical steel strip coated with the coating at a temperature of 150-180 ℃ for one time, and controlling the heating rate to be 2.5-3.0 ℃/S to enable the coating to reach an activated state; s5, coiling the coated electrical steel strip at normal temperature, wherein the coiling tension is controlled to be 10-20 KN; s6, laminating the punched sheets made of the coated electrical steel at 130-200 ℃ and heating for 30-60S to enable the punched sheets to be mutually bonded to prepare the iron core. | 7 | 2023-10439342 | 2023-04-23 | 116475042 | 2023-07-25 |  |  | Shanxi Taigang Stainless Steel Co.,Ltd. | Hu Zhiqiang ¦ Lin Yuan ¦ Zhang Wenkang ¦ Zhao Jianwei ¦ Guang Hongbing ¦ Chen Xiang ¦ Zhang Yugang ¦ Gu Xiangyu |  |  |  | 0 |  | 0 |  | 71691555 | CN116475042A | 1 | 심사중 |  | 8423302021904
KR | KR | P | B1 |  | 전기강판 적층체 및 그 제조방법 |  | 본 발명의 일 실시예에 의한 전기강판 적층체는 전기강판이 두겹 이상 적층되며, 전기강판의 사이에 접착층이 개재되고, 접착층은 타르 및 아스팔트 중 1종 이상을 포함한다. |  | 전기강판이 두겹 이상 적층되며, 상기 전기강판의 사이에 접착층이 개재되고, 상기 접착층은 타르 및 아스팔트 중 1종 이상을 포함하는 전기강판 적층체. |  | 5. 전기강판이 두겹 이상 적층되며, 상기 전기강판의 사이에 접착층이 개재되고, 상기 접착층은 타르 및 아스팔트 중 1종 이상을 포함하는 전기강판 적층체. ¦ 11. 슬라브를 열간 압연하여 열연판을 제조하는 단계; 상기 열연판을 냉간 압연하여 냉연판을 제조하는 단계; 상기 냉연판을 적층하되, 각층의 중간에 접착 조성물을 삽입하여 적층하는 단계; 상기 적층된 냉연판을 재냉간 압연하여 다층 냉연판을 제조하는 단계 및 상기 다층 냉연판을 최종 소둔하는 단계를 포함하고, 상기 접착 조성물은 타르 및 아스팔트 중 1종 이상을 포함하는 전기강판 적층체의 제조 방법. | 8 | 10-2020-0178688 | 2020-12-18 | 10-2022-0088049 | 2022-06-27 | 10-2560533 | 2023-07-24 | 주식회사 포스코 | 김현정 ¦ 김윤수 |  |  |  | 7 | CN111849401A(BE) ¦ CN110172313A ¦ CN102559136B ¦ JP3588627B2(BE) ¦ KR10-1892227B1(BE) ¦ KR10-2003-0030646A ¦ US3928111 A(미포함) | 0 |  | 25063784 | KR10-2560533B1 | 1 | 등록 | 주식회사 포스코 | 3523304000432
KR | KR | P | B1 |  | 전기강판 접착 코팅 조성물, 전기강판 적층체 및 이의 제조 방법 |  | 본 개시 일 구현예는 접착 수지 및 본딩 첨가제를 포함하고, 접착 수지는 특정 화학식으로 표시되는 모노머 및 폴리올과 반응하여 형성되는 폴리우레탄인 전기강판용 본딩 조성물에 관한 것이다. |  | 접착 수지 및 본딩 첨가제를 포함하고, 상기 접착 수지는 하기 화학식 3, 화학식 4 또는 이의 조합인 모노머 및 폴리올과 반응하여 형성되는 폴리우레탄인 전기강판용 본딩 조성물: [화학식 3] [화학식 4] 상기 화학식 3에서, L은 치환 또는 비치환된 C1 내지 C10 알킬렌기, 치환 또는 비치환된 C2 내지 C10 알키닐렌기, 치환 또는 비치환된 C6 내지 C20 아릴렌기, 또는 치환 또는 비치환된 C5 내지 C20 헤테로아릴렌기이고, n은 1 내지 10 중 어느 하나의 정수이며, 상기 화학식 4에서, R11 은 수소, 중수소, 치환 또는 비치환된 C1 내지 C10 알킬기, 치환 또는 비치환된 C6 내지 C20 아릴기, 또는 치환 또는 비치환된 C5 내지 C20 헤테로아릴기일 수 있다. |  | 1. 접착 수지 및 본딩 첨가제를 포함하고, 상기 접착 수지는 하기 화학식 3, 화학식 4 또는 이의 조합인 모노머 및 폴리올과 반응하여 형성되는 폴리우레탄인 전기강판용 본딩 조성물: [화학식 3] [화학식 4] 상기 화학식 3에서, L은 치환 또는 비치환된 C1 내지 C10 알킬렌기, 치환 또는 비치환된 C2 내지 C10 알키닐렌기, 치환 또는 비치환된 C6 내지 C20 아릴렌기, 또는 치환 또는 비치환된 C5 내지 C20 헤테로아릴렌기이고, n은 1 내지 10 중 어느 하나의 정수이며, 상기 화학식 4에서, R11 은 수소, 중수소, 치환 또는 비치환된 C1 내지 C10 알킬기, 치환 또는 비치환된 C6 내지 C20 아릴기, 또는 치환 또는 비치환된 C5 내지 C20 헤테로아릴기일 수 있다. ¦ 7. 전기강판 기재; 및 상기 전기강판의 기재 상에 위치하는 본딩 코팅층을 포함하고, 상기 본딩 코팅층은 접착 수지 및 본딩 첨가제를 포함하고, 상기 접착 수지는 하기 화학식 7, 화학식 8 또는 이들의 조합으로 표시되는 반복단위체를 포함하는 폴리우레탄을 포함하는, 전기강판. [화학식 7] [화학식 8] 상기 화학식 7 또는 화학식 8에서, R’은 치환 또는 비치환된 C1 내지 C10 알킬기, 치환 또는 비치환된 C6 내지 C20 아릴기, 치환 또는 비치환된 C5 내지 C20 헤테로아릴기이고, L은 치환 또는 비치환된 C1 내지 C10 알킬렌기, 치환 또는 비치환된 C2 내지 C10 알키닐렌기, 치환 또는 비치환된 C6 내지 C20 아릴렌기, 또는 치환 또는 비치환된 C5 내지 C20 헤테로아릴렌기이고, R11 은 수소, 중수소, 치환 또는 비치환된 C1 내지 C10 알킬기, 치환 또는 비치환된 C6 내지 C20 아릴기, 또는 치환 또는 비치환된 C5 내지 C20 헤테로아릴기이며, n은 1 내지 10 중 어느 하나의 정수이며, m은 1 이상이다. ¦ 9. 복수의 전기강판; 및 상기 복수의 전기강판 사이에 위치하는 융착층;을 포함하고, 상기 융착층은 접착 수지 및 본딩 첨가제를 포함하고, 상기 접착 수지는 하기 화학식 7, 화학식 8 또는 이들의 조합으로 표시되는 반복단위체를 포함하는 폴리우레탄인, 전기강판 적층체. [화학식 7] [화학식 8] 상기 화학식 7 또는 화학식 8에서, R’은 치환 또는 비치환된 C1 내지 C10 알킬기, 치환 또는 비치환된 C6 내지 C20 아릴기, 치환 또는 비치환된 C5 내지 C20 헤테로아릴기이고, L은 치환 또는 비치환된 C1 내지 C10 알킬렌기, 치환 또는 비치환된 C2 내지 C10 알키닐렌기, 치환 또는 비치환된 C6 내지 C20 아릴렌기, 또는 치환 또는 비치환된 C5 내지 C20 헤테로아릴렌기이고, R11 은 수소, 중수소, 치환 또는 비치환된 C1 내지 C10 알킬기, 치환 또는 비치환된 C6 내지 C20 아릴기, 또는 치환 또는 비치환된 C5 내지 C20 헤테로아릴기이며, n은 1 내지 10 중 어느 하나의 정수이며, m은 1 이상이다. | 4 | 10-2020-0179816 | 2020-12-21 | 10-2022-0089313 | 2022-06-28 | 10-2560656 | 2023-07-24 | 주식회사 포스코 | 하봉우 ¦ 김정우 ¦ 이동규 ¦ 노태영 ¦ 박경렬 |  |  |  | 5 | JP2010-529282A ¦ JP2004-501252A(BE) ¦ KR10-0819016B1 ¦ KR10-1128156B1 ¦ KR10-0368240B1 | 0 |  | 105263927 | CN116848209A ¦ EP4265701A1 ¦ ID2023/09233A ¦ IN563282 ¦ JP7701979B2 ¦ KR10-2560656B1 ¦ MXMX/a/2023/007354A ¦ US2024-0301260A1 ¦ WOWO2022-139328A1 | 9 | 등록 | 주식회사 포스코 | 3523304000433
KR | KR | P | B1 |  | 전기강판 접착 코팅 조성물, 전기강판 적층체 및 이의 제조 방법 |  | 본 개시는 전기강판용 본딩 조성물, 이것이 적용된 강판 및 적층체에 관한 것으로, 상기 전기강판용 본딩 조성물은 접착 수지 및 본딩 첨가제를 포함하고, 상기 접착 수지는 폴리우레탄 이며, 상기 본딩 첨가제는 아미노 실란을 포함하는 커플링제를 포함할 수 있다. |  | 접착 수지 및 본딩 첨가제를 포함하고, 상기 접착 수지는 폴리우레탄 이며, 상기 본딩 첨가제는 아미노 실란을 포함하는 커플링제를 포함하고, 상기 커플링제에 포함된 아미노 실란은 하기 화학식 2로 표시되고, 상기 폴리우레탄은 이소시아네이트 모노머 및 폴리올이 반응하여 형성된 것이고, 상기 이소시아네이트 모노머는 방향족 이소시아네이트 모노머 및 지방족 이소시아네이트 모노머로 이루어진 군 중에서 선택된 1종 이상이며, 상기 아미노 실란은 접착 수지 전체 중량에 대하여 0.5 중량% 내지 1.0 중량%로 포함되는 전기강판용 본딩 조성물. [화학식 2] 상기 화학식 2에서 R1 내지 R3는 서로 독립적으로, 수소, 중수소, 치환 또는 비치환된 C1 내지 C10 알킬기, 치환 또는 비치환된 C6 내지 C20 아릴기, 치환 또는 비치환된 C5 내지 C20 헤테로아릴기, 또는 이소시아네이트기이고, L4는 치환 또는 비치환된 C1 내지 C10 알킬렌기, 치환 또는 비치환된 C2 내지 C10 알키닐렌기, 치환 또는 비치환된 C6 내지 C20 아릴렌기, 또는 치환 또는 비치환된 C5 내지 C20 헤테로아릴렌기 이고, n은 1 내지 10 중 어느 하나의 정수이다. |  | 1. 접착 수지 및 본딩 첨가제를 포함하고, 상기 접착 수지는 폴리우레탄 이며, 상기 본딩 첨가제는 아미노 실란을 포함하는 커플링제를 포함하고, 상기 커플링제에 포함된 아미노 실란은 하기 화학식 2로 표시되고, 상기 폴리우레탄은 이소시아네이트 모노머 및 폴리올이 반응하여 형성된 것이고, 상기 이소시아네이트 모노머는 방향족 이소시아네이트 모노머 및 지방족 이소시아네이트 모노머로 이루어진 군 중에서 선택된 1종 이상이며, 상기 아미노 실란은 접착 수지 전체 중량에 대하여 0.5 중량% 내지 1.0 중량%로 포함되는 전기강판용 본딩 조성물. [화학식 2] 상기 화학식 2에서 R1 내지 R3는 서로 독립적으로, 수소, 중수소, 치환 또는 비치환된 C1 내지 C10 알킬기, 치환 또는 비치환된 C6 내지 C20 아릴기, 치환 또는 비치환된 C5 내지 C20 헤테로아릴기, 또는 이소시아네이트기이고, L4는 치환 또는 비치환된 C1 내지 C10 알킬렌기, 치환 또는 비치환된 C2 내지 C10 알키닐렌기, 치환 또는 비치환된 C6 내지 C20 아릴렌기, 또는 치환 또는 비치환된 C5 내지 C20 헤테로아릴렌기 이고, n은 1 내지 10 중 어느 하나의 정수이다. ¦ 8. 전기강판 기재; 및 상기 전기강판 기재 상에 위치하는 본딩 코팅층을 포함하고, 상기 본딩 코팅층은 접착 수지 및 본딩 첨가제를 포함하고, 상기 접착 수지는 폴리우레탄 이며, 상기 본딩 첨가제는 아미노 실란을 포함하는 커플링제를 포함하고, 상기 커플링제에 포함된 아미노 실란은 하기 화학식 2로 표시되고, 상기 폴리우레탄은 이소시아네이트 모노머 및 폴리올이 반응하여 형성된 것이고, 상기 이소시아네이트 모노머는 방향족 이소시아네이트 모노머 및 지방족 이소시아네이트 모노머로 이루어진 군 중에서 선택된 1종 이상이며, 상기 아미노 실란은 접착 수지 전체 중량에 대하여 0.5 중량% 내지 1.0 중량%로 포함되는 전기강판. [화학식 2] 상기 화학식 2에서 R1 내지 R3는 서로 독립적으로, 수소, 중수소, 치환 또는 비치환된 C1 내지 C10 알킬기, 치환 또는 비치환된 C6 내지 C20 아릴기, 치환 또는 비치환된 C5 내지 C20 헤테로아릴기, 또는 이소시아네이트기이고, L4는 치환 또는 비치환된 C1 내지 C10 알킬렌기, 치환 또는 비치환된 C2 내지 C10 알키닐렌기, 치환 또는 비치환된 C6 내지 C20 아릴렌기, 또는 치환 또는 비치환된 C5 내지 C20 헤테로아릴렌기 이고, n은 1 내지 10 중 어느 하나의 정수이다. ¦ 9. 복수의 전기강판; 및 상기 복수의 전기강판 사이에 위치하는 융착층;을 포함하고, 상기 융착층은 접착 수지 및 본딩 첨가제를 포함하고, 상기 접착 수지는 폴리우레탄 이며, 상기 본딩 첨가제는 아미노 실란을 포함하는 커플링제를 포함하고, 상기 커플링제에 포함된 아미노 실란은 하기 화학식 2로 표시되고, 상기 폴리우레탄은 이소시아네이트 모노머 및 폴리올이 반응하여 형성된 것이고, 상기 이소시아네이트 모노머는 방향족 이소시아네이트 모노머 및 지방족 이소시아네이트 모노머로 이루어진 군 중에서 선택된 1종 이상이며, 상기 아미노 실란은 접착 수지 전체 중량에 대하여 0.5 중량% 내지 1.0 중량%로 포함되는 적층체. [화학식 2] 상기 화학식 2에서 R1 내지 R3는 서로 독립적으로, 수소, 중수소, 치환 또는 비치환된 C1 내지 C10 알킬기, 치환 또는 비치환된 C6 내지 C20 아릴기, 치환 또는 비치환된 C5 내지 C20 헤테로아릴기, 또는 이소시아네이트기이고, L4는 치환 또는 비치환된 C1 내지 C10 알킬렌기, 치환 또는 비치환된 C2 내지 C10 알키닐렌기, 치환 또는 비치환된 C6 내지 C20 아릴렌기, 또는 치환 또는 비치환된 C5 내지 C20 헤테로아릴렌기 이고, n은 1 내지 10 중 어느 하나의 정수이다. | 6 | 10-2020-0180181 | 2020-12-21 | 10-2022-0089493 | 2022-06-28 | 10-2560531 | 2023-07-24 | 주식회사 포스코 | 하봉우 ¦ 김정우 ¦ 이동규 ¦ 고은정 ¦ 노태영 ¦ 박경렬 |  |  |  | 5 | JP6023613B2(BE) ¦ KR10-1499361B1 ¦ KR10-1221839B1 ¦ KR10-1103661B1(BE) ¦ KR10-0797321B1 | 0 |  | 105263928 | CN116981750A ¦ EP4265702A1 ¦ ID2023/09303A ¦ IN565211 ¦ JP7704865B2 ¦ KR10-2560531B1 ¦ MXMX/a/2023/007359A ¦ US2024-0043723A1 ¦ WOWO2022-139332A1 | 9 | 등록 | 주식회사 포스코 | 3523304000434
CN | CN | P | A | 자기 특성이 우수한 무방향성 전기 강판 및 그 제조 방법 | Non-oriented electrical steel plate with excellent magnetic performance and manufacturing method thereof | 본 발명은 자성이 우수한 무방향성 전기 강판을 개시하고, 그는 Fe 및 불가피한 불순물을 포함하고, 질량 백분율 함량이 다음과 같은 하기 각 화학 원소를 더 포함한다:0<C≤0.0015%; Si:0.2~1.8%; Mn:0.2~0.4%; Al:0.2~0.6%; V:0.002∼0.005%; N<0.002%. 또한, 본 발명은 상기 자성이 우수한 무방향성 전기강판의 제조방법을 제조하는 단계를 포함한다: (1) 제련과 주조; (2) 열간 압연, 열간 압연 후의 롤은 상화 소둔이나 후드 소둔을 하지 않고 바로 다음 단계를 진행한다; (3) 산세; (4) 냉간 압연; (5) 완제품 소둔: 냉연 강판을 50~5000°C/s의 승온 속도로 목표 평균열 온도로 빠르게 가열한다. | The invention discloses a non-oriented electrical steel plate with excellent magnetic performance, which contains Fe and inevitable impurities, and also contains the following chemical elements in percentage by mass: 0 < C < = 0.0015%; 0.2 to 1.8% of Si; mn: 0.2 to 0.4%; 0.2 to 0.6 percent of Al; v: 0.002% to 0.005%; and N is less than 0.002%. In addition, the invention also discloses a manufacturing method of the non-oriented electrical steel plate with excellent magnetic performance. The manufacturing method comprises the following steps: (1) smelting and casting; (2) hot rolling, wherein the hot-rolled steel coil is not subjected to normalizing annealing or bell-type furnace annealing and is directly subjected to the next step; (3) pickling; (4) cold rolling; and (5) finished product annealing is conducted, specifically, the cold-rolled steel plate is rapidly heated to the target soaking temperature at the heating rate of 50-5000 DEG C/s. | 1. Fe 및 불가피적 불순물을 포함하는 자성이 우수한 무방향성 전기강판에 있어서, 하기 각 화학원소를 질량 백분율로 함유하는 것을 특징으로 하는 무방향성 전기강판: 0<C≤0.0015%; Si:0.2~1.8%; Mn:0.2~0.4%; Al:0.2~0.6%; V:0.002∼0.005%; N<0.002%. | 1. A non-oriented electrical steel sheet excellent in magnetic properties, which contains Fe and unavoidable impurities, is characterized by further containing the following chemical elements in mass percent: 0<C≤0.0015%;Si:0.2~1.8%;Mn:0.2~0.4%;Al:0.2~0.6%;V:0.002~0.005%;N<0.002%。 | 1. Fe 및 불가피적 불순물을 포함하는 자성이 우수한 무방향성 전기강판에 있어서, 하기 각 화학원소를 질량 백분율로 함유하는 것을 특징으로 하는 무방향성 전기강판: 0<C≤0.0015%; Si:0.2~1.8%; Mn:0.2~0.4%; Al:0.2~0.6%; V:0.002∼0.005%; N<0.002%. | 1. A non-oriented electrical steel sheet excellent in magnetic properties, which contains Fe and unavoidable impurities, is characterized by further containing the following chemical elements in mass percent: 0<C≤0.0015%;Si:0.2~1.8%;Mn:0.2~0.4%;Al:0.2~0.6%;V:0.002~0.005%;N<0.002%。 | 12 | 2022-10015465 | 2022-01-07 | 116445806 | 2023-07-18 |  |  | BAOSHAN IRON & STEEL Co.,Ltd. | Li Guobao ¦ Zhang Feng ¦ Fang Xianshi ¦ Wang Bo ¦ Lv Xuejun |  |  |  | 0 |  | 0 |  | 104351669 | BR112024013643A2 ¦ CN116445806A ¦ CN2022-100154659 ¦ EP4450661A1 ¦ ID2024/06879A ¦ IN202417052619 ¦ JP2025-502865A ¦ KR10-2024-0127406A ¦ MXMX/a/2024/008428A ¦ RU0002842343C2 ¦ US2025-0109466A1 ¦ VN108650A ¦ WOWO2023-131223A1 | 13 | 심사중 |  | 8423292023662
CN | CN | P | B | 골판지 결함이 없는 고자기감 저철손 무방향성 전기 강판 및 그 제조 방법 | Corrugated-defect-free high-magnetic-induction low-iron-loss non-oriented electrical steel plate and manufacturing method thereof | 본 발명은 골판지 결함이 없는 고자성 저철손 무방향성 전기 강판을 개시하고, 그 각 화학 원소 질량 백분율 함량은 0<C≤0.0035%, Si:1.2~2.8%, Mn:0.2~1.0%, P:0.04~0.15%, Sn+Sb:0.02~0.2%이다, 나머지는 Fe 및 기타 불가피한 불순물이다. 또한, 본 발명은 상기 고자기감 저철손 무방향성 전기강판의 제조방법을 개시하고, 그는 단계를 포함한다: (1) 이 단계에서 전자기 교반을 사용하지 않는 제련 및 연속 주조; (2) 열간 압연은 다음을 포함한다: 거친 압연, 마무리 압연, 권취 및 균열; 그 중에서 조압연 단계에서는 2~6 패스로 압연하고, 조압연 단일 패스의 압하율은 20~40%로 제어한다; (3) 상기 열간 압연 스텝 후에는, 상화 스텝을 행하지 않고 직접 냉간 압연을 행한다; (4) 연속 어닐링. 본 발명에 따른 골판지 결함이 없는 고자기감 저철손 무방향성 전기강판은 낮은 생산원가를 보장하면서도 고자기감과 저철손의 특성을 갖는다. | The invention discloses a high-magnetic-induction low-iron-loss non-oriented electrical steel plate without corrugated defects. The high-magnetic-induction low-iron-loss non-oriented electrical steel plate comprises the following chemical elements in percentage by mass: 0 < C < = 0.0035%, 1.2-2.8% of Si, 0.2-1.0% of Mn, 0.04-0.15% of P, 0.02-0.2% of Sn + Sb and the balance of Fe and other inevitable impurities. In addition, the invention also discloses a manufacturing method of the high-magnetic-induction low-iron-loss non-oriented electrical steel plate, which comprises the following steps: (1) smelting and continuous casting, in which electromagnetic stirring is not adopted; (2) hot rolling: rough rolling, finish rolling, coiling and soaking; wherein in the rough rolling step, 2-6 passes are adopted for rolling, and the reduction rate of a rough rolling single pass is controlled to be 20%-40%; (3) after the hot rolling step, directly performing cold rolling without performing a normalizing step; and (4) continuous annealing. The high-magnetic-induction low-iron-loss non-oriented electrical steel plate without the corrugated defects, disclosed by the invention, has the characteristics of high magnetic induction and low iron loss while ensuring relatively low production cost. | 1. 각 화학 원소 질량의 백분율 함량이 높은 것을 특징으로 하는 골판지 결함이 없는 고자기감 저철손 무방향성 전기 강판: 0<C≤0.0035%, Si:1.8~2.8%, Mn:0.2~0.5%, P:0.04~0.15%, Sn+Sb:0.02~0.2%, 나머지는 Fe 및 기타 불가피한 불순물이다; 다른 불가피한 불순물에 있어서, S≤0.003%, N≤0.003%, Al≤0.003%이다; 상기 고자성 저철손 무방향성 전기 강판은 하기 단계를 이용하여 제조된다: 이 단계에서 전자기 교반을 사용하지 않는 제련 및 연속 주조; 열간 압연은 다음을 포함한다: 거친 압연, 마무리 압연, 권취 및 균열; 그 중에서 조압연 단계에서는 2~6 패스로 압연하고, 조압연 단일 패스의 압하율은 20~40%로 제어한다; 상기 열간 압연 스텝 후에는, 상화 스텝을 행하지 않고 직접 냉간 압연을 행한다; 연속 어닐링. | 1. The corrugated defect-free high-magnetic-induction low-iron-loss non-oriented electrical steel plate is characterized by comprising the following chemical elements in percentage by mass: 0 < C less than or equal to 0.0035%, si:1.8 to 2.8 percent of Mn:0.2 to 0.5 percent, P:0.04 to 0.15 percent of Sn+Sb: 0.02-0.2%, and the balance of Fe and other unavoidable impurities; among other unavoidable impurities, S is less than or equal to 0.003%, N is less than or equal to 0.003%, and Al is less than or equal to 0.003%; the high-magnetic-induction low-iron-loss non-oriented electrical steel plate is prepared by the following steps: smelting and continuous casting, wherein electromagnetic stirring is not adopted in the step; hot rolling, comprising: rough rolling, finish rolling, coiling and soaking; wherein the rough rolling step adopts 2-6 times for rolling, and the single-pass reduction rate of rough rolling is controlled between 20% and 40%; directly cold rolling without normalizing after the hot rolling step; and (5) continuous annealing. | 1. 각 화학 원소 질량의 백분율 함량이 높은 것을 특징으로 하는 골판지 결함이 없는 고자기감 저철손 무방향성 전기 강판: 0<C≤0.0035%, Si:1.8~2.8%, Mn:0.2~0.5%, P:0.04~0.15%, Sn+Sb:0.02~0.2%, 나머지는 Fe 및 기타 불가피한 불순물이다; 다른 불가피한 불순물에 있어서, S≤0.003%, N≤0.003%, Al≤0.003%이다; 상기 고자성 저철손 무방향성 전기 강판은 하기 단계를 이용하여 제조된다: 이 단계에서 전자기 교반을 사용하지 않는 제련 및 연속 주조; 열간 압연은 다음을 포함한다: 거친 압연, 마무리 압연, 권취 및 균열; 그 중에서 조압연 단계에서는 2~6 패스로 압연하고, 조압연 단일 패스의 압하율은 20~40%로 제어한다; 상기 열간 압연 스텝 후에는, 상화 스텝을 행하지 않고 직접 냉간 압연을 행한다; 연속 어닐링. | 1. The corrugated defect-free high-magnetic-induction low-iron-loss non-oriented electrical steel plate is characterized by comprising the following chemical elements in percentage by mass: 0 < C less than or equal to 0.0035%, si:1.8 to 2.8 percent of Mn:0.2 to 0.5 percent, P:0.04 to 0.15 percent of Sn+Sb: 0.02-0.2%, and the balance of Fe and other unavoidable impurities; among other unavoidable impurities, S is less than or equal to 0.003%, N is less than or equal to 0.003%, and Al is less than or equal to 0.003%; the high-magnetic-induction low-iron-loss non-oriented electrical steel plate is prepared by the following steps: smelting and continuous casting, wherein electromagnetic stirring is not adopted in the step; hot rolling, comprising: rough rolling, finish rolling, coiling and soaking; wherein the rough rolling step adopts 2-6 times for rolling, and the single-pass reduction rate of rough rolling is controlled between 20% and 40%; directly cold rolling without normalizing after the hot rolling step; and (5) continuous annealing. | 9 | 2021-10381621 | 2021-04-09 | 115198169 | 2022-10-18 | 115198169 | 2023-07-07 | BAOSHAN IRON & STEEL Co.,Ltd. | Zhang Feng ¦ Li Guobao ¦ Wang Bo ¦ Shen Kanyi ¦ Liu Baojun |  |  |  | 2 | CN112609130B ¦ KR10-2008-0094342A | 0 |  | 68807742 | CN115198169B | 1 | 등록 | BAOSHAN IRON & STEEL Co.,Ltd. | 8423281013024
KR | KR | P | B1 |  | 무방향성 전자 강판 |  | 본 개시는, 응력 제거 어닐링 후에도 자속 밀도의 저하가 없고, 우수한 자기 특성을 갖는 무방향성 전자 강판 및 그 제조 방법을 제공하는 것을 목적으로 한다. 질량%로, C를 0.0030% 이하, Si를 2.0% 이상 4.0% 이하, Al을 0.010% 이상 3.0% 이하, Mn을 0.10% 이상 2.4% 이하, P를 0.0050% 이상 0.20% 이하, S를 0.0030% 이하, Mg, Ca, Sr, Ba, Ce, La, Nd, Pr, Zn 및 Cd로 이루어지는 군에서 선택된 1종 이상의 원소를 총계로 0.00050% 이상을 함유하고, 잔부가 Fe 및 불가피적 불순물로 이루어지는 화학 조성을 갖고, Si의 질량%를 [Si], Al의 질량%를 [Al] 및 Mn의 질량%를 [Mn]으로 한 경우, Q=[Si]+2[Al]-[Mn]으로 표시되는 파라미터 Q가 2.0 이상이며, {100} 방위의 대 랜덤 강도비가 2.4 이상이며, 평균 결정 입경이 30㎛ 이하인, 무방향성 전자 강판. |  | C를 0.0030질량% 이하, Si를 2.0질량% 이상 4.0질량% 이하, Al을 0.010질량% 이상 3.0%질량 이하, Mn을 0.10질량% 이상 2.4%질량 이하, P를 0.0050질량% 이상 0.20질량% 이하, S를 0.0030질량% 이하, Mg, Ca, Sr, Ba, Ce, La, Nd, Pr, Zn 및 Cd로 이루어지는 군에서 선택된 1종 이상의 원소를 총계로 0.00050질량% 이상 0.10질량% 이하를 함유하고, 잔부가 Fe 및 불가피적 불순물로 이루어지는 화학 조성을 갖고, Si의 질량%를 [Si], Al의 질량%를 [Al], 및 Mn의 질량%를 [Mn]으로 한 경우, 하기 식 (1)로 표시되는 파라미터 Q가 2.0 이상이며, {100} 방위의 대 랜덤 강도비({100}의 α-Fe상의 X선 랜덤 강도비)가 2.4 이상이며, 전자선 후방 산란 회절법(EBSD)을 이용한 결정 조직 해석에 기초한 평균 결정 입경이, 30㎛ 이하인, 무방향성 전자 강판. Q=[Si]+2[Al]-[Mn] (1) |  | 1. C를 0.0030질량% 이하, Si를 2.0질량% 이상 4.0질량% 이하, Al을 0.010질량% 이상 3.0%질량 이하, Mn을 0.10질량% 이상 2.4%질량 이하, P를 0.0050질량% 이상 0.20질량% 이하, S를 0.0030질량% 이하, Mg, Ca, Sr, Ba, Ce, La, Nd, Pr, Zn 및 Cd로 이루어지는 군에서 선택된 1종 이상의 원소를 총계로 0.00050질량% 이상 0.10질량% 이하를 함유하고, 잔부가 Fe 및 불가피적 불순물로 이루어지는 화학 조성을 갖고, Si의 질량%를 [Si], Al의 질량%를 [Al], 및 Mn의 질량%를 [Mn]으로 한 경우, 하기 식 (1)로 표시되는 파라미터 Q가 2.0 이상이며, {100} 방위의 대 랜덤 강도비({100}의 α-Fe상의 X선 랜덤 강도비)가 2.4 이상이며, 전자선 후방 산란 회절법(EBSD)을 이용한 결정 조직 해석에 기초한 평균 결정 입경이, 30㎛ 이하인, 무방향성 전자 강판. Q=[Si]+2[Al]-[Mn] (1) | 4 | 10-2021-7024982 | 2020-02-14 | 10-2021-0112365 | 2021-09-14 | 10-2554094 | 2023-07-06 | 닛폰세이테츠 가부시키가이샤 | 무라카와 뎃슈 ¦ 후지무라 히로시 ¦ 와키사카 다케아키 ¦ 구보타 다케시 | 2019-024587 | JP | 2019-02-14 | 5 | JP6432173B2(BE) ¦ JP4281119B2(BE) ¦ WOWO2019-017426A1(BE) ¦ WOWO2018-164185A1(BE) ¦ WOWO2018-220837A1(BE) | 0 |  | 102127640 | BR112021012502A2 ¦ CN113474472B ¦ EP3926060A1 ¦ IN517139 ¦ JP2019-024587 ¦ JP7180700B2 ¦ KR10-2554094B1 ¦ TWI729701B ¦ US12276004B2 ¦ VN1-0043246B ¦ WOWO2020-166718A1 | 11 | 등록 | 닛폰세이테츠 가부시키가이샤 | 3523284000729
KR | KR | P | A |  | 무방향성 전기강판, 그 제조방법 및 그를 포함하는 모터 코어 |  | 본 발명의 일 실시예에 의한 무방향성 전기강판은 중량%로, Si : 1.0 내지 6.5%, Al : 0.1 내지 1.3%, Mn : 0.3 내지 2.0% 및 잔부 Fe 및 불가피한 불순물을 포함하는 강판 모재 및 강판 모재 상에 위치하는 절연 피막을 포함하고, 강판 모재는 하기 식 1을 만족하고, 절연 피막이 하기 식 2를 만족한다. [식 1] 0.1 ≤ [Mn(1)] / [Mn(10)] ≤ 1.0 [식 2] [Fe] ≥ ([Al] + [Mn] + [Mg] / 10 (상기 식 1에서 [Mn(1)]는 모재 및 절연 피막의 경계면으로부터 상기 모재의 내부 방향으로, 1㎛ 깊이에서의 Mn 농도(중량%)이고, [Mn(10)]는 10㎛ 깊이에서의 Mn 농도를 나타낸다. 식 2에서 [Fe], [Al], [Mn] 및 [Mg]는 절연 피막 두께방향 중심에서 Fe, Al, Mn 및 Mg의 함량(중량%)을 나타낸다.) |  | 중량%로, Si : 2.0 내지 6.5%, Al : 0.1 내지 1.3%, Mn : 0.3 내지 2.0% 및 잔부 Fe 및 불가피한 불순물을 포함하는 강판 모재 및 강판 모재 상에 위치하는 절연 피막을 포함하고, 응력 제거 소둔 후 상기 강판 모재는 하기 식 1을 만족하고, 상기 절연 피막이 하기 식 2를 만족하는 무방향성 전기강판. [식 1] 0.1 ≤ [Mn(1)] / [Mn(10)] ≤ 1.0 [식 2] [Fe] ≥ ([Al] + 2[Mn] + [Mg]) / 10 (상기 식 1에서 [Mn(1)]는 모재 및 절연 피막의 경계면으로부터 상기 모재의 내부 방향으로, 1㎛ 깊이에서의 Mn 농도(중량%)이고, [Mn(10)]는 10㎛ 깊이에서의 Mn 농도를 나타낸다. 식 2에서 [Fe], [Al], [Mn] 및 [Mg]는 절연 피막 두께방향 중심에서 Fe, Al, Mn 및 Mg의 함량(중량%)을 나타낸다.) |  | 1. 중량%로, Si : 2.0 내지 6.5%, Al : 0.1 내지 1.3%, Mn : 0.3 내지 2.0% 및 잔부 Fe 및 불가피한 불순물을 포함하는 강판 모재 및 강판 모재 상에 위치하는 절연 피막을 포함하고, 응력 제거 소둔 후 상기 강판 모재는 하기 식 1을 만족하고, 상기 절연 피막이 하기 식 2를 만족하는 무방향성 전기강판. [식 1] 0.1 ≤ [Mn(1)] / [Mn(10)] ≤ 1.0 [식 2] [Fe] ≥ ([Al] + 2[Mn] + [Mg]) / 10 (상기 식 1에서 [Mn(1)]는 모재 및 절연 피막의 경계면으로부터 상기 모재의 내부 방향으로, 1㎛ 깊이에서의 Mn 농도(중량%)이고, [Mn(10)]는 10㎛ 깊이에서의 Mn 농도를 나타낸다. 식 2에서 [Fe], [Al], [Mn] 및 [Mg]는 절연 피막 두께방향 중심에서 Fe, Al, Mn 및 Mg의 함량(중량%)을 나타낸다.) ¦ 7. 중량%로, Si : 2.0 내지 6.5%, Al : 0.1 내지 1.3%, Mn : 0.3 내지 2.0% 및 잔부 Fe 및 불가피한 불순물을 포함하는 슬라브를 열간압연하여 열연판을 제조하는 단계; 상기 열연판 표면에 존재하는 스케일을 제거하는 단계; 상기 스케일이 제거된 열연판을 냉간압연하여 냉연판을 제조하는 단계; 상기 냉연판을 냉연판 소둔하는 단계 및 상기 냉연판 표면상에 절연 피막을 형성하는 단계를 포함하고, 상기 스케일을 제거하는 단계는 숏볼을 강판에 투사하여 스케일을 제거하는 단계 및 산세액에 침지하여 산세하는 단계를 포함하고, 상기 숏볼의 투사량(kg/(㎡·min)) 및 산세액 침지 시간(초)간 하기 관계를 만족하는 무방향성 전기강판의 제조방법. [투사량] / [침지 시간] ≥ 0.5 ¦ 13. 복수의 무방향성 전기강판이 적층하여 이루어지는 고정자를 포함하고, 상기 고정자 내의 무방향성 전기강판은 중량%로, Si : 2.0 내지 6.5%, Al : 0.1 내지 1.3%, Mn : 0.3 내지 2.0% 및 잔부 Fe 및 불가피한 불순물을 포함하는 강판 모재 및 강판 모재 상에 위치하는 절연 피막을 포함하고, 상기 강판 모재는 하기 식 1을 만족하고, 상기 절연 피막은 하기 식 2를 만족하는 모터 코어. [식 1] 0.1 ≤ [Mn(1)] / [Mn(10)] ≤ 1.0 [식 2] [Fe] ≥ ([Al] + 2[Mn] + [Mg]) / 10 (상기 식 1에서 [Mn(1)]는 모재 및 절연 피막의 경계면으로부터 상기 모재의 내부 방향으로, 1㎛ 깊이에서의 Mn 농도(중량%)이고, [Mn(10)]는 10㎛ 깊이에서의 Mn 농도를 나타낸다. 식 2에서 [Fe], [Al], [Mn] 및 [Mg]는 절연 피막 두께방향 중심에서 Fe, Al, Mn 및 Mg의 함량(중량%)을 나타낸다.) | 16 | 10-2022-0180191 | 2022-12-21 | 10-2023-0096878 | 2023-06-30 |  |  | 주식회사 포스코 | 권수빈 | 10-2021-0184558 | KR | 2021-12-22 | 0 |  | 0 |  | 25205992 | KR10-2021-0184558 ¦ KR10-2023-0096878A ¦ WOWO2023-121308A1 | 3 | 심사중 |  | 3523271002370
KR | KR | P | A |  | 무방향성 전기강판 및 그를 포함하는 모터 코어 |  | 본 발명의 일 실시예에 의한 무방향성 전기강판은 중량%로 Si : 2.0 내지 6.5%, Al : 0.1 내지 1.3%, Mn : 0.3 내지 2.0%, Sn: 0.03% 이하(0%를 제외함), 및 Sb: 0.02% 이하(0%를 제외함) 포함하고 잔부 Fe 및 기타 불가피한 불순물을 포함하고, 하기 식 1을 만족하는 강판 모재 및 강판 모재 상에 위치하는 절연 피막을 포함하고, 응력 제거 소둔 이전에는 하기 식 2를 만족하며, 응력 제거 소둔 이후에는 하기 식 3을 만족한다. [식 1] 0.030 ≥ [Sn] + [Sb] ≥ 0.005 [식 2] 0.1 ≥ [Mn피막] / [Mn50] [식 3] 10 ≥ [Mn피막] / [Mn50] ≥ 1 (식 1 내지 식 3에서, [Sn] 및 [Sb]는 각각 Sn 및 Sb의 함량을 나타내고, [Mn피막]은 절연피막 내의 평균 Mn 함량(중량%)을 나타내고, [Mn50]은 강판 모재 및 절연 피막의 계면에서부터 강판 모재 내부 방향으로 50㎛ 깊이에서 Mn 함량(중량%)을 나타낸다) |  | 중량%로 Si : 2.0 내지 6.5%, Al : 0.1 내지 1.3%, Mn : 0.3 내지 2.0%, Sn: 0.03% 이하(0%를 제외함), 및 Sb: 0.02% 이하(0%를 제외함) 포함하고 잔부 Fe 및 기타 불가피한 불순물을 포함하고, 하기 식 1을 만족하는 강판 모재 및 상기 강판 모재 상에 위치하는 절연 피막을 포함하고, 응력 제거 소둔 이전에는 하기 식 2를 만족하며, 응력 제거 소둔 이후에는 하기 식 3을 만족하는 무방향성 전기강판. [식 1] 0.030 ≥ [Sn] + [Sb] ≥ 0.005 [식 2] 0.1 ≥ [Mn피막] / [Mn50] [식 3] 10 ≥ [Mn피막] / [Mn50] ≥ 1 (식 1 내지 식 3에서, [Sn] 및 [Sb]는 각각 Sn 및 Sb의 함량(중량%)을 나타내고, [Mn피막]은 절연피막 내의 평균 Mn 함량(중량%)을 나타내고, [Mn50]은 강판 모재 및 절연 피막의 계면에서부터 강판 모재 내부 방향으로 50㎛ 깊이에서 Mn 함량(중량%)을 나타낸다) |  | 1. 중량%로 Si : 2.0 내지 6.5%, Al : 0.1 내지 1.3%, Mn : 0.3 내지 2.0%, Sn: 0.03% 이하(0%를 제외함), 및 Sb: 0.02% 이하(0%를 제외함) 포함하고 잔부 Fe 및 기타 불가피한 불순물을 포함하고, 하기 식 1을 만족하는 강판 모재 및 상기 강판 모재 상에 위치하는 절연 피막을 포함하고, 응력 제거 소둔 이전에는 하기 식 2를 만족하며, 응력 제거 소둔 이후에는 하기 식 3을 만족하는 무방향성 전기강판. [식 1] 0.030 ≥ [Sn] + [Sb] ≥ 0.005 [식 2] 0.1 ≥ [Mn피막] / [Mn50] [식 3] 10 ≥ [Mn피막] / [Mn50] ≥ 1 (식 1 내지 식 3에서, [Sn] 및 [Sb]는 각각 Sn 및 Sb의 함량(중량%)을 나타내고, [Mn피막]은 절연피막 내의 평균 Mn 함량(중량%)을 나타내고, [Mn50]은 강판 모재 및 절연 피막의 계면에서부터 강판 모재 내부 방향으로 50㎛ 깊이에서 Mn 함량(중량%)을 나타낸다) ¦ 7. 중량%로 Si : 2.0 내지 6.5%, Al : 0.1 내지 1.3%, Mn : 0.3 내지 2.0%, Sn: 0.03% 이하(0%를 제외함), 및 Sb: 0.02% 이하(0%를 제외함) 포함하고 잔부 Fe 및 기타 불가피한 불순물을 포함하고, 하기 식 1을 만족하는 슬라브를 열간압연하여 열연판을 제조하는 단계; 상기 열연판 표면에 존재하는 스케일을 제거하는 단계; 상기 스케일이 제거된 열연판을 냉간압연하여 냉연판을 제조하는 단계; 및 상기 냉연판을 냉연판 소둔하는 단계를 포함하고, 상기 스케일을 제거하는 단계는 숏볼을 15 내지 35kg/(min·m2)양으로 강판에 투사하여 스케일을 제거하는 단계를 포함하는 무방향성 전기강판의 제조방법. [식 1] 0.030 ≥ [Sn] + [Sb] ≥ 0.005 (식 1에서, [Sn] 및 [Sb]는 각각 Sn 및 Sb의 함량(중량%)을 나타낸다.) ¦ 13. 복수의 무방향성 전기강판이 적층하여 이루어지는 회전자 및 복수의 무방향성 전기강판이 적층하여 이루어지는 고정자를 포함하고, 회전자 내의 무방향성 전기강판은 중량%로 Si : 2.0 내지 6.5%, Al : 0.1 내지 1.3%, Mn : 0.3 내지 2.0%, Sn: 0.03% 이하(0%를 제외함), 및 Sb: 0.02% 이하(0%를 제외함) 포함하고 잔부 Fe 및 기타 불가피한 불순물을 포함하고, 하기 식 1 및 식 2를 만족하고, 고정자 내의 무방향성 전기강판은 중량%로 Si : 2.0 내지 6.5%, Al : 0.1 내지 1.3%, Mn : 0.3 내지 2.0%, Sn: 0.03% 이하(0%를 제외함), 및 Sb: 0.02% 이하(0%를 제외함) 포함하고 잔부 Fe 및 기타 불가피한 불순물을 포함하고, 하기 식 1 및 식 3을 만족하는 모터 코어. [식 1] 0.030 ≥ [Sn] + [Sb] ≥ 0.005 [식 2] 0.1 ≥ [Mn피막] / [Mn50] [식 3] 10 ≥ [Mn피막] / [Mn50] ≥ 1 (식 1 내지 식 3에서, [Sn] 및 [Sb]는 각각 Sn 및 Sb의 함량을 나타내고, [Mn피막]은 절연피막 내의 평균 Mn 함량(중량%)을 나타내고, [Mn50]은 강판 모재 및 절연 피막의 계면에서부터 강판 모재 내부 방향으로 50㎛ 깊이에서 Mn 함량(중량%)을 나타낸다) | 15 | 10-2022-0180192 | 2022-12-21 | 10-2023-0096879 | 2023-06-30 |  |  | 주식회사 포스코 | 권수빈 ¦ 김윤수 | 10-2021-0184608 | KR | 2021-12-22 | 0 |  | 0 |  | 105264957 | CN118647747A ¦ EP4455335A1 ¦ ID2025/00817A ¦ IN202417055145 ¦ JP2025-500985A ¦ KR10-2021-0184608 ¦ KR10-2023-0096879A ¦ MXMX/a/2024/007792A ¦ US2025-0066892A1 ¦ WOWO2023-121294A1 | 10 | 심사중 |  | 3523271002371
KR | KR | P | A |  | 무방향성 전기강판 및 그 제조방법 |  | 본 발명의 일 실시예에 의한 무방향성 전기강판은 중량%로, Si : 2.0 내지 6.5%, Al : 0.1 내지 1.3%, Mn : 0.3 내지 2.0% 및 잔부 Fe 및 불가피한 불순물을 포함하고, 입경이 판 두께의 10% 이하인 결정립의 면적분율이 10.0% 내지 35.0% 이면서, 개수 분율이 15% 내지 55%이다. |  | 중량%로, Si : 2.0 내지 6.5%, Al : 0.1 내지 1.3%, Mn : 0.3 내지 2.0% 및 잔부 Fe 및 불가피한 불순물을 포함하고, 입경이 판 두께의 10% 이하인 결정립의 면적분율이 10.0% 내지 35.0% 이면서, 개수 분율이 15% 내지 55%인 무방향성 전기강판. |  | 1. 중량%로, Si : 2.0 내지 6.5%, Al : 0.1 내지 1.3%, Mn : 0.3 내지 2.0% 및 잔부 Fe 및 불가피한 불순물을 포함하고, 입경이 판 두께의 10% 이하인 결정립의 면적분율이 10.0% 내지 35.0% 이면서, 개수 분율이 15% 내지 55%인 무방향성 전기강판. ¦ 8. 중량%로, Si : 2.0 내지 6.5%, Al : 0.1 내지 1.3%, Mn : 0.3 내지 2.0% 및 잔부 Fe 및 불가피한 불순물을 포함하는 슬라브를 열간압연하여 열연판을 제조하는 단계; 상기 열연판 표면에 존재하는 스케일을 제거하는 단계; 상기 스케일이 제거된 열연판을 냉간압연하여 냉연판을 제조하는 단계; 및 상기 냉연판을 냉연판 소둔하는 단계를 포함하고, 상기 스케일을 제거하는 단계는 숏볼을 15 내지 35kg/(min·m2)양으로 강판에 투사하여 스케일을 제거하는 단계를 포함하는 무방향성 전기강판의 제조방법. | 12 | 10-2022-0180322 | 2022-12-21 | 10-2023-0096881 | 2023-06-30 |  |  | 주식회사 포스코 | 권수빈 | 10-2021-0184701 | KR | 2021-12-22 | 0 |  | 0 |  | 105264956 | CN118647748A ¦ EP4455334A1 ¦ ID2025/00789A ¦ IN202417055180 ¦ JP2025-501575A ¦ KR10-2021-0184701 ¦ KR10-2023-0096881A ¦ MXMX/a/2024/007788A ¦ US2025-0075284A1 ¦ WOWO2023-121293A1 | 10 | 심사중 |  | 3523271002375
KR | KR | P | A |  | 무방향성 전기강판, 그 제조 방법 및 그를 포함하는 모터 코어 |  | 본 발명의 일 실시예에 의한 무방향성 전기강판은 중량%로 Si : 2.0 내지 6.5%, Al : 0.1 내지 1.3%, Mn : 0.3 내지 2.0%, Cr: 0.005 내지 0.06% 포함하고 잔부 Fe 및 기타 불가피한 불순물을 포함하는 강판 모재 및 강판 모재 상에 위치하는 절연 피막을 포함하고, 응력 제거 소둔 이전에는 하기 식 1을 만족하며, 응력 제거 소둔 이후에는 하기 식 2를 만족한다. [식 1] 0.1 ≥ [Mn피막] / [Mn50] [식 2] 10 ≥ [Mn피막] / [Mn50] ≥ 1 (식 1 및 식 2에서 [Mn피막]은 절연피막 내의 평균 Mn 함량(중량%)을 나타내고, [Mn50]은 강판 모재 및 절연 피막의 계면에서부터 강판 모재 내부 방향으로 50㎛ 깊이에서 Mn 함량(중량%)을 나타낸다) |  | 중량%로 Si : 2.0 내지 6.5%, Al : 0.1 내지 1.3%, Mn : 0.3 내지 2.0%, Cr: 0.005 내지 0.06% 포함하고 잔부 Fe 및 기타 불가피한 불순물을 포함하는 강판 모재 및 상기 강판 모재 상에 위치하는 절연 피막을 포함하고, 응력 제거 소둔 이전에는 하기 식 1을 만족하며, 응력 제거 소둔 이후에는 하기 식 2를 만족하는 무방향성 전기강판. [식 1] 0.1 ≥ [Mn피막] / [Mn50] [식 2] 10 ≥ [Mn피막] / [Mn50] ≥ 1 (식 1 및 식 2에서 [Mn피막]은 절연피막 내의 평균 Mn 함량(중량%)을 나타내고, [Mn50]은 강판 모재 및 절연 피막의 계면에서부터 강판 모재 내부 방향으로 50㎛ 깊이에서 Mn 함량(중량%)을 나타낸다) |  | 1. 중량%로 Si : 2.0 내지 6.5%, Al : 0.1 내지 1.3%, Mn : 0.3 내지 2.0%, Cr: 0.005 내지 0.06% 포함하고 잔부 Fe 및 기타 불가피한 불순물을 포함하는 강판 모재 및 상기 강판 모재 상에 위치하는 절연 피막을 포함하고, 응력 제거 소둔 이전에는 하기 식 1을 만족하며, 응력 제거 소둔 이후에는 하기 식 2를 만족하는 무방향성 전기강판. [식 1] 0.1 ≥ [Mn피막] / [Mn50] [식 2] 10 ≥ [Mn피막] / [Mn50] ≥ 1 (식 1 및 식 2에서 [Mn피막]은 절연피막 내의 평균 Mn 함량(중량%)을 나타내고, [Mn50]은 강판 모재 및 절연 피막의 계면에서부터 강판 모재 내부 방향으로 50㎛ 깊이에서 Mn 함량(중량%)을 나타낸다) ¦ 6. 중량%로, Si : 2.0 내지 6.5%, Al : 0.1 내지 1.3%, Mn : 0.3 내지 2.0%, Cr: 0.005 내지 0.06% 및 잔부 Fe 및 불가피한 불순물을 포함하는 슬라브를 열간압연하여 열연판을 제조하는 단계; 상기 열연판 표면에 존재하는 스케일을 제거하는 단계; 상기 스케일이 제거된 열연판을 냉간압연하여 냉연판을 제조하는 단계; 및 상기 냉연판을 냉연판 소둔하는 단계를 포함하고, 상기 스케일을 제거하는 단계는 숏볼을 15 내지 35kg/(min·m2)양으로 강판에 투사하여 스케일을 제거하는 단계를 포함하는 무방향성 전기강판의 제조방법. ¦ 12. 복수의 무방향성 전기강판이 적층하여 이루어지는 고정자 및 복수의 무방향성 전기강판이 적층하여 이루어지는 회전자를 포함하고, 상기 회전자 내의 무방향성 전기강판은 중량%로 Si : 2.0 내지 6.5%, Al : 0.1 내지 1.3%, Mn : 0.3 내지 2.0%, Cr: 0.005 내지 0.06% 포함하고 잔부 Fe 및 기타 불가피한 불순물을 포함하는 강판 모재 및 강판 모재 상에 위치하는 절연 피막을 포함하고, 하기 식 1을 만족하고, 상기 고정자 내의 무방향성 전기강판은 중량%로 Si : 2.0 내지 6.5%, Al : 0.1 내지 1.3%, Mn : 0.3 내지 2.0%, Cr: 0.005 내지 0.06% 포함하고 잔부 Fe 및 기타 불가피한 불순물을 포함하는 강판 모재 및 강판 모재 상에 위치하는 절연 피막을 포함하고, 하기 식 2를 만족하는 모터 코어. [식 1] 0.1 ≥ [Mn피막] / [Mn50] [식 2] 10 ≥ [Mn피막] / [Mn50] ≥ 1 (식 1 및 식 2에서 [Mn피막]은 절연피막 내의 평균 Mn 함량(중량%)을 나타내고, [Mn50]은 강판 모재 및 절연 피막의 계면에서부터 강판 모재 내부 방향으로 50㎛ 깊이에서 Mn 함량(중량%)을 나타낸다) | 14 | 10-2022-0180984 | 2022-12-21 | 10-2023-0096890 | 2023-06-30 |  |  | 주식회사 포스코 | 권수빈 | 10-2021-0184605 | KR | 2021-12-22 | 0 |  | 0 |  | 105264958 | CN118632942A ¦ EP4455343A1 ¦ ID2025/00808A ¦ IN202417055144 ¦ JP2025-502711A ¦ KR10-2021-0184605 ¦ KR10-2023-0096890A ¦ MXMX/a/2024/007791A ¦ US2025-0059618A1 ¦ WOWO2023-121295A1 | 10 | 심사중 |  | 3523271002400
KR | KR | P | A |  | 무방향성 전기강판 및 그 제조방법 |  | 본 발명의 일 실시예에 의한 무방향성 전기강판은 중량%로, Si: 2.5 내지 4.5%, Mn: 0.04 내지 1.4%, Al: 0.2 내지 1.1%, Bi: 0.0005 내지 0.003%, Zr: 0.0005 내지 0.003%, As: 0.0005 내지 0.004% 포함하고, 잔부 Fe 및 불가피한 불순물을 포함하고, 강판의 표면으로부터 내부방향으로 O를 5% 포함하는 가장 내부까지의 길이가 5㎛ 이하이다. |  | 중량%로, Si: 2.5 내지 4.5%, Mn: 0.04 내지 1.4%, Al: 0.2 내지 1.1%, Bi: 0.0005 내지 0.003%, Zr: 0.0005 내지 0.003%, As: 0.0005 내지 0.004% 포함하고, 잔부 Fe 및 불가피한 불순물을 포함하고, 강판의 표면으로부터 내부방향으로 O를 5% 포함하는 가장 내부까지의 길이가 0.5㎛ 이하인 무방향성 전기강판. |  | 1. 중량%로, Si: 2.5 내지 4.5%, Mn: 0.04 내지 1.4%, Al: 0.2 내지 1.1%, Bi: 0.0005 내지 0.003%, Zr: 0.0005 내지 0.003%, As: 0.0005 내지 0.004% 포함하고, 잔부 Fe 및 불가피한 불순물을 포함하고, 강판의 표면으로부터 내부방향으로 O를 5% 포함하는 가장 내부까지의 길이가 0.5㎛ 이하인 무방향성 전기강판. ¦ 7. 중량%로, Si: 2.5 내지 4.5%, Mn: 0.04 내지 1.4%, Al: 0.2 내지 1.1%, Bi: 0.0005 내지 0.003%, Zr: 0.0005 내지 0.003%, As: 0.0005 내지 0.004% 포함하고, 잔부 Fe 및 불가피한 불순물을 포함하는 슬라브를 열간압연하여 열연판을 제조하는 단계; 상기 열연판을 냉간압연하여 냉연판을 제조하는 단계; 및 상기 냉연판을 소둔하는 냉연판 소둔 단계;를 포함하고, 상기 냉연판 소둔 단계에서, 소둔온도 600℃ 이상의 온도에서 산소 분압은 10mmHg 이하이고, 이슬점이 10℃ 이하인 분위기에서 수행하는 무방향성 전기강판의 제조 방법. | 10 | 10-2021-0184496 | 2021-12-22 | 10-2023-0095229 | 2023-06-29 |  |  | 주식회사 포스코 | 홍재완 ¦ 주형돈 ¦ 박준수 |  |  |  | 0 |  | 0 |  | 105264950 | CN118647746A ¦ EP4455331A1 ¦ ID2025/00805A ¦ IN202417055283 ¦ JP2024-546167A ¦ KR10-2023-0095229A ¦ MXMX/a/2024/007761A ¦ WOWO2023-121267A1 | 8 | 심사중 |  | 3523263000805
KR | KR | P | A |  | 무방향성 전기강판 및 그 제조방법 |  | 본 발명의 일 실시예에 의한 무방향성 전기강판은 중량%로 Si : 2.5 내지 4.0%, Al : 0.1 내지 1.5%, Mn : 0.1 내지 1.5%를 포함하고, 잔부 Fe 및 불가피한 불순물을 포함한다. 본 발명의 일 실시예에 의한 무방향성 전기강판은 평균 결정립 입경이 50 내지 100㎛이고, 입경이 20㎛ 이하인 결정립의 면적 비율이 0.5% 이상이다. |  | 중량%로 Si : 2.5 내지 4.0%, Al : 0.1 내지 1.5%, Mn : 0.1 내지 1.5%를 포함하고, 잔부 Fe 및 불가피한 불순물을 포함하고, 평균 결정립 입경이 50 내지 100㎛이고, 입경이 20㎛ 이하인 결정립의 면적 비율이 0.5% 이상인 무방향성 전기강판. |  | 1. 중량%로 Si : 2.5 내지 4.0%, Al : 0.1 내지 1.5%, Mn : 0.1 내지 1.5%를 포함하고, 잔부 Fe 및 불가피한 불순물을 포함하고, 평균 결정립 입경이 50 내지 100㎛이고, 입경이 20㎛ 이하인 결정립의 면적 비율이 0.5% 이상인 무방향성 전기강판. ¦ 6. 중량%로, Si : 2.5 내지 4.0%, Al : 0.1 내지 1.5%, Mn : 0.1 내지 1.5%를 포함하고, 잔부 Fe 및 불가피한 불순물을 포함하는 슬라브를 열간 압연하여 열연판을 제조하는 단계; 상기 열연판을 950 내지 1150℃의 온도 범위에서 70초 이하 동안 소둔하는 제1 열연판 소둔 단계; 상기 열연판을 900℃ 이상 및 950℃ 미만의 온도 범위에서 15초 이상 동안 소둔하는 제2 열연판 소둔 단계; 상기 열연판을 냉간압연 하여 냉연판을 제조하는 단계; 상기 냉연판을 900 내지 1100℃의 온도 범위에서 50초 이하 동안 소둔하는 제1 냉연판 소둔 단계; 및 상기 냉연판을 700 내지 850℃의 온도 범위에서 15초 이상 동안 소둔하는 제2 냉연판 소둔 단계;를 포함하는 무방향성 전기강판의 제조방법. | 10 | 10-2021-0184549 | 2021-12-22 | 10-2023-0095256 | 2023-06-29 |  |  | 주식회사 포스코 | 이헌주 ¦ 신수용 ¦ 김윤수 |  |  |  | 0 |  | 4 | KR10-2025-0061361A ¦ KR10-2025-0016700A ¦ KR10-2025-0003169A ¦ KR10-2025-0003170A | 105264948 | CN117377787A ¦ EP4455329A1 ¦ IN202337072556 ¦ JP2024-518899A ¦ KR10-2023-0095256A ¦ MXMX/a/2023/010391A ¦ US2024-0203622A1 ¦ WOWO2023-121256A1 | 8 | 심사중 |  | 3523263000832
KR | KR | P | A |  | 무방향성 전기강판 및 그 제조방법 |  | 본 발명의 일 실시예에 의한 무방향성 전기강판은 중량 %로, Si: 3.1 내지 3.8%, Al: 0.5 내지 1.5%, Mn: 0.3 내지 1.5%, Cr: 0.01 내지 0.15%, Sn: 0.003 내지 0.08%, Sb: 0.003 내지 0.06% 포함하고 잔부 Fe 및 불가피한 불순물을 포함한다. 본 발명의 일 실시예에 의한 무방향성 전기강판은 강판 표면으로부터 강판 내부 방향으로 강판 두께의 1/10까지 존재하는 표면부 및 중앙부를 포함하고, 무방향성 전기강판을 타발할 시, 소성 변형부의 길이가 100㎛ 이하일 수 있다. 이 때, 소성 변형부란 타발한 단부로부터 표면부의 경도가 중앙부의 경도가 1.10배를 초과하는 부분의 길이이다. |  | 중량 %로, Si: 3.1 내지 3.8%, Al: 0.5 내지 1.5%, Mn: 0.3 내지 1.5%, Cr: 0.01 내지 0.15%, Sn: 0.003 내지 0.08%, Sb: 0.003 내지 0.06% 포함하고 잔부 Fe 및 불가피한 불순물을 포함하고, 하기 식 1을 만족하고, 강판 표면으로부터 강판 내부 방향으로 강판 두께의 1/10까지 존재하는 표면부 및 중앙부를 포함하고, 무방향성 전기강판을 타발할 시, 소성 변형부의 길이가 100㎛ 이하이고, 상기 소성 변형부란 타발한 단부로부터 표면부의 경도가 중앙부의 경도가 1.10배를 초과하는 부분의 길이인 무방향성 전기강판. [식 1] 0.03≤([Cr]+[Sn]+[Sb])≤0.2 (식 1에서, [Cr], [Sn] 및 [Sb]는 각각 Cr, Sn, 및 Sb의 함량(중량%)를 나타낸다.) |  | 1. 중량 %로, Si: 3.1 내지 3.8%, Al: 0.5 내지 1.5%, Mn: 0.3 내지 1.5%, Cr: 0.01 내지 0.15%, Sn: 0.003 내지 0.08%, Sb: 0.003 내지 0.06% 포함하고 잔부 Fe 및 불가피한 불순물을 포함하고, 하기 식 1을 만족하고, 강판 표면으로부터 강판 내부 방향으로 강판 두께의 1/10까지 존재하는 표면부 및 중앙부를 포함하고, 무방향성 전기강판을 타발할 시, 소성 변형부의 길이가 100㎛ 이하이고, 상기 소성 변형부란 타발한 단부로부터 표면부의 경도가 중앙부의 경도가 1.10배를 초과하는 부분의 길이인 무방향성 전기강판. [식 1] 0.03≤([Cr]+[Sn]+[Sb])≤0.2 (식 1에서, [Cr], [Sn] 및 [Sb]는 각각 Cr, Sn, 및 Sb의 함량(중량%)를 나타낸다.) ¦ 7. 중량 %로, Si: 3.1 내지 3.8%, Al: 0.5 내지 1.5%, Mn: 0.3 내지 1.5%, Cr: 0.01 내지 0.15%, Sn: 0.003 내지 0.08%, Sb: 0.003 내지 0.06% 포함하고 잔부 Fe 및 불가피한 불순물을 포함하고, 하기 식 1을 만족하는 슬라브를 열간 압연하여 열연판을 제조하는 단계; 상기 열연판을 냉간압연하여 냉연판을 제조하는 단계 및 상기 냉연판을 냉연판 소둔하는 단계를 포함하고, 상기 냉연판을 소둔하는 단계는 냉연판을 200℃에서 500℃까지 승온하는 제1 승온 단계, 상기 냉연판을 500℃ 초과로부터 균열온도 미만까지 승온하는 제2 승온 단계 및 균열 단계를 포함하고, 하기 식 2를 만족하는 무방향성 전기강판의 제조 방법. [식 1] 0.030≤([Cr]+[Sn]+[Sb])≤0.200 [식 2] {([Cr]+[Sn]+[Sb])×[판두께]}/{([Si]+[Al])×[판조도]} ≤ [DP] (식 1 및 식 2에서, [Si], [Al], [Cr], [Sn] 및 [Sb]는 각각 Si, Al, Cr, Sn 및 Sb의 함량(중량%)를 나타내고, [판두께]는 상기 냉연판을 제조하는 단계 이후, 상기 냉연판의 판 두께(㎛)를 나타내고, [판조도]는 상기 냉연판을 제조하는 단계 이후, 상기 냉연판의 표면 조도(㎛)를 나타내며, [DP]는 상기 제1 승온 단계에서의 이슬점(℃)을 나타낸다.) | 10 | 10-2021-0184550 | 2021-12-22 | 10-2023-0095257 | 2023-06-29 |  |  | 주식회사 포스코 | 김재훈 ¦ 신수용 ¦ 김윤수 |  |  |  | 0 |  | 0 |  | 105264952 | CN118647749A ¦ EP4455333A1 ¦ IN202417055599 ¦ JP2025-501608A ¦ KR10-2023-0095257A ¦ MXMX/a/2024/007758A ¦ US2025-0109453A1 ¦ WOWO2023-121270A1 | 8 | 심사중 |  | 3523263000833
KR | KR | P | A |  | 무방향성 전기강판 및 그 제조방법 |  | 본 발명의 일 실시예에 의한 무방향성 전기강판은 중량%로 C: 0.005%이하(0%를 제외한다), Si: 1.5~3.0%, Mn: 0.4~1.5%, S: 0.005%이하(0%를 제외한다), Al: 0.0001~0.7%, N:0.005%이하(0%를 제외한다), Ti: 0.005%이하(0%를 제외한다), Cu: 0.001~0.02%, Sb: 0.01~0.05%, Sn: 0.001~0.1%, P: 0.005~0.07%를 포함하고, Mn, Si, Al의 함유량 하기 [수식 1]을 만족하며. Sb, Sn, P함유량은 하기 [수식 2]를 만족하고, 잔부 Fe 및 불가피하게 혼입되는 불순물을 포함하며, 0.5㎛이하인 (Mn,Cu)S 석출물의 면적당 개수가 1개/㎛3이하 인 무방향성 전기강판이다. [수식 1] 0.19 ≤ [Mn]/([Si]+150x[Al]) ≤ 0.35 [수식 2] 1/2* Sn < [Sb]+[P] < 0.09 |  | 중량%로 C: 0.005%이하(0%를 제외한다), Si: 1.5~3.0%, Mn: 0.4~1.5%, S: 0.005%이하(0%를 제외한다), Al: 0.0001~0.7%, N:0.005%이하(0%를 제외한다), Ti: 0.005%이하(0%를 제외한다), Cu: 0.001~0.02%, Sb: 0.01~0.05%, Sn: 0.001~0.1%, P: 0.005~0.07%를 포함하고, Mn, Si, Al의 함유량은 하기 [수식 1]을 만족하며. Sb, Sn, P함유량은 하기 [수식 2]를 만족하고, 잔부 Fe 및 불가피하게 혼입되는 불순물을 포함하며, 0.5㎛이하인 (Mn,Cu)S 석출물의 면적당 개수가 1개/㎛3이하 인 무방향성 전기강판. [수식 1] 0.19 ≤ [Mn]/([Si]+150x[Al]) ≤ 0.35 [수식 2] 1/2* Sn < [Sb]+[P] < 0.09 (여기서 [Mn], [Si], [Al], [Sn], [Sb], [P]는 각각 Mn, Si, Al, Sn, Sb와 P의 중량 %이다.) |  | 1. 중량%로 C: 0.005%이하(0%를 제외한다), Si: 1.5~3.0%, Mn: 0.4~1.5%, S: 0.005%이하(0%를 제외한다), Al: 0.0001~0.7%, N:0.005%이하(0%를 제외한다), Ti: 0.005%이하(0%를 제외한다), Cu: 0.001~0.02%, Sb: 0.01~0.05%, Sn: 0.001~0.1%, P: 0.005~0.07%를 포함하고, Mn, Si, Al의 함유량은 하기 [수식 1]을 만족하며. Sb, Sn, P함유량은 하기 [수식 2]를 만족하고, 잔부 Fe 및 불가피하게 혼입되는 불순물을 포함하며, 0.5㎛이하인 (Mn,Cu)S 석출물의 면적당 개수가 1개/㎛3이하 인 무방향성 전기강판. [수식 1] 0.19 ≤ [Mn]/([Si]+150x[Al]) ≤ 0.35 [수식 2] 1/2* Sn < [Sb]+[P] < 0.09 (여기서 [Mn], [Si], [Al], [Sn], [Sb], [P]는 각각 Mn, Si, Al, Sn, Sb와 P의 중량 %이다.) ¦ 6. 중량%로 C: 0.005%이하(0%를 제외한다), Si: 1.5~3.0%, Mn: 0.4~1.5%, S: 0.005%이하(0%를 제외한다), Al: 0.0001~0.7%, N:0.005%이하(0%를 제외한다), Ti: 0.005%이하(0%를 제외한다), Cu: 0.001~0.02%, Sb: 0.01~0.05%, Sn: 0.001~0.1%, P: 0.005~0.07%를 함유하고, Mn, Si, Al의 함유량은 하기 [수식 1]을 만족하며. Sb, Sn, P함유량은 하기 [수식 2]를 만족하고, 잔부 Fe 및 불가피하게 혼입되는 불순물로 이루어진 슬라브를 제조하는 단계; 상기 슬라브를 하기 [수식 5]를 만족하는 온도에서 재가열하는 단계; 상기 재가열된 슬라브를 열간압연하여 열연판을 제조하는 단계; 상기 열연판을 코일상태로 권취하는 단계; 권취된 열연판을 산세하고 냉간압연하여 냉연판을 제조하는 단계; 및 상기 냉연판을 최종소둔하는 단계를 포함하는 무방향성 전기강판의 제조방법. [수식 1] 0.19 ≤ [Mn]/([Si]+150x[Al]) ≤ 0.35 [수식 2] 1/2* Sn < [Sb]+[P] < 0.09 [수식 5] MnSSRT/MnSMax ≥ 0.6 (여기서 [Mn], [Si], [Al], [Sn], [Sb], [P]는 각각 Mn, Si, Al, Sn, Sb와 P의 중량 %이고, MnSSRT은 MnS의 평형 석출량이며, MnSMax는 MnS의 최대 석출량이다.) | 16 | 10-2021-0184559 | 2021-12-22 | 10-2023-0095264 | 2023-06-29 |  |  | 주식회사 포스코 | 주형돈 ¦ 홍재완 ¦ 김용수 ¦ 박준수 ¦ 김윤수 |  |  |  | 0 |  | 0 |  | 105264946 | CN117355626A ¦ EP4455328A1 ¦ IN202337072835 ¦ JP2024-522132A ¦ KR10-2023-0095264A ¦ MXMX/a/2023/010392A ¦ US2024-0242863A1 ¦ WOWO2023-121220A1 | 8 | 심사중 |  | 3523263000840
KR | KR | P | A |  | 전기강판 절연 피막 조성물, 전기강판, 및 이의 제조 방법 |  | 본 발명의 일 실시예에 의한 전기강판용 절연 피막 조성물은 하기 화학식 1로 표시되는 유기 아미노 규소 화합물을 포함한다. [화학식 1] (단, 화학식 1에서 R1 내지 R4 중 적어도 하나 이상이 1개 이상의 N 원자를 포함하는 3 내지 10원 헤테로 고리기이거나; 또는 R1 내지 R4 중 둘 이상이 Si와 함께 융합되어 1개 이상의 N 원자를 포함하는 4 내지 10원 헤테로 고리기를 형성하며, 헤테로 고리기가 아닌 나머지 치환체들은 각각 수소, 할로겐 원자, 직쇄형 또는 분지형 알킬기, 시클로 알킬기, 알케닐기, 알키닐기, 아릴기, 헤테로아릴기, 알콕시기 또는 아미노알킬기를 나타낸다.) |  | 하기 화학식 1로 표시되는 유기 아미노 규소 화합물을 포함하는 전기강판용 절연 피막 조성물. [화학식 1] (단, 화학식 1에서 R1 내지 R4 중 적어도 하나 이상이 1개 이상의 N 원자를 포함하는 3 내지 10원 헤테로 고리기이거나; 또는 R1 내지 R4 중 둘 이상이 Si와 함께 융합되어 1개 이상의 N 원자를 포함하는 4 내지 10원 헤테로 고리기를 형성하며, 헤테로 고리기가 아닌 나머지 치환체들은 각각 수소, 할로겐 원자, 직쇄형 또는 분지형 알킬기, 시클로 알킬기, 알케닐기, 알키닐기, 아릴기, 헤테로아릴기, 알콕시기 또는 아미노알킬기를 나타낸다.) |  | 1. 하기 화학식 1로 표시되는 유기 아미노 규소 화합물을 포함하는 전기강판용 절연 피막 조성물. [화학식 1] (단, 화학식 1에서 R1 내지 R4 중 적어도 하나 이상이 1개 이상의 N 원자를 포함하는 3 내지 10원 헤테로 고리기이거나; 또는 R1 내지 R4 중 둘 이상이 Si와 함께 융합되어 1개 이상의 N 원자를 포함하는 4 내지 10원 헤테로 고리기를 형성하며, 헤테로 고리기가 아닌 나머지 치환체들은 각각 수소, 할로겐 원자, 직쇄형 또는 분지형 알킬기, 시클로 알킬기, 알케닐기, 알키닐기, 아릴기, 헤테로아릴기, 알콕시기 또는 아미노알킬기를 나타낸다.) ¦ 10. 전기강판 기재 및 상기 전기강판 기재의 표면 상에 위치하는 절연 피막을 포함하고, 상기 절연 피막은 하기 화학식 1로 표시되는 유기 아미노 규소 화합물을 포함하는 전기강판. [화학식 1] (단, 화학식 1에서 R1 내지 R4 중 적어도 하나 이상이 1개 이상의 N 원자를 포함하는 3 내지 10원 헤테로 고리기이거나; 또는 R1 내지 R4 중 둘 이상이 Si와 함께 융합되어 1개 이상의 N 원자를 포함하는 4 내지 10원 헤테로 고리기를 형성하며, 헤테로 고리기가 아닌 나머지 치환체들은 각각 수소, 할로겐 원자, 직쇄형 또는 분지형 알킬기, 시클로 알킬기, 알케닐기, 알키닐기, 아릴기, 헤테로아릴기, 알콕시기 또는 아미노알킬기를 나타낸다.) | 11 | 10-2021-0184572 | 2021-12-22 | 10-2023-0095270 | 2023-06-29 |  |  | 주식회사 포스코 | 권민석 ¦ 최헌조 ¦ 심호경 ¦ 박세민 |  |  |  | 0 |  | 0 |  | 25203074 | KR10-2023-0095270A | 1 | 심사중 |  | 3523263000846
KR | KR | P | A |  | 전기강판 절연 피막 조성물, 전기강판, 및 이의 제조 방법 |  | 본 발명의 일 실시예에 의한 전기강판용 절연 피막 조성물은 하기 화학식 1로 표시되는 반복구조를 17 중량% 이하로 포함하는 에멀전 수지를 포함한다. [화학식 1] (단, 화학식 1에서 R1 내지 R3은 각각 독립적으로, 수소, 할로겐 원자, 직쇄형 또는 분지형 알킬기, 시클로 알킬기, 알케닐기, 알키닐기, 아릴기, 헤테로아릴기, 알콕시기 또는 아미노알킬기를 나타낸다.) |  | 하기 화학식 1로 표시되는 반복구조를 17 중량% 이하(0 중량%를 제외함)로 포함하는 에멀전 수지를 포함하는 전기강판용 절연 피막 조성물. [화학식 1] (단, 화학식 1에서 R1 내지 R3은 각각 독립적으로, 수소, 할로겐 원자, 직쇄형 또는 분지형 알킬기, 시클로 알킬기, 알케닐기, 알키닐기, 아릴기, 헤테로아릴기, 알콕시기 또는 아미노알킬기를 나타낸다.) |  | 1. 하기 화학식 1로 표시되는 반복구조를 17 중량% 이하(0 중량%를 제외함)로 포함하는 에멀전 수지를 포함하는 전기강판용 절연 피막 조성물. [화학식 1] (단, 화학식 1에서 R1 내지 R3은 각각 독립적으로, 수소, 할로겐 원자, 직쇄형 또는 분지형 알킬기, 시클로 알킬기, 알케닐기, 알키닐기, 아릴기, 헤테로아릴기, 알콕시기 또는 아미노알킬기를 나타낸다.) ¦ 5. 전기강판 기재 및 상기 전기강판 기재의 표면 상에 위치하는 절연 피막을 포함하고, 상기 절연 피막은 전기강판의 두께 방향을 포함하는 단면에 대하여 탄소 응집체를 30 내지 70 면적% 포함하고, 상기 탄소 응집체의 평균 입경은 50 내지 300nm인 전기강판. | 8 | 10-2021-0184602 | 2021-12-22 | 10-2023-0095279 | 2023-06-29 |  |  | 주식회사 포스코 | 이동규 ¦ 김정우 ¦ 하봉우 ¦ 노태영 ¦ 박경렬 |  |  |  | 0 |  | 0 |  | 25203081 | KR10-2023-0095279A | 1 | 심사중 |  | 3523263000855
KR | KR | P | A |  | 무방향성 전기강판 및 그 제조방법 |  | 본 발명의 일 실시예에 의한 무방향성 전기강판은 중량%로, Si: 1.4 내지 3.0%, Mn: 0.001 내지 1.5%, 및 Al: 0.001 내지 0.2%, 포함하고, 잔부 Fe 및 불가피한 불순물을 포함하고, 길이 5mm 당 압연방향에 수직한 방향으로 발생하는 두께편차가 1.5㎛ 이하이며, 길이 1000m 당 압연방향으로 발생하는 두께편차가 10㎛이하이다. |  | 중량%로, Si: 1.4 내지 3%, Mn: 0.001 내지 1.5%, 및 Al: 0.001 내지 0.2%, 포함하고, 잔부 Fe 및 불가피한 불순물을 포함하고, 길이 5mm 당 압연방향에 수직한 방향으로 발생하는 두께편차가 1.5㎛ 이하이며, 길이 1000m 당 압연방향으로 발생하는 두께편차가 10㎛이하인 무방향성 전기강판. |  | 1. 중량%로, Si: 1.4 내지 3%, Mn: 0.001 내지 1.5%, 및 Al: 0.001 내지 0.2%, 포함하고, 잔부 Fe 및 불가피한 불순물을 포함하고, 길이 5mm 당 압연방향에 수직한 방향으로 발생하는 두께편차가 1.5㎛ 이하이며, 길이 1000m 당 압연방향으로 발생하는 두께편차가 10㎛이하인 무방향성 전기강판. ¦ 7. 중량%로, Si: 1.4 내지 3.0%, Mn: 0.001 내지 1.5%, 및 Al: 0.001 내지 0.2%, 포함하고, 잔부 Fe 및 불가피한 불순물을 포함하는 슬라브를 열간압연하여 열연판을 제조하는 단계; 상기 열연판을 2회 내지 4회 산세하는 산세 단계; 및 상기 산세된 열연판을 냉간압연하여 냉연판을 제조하는 단계 를 포함하고, 상기 열연판을 제조하는 단계는 상기 슬라브를 조압연하는 단계 및 마무리 압연하는 단계를 포함하고, 상기 마무리 압연하는 단계는 복수회 패스를 통해 압연하고, 상기 복수회 패스 중 최종 패스의 압하율이 17% 이하인 무방향성 전기강판의 제조 방법. | 16 | 10-2021-0184603 | 2021-12-22 | 10-2023-0095280 | 2023-06-29 |  |  | 주식회사 포스코 | 홍재완 ¦ 주형돈 ¦ 박준수 |  |  |  | 0 |  | 1 | KR10-2025-0096304A | 105259155 | CA3242539A1 ¦ CN118475714A ¦ EP4455332A1 ¦ ID2024/05866A ¦ IN202417045350 ¦ JP2025-500051A ¦ KR10-2023-0095280A ¦ MXMX/a/2024/007795A ¦ US2025-0051888A1 ¦ WOWO2023-121268A1 | 10 | 심사중 |  | 3523263000856
KR | KR | P | A |  | 전기강판 절연 피막 조성물, 전기강판, 및 이의 제조 방법 |  | 본 발명의 일 실시예에 의한 전기강판용 절연 피막 조성물은 반복 단위내 방향족 고리 또는 지방족 고리를 2개 이상 포함하는 수지 100 중량부 및 지르코늄 인산염 20 내지 150 중량부 포함한다. |  | 반복 단위내 방향족 고리 또는 지방족 고리를 2개 이상 포함하는 수지 100 중량부 및 지르코늄 인산염 20 내지 150 중량부 포함하는 전기강판용 절연 피막 조성물. |  | 1. 반복 단위내 방향족 고리 또는 지방족 고리를 2개 이상 포함하는 수지 100 중량부 및 지르코늄 인산염 20 내지 150 중량부 포함하는 전기강판용 절연 피막 조성물. ¦ 10. 전기강판 기재 및 상기 전기강판 기재의 표면 상에 위치하는 절연 피막을 포함하고, 상기 절연 피막은 반복 단위내 방향족 고리 또는 지방족 고리를 2개 이상 포함하는 수지 100 중량부 및 지르코늄 인산염 20 내지 150 중량부 포함하는 전기강판. ¦ 13. 전기강판 기재를 준비하는 단계; 및 상기 전기강판 기재의 표면에 절연 피막 조성물을 도포하여 절연 피막을 형성하는 단계를 포함하고, 상기 절연 피막 조성물은 반복 단위내 방향족 고리 또는 지방족 고리를 2개 이상 포함하는 수지 100 중량부 및 지르코늄 인산염 20 내지 150 중량부 포함하는 전기강판의 제조 방법. | 13 | 10-2021-0185101 | 2021-12-22 | 10-2023-0095527 | 2023-06-29 |  |  | 주식회사 포스코 | 권민석 ¦ 박세민 ¦ 최헌조 |  |  |  | 0 |  | 0 |  | 105264951 | CN118475656A ¦ EP4455229A1 ¦ IN202417047720 ¦ JP2025-500982A ¦ KR10-2023-0095527A ¦ MXMX/a/2024/007664A ¦ US2025-0051603A1 ¦ WOWO2023-121269A1 | 8 | 심사중 |  | 3523263001103
KR | KR | P | A |  | 전기강판 절연 피막 조성물, 전기강판, 및 이의 제조 방법 |  | 본 발명의 일 실시예에 의한 전기강판용 절연 피막 조성물은 고형분 100 중량부에 대하여, 수지에 무기 나노 입자가 치환된 유/무기 복합체 30 내지 60 중량부, 금속 인산염 15 내지 45 중량부, 카올린 10 내지 40 중량부, 무기 분산제 1 내지 10 중량부, 및 탄소 구조체 0.1 내지 5 중량부 포함한다. |  | 고형분 100 중량부에 대하여, 수지에 무기 나노 입자가 치환된 유/무기 복합체 30 내지 60 중량부, 금속 인산염 15 내지 45 중량부, 카올린 10 내지 40 중량부, 무기 분산제 1 내지 10 중량부, 및 탄소 구조체 0.1 내지 5 중량부 포함하는 전기강판용 절연 피막 조성물. |  | 1. 고형분 100 중량부에 대하여, 수지에 무기 나노 입자가 치환된 유/무기 복합체 30 내지 60 중량부, 금속 인산염 15 내지 45 중량부, 카올린 10 내지 40 중량부, 무기 분산제 1 내지 10 중량부, 및 탄소 구조체 0.1 내지 5 중량부 포함하는 전기강판용 절연 피막 조성물. ¦ 11. 전기강판 기재 및 상기 전기강판 기재의 표면 상에 위치하는 절연 피막을 포함하고, 상기 절연 피막은 수지에 무기 나노 입자가 치환된 유/무기 복합체 30 내지 60 중량부, 금속 인산염 15 내지 45 중량부, 카올린 10 내지 40 중량부, 무기 분산제 1 내지 10 중량부, 및 탄소 구조체 0.1 내지 5 중량부 포함하는 전기강판. | 13 | 10-2021-0185155 | 2021-12-22 | 10-2023-0095561 | 2023-06-29 |  |  | 주식회사 포스코 | 김정우 ¦ 하봉우 ¦ 이동규 ¦ 노태영 |  |  |  | 0 |  | 0 |  | 105264953 | CN118475719A ¦ EP4455363A1 ¦ ID2024/06958A ¦ IN202417055245 ¦ JP2025-501113A ¦ KR10-2023-0095561A ¦ MXMX/a/2024/007762A ¦ US2025-0051868A1 ¦ WOWO2023-121272A1 | 9 | 심사중 |  | 3523263001137
KR | KR | P | A |  | 무방향성 전기강판 및 그 제조방법 |  | 본 발명의 일 실시예에 의한 무방향성 전기강판의 제조방법은 제강 공정에서 중량 %로 Si: 2.8 ~ 3.8%, Al: 0.5 ~ 1.5%, Mn: 0.3 ~ 2.0%, Cu 0.01~0.2%, Cr 0.01~0.5%, 기본성분에, In: 0.0005~0.015%, Sn: 0.0050~0.08%, Sb: 0.0050~0.05%, P: 0.0050~0.06%를 투입하고, Mg: 0.002~0.05%의 범위로 제어하여 슬라브를 제조하는 단계; 상기 슬라브를 가열하는 슬라브 가열단계; 상기 슬라브를 최종 마무리 압연하는 열간압연 단계; 상기 열연판을 소둔하는 열연판 소둔 단계; 상기 열연판을 압연하는 냉간압연 단계; 및 상기 냉연판을 소둔하는 최종 소둔단계; 를 포함한다. |  | 중량 %로, Si: 2.8 ~ 3.8%, Al: 0.5 ~ 1.5%, Mn: 0.3 ~ 2.0%, Cu 0.01~0.2%, Cr 0.01~0.5% 성분에 In: 0.0005~0.015%, Sn: 0.0050~0.08%, Sb: 0.0050~0.05%, P: 0.0050~0.06% 및 Mg: 0.002~0.05%를 포함하고, 잔부 Fe와 기타 불가피한 불순물로 이루어진 무방향성 전기강판. |  | 1. 중량 %로, Si: 2.8 ~ 3.8%, Al: 0.5 ~ 1.5%, Mn: 0.3 ~ 2.0%, Cu 0.01~0.2%, Cr 0.01~0.5% 성분에 In: 0.0005~0.015%, Sn: 0.0050~0.08%, Sb: 0.0050~0.05%, P: 0.0050~0.06% 및 Mg: 0.002~0.05%를 포함하고, 잔부 Fe와 기타 불가피한 불순물로 이루어진 무방향성 전기강판. ¦ 7. 제강 공정에서 중량 %로 Si: 2.8 ~ 3.8%, Al: 0.5 ~ 1.5%, Mn: 0.3 ~ 2.0%, Cu 0.01~0.2%, Cr 0.01~0.5%, 기본성분에, In: 0.0005~0.015%, Sn: 0.0050~0.08%, Sb: 0.0050~0.05%, P: 0.0050~0.06%를 투입하고, Mg: 0.002~0.05%의 범위로 제어하여 슬라브를 제조하는 단계; 상기 슬라브를 가열하는 슬라브 가열단계; 상기 슬라브를 800℃ 이상에서 최종 마무리 압연하는 열간압연 단계; 상기 열연판을 소둔하는 열연판 소둔 단계; 상기 열연판을 70~95% 압하율로 압연하는 냉간압연 단계; 및 상기 냉연판을 800~1,000℃에서 소둔하는 최종 소둔단계; 를 포함하는 무방향성 전기강판의 제조 방법. | 12 | 10-2021-0183660 | 2021-12-21 | 10-2023-0094459 | 2023-06-28 |  |  | 주식회사 포스코 | 김재훈 ¦ 신수용 ¦ 김윤수 |  |  |  | 0 |  | 0 |  | 105259151 | CA3241363A1 ¦ CN118434902A ¦ EP4455347A1 ¦ IN202417047563 ¦ JP2025-502726A ¦ KR10-2023-0094459A ¦ MXMX/a/2024/007680A ¦ WOWO2023-121200A1 | 8 | 심사중 |  | 3523263000276
KR | KR | P | A |  | 무방향성 전기강판 및 그 제조방법 |  | 무방향성 전기강판으로 Si: 3.0 ~ 4.0 중량%, Al: 0.1 ~ 1.5 중량%, Mn: 0.1 ~ 0.5 중량%, Cr: Mn 함량의 2 ~ 20 중량%, Sn과 Sb의 합계: 0.006 ~ 0.1 중량%, C: 0.0010 ~ 0.0050 중량% 및 N, S, Ti, Nb 그리고 V 중 1종 이상을 각각 0.0003 ~ 0.0050 중량%를 포함하고 잔부 Fe 및 불가피한 불순물을 포함하며, 결정립 직경이 강판 두께의 10% 이하인 결정립의 면적분율이 0.5% 이상이고, 상기 결정립의 개수분율이 20% 이상이며, 상기 강판의 두께방향 중심층에서 표면층까지의 평균 결정립 직경이 D(surface)/D(center) ≥ 0.6 의 관계를 만족한다. |  | 중량%로, Si: 3.0 ~ 4.0%, Al: 0.1 ~ 1.5%, Mn: 0.1 ~ 0.5%, Cr: Mn 함량의 2 ~ 20%, Sn과 Sb의 합계: 0.006 ~ 0.1%, C: 0.0010 ~ 0.0050% 및 N, S, Ti, Nb 그리고 V 중 1종 이상을 각각 0.0003 ~ 0.0050%를 포함하고 잔부 Fe 및 불가피한 불순물을 포함하며, 결정립 직경이 강판 두께의 10% 이하인 결정립의 면적분율이 0.5% 이상이며, 상기 결정립의 개수분율이 20% 이상이고, 상기 강판의 두께방향 중심층에서 표면층까지의 평균 결정립 직경이 아래 [수식 1]의 관계를 만족하는 무방향성 전기강판. D(surface)/D(center) ≥ 0.6 ---- [수식 1] (수식 1에서, D(surface): 강판 두께방향 표면층에서 1/4층까지 영역의 평균 결정립 직경, D(center): 강판 두께방향 중심층에서 1/4층까지 영역의 평균 결정립 직경을 나타낸다.) |  | 1. 중량%로, Si: 3.0 ~ 4.0%, Al: 0.1 ~ 1.5%, Mn: 0.1 ~ 0.5%, Cr: Mn 함량의 2 ~ 20%, Sn과 Sb의 합계: 0.006 ~ 0.1%, C: 0.0010 ~ 0.0050% 및 N, S, Ti, Nb 그리고 V 중 1종 이상을 각각 0.0003 ~ 0.0050%를 포함하고 잔부 Fe 및 불가피한 불순물을 포함하며, 결정립 직경이 강판 두께의 10% 이하인 결정립의 면적분율이 0.5% 이상이며, 상기 결정립의 개수분율이 20% 이상이고, 상기 강판의 두께방향 중심층에서 표면층까지의 평균 결정립 직경이 아래 [수식 1]의 관계를 만족하는 무방향성 전기강판. D(surface)/D(center) ≥ 0.6 ---- [수식 1] (수식 1에서, D(surface): 강판 두께방향 표면층에서 1/4층까지 영역의 평균 결정립 직경, D(center): 강판 두께방향 중심층에서 1/4층까지 영역의 평균 결정립 직경을 나타낸다.) ¦ 5. 중량%로, Si: 3.0 ~ 4.0%, Al: 0.1 ~ 1.5%, Mn: 0.1 ~ 0.5%, Cr: Mn 함량의 2 ~ 20%, Sn과 Sb의 합계: 0.006 ~ 0.1%, C: 0.0010 ~ 0.0050% 및 N, S, Ti, Nb 그리고 V 중 1종 이상을 각각 0.0003 ~ 0.0050%를 포함하고 잔부 Fe 및 불가피한 불순물을 포함하는 슬라브를 제조하는 단계; 상기 슬라브를 가열하고 열간합연하여 열연강판을 제조하는 단계; 상기 열연강판을 950 ~ 1,150℃까지 가열한 다음 40초 이상을 유지하는 1차 예비 소둔단계와 상기 1차 예비 소둔단계 이후 20초 이내에서 850 ~ 950℃ 온도 분위기로 변경하여 20초 이상을 유지하는 2차 예비 소둔단계를 포함하는 열연강판 예비소둔 단계; 상기 열연강판 예비 소둔 이후 상기 열연강판을 냉간압연 하여 냉연강판을 제조하는 단계; 및 상기 냉연강판을 수소(H2)와 질소(N2)의 혼합 분위기에서 900℃ 이상까지 가열 후 60초 이하로 유지하는 1차 최종 소둔단계와 650 ~ 850℃의 온도로 15초 이상 유지하는 2차 최종 소둔단계를 포함하는 최종소둔 단계; 를 포함하는 무방향성 전기강판의 제조방법. | 10 | 10-2021-0183665 | 2021-12-21 | 10-2023-0094463 | 2023-06-28 |  |  | 주식회사 포스코 | 이헌주 ¦ 신수용 ¦ 김윤수 |  |  |  | 0 |  | 0 |  | 105264943 | CN117321238A ¦ EP4455341A1 ¦ ID2023/10127A ¦ IN202337072832 ¦ JP2024-519776A ¦ KR10-2023-0094463A ¦ MXMX/a/2023/010389A ¦ US2024-0200175A1 ¦ WOWO2023-121191A1 | 9 | 심사중 |  | 3523263000280
KR | KR | P | A |  | 무방향성 전기강판 및 그 제조방법 |  | 본 발명의 일 실시예에 의한 무방향성 전기강판은 중량%로, Si: 1.4 ~ 3.0%, Mn: 0.001 ~ 1.5%, Al: 0.001 ~ 0.2%, P: 0.001 ~ 0.1%, C: 0.0005 ~ 0.005%, S: 0.010 중량% 이하(0%를 제외한다), N: 0.001 ~ 0.005%, Ti: 0.0005 ~ 0.005%, Sb: 0.001 ~ 0.08% 포함하고, 잔부 Fe와 기타 불가피한 불순물로 이루어지며, 강판의 길이 방향으로 압연방향에 평행한 줄무늬의 표면부 점유율이 30% 이하인 무방향성 전기강판이다. (여기서 강판 표면에 형성된 줄무늬는 표면으로부터 1.5㎛ 이상 돌출되어 있으며, 폭은 1.5㎛ 이상이고, 길이가 10mm 이상인 것을 기준으로 한다.) |  | 중량%로, Si: 1.4 ~ 3.0%, Mn: 0.001 ~ 1.5%, Al: 0.001 ~ 0.2%, P: 0.001 ~ 0.1%, C: 0.0005 ~ 0.005%, S: 0.010 중량% 이하(0%를 제외한다), N: 0.001 ~ 0.005%, Ti: 0.0005 ~ 0.005%, Sb: 0.001 ~ 0.08% 포함하고, 잔부 Fe와 기타 불가피한 불순물로 이루어지며, 강판의 길이 방향으로 압연방향에 평행한 줄무늬의 표면부 점유율이 30% 이하인 무방향성 전기강판. (여기서 강판 표면에 형성된 줄무늬는 표면으로부터 1.5㎛ 이상 돌출되어 있으며, 폭은 1.5㎛ 이상이고, 길이가 10mm 이상인 것을 기준으로 한다.) |  | 1. 중량%로, Si: 1.4 ~ 3.0%, Mn: 0.001 ~ 1.5%, Al: 0.001 ~ 0.2%, P: 0.001 ~ 0.1%, C: 0.0005 ~ 0.005%, S: 0.010 중량% 이하(0%를 제외한다), N: 0.001 ~ 0.005%, Ti: 0.0005 ~ 0.005%, Sb: 0.001 ~ 0.08% 포함하고, 잔부 Fe와 기타 불가피한 불순물로 이루어지며, 강판의 길이 방향으로 압연방향에 평행한 줄무늬의 표면부 점유율이 30% 이하인 무방향성 전기강판. (여기서 강판 표면에 형성된 줄무늬는 표면으로부터 1.5㎛ 이상 돌출되어 있으며, 폭은 1.5㎛ 이상이고, 길이가 10mm 이상인 것을 기준으로 한다.) ¦ 3. 상기 강판의 자속밀도(B50)가 1.65 (Tesla)이상이고 동시에 철손(W15/50)이 4.0 W/kg 이하인 무방향성 전기강판. ¦ 4. 중량%로, Si: 1.4 ~ 3.0%, Mn: 0.001 ~ 1.5%, Al: 0.001 ~ 0.2%, P: 0.001 ~ 0.1%, C: 0.0005 ~ 0.005%, S: 0.010 중량% 이하(0%를 제외한다), N: 0.001 ~ 0.005%, Ti: 0.0005 ~ 0.005%, Sb: 0.001 ~ 0.08% 포함하고, 잔부 Fe와 기타 불가피한 불순물로 이루어지며, 강판의 길이 방향으로 압연방향에 평행한 줄무늬의 표면부 점유율이 30% 이하인 무방향성 냉연강판. (여기서 강판 표면에 형성된 줄무늬는 표면으로부터 1.5㎛ 이상 돌출되어 있으며, 폭은 1.5㎛ 이상이고, 길이가 10mm 이상인 것을 기준으로 한다.) ¦ 5. 중량%로, Si: 1.4 ~ 3.0%, Mn: 0.001 ~ 1.5%, Al: 0.001 ~ 0.2%, P: 0.001 ~ 0.1%, C: 0.0005 ~ 0.005%, S: 0.010 중량% 이하(0%를 제외한다), N: 0.001 ~ 0.005%, Ti: 0.0005 ~ 0.005%, Sb: 0.001 ~ 0.08% 포함하고, 잔부는 Fe 및 불가피한 불순물을 포함하는 슬라브를 제조하는 단계; 슬라브를 가열하는 단계; 슬라브를 열간 압연하여 열연판을 제조하는 단계; 및 열연판을 냉간압연하여 냉연판을 제조하는 단계 를 포함하며, 상기 열연판 제조 단계에서, 열간 마무리 압연은 870 ~ 950℃ 범위에서 마무리 압연을 하고, 상기 열간 마무리 압연시 마지막 패스(pass)의 압연하중(Roll force)은 0.352톤/mm 내지 0.480톤/mm이며, 마지막 패스(pass) 압하율은 13.5% 내지 18%로 상기 열간 마무리 압연을 하는 무방향성 전기강판의 제조방법. | 10 | 10-2021-0183670 | 2021-12-21 | 10-2023-0094468 | 2023-06-28 |  |  | 주식회사 포스코 | 홍재완 ¦ 주형돈 ¦ 박준수 |  |  |  | 0 |  | 0 |  | 25202565 | KR10-2023-0094468A | 1 | 심사중 |  | 3523263000285
KR | KR | P | A |  | 이방향성 전기강판 및 그의 제조방법 |  | 본 발명의 일 실시예에 의한 이방향성 전기강판은 이방향성 전기강판은 중량%로 Si: 2.0% 이상, Al: 0.02% 이하(0%를 제외함), Mn: 0.02 내지 0.50%, C: 0.004% 이하(0%를 제외함), 및 S: 0.0005 내지 0.005% 포함하고, 잔부 Fe 및 기타 불순물을 포함하고, 입경이 2000㎛ 이하인 결정립의 면적 분율이 25% 이하이다. |  | 중량%로 Si: 2.0% 이상, Al: 0.02% 이하(0%를 제외함), Mn: 0.02 내지 0.50%, C: 0.004% 이하(0%를 제외함), 및 S: 0.0005 내지 0.005% 포함하고, 잔부 Fe 및 기타 불순물을 포함하고, 입경이 2000㎛ 이하인 결정립의 면적 분율이 25% 이하 인 이방향성 전기강판. |  | 1. 중량%로 Si: 2.0% 이상, Al: 0.02% 이하(0%를 제외함), Mn: 0.02 내지 0.50%, C: 0.004% 이하(0%를 제외함), 및 S: 0.0005 내지 0.005% 포함하고, 잔부 Fe 및 기타 불순물을 포함하고, 입경이 2000㎛ 이하인 결정립의 면적 분율이 25% 이하 인 이방향성 전기강판. ¦ 5. 중량%로 Si: 2.0% 이상, Al: 0.02% 이하(0%를 제외함), Mn: 0.02 내지 0.50%, C: 0.004% 이하(0%를 제외함), 및 S: 0.0005 내지 0.005% 포함하고, 잔부 Fe 및 기타 불순물을 포함하는 슬라브를 열간압연하여 열연판을 제조하는 단계; 열연판을 1차 냉간압연하여 1차 냉연판을 제조하는 단계; 1차 냉연판을 중간 소둔하는 단계; 중간 소둔판을 2차 냉간압연하여 2차 냉연판을 제조하는 단계 및 2차 냉연판을 소둔하는 단계를 포함하고, 상기 2차 냉연판을 제조하는 단계에서 압하율이 55 내지 85%이고, 2차 냉연판을 소둔하는 단계 이전에 100 내지 1000℃온도 범위에서 100℃/h 이상의 승온 속도로 승온하는 단계를 더 포함하는 이방향성 전기강판의 제조 방법. | 12 | 10-2021-0184343 | 2021-12-21 | 10-2023-0094866 | 2023-06-28 |  |  | 주식회사 포스코 | 문현우 ¦ 이세일 ¦ 신수용 ¦ 김윤수 |  |  |  | 0 |  | 0 |  | 87632302 | CN118475713A ¦ EP4455330A1 ¦ JP2025-500053A ¦ KR10-2023-0094866A ¦ US2025-0059616A1 ¦ WOWO2023-121266A1 | 6 | 심사중 |  | 3523263000728
KR | KR | P | A |  | 전기강판 및 이의 제조 방법 |  | 본 발명의 일 실시예에 의한 전기강판의 제조 방법은 전기강판 기재를 준비하는 단계; 전기강판 기재를 이슬점 50 내지 75℃의 습윤 분위기에서 열처리하여, 전기강판 기재의 표면에서부터 전기강판 기재의 내부 방향으로 산화층을 형성하는 단계; 및 산화층이 형성된 전기강판 기재의 표면 상에 피막 조성물을 도포하고, 300 내지 400℃에서 열처리하여 피막을 형성하는 단계를 포함한다. |  | 전기강판 기재를 준비하는 단계; 상기 전기강판 기재를 이슬점 50 내지 75℃의 습윤 분위기에서 열처리하여, 전기강판 기재의 표면에서부터 전기강판 기재의 내부 방향으로 산화층을 형성하는 단계; 및 상기 산화층이 형성된 전기강판 기재의 표면 상에 피막 조성물을 도포하고, 300 내지 400℃에서 열처리하여 피막을 형성하는 단계를 포함하고, 상기 피막 조성물은 실리카 100 중량부 및 수지 50 내지 200 중량부 포함하는 전기강판의 제조 방법. |  | 1. 전기강판 기재를 준비하는 단계; 상기 전기강판 기재를 이슬점 50 내지 75℃의 습윤 분위기에서 열처리하여, 전기강판 기재의 표면에서부터 전기강판 기재의 내부 방향으로 산화층을 형성하는 단계; 및 상기 산화층이 형성된 전기강판 기재의 표면 상에 피막 조성물을 도포하고, 300 내지 400℃에서 열처리하여 피막을 형성하는 단계를 포함하고, 상기 피막 조성물은 실리카 100 중량부 및 수지 50 내지 200 중량부 포함하는 전기강판의 제조 방법. | 6 | 10-2021-0184347 | 2021-12-21 | 10-2023-0094869 | 2023-06-28 |  |  | 주식회사 포스코 | 김현정 ¦ 박경렬 |  |  |  | 0 |  | 0 |  | 25202970 | KR10-2023-0094869A | 1 | 심사중 |  | 3523263000731
KR | KR | P | A |  | 무방향성 전기강판 및 그 제조방법 |  | 본 발명의 일 실시예에 의한 무방향성 전기강판은 중량%로, Si:1.5~4%, Al:0.1~2%, Mn: 0.05~2%, P: 0.1%이하, C: 0.005%이하, S: 0.005%이하, N: 0.005%이하 잔부 Fe 및 기타 불가피하게 첨가되는 불순물을 포함하고 원주방향 자속밀도 평균값이 하기 [수식 1]을 만족한다. [수식 1] B50, ring ≥ 1.88+0.1*t-0.067*(Si%)-0.0458*(Al%)-0.022*(Mn%) (여기서 t는 강판의 두께, (Si%), (Al%), (Mn%)는 각각 Si, Al, Mn의 중량%를 의미한다) |  | 중량%로, Si:1.5~4%, Al:0.1~2%, Mn: 0.05~2%, P: 0.1%이하, C: 0.005%이하, S: 0.005%이하, N: 0.005%이하 잔부 Fe 및 기타 불가피하게 첨가되는 불순물을 포함하고 원주방향 자속밀도 평균값이 하기 [수식 1]을 만족하는 무방향성 전기강판. [수식 1] B50, ring ≥ 1.88+0.1*t-0.067*(Si%)-0.0458*(Al%)-0.022*(Mn%) (여기서 t는 강판의 두께, (Si%), (Al%), (Mn%)는 각각 Si, Al, Mn의 중량%를 의미한다) |  | 1. 중량%로, Si:1.5~4%, Al:0.1~2%, Mn: 0.05~2%, P: 0.1%이하, C: 0.005%이하, S: 0.005%이하, N: 0.005%이하 잔부 Fe 및 기타 불가피하게 첨가되는 불순물을 포함하고 원주방향 자속밀도 평균값이 하기 [수식 1]을 만족하는 무방향성 전기강판. [수식 1] B50, ring ≥ 1.88+0.1*t-0.067*(Si%)-0.0458*(Al%)-0.022*(Mn%) (여기서 t는 강판의 두께, (Si%), (Al%), (Mn%)는 각각 Si, Al, Mn의 중량%를 의미한다) ¦ 4. 중량%로, Si:1.5~4%, Al:0.1~2%, Mn: 0.05~2%, P: 0.1%이하, C: 0.005%이하, S: 0.005%이하, N: 0.005%이하 잔부 Fe 및 기타 불가피하게 첨가되는 불순물을 포함하는 슬라브를 제조하는 단계; 슬라브를 가열하는 단계; 슬라브를 열간 압연하여 열연판을 제조하는 단계; 및 열연판을 냉간압연하여 냉연판을 제조하는 단계 를 포함하며, 상기 열간압연 이후 열연판 소둔공정 중에 또는 그 이전 단계에 상기 열연판을 700~1,000℃ 범위로 재가열하여 중간압연을 실시하는 단계를 포함하는 무방향성 전기강판의 제조방법. | 10 | 10-2021-0184348 | 2021-12-21 | 10-2023-0094870 | 2023-06-28 |  |  | 주식회사 포스코 | 김재성 ¦ 유선영 ¦ 김윤수 |  |  |  | 0 |  | 1 | KR10-2025-0096304A(FE) | 25202971 | KR10-2023-0094870A | 1 | 심사중 |  | 3523263000732
JP | JP | P | B2 | 고정자 코어 및 회전 전기기계 | 고정자 코어 및 회전 전기기계 | 【요약】 【과제】 외경 치수를 크게 하지 않고 자속밀도의 분포를 감소시킬 수 있는 고정자 코어를 제공한다. 【해결 수단】 고정자 코어의 티스 121 a~121 j 중 자기 특성이 가장 우수한 티스 121 a, 121 g를 제외하는 적어도 하나의 티스(의 지름 방향)의 길이를 당해 자기 특성이 가장 우수한 티스 121 a, 121 g의 길이(의 지름 방향)보다 길게 한다. 【선택도】 도 3 | 【요약】 【과제】 외경 치수를 크게 하지 않고 자속밀도의 분포를 감소시킬 수 있는 고정자 코어를 제공한다. 【해결 수단】 고정자 코어의 티스 121 a~121 j 중 자기 특성이 가장 우수한 티스 121 a, 121 g를 제외하는 적어도 하나의 티스(의 지름 방향)의 길이를 당해 자기 특성이 가장 우수한 티스 121 a, 121 g의 길이(의 지름 방향)보다 길게 한다. 【선택도】 도 3 | 【청구항1】 적층된 복수의 무방향성 전기강판을 갖는 고정자 코어로서, 상기 고정자 코어의 복수의 티스 중 소정의 자화력에 대한 자속밀도인 자기 특성이 가장 우수한 티스를 제외하는 적어도 하나의 티스의 길이가, 그 자기 특성이 가장 우수한 티스의 길이보다 길고 상기 고정자 코어의 복수의 티스 중 자기 특성 값이 기준값 이하인 티스의 길이가, 상기 자기 특성이 가장 우수한 티스의 길이보다 길고 상기 기준값은 상기 무방향성 전기강판의 판면에 평행한 방향으로 미리 설정된 복수의 방향을 여자 방향으로서 상기 무방향성 전기강판을 여자한 경우의 상기 무방향성 전기강판의 자기 특성 값 평균값에 기반하여 정해지는 것을 특징으로 하는 고정자 코어. | 【청구항1】 적층된 복수의 무방향성 전기강판을 갖는 고정자 코어로서, 상기 고정자 코어의 복수의 티스 중 소정의 자화력에 대한 자속밀도인 자기 특성이 가장 우수한 티스를 제외하는 적어도 하나의 티스의 길이가, 그 자기 특성이 가장 우수한 티스의 길이보다 길고 상기 고정자 코어의 복수의 티스 중 자기 특성 값이 기준값 이하인 티스의 길이가, 상기 자기 특성이 가장 우수한 티스의 길이보다 길고 상기 기준값은 상기 무방향성 전기강판의 판면에 평행한 방향으로 미리 설정된 복수의 방향을 여자 방향으로서 상기 무방향성 전기강판을 여자한 경우의 상기 무방향성 전기강판의 자기 특성 값 평균값에 기반하여 정해지는 것을 특징으로 하는 고정자 코어. | 【청구항1】 적층된 복수의 무방향성 전기강판을 갖는 고정자 코어로서, 상기 고정자 코어의 복수의 티스 중 소정의 자화력에 대한 자속밀도인 자기 특성이 가장 우수한 티스를 제외하는 적어도 하나의 티스의 길이가, 그 자기 특성이 가장 우수한 티스의 길이보다 길고 상기 고정자 코어의 복수의 티스 중 자기 특성 값이 기준값 이하인 티스의 길이가, 상기 자기 특성이 가장 우수한 티스의 길이보다 길고 상기 기준값은 상기 무방향성 전기강판의 판면에 평행한 방향으로 미리 설정된 복수의 방향을 여자 방향으로서 상기 무방향성 전기강판을 여자한 경우의 상기 무방향성 전기강판의 자기 특성 값 평균값에 기반하여 정해지는 것을 특징으로 하는 고정자 코어. | 【청구항1】 적층된 복수의 무방향성 전기강판을 갖는 고정자 코어로서, 상기 고정자 코어의 복수의 티스 중 소정의 자화력에 대한 자속밀도인 자기 특성이 가장 우수한 티스를 제외하는 적어도 하나의 티스의 길이가, 그 자기 특성이 가장 우수한 티스의 길이보다 길고 상기 고정자 코어의 복수의 티스 중 자기 특성 값이 기준값 이하인 티스의 길이가, 상기 자기 특성이 가장 우수한 티스의 길이보다 길고 상기 기준값은 상기 무방향성 전기강판의 판면에 평행한 방향으로 미리 설정된 복수의 방향을 여자 방향으로서 상기 무방향성 전기강판을 여자한 경우의 상기 무방향성 전기강판의 자기 특성 값 평균값에 기반하여 정해지는 것을 특징으로 하는 고정자 코어. | 6 | 2019-077008 | 2019-04-15 | 2020-178384 | 2020-10-29 | 7303422 | 2023-06-27 | NIPPON STEEL CORP | 平山 隆 |  |  |  | 5 | JP2013-219904A(BE) ¦ JP5905206B2(BE) ¦ JP2007-166710A(BE) ¦ JP2002-320350A(BE) ¦ JP1982-013934A(BE) | 0 |  | 17731851 | JP7303422B2 | 1 | 등록 | NIPPON STEEL CORP | 2723125000017
KR | KR | P | A |  | 전기강판 코팅 조성물 및 이의 제조 방법 |  | 본 발명의 일 실시예에 의한 전기강판 코팅 조성물은 제1 크롬산 화합물 및 제2 크롬산 화합물을 동시에 포함하는 크롬산 혼합물, 수지, 및 환원제를 포함하고, 상기 제1 크롬산 화합물은 MgCr2O4이고 상기 제2 크롬산 화합물은 FeCr2O4일 수 있다. |  | 제1 크롬산 화합물 및 제2 크롬산 화합물을 동시에 포함하는 크롬산 혼합물; 수지; 및 환원제를 포함하고, 상기 제1 크롬산 화합물은 MgCr2O4이고, 상기 제2 크롬산 화합물은 FeCr2O4를 포함하는 전기강판 코팅 조성물. |  | 1. 제1 크롬산 화합물 및 제2 크롬산 화합물을 동시에 포함하는 크롬산 혼합물; 수지; 및 환원제를 포함하고, 상기 제1 크롬산 화합물은 MgCr2O4이고, 상기 제2 크롬산 화합물은 FeCr2O4를 포함하는 전기강판 코팅 조성물. ¦ 10. 제1 크롬산 화합물 및 제2 크롬산 화합물을 동시에 투입하여 혼합하는 혼합 단계; 및 제1 혼합 단계에서 생성된 크롬산 혼합물에 수지 및 환원제를 주입하여 합성하는 합성 단계를 포함하고, 상기 제1 크롬산 화합물은 MgCr2O4이고, 상기 제2 크롬산 화합물은 FeCr2O4인 전기강판 코팅 조성물의 제조 방법. | 13 | 10-2021-0181810 | 2021-12-17 | 10-2023-0092428 | 2023-06-26 |  |  | 주식회사 포스코 | 김현정 |  |  |  | 0 |  | 0 |  | 25200999 | KR10-2023-0092428A | 1 | 심사중 |  | 3523261000952
KR | KR | P | A |  | 전기강판 접착 코팅 조성물, 전기강판 적층체 및 이의 제조 방법 |  | 본 발명은 폴리우레탄 수지 및 에폭시 수지의 혼합 수지를 포함하고, 혼합 수지는, 혼합 수지 100 중량부를 기준으로, 상기 폴리우레탄 수지 55 내지 98 중량부 및 상기 에폭시 수지 2 내지 45 중량부를 포함하고, 폴리우레탄 수지는 방향족 디이소시아네이트 모노머 및 폴리올이 반응하여 형성되는 것인, 전기강판 접착 코팅 조성물, 이를 이용한 전기강판 적층체 및 그 제조 방법을 제공한다. |  | 폴리우레탄 수지 및 에폭시 수지의 혼합 수지를 포함하고, 상기 혼합 수지는, 혼합 수지 100 중량부를 기준으로, 상기 폴리우레탄 수지 55 내지 98 중량부 및 상기 에폭시 수지 2 내지 45 중량부를 포함하고, 상기 폴리우레탄 수지는 하기 화학식 1로 표시되는 방향족 디이소시아네이트 모노머 및 폴리올이 반응하여 형성되는 것인, 전기강판 접착 코팅 조성물. [화학식 1] 상기 화학식 1 에서, R1 내지 R10은 각각 독립적으로, 수소, 중수소, 치환 또는 비치환된 C1 내지 C10 알킬기, 치환 또는 비치환된 C6 내지 C20 아릴기, 치환 또는 비치환된 C5 내지 C20 헤테로아릴기, 또는 이소시아네이트기이고, R1 내지 R5 중 어느 하나는 이소시아네이트기이고, R6 내지 R10 중 어느 하나는 이소시아네이트기이고, R3 및 R8이 동시에 이소시아네이트기인 경우는 제외되고, L은 치환 또는 비치환된 C1 내지 C10 알킬렌기, 치환 또는 비치환된 C2 내지 C10 알키닐렌기, 치환 또는 비치환된 C6 내지 C20 아릴렌기, 또는 치환 또는 비치환된 C5 내지 C20 헤테로아릴렌기이고, n은 1 내지 10 중 어느 하나의 정수이다. |  | 1. 폴리우레탄 수지 및 에폭시 수지의 혼합 수지를 포함하고, 상기 혼합 수지는, 혼합 수지 100 중량부를 기준으로, 상기 폴리우레탄 수지 55 내지 98 중량부 및 상기 에폭시 수지 2 내지 45 중량부를 포함하고, 상기 폴리우레탄 수지는 하기 화학식 1로 표시되는 방향족 디이소시아네이트 모노머 및 폴리올이 반응하여 형성되는 것인, 전기강판 접착 코팅 조성물. [화학식 1] 상기 화학식 1 에서, R1 내지 R10은 각각 독립적으로, 수소, 중수소, 치환 또는 비치환된 C1 내지 C10 알킬기, 치환 또는 비치환된 C6 내지 C20 아릴기, 치환 또는 비치환된 C5 내지 C20 헤테로아릴기, 또는 이소시아네이트기이고, R1 내지 R5 중 어느 하나는 이소시아네이트기이고, R6 내지 R10 중 어느 하나는 이소시아네이트기이고, R3 및 R8이 동시에 이소시아네이트기인 경우는 제외되고, L은 치환 또는 비치환된 C1 내지 C10 알킬렌기, 치환 또는 비치환된 C2 내지 C10 알키닐렌기, 치환 또는 비치환된 C6 내지 C20 아릴렌기, 또는 치환 또는 비치환된 C5 내지 C20 헤테로아릴렌기이고, n은 1 내지 10 중 어느 하나의 정수이다. ¦ 13. 복수의 전기강판; 및 상기 복수의 전기강판 사이에 위치하는 융착층;을 포함하고, 상기 융착층은 폴리우레탄 수지 및 에폭시 수지의 혼합 수지를 포함하고, 상기 혼합 수지는, 혼합 수지 100 중량부를 기준으로, 상기 폴리우레탄 수지 55 내지 98 중량부 및 상기 에폭시 수지 2 내지 45 중량부를 포함하고, 상기 폴리우레탄 수지는 하기 화학식 1로 표시되는 방향족 디이소시아네이트 모노머 및 폴리올이 반응하여 형성되는 것인, 전기강판 적층체. [화학식 1] 상기 화학식 1 에서, R1 내지 R10은 각각 독립적으로, 수소, 중수소, 치환 또는 비치환된 C1 내지 C10 알킬기, 치환 또는 비치환된 C6 내지 C20 아릴기, 치환 또는 비치환된 C5 내지 C20 헤테로아릴기, 또는 이소시아네이트기이고, R1 내지 R5 중 어느 하나는 이소시아네이트기이고, R6 내지 R10 중 어느 하나는 이소시아네이트기이고, R3 및 R8이 동시에 이소시아네이트기인 경우는 제외되고, L은 치환 또는 비치환된 C1 내지 C10 알킬렌기, 치환 또는 비치환된 C2 내지 C10 알키닐렌기, 치환 또는 비치환된 C6 내지 C20 아릴렌기, 또는 치환 또는 비치환된 C5 내지 C20 헤테로아릴렌기이고, n은 1 내지 10 중 어느 하나의 정수이다. ¦ 14. 전기강판의 일면 또는 양면에 접착 코팅 조성물을 도포한 후, 경화시켜 접착 코팅층을 형성하는 단계; 및 상기 접착 코팅층이 형성된 복수의 전기강판을 적층하고, 열융착하여 융착층을 형성하는 단계;를 포함하고, 상기 접착 코팅 조성물은 폴리우레탄 수지 및 에폭시 수지의 혼합 수지를 포함하고, 상기 혼합 수지는, 혼합 수지 100 중량부를 기준으로, 상기 폴리우레탄 수지 55 내지 98 중량부 및 상기 에폭시 수지 2 내지 45 중량부를 포함하고, 상기 폴리우레탄 수지는 하기 화학식 1로 표시되는 방향족 디이소시아네이트 모노머 및 폴리올이 반응하여 형성되는 것인, 전기강판 적층체의 제조 방법. [화학식 1] 상기 화학식 1 에서, R1 내지 R10은 각각 독립적으로, 수소, 중수소, 치환 또는 비치환된 C1 내지 C10 알킬기, 치환 또는 비치환된 C6 내지 C20 아릴기, 치환 또는 비치환된 C5 내지 C20 헤테로아릴기, 또는 이소시아네이트기이고, R1 내지 R5 중 어느 하나는 이소시아네이트기이고, R6 내지 R10 중 어느 하나는 이소시아네이트기이고, R3 및 R8이 동시에 이소시아네이트기인 경우는 제외되고, L은 치환 또는 비치환된 C1 내지 C10 알킬렌기, 치환 또는 비치환된 C2 내지 C10 알키닐렌기, 치환 또는 비치환된 C6 내지 C20 아릴렌기, 또는 치환 또는 비치환된 C5 내지 C20 헤테로아릴렌기이고, n은 1 내지 10 중 어느 하나의 정수이다. | 14 | 10-2021-0181910 | 2021-12-17 | 10-2023-0092482 | 2023-06-26 |  |  | 주식회사 포스코 | 하봉우 ¦ 김정우 ¦ 노태영 ¦ 이동규 |  |  |  | 0 |  | 0 |  | 105264926 | CN118401626A ¦ EP4450582A1 ¦ IN202417053875 ¦ JP2025-501517A ¦ KR10-2023-0092482A ¦ MXMX/a/2024/007513A ¦ WOWO2023-113560A1 | 7 | 심사중 |  | 3523261001009
KR | KR | P | A |  | 전기강판 접착 코팅 조성물, 전기강판 적층체 및 이의 제조 방법 |  | 본 발명은 폴리우레탄 수지 및 무기 안료를 포함하고, 폴리우레탄 수지 100 중량부를 기준으로, 무기 안료는 20 내지 150 중량부를 포함하고, 폴리우레탄 수지는 방향족 디이소시아네이트 모노머 및 폴리올이 반응하여 형성되는 것인, 전기강판 접착 코팅 조성물, 이를 이용한 전기강판 적층체 및 그 제조 방법을 제공한다. |  | 폴리우레탄 수지 및 무기 안료를 포함하고, 상기 폴리우레탄 수지 100 중량부를 기준으로, 상기 무기 안료는 20 내지 150 중량부를 포함하고, 상기 폴리우레탄 수지는 하기 화학식 1로 표시되는 방향족 디이소시아네이트 모노머 및 폴리올이 반응하여 형성되는 것인, 전기강판 접착 코팅 조성물. [화학식 1] 상기 화학식 1 에서, R1 내지 R10은 각각 독립적으로, 수소, 중수소, 치환 또는 비치환된 C1 내지 C10 알킬기, 치환 또는 비치환된 C6 내지 C20 아릴기, 치환 또는 비치환된 C5 내지 C20 헤테로아릴기, 또는 이소시아네이트기이고, R1 내지 R5 중 어느 하나는 이소시아네이트기이고, R6 내지 R10 중 어느 하나는 이소시아네이트기이고, R3 및 R8이 동시에 이소시아네이트기인 경우는 제외되고, L은 치환 또는 비치환된 C1 내지 C10 알킬렌기, 치환 또는 비치환된 C2 내지 C10 알키닐렌기, 치환 또는 비치환된 C6 내지 C20 아릴렌기, 또는 치환 또는 비치환된 C5 내지 C20 헤테로아릴렌기이고, n은 1 내지 10 중 어느 하나의 정수이다. |  | 1. 폴리우레탄 수지 및 무기 안료를 포함하고, 상기 폴리우레탄 수지 100 중량부를 기준으로, 상기 무기 안료는 20 내지 150 중량부를 포함하고, 상기 폴리우레탄 수지는 하기 화학식 1로 표시되는 방향족 디이소시아네이트 모노머 및 폴리올이 반응하여 형성되는 것인, 전기강판 접착 코팅 조성물. [화학식 1] 상기 화학식 1 에서, R1 내지 R10은 각각 독립적으로, 수소, 중수소, 치환 또는 비치환된 C1 내지 C10 알킬기, 치환 또는 비치환된 C6 내지 C20 아릴기, 치환 또는 비치환된 C5 내지 C20 헤테로아릴기, 또는 이소시아네이트기이고, R1 내지 R5 중 어느 하나는 이소시아네이트기이고, R6 내지 R10 중 어느 하나는 이소시아네이트기이고, R3 및 R8이 동시에 이소시아네이트기인 경우는 제외되고, L은 치환 또는 비치환된 C1 내지 C10 알킬렌기, 치환 또는 비치환된 C2 내지 C10 알키닐렌기, 치환 또는 비치환된 C6 내지 C20 아릴렌기, 또는 치환 또는 비치환된 C5 내지 C20 헤테로아릴렌기이고, n은 1 내지 10 중 어느 하나의 정수이다. ¦ 13. 복수의 전기강판; 및 상기 복수의 전기강판 사이에 위치하는 융착층;을 포함하고, 상기 융착층은 폴리우레탄 수지 및 무기 안료를 포함하고, 상기 폴리우레탄 수지 100 중량부를 기준으로, 상기 무기 안료는 20 내지 150 중량부를 포함하고, 상기 폴리우레탄 수지는 하기 화학식 1로 표시되는 방향족 디이소시아네이트 모노머 및 폴리올이 반응하여 형성되는 것인, 전기강판 적층체. [화학식 1] 상기 화학식 1 에서, R1 내지 R10은 각각 독립적으로, 수소, 중수소, 치환 또는 비치환된 C1 내지 C10 알킬기, 치환 또는 비치환된 C6 내지 C20 아릴기, 치환 또는 비치환된 C5 내지 C20 헤테로아릴기, 또는 이소시아네이트기이고, R1 내지 R5 중 어느 하나는 이소시아네이트기이고, R6 내지 R10 중 어느 하나는 이소시아네이트기이고, R3 및 R8이 동시에 이소시아네이트기인 경우는 제외되고, L은 치환 또는 비치환된 C1 내지 C10 알킬렌기, 치환 또는 비치환된 C2 내지 C10 알키닐렌기, 치환 또는 비치환된 C6 내지 C20 아릴렌기, 또는 치환 또는 비치환된 C5 내지 C20 헤테로아릴렌기이고, n은 1 내지 10 중 어느 하나의 정수이다. ¦ 14. 전기강판의 일면 또는 양면에 접착 코팅 조성물을 도포한 후, 경화시켜 접착 코팅층을 형성하는 단계; 및 상기 접착 코팅층이 형성된 복수의 전기강판을 적층하고, 열융착하여 융착층을 형성하는 단계;를 포함하고, 상기 접착 코팅 조성물은 폴리우레탄 수지 및 무기 안료를 포함하고, 상기 폴리우레탄 수지 100 중량부를 기준으로, 상기 무기 안료는 20 내지 150 중량부를 포함하고, 상기 폴리우레탄 수지는 하기 화학식 1로 표시되는 방향족 디이소시아네이트 모노머 및 폴리올이 반응하여 형성되는 것인, 전기강판 적층체의 제조 방법. [화학식 1] 상기 화학식 1 에서, R1 내지 R10은 각각 독립적으로, 수소, 중수소, 치환 또는 비치환된 C1 내지 C10 알킬기, 치환 또는 비치환된 C6 내지 C20 아릴기, 치환 또는 비치환된 C5 내지 C20 헤테로아릴기, 또는 이소시아네이트기이고, R1 내지 R5 중 어느 하나는 이소시아네이트기이고, R6 내지 R10 중 어느 하나는 이소시아네이트기이고, R3 및 R8이 동시에 이소시아네이트기인 경우는 제외되고, L은 치환 또는 비치환된 C1 내지 C10 알킬렌기, 치환 또는 비치환된 C2 내지 C10 알키닐렌기, 치환 또는 비치환된 C6 내지 C20 아릴렌기, 또는 치환 또는 비치환된 C5 내지 C20 헤테로아릴렌기이고, n은 1 내지 10 중 어느 하나의 정수이다. | 14 | 10-2021-0181911 | 2021-12-17 | 10-2023-0092483 | 2023-06-26 |  |  | 주식회사 포스코 | 하봉우 ¦ 김정우 ¦ 노태영 ¦ 이동규 |  |  |  | 0 |  | 0 |  | 105264927 | CN118414398A ¦ EP4450583A1 ¦ ID2024/08651A ¦ IN202417053882 ¦ JP2025-500285A ¦ KR10-2023-0092483A ¦ MXMX/a/2024/007514A ¦ US2025-0051622A1 ¦ WOWO2023-113562A1 | 9 | 심사중 |  | 3523261001010
KR | KR | P | A |  | 전기강판용 절연 피막 조성물, 전기강판, 및 이의 제조 방법 |  | 본 발명의 일 실시예에 의한 전기강판용 절연 피막 조성물은 전체 조성물 100 중량% 기준으로, 제1 무기물 입자 및 제2 무기물 입자를 포함하는 제1 조성물 10 내지 50 중량%; 금속 인산염을 포함하는 제2 조성물 10 내지 50 중량%; 및 유기 수지에 무기 나노 입자가 치환된 형태인 유기/무기 복합체를 포함하는 제3 조성물 20 내지 60 중량%;를 포함한다. |  | 전체 조성물 100 중량% 기준으로, 제1 무기물 입자 및 제2 무기물 입자를 포함하는 제1 조성물 10 내지 50 중량%; 금속 인산염을 포함하는 제2 조성물 10 내지 50 중량%; 및 유기 수지에 무기 나노 입자가 치환된 형태인 유기/무기 복합체를 포함하는 제3 조성물 20 내지 60 중량%;를 포함하는, 전기강판용 절연 피막 조성물. |  | 1. 전체 조성물 100 중량% 기준으로, 제1 무기물 입자 및 제2 무기물 입자를 포함하는 제1 조성물 10 내지 50 중량%; 금속 인산염을 포함하는 제2 조성물 10 내지 50 중량%; 및 유기 수지에 무기 나노 입자가 치환된 형태인 유기/무기 복합체를 포함하는 제3 조성물 20 내지 60 중량%;를 포함하는, 전기강판용 절연 피막 조성물. ¦ 11. 전기강판 기재 및 상기 전기강판 기재의 표면 상에 위치하는 절연 피막을 포함하고, 상기 절연 피막은 전체 조성물 100 중량% 기준으로, 제1 무기물 입자 및 제2 무기물 입자를 포함하는 제1 조성물 10 내지 50 중량%; 금속 인산염을 포함하는 제2 조성물 10 내지 50 중량%; 및 유기 수지에 무기 나노 입자가 치환된 형태인 유기/무기 복합체를 포함하는 제3 조성물 20 내지 60 중량%;를 포함하는, 전기강판. | 13 | 10-2021-0182146 | 2021-12-17 | 10-2023-0092608 | 2023-06-26 |  |  | 주식회사 포스코 | 김정우 ¦ 하봉우 ¦ 이동규 ¦ 노태영 |  |  |  | 0 |  | 0 |  | 105264928 | CN118401702A ¦ EP4450678A1 ¦ ID2024/07096A ¦ IN202417047812 ¦ JP2025-501520A ¦ KR10-2023-0092608A ¦ MXMX/a/2024/007515A ¦ US2025-0059648A1 ¦ WOWO2023-113563A1 | 9 | 심사중 |  | 3523261001147
KR | KR | P | A |  | 전기강판용 절연피막 조성물, 이를 포함하는 전기강판, 및 이의 제조 방법 |  | 본 발명의 일 실시예에 의한 절연 피막 조성물은 50 내지 250 ㎚의 평균 입경을 갖는 수지, Mg, Al, Ca, Sr, Mn, 및 Zn 중 적어도 하나의 금속 인산염, 및 금속 염화물을 포함하고, 상기 금속 염화물은 전체 절연 피막 조성물 100 중량부에 대해, 고형분 기준으로 1 내지 40 미만 중량부일 수 있다. |  | 50 내지 250 ㎚의 평균 입경을 갖는 수지; Mg, Al, Ca, Sr, Mn, 및 Zn 중 적어도 하나의 금속 인산염; 및 금속 염화물을 포함하고, 상기 금속 염화물은 전체 절연 피막 조성물 100 중량부에 대해, 고형분 기준으로 1 내지 40 미만 중량부인 절연 피막 조성물. |  | 1. 50 내지 250 ㎚의 평균 입경을 갖는 수지; Mg, Al, Ca, Sr, Mn, 및 Zn 중 적어도 하나의 금속 인산염; 및 금속 염화물을 포함하고, 상기 금속 염화물은 전체 절연 피막 조성물 100 중량부에 대해, 고형분 기준으로 1 내지 40 미만 중량부인 절연 피막 조성물. ¦ 6. 전기강판 기재; 및 상기 전기강판 기재 상에 도포되는 절연 피막층을 포함하고, 상기 절연피막층은 수지, Mg, Al, Ca, Sr, Mn, 및 Zn 중 적어도 하나의 금속 인산염, 및 Al, Ca, Mg, Sr, Zn, 및 Fe 중 적어도 하나의 금속 염화물 중 적어도 하나를 포함하고, 상기 금속 염화물은 전체 절연 피막 조성물 100 중량부에 대해, 고형분 기준으로 1 내지 40 미만 중량부이며, 상기 절연 피막층의 코팅 두께 차이율이 하기 식 1을 만족하는 전기강판. <식 1> 10 ≤ ((가장 두꺼운 부분의 코팅 두께 - 가장 얇은 부분의 코팅 두께)/평균 코팅 두께) × 100 ≤ 40 ¦ 10. 유기물을 포함하는 수지, Mg, Al, Ca, Sr, Mn, 및 Zn 중 적어도 하나의 금속 인산염을 상기 금속 인산염에 대한 상기 수지의 비율이 고형분 기준으로 1/9 내지 1로 혼합하는 단계; 및 혼합단계를 거친 혼합물에 대해 Al, Ca, Mg, Sr, Zn, 및 Fe 중 적어도 하나의 금속 염화물을 상기 혼합물 100 중량부에 대하여 고형분 기준으로 1 내지 40 미만 중량부로 첨가하는 단계를 포함하는 절연 피막 조성물의 제조 방법. | 12 | 10-2022-0177304 | 2022-12-16 | 10-2023-0092809 | 2023-06-26 |  |  | 주식회사 포스코 | 이동규 ¦ 김정우 ¦ 하봉우 ¦ 노태영 | 10-2021-0182096 | KR | 2021-12-17 | 0 |  | 0 |  | 102559479 | CN120283082A ¦ KR10-2021-0182096 ¦ KR10-2023-0092809A ¦ WOWO2024-128443A1 | 4 | 심사중 |  | 3523261002107
CN | CN | P | A | 규소강 적층 프레스 방법 | Silicon steel lamination stamping method | 본 출원은 실리콘강 적층 스탬핑 방법을 제공하고, 모터 기술 분야에 관한 것으로, 실리콘강 적층 스탬핑 방법은 다음 단계를 포함한다: 등급이 금형본체의 제 1 한 개 작업 포지션 설정 고정장치에 들어가고, 고정장치가 각각 다층 규소강과 연결되고 다층 규소강을 전체로 연결하고, 다층 규소강이 간헐 재료 공급의 과정에서 층과 층 사이에 전위가 나타나는 것을 피하고, 다층 적층 스탬핑이 순조롭게 진행되도록 보장한다; 스테이지 진입 금형에는 리벳 펀치가 설치되고, 리벳 펀치는 다층 실리콘강을 리벳 가압하며, 실리콘강 표면에 리벳점을 형성한다. 본 출원의 실리콘강 적층 스탬핑 방법은 다층 박 실리콘강에 대해 스탬핑을 진행하고, 스탬핑 효율을 높일 뿐만 아니라, 스탬핑 금형 간극을 늘일 수 있고, 금형 가공 및 설치 난이도를 줄일 수 있고, 또한 다층 박 실리콘강을 채택하여 스탬핑을 진행하여 박 규격 실리콘강의 강성을 높일 수 있다, 겹침의 양을 줄이고 박형 실리콘강의 스탬핑 품질을 향상시킵니다. | The invention provides a silicon steel lamination stamping method, and relates to the technical field of motors, and the silicon steel lamination stamping method comprises the following steps: arranging a fixing device at a first station of a progressive die, respectively connecting the fixing device with multiple layers of silicon steel, and connecting the multiple layers of silicon steel into a whole, dislocation between layers in the intermittent feeding process of the multiple layers of silicon steel is avoided, and it is guaranteed that multiple layers of silicon steel are stacked and stamped smoothly; a riveting punch is arranged on the progressive die and used for riveting the multiple layers of silicon steel, and riveting points are formed on the surface of the silicon steel. According to the silicon steel lamination stamping method, the multiple layers of thin silicon steel are stamped, the stamping efficiency is improved, the stamping die gap can be increased, the die machining and mounting difficulty is reduced, the rigidity of the thin silicon steel can be improved, the edge landing amount is reduced, and the stamping quality of the thin silicon steel is improved by stamping the multiple layers of thin silicon steel. | 1. 실리콘강 적층 스탬핑 방법은 다층 실리콘강 적층을 사용하여 스탬핑을 진행하고, 상기 실리콘강 적층 스탬핑 방법은 다음 단계를 포함하는 것을 특징으로 하는 실리콘강 적층 스탬핑 방법: 단계 진입 금형의 제1 작업 포지션 설정 고정장치에, 고정장치가 각각 다층 규소강과 연결되고 다층 규소강을 전체로 연결하며, 다층 규소강이 간헐 재료 공급 과정에서 층과 층 사이에 오정렬이 발생하는 것을 방지하고, 다층 적층 스탬핑이 순조롭게 진행되도록 보장한다. | 1. The silicon steel lamination stamping method is characterized by adopting a plurality of layers of silicon steel lamination for stamping, and comprises the following steps of: the fixing device is arranged at the first station of the progressive die and is respectively connected with the multi-layer silicon steel, the multi-layer silicon steel is connected into a whole, dislocation of the layers of the multi-layer silicon steel in the intermittent feeding process is avoided, and smooth multi-layer lamination stamping is ensured. | 1. 실리콘강 적층 스탬핑 방법은 다층 실리콘강 적층을 사용하여 스탬핑을 진행하고, 상기 실리콘강 적층 스탬핑 방법은 다음 단계를 포함하는 것을 특징으로 하는 실리콘강 적층 스탬핑 방법: 단계 진입 금형의 제1 작업 포지션 설정 고정장치에, 고정장치가 각각 다층 규소강과 연결되고 다층 규소강을 전체로 연결하며, 다층 규소강이 간헐 재료 공급 과정에서 층과 층 사이에 오정렬이 발생하는 것을 방지하고, 다층 적층 스탬핑이 순조롭게 진행되도록 보장한다. | 1. The silicon steel lamination stamping method is characterized by adopting a plurality of layers of silicon steel lamination for stamping, and comprises the following steps of: the fixing device is arranged at the first station of the progressive die and is respectively connected with the multi-layer silicon steel, the multi-layer silicon steel is connected into a whole, dislocation of the layers of the multi-layer silicon steel in the intermittent feeding process is avoided, and smooth multi-layer lamination stamping is ensured. | 8 | 2023-10213616 | 2023-03-07 | 116274679 | 2023-06-23 |  |  | SHOUGANG ZHIXIN QIAN'AN ELECTROMAGNETIC MATERIALS Co.,Ltd. | Liu Shide ¦ Hu Zhiyuan ¦ Zhang Baolei ¦ An Dongyang ¦ Zhang Heming ¦ Yu Xiangnan |  |  |  | 0 |  | 0 |  | 71352816 | CN116274679A | 1 | 심사중 |  | 8423261025730
CN | CN | P | A | 무방향성 규소강 및 그 제조 방법 | Non-oriented silicon steel and preparation method thereof | 본 출원은 무방향성 규소강 및 그 제조 방법과 관련되고, 강재 제조 기술 영역에 속한다; 규소강의 성분은 질량 분율로 Si:2.6%-7.0%, Al:0.010%-3.0%, Mn:≤5%, Cr:≤5%를 포함한다; 규소강의 성분은 제1 관계 Z=12+11을 만족한다 *[S i]+10.5*[Al]+6.3 *[M n]+6.5*[Cr], 제1 관계 Z의 수치 ≥45, 규소, 알루미늄, 망간 및 크롬 원소를 첨가하여 규소강의 저항률을 향상시키고, 고주파 하에서 여전히 비교적 낮은 고주파 손실을 가지고 있는 것을 보장하고, 특히 제어 규소, 알루미늄, 망간 및 크롬 원소의 함유량은 제1 관계 Z=12+11을 만족시킨다 *[S i]+10.5*[Al]+6.3 *[M n]+6.5*[Cr]은 제1 관계 Z의 값이 ≥45가 되도록 하여 제조된 실리콘강의 고주파에서의 손실이 기존 제품보다 현저히 낮음을 보장한다. | The invention relates to non-oriented silicon steel and a preparation method thereof, and belongs to the technical field of steel preparation. The silicon steel comprises the following components in percentage by mass: 2.6-7.0% of Si, 0.010-3.0% of Al, less than or equal to 5% of Mn, less than or equal to 5% of Cr and the balance of Fe; the components of the silicon steel meet the first relation Z = 12 + 11 * [Si] + 10.5 * [Al] + 6.3 * [Mn] + 6.5 * [Cr], the value of the first relation Z is larger than or equal to 45, the resistivity of the silicon steel is improved by adding silicon, aluminum, manganese and chromium elements, it is guaranteed that the silicon steel still has low high-frequency loss under high frequency, particularly, the content of the silicon, aluminum, manganese and chromium elements is controlled to meet the first relation Z = 12 + 11 * [Si] + 10.5 * [Al] + 6.3 * [Mn] + 6.5 * [Cr], the value of the first relation Z is larger than or equal to 45, and the resistivity of the silicon steel is improved. And therefore, the loss of the prepared silicon steel at high frequency is obviously lower than that of the existing product. | 1. 상기 실리콘강의 성분은 질량분율로 포함되는 것을 특징으로 하는 무방향성 실리콘강: C:≤0.0030%, Si:2.6%-7.0%, Al:0.010%-3.0%, Mn:≤5%, Cr:≤5%, Sn:≤0.20%, Sb:≤0.20%, P:0.0030%-0.20%, S:≤0.0030%, 나머지는 Fe 및 불가피한 불순물이다; 상기 규소강의 성분은 제1 관계 Z를 만족하고, 상기 제1 관계 Z=12+11이다 *[S i]+10.5*[Al]+6.3 *[M n]+6.5*[Cr], 그 중 , [S i] Si의 질량 분율 *100의 값, [Al]의 Al 질량 분율 *100의 값이다 , [M n] Mn의 질량 분율 *100의 값, [Cr]은 Cr의 질량 분율 *100의 값이다; 상기 제1 관계 Z의 값 ≥45. | 1. The non-oriented silicon steel is characterized by comprising the following components in percentage by mass: c is less than or equal to 0.0030 percent, si:2.6% -7.0%, al:0.010% -3.0%, mn: less than or equal to 5 percent, cr: less than or equal to 5 percent of Sn: less than or equal to 0.20 percent of Sb: less than or equal to 0.20 percent, P:0.0030% -0.20%, S: less than or equal to 0.0030 percent, and the balance of Fe and unavoidable impurities; the composition of the silicon steel satisfies a first relation Z, wherein the first relation z=12+11×si+10.5×al+6.3×mn+6.5×cr, wherein [ Si ] is a value of Si mass fraction of 100, [ Al ] is a value of Al mass fraction of 100, [ Mn ] is a value of Mn mass fraction of 100, [ Cr ] is a value of Cr mass fraction of 100; the value of the first relation Z is more than or equal to 45. | 1. 상기 실리콘강의 성분은 질량분율로 포함되는 것을 특징으로 하는 무방향성 실리콘강: C:≤0.0030%, Si:2.6%-7.0%, Al:0.010%-3.0%, Mn:≤5%, Cr:≤5%, Sn:≤0.20%, Sb:≤0.20%, P:0.0030%-0.20%, S:≤0.0030%, 나머지는 Fe 및 불가피한 불순물이다; 상기 규소강의 성분은 제1 관계 Z를 만족하고, 상기 제1 관계 Z=12+11이다 *[S i]+10.5*[Al]+6.3 *[M n]+6.5*[Cr], 그 중 , [S i] Si의 질량 분율 *100의 값, [Al]의 Al 질량 분율 *100의 값이다 , [M n] Mn의 질량 분율 *100의 값, [Cr]은 Cr의 질량 분율 *100의 값이다; 상기 제1 관계 Z의 값 ≥45. ¦ 7. 제1항 내지 제6항 중 어느 한 항에 따른 실리콘강인 것을 특징으로 하는 무방향성 실리콘강의 제조방법: 주편을 얻습니다; 상기 주편을 가열한 후 열간 압연하여 열연 스트립을 얻는다; 상기 열간 압연 스트립을 상화하고 산세한 후 냉간 압연하여 냉간 압연 스트립을 얻는다; 상기 냉간 압연 스트립을 어닐링한 후, 코팅층을 제조 및 소결하여 규소강을 얻는다. | 1. The non-oriented silicon steel is characterized by comprising the following components in percentage by mass: c is less than or equal to 0.0030 percent, si:2.6% -7.0%, al:0.010% -3.0%, mn: less than or equal to 5 percent, cr: less than or equal to 5 percent of Sn: less than or equal to 0.20 percent of Sb: less than or equal to 0.20 percent, P:0.0030% -0.20%, S: less than or equal to 0.0030 percent, and the balance of Fe and unavoidable impurities; the composition of the silicon steel satisfies a first relation Z, wherein the first relation z=12+11×si+10.5×al+6.3×mn+6.5×cr, wherein [ Si ] is a value of Si mass fraction of 100, [ Al ] is a value of Al mass fraction of 100, [ Mn ] is a value of Mn mass fraction of 100, [ Cr ] is a value of Cr mass fraction of 100; the value of the first relation Z is more than or equal to 45. ¦ 7. A method for producing non-oriented silicon steel, characterized in that the silicon steel is the silicon steel according to any one of claims 1 to 6, comprising: obtaining a casting blank; heating the casting blank, and then carrying out hot rolling to obtain hot rolled strip steel; normalizing and pickling the hot-rolled strip steel, and then cold-rolling to obtain cold-rolled strip steel; and annealing the cold-rolled strip steel, and then preparing and sintering a coating to obtain the silicon steel. | 10 | 2023-10206213 | 2023-03-06 | 116287999 | 2023-06-23 |  |  | SHOUGANG ZHIXIN QIAN'AN ELECTROMAGNETIC MATERIALS Co.,Ltd. | Zhang Bao ¦ Li Guanglin ¦ Ma Guoqiang ¦ Wang Bin ¦ Li Zelin ¦ Zhang Baolei ¦ Hu Zhiyuan |  |  |  | 0 |  | 0 |  | 71365483 | CN116287999A | 1 | 심사중 |  | 8423261039050
CN | CN | P | A | 저주파 특성이 우수한 고부호 무방향성 전기 강 및 제조 방법 | High-grade non-oriented electrical steel with excellent low-frequency characteristic and manufacturing method of high-grade non-oriented electrical steel | 본 발명은 저주파 특성이 우수한 고번호 무방향성 전기 강 및 제조 방법을 제공하고,Si2.5-3.5%, Al 0.30-1.0%를 포함한다 , [M n]≥[Cu] ×[S ]×3.1×10 4; [Ti] ≤[C]×11/3[N]×250. 본 발명은 귀금속을 첨가하지 않고, 석출상 및 텍스처 제어를 통해 0.50mm 두께의 제품인 철손 P1.5/50≤2.60W/kg, 자기감각 B50≥1.66T를 실현한다, 동시에 저주파 철손 P 1.0/30≤0.60W/kg, P 1.5/30≤1.50W/kg; 0.35mm 두께 제품 철손 P 1.5/50≤2.35W/kg, 자기감각 B 50≥1.65T, 저주파 철손 P 1.0/30≤0.52W/kg, P 1.5/30 ≤1.20W/kg. | The invention provides high-grade non-oriented electrical steel with excellent low-frequency characteristics and a manufacturing method. The high-grade non-oriented electrical steel contains 2.5-3.5% of S Si, 0.30-1.0% of Al, and [Mn] is greater than or equal to [Cu] * [S] * 3.1 * 10 < 4 >; [Ti] < = [C] * 11/3 [N] * 250. According to the invention, no precious metal is added, and through precipitated phase and texture control, the iron loss P1.5/50 of a product with the thickness of 0.50 mm is less than or equal to 2.60 W/kg, the magnetic induction B50 is greater than or equal to 1.66 T, the low-frequency iron loss P1.0/30 is less than or equal to 0.60 W/kg, and the low-frequency iron loss P1.5/30 is less than or equal to 1.50 W/kg; the iron loss P1.5/50 of a product with the thickness of 0.35 mm is smaller than or equal to 2.35 W/kg, the magnetic induction B50 is larger than or equal to 1.65 T, meanwhile, the low-frequency iron loss P1.0/30 is smaller than or equal to 0.52 W/kg, and the low-frequency iron loss P1.5/30 is smaller than or equal to 1.20 W/kg. | 1. 상기 저주파 특성이 우수한 고번호 무방향성 전기강 성분은 Si 2.5-3.5%, Al 0.30-1.0%,성분을 포함하고, 또한 만족하는 것을 특징으로 하는 저주파 특성이 우수한 고번호 무방향성 전기강: [M n]≥[Cu] ×[S ]×3.1×10 4, 또한, [Ti]≤[C]×11/3 [N]×250이다. | 1. The high-grade non-oriented electrical steel with excellent low-frequency characteristics is characterized in that the high-grade non-oriented electrical steel with excellent low-frequency characteristics comprises 2.5-3.5% of Si and 0.30-1.0% of Al, and the components further satisfy the following conditions: [Mn]≥[Cu]×[S]×3.1×10 4 and [ Ti]≤[C]×11/3[N]×250。 | 1. 상기 저주파 특성이 우수한 고번호 무방향성 전기강 성분은 Si 2.5-3.5%, Al 0.30-1.0%,성분을 포함하고, 또한 만족하는 것을 특징으로 하는 저주파 특성이 우수한 고번호 무방향성 전기강: [M n]≥[Cu] ×[S ]×3.1×10 4, 또한, [Ti]≤[C]×11/3 [N]×250이다. | 1. The high-grade non-oriented electrical steel with excellent low-frequency characteristics is characterized in that the high-grade non-oriented electrical steel with excellent low-frequency characteristics comprises 2.5-3.5% of Si and 0.30-1.0% of Al, and the components further satisfy the following conditions: [Mn]≥[Cu]×[S]×3.1×10 4 and [ Ti]≤[C]×11/3[N]×250。 | 11 | 2023-10313932 | 2023-03-28 | 116288011 | 2023-06-23 |  |  | MAANSHAN IRON & STEEL Co.,Ltd. | Xia Xuelan ¦ Pei Yinghao ¦ Shi Lifa ¦ Qi Xuan ¦ Du Jun ¦ Liu Qingsong ¦ Cheng Guoqing ¦ Chen Mingxia |  |  |  | 0 |  | 0 |  | 71365494 | CN116288011A | 1 | 심사중 |  | 8423261039062
PCT | PCT | P | A1 | 적층 철심 | LAMINATED IRON CORE | 철손 특성이 양호한 적층 철심을 제공한다. 본 발명의 적층 철심은 소정의 형상으로 가공된 전기강판이 적층되어 이루어지며 또한 상기 전기강판의 가공면이 대조해진 맞대기부를 가지며, 상기 전기강판은 가공면에서의 산술 평균 거칠기 (Ra)가 5μm이하의 영역의 면적률이, 가공면 전체의90% 이상이다. | Provided is a laminated iron core with good iron loss characteristic. A laminated iron core of the present invention is formed by laminating electromagnetic steel sheets processed into a predetermined shape and has a butt portion where the processed surfaces of the electromagnetic steel sheets are butted against each other, and in the electromagnetic steel sheets, the surface area ratio of the region having an arithmetic mean roughness (Ra) of 5 μm or less is 90% or more of the entire processed surface. | 소정의 형상으로 가공된 전기강판이 적층되어 이루어지며 또한 상기 전기강판의 가공면이 대조해진 맞대기부를 가진 적층 철심으로서, 상기 전기강판은 가공면에서의 산술 평균 거칠기 (Ra)가 5μm이하의 영역의 면적률이, 가공면 전체의90% 이상인 적층 철심. | A laminated iron core having a butt portion in which an electrical steel sheet processed into a predetermined shape is laminated and the machined surface of the electrical steel sheet is butted, The electrical steel sheet has a laminated iron core in which the area ratio of the region where the arithmetic average roughness (Ra) on the machined surface is 5 μm or less is 90% or more of the entire machined surface. |  |  |  | PCT-JP2022-035416 | 2022-09-22 | WO2023-112419 | 2023-06-22 |  |  | JFE STEEL CORPORATION | OMURA Takeshi ¦ ICHIHARA Yoshihisa ¦ YOSHIZAKI Souichiro | 2021-202285 | JP | 2021-12-14 |  |  |  |  | 104232691 | CA3235960A1 ¦ CN118266049A ¦ EP4407640A1 ¦ IN202417029284 ¦ JP2021-202285 ¦ JP7533756B2 ¦ KR10-2024-0093730A ¦ MXMX/a/2024/006148A ¦ US2025-0014800A1 ¦ WOWO2023-112419A1 | 10 |  |  | 6023025004317
PCT | PCT | P | A1 | 적층 철심 제조 방법 | METHOD FOR MANUFACTURING LAMINATED IRON CORE | 양호한 철손 특성이 얻어지는 적층 철심 제조 방법을 제공한다. 본 발명의 적층 철심 제조 방법은 표면에 절연 피막을 가지며, 또한 상기 절연 피막 표면의 거칠기 계수가 2.0 이상인 전기강판을 빔 지름이 200μm이하이고 펄스폭이 나노초 이상의 펄스 레이저, 또는 빔 지름이 200μm이하의 연속 레이저를 이용하여 소정의 형상으로 가공하고 상기 가공한 전기강판을 적층하는 것을 특징으로 한다. 또한 본 발명의 적층 철심 제조 방법은 표면에 절연 피막을 가진 전기강판을 피코초 펄스레이저, 또는 펨토초 펄스 레이저를 이용하여 소정의 형상으로 가공하거나, 또는 수중에서, 또는 표면에 수막이 있는 상태에서, 펄스폭이 나노초 이상의 펄스 레이저, 또는 연속 레이저를 이용하여 소정의 형상으로 가공하고 상기 가공한 전기강판을 적층하는 것을 특징으로 한다. | Provided is a method for manufacturing a laminated iron core by which an excellent iron loss characteristic can be obtained. The method for manufacturing a laminated iron core according to the present invention is characterized in that an electromagnetic steel plate having an insulation coating on the surface and having a roughness coefficient of the insulation coating surface of 2.0 or higher is machined to a prescribed shape using a pulsed laser having a beam diameter of 200 µm or less and a pulse width of a nanosecond level or greater, or a continuous laser having a beam diameter of 200 µm or less, and the machined electromagnetic steel plate is laminated. The method for manufacturing a laminated iron core according to the present invention is also characterized in that an electromagnetic steel plate having an insulation coating on the surface is machined to a prescribed shape using a picosecond pulsed laser or a femtosecond pulsed laser, or is machined to a prescribed shape in water or in a state of having a water film on the surface, using a pulsed laser having a pulse width of a nanosecond level or greater, or a continuous laser, and the machined electromagnetic steel plate is laminated. | 표면에 절연 피막을 가지며, 또한 상기 절연 피막 표면의 거칠기 계수가 2.0 이상인 전기강판을 빔 지름이 200μm이하이고 펄스폭이 나노초 이상의 펄스 레이저, 또는 빔 지름이 200μm이하의 연속 레이저를 이용하여 소정의 형상으로 가공하고 상기 가공한 전기강판을 적층해 적층 철심을 제조하는 적층 철심 제조 방법. | An electrical steel sheet having an insulating coating on the surface and having a roughness coefficient of 2.0 or more on the surface of the insulating coating is Processing into a predetermined shape using a pulsed laser having a beam diameter of 200 μm or less and a pulse width of nanoseconds or more, or a continuous laser having a beam diameter of 200 μm or less, A method for manufacturing a laminated iron core in which the processed electrical steel sheet is laminated to produce a laminated iron core. |  |  |  | PCT-JP2022-035417 | 2022-09-22 | WO2023-112420 | 2023-06-22 |  |  | JFE STEEL CORPORATION | OMURA Takeshi ¦ ICHIHARA Yoshihisa ¦ YOSHIZAKI Souichiro | 2021-202286 | JP | 2021-12-14 |  |  |  |  | 104232692 | CA3235969A1 ¦ CN118266051A ¦ EP4407643A1 ¦ IN202417029226 ¦ JP2021-202286 ¦ JP7533755B2 ¦ KR10-2024-0093731A ¦ MXMX/a/2024/006149A ¦ WOWO2023-112420A1 | 9 |  |  | 6023025004318
PCT | PCT | P | A1 | 무방향성 전기강판 및 그 제조 방법 | NON-ORIENTED ELECTROMAGNETIC STEEL SHEET AND METHOD FOR MANUFACTURING SAME | 본 발명에 따른 무방향성 전기강판은 질량%로, C:0.010% 이하, Si:1.0% 이상, 5.0%이하, Mn:0.05% 이상, 5.0%이하, P:0.1% 이하, S:0.01% 이하, Al:3.0% 이하, N:0.005% 이하, 를 포함하고 잔부 Fe 및 불가피 불순물이며 평균 결정립 지름이 50μm이하이며 압연 방향 또는 압연 직각 방향으로 100이 향한 결정립의 면적률의 합 SA와 압연 방향 또는 압연 직각 방향으로 111이 향한 결정립의 면적률의 합 SB가 SA-SB≧0을 충족한다. | A non-oriented electromagnetic steel sheet according to the present invention contains, in mass%, 0.010% or less C, 1.0 to 5.0% Si, 0.05 to 5.0% Mn, 0.1% or less P, 0.01% or less S, 3.0% or less Al, and 0.005% or less N, the remainder being Fe and inevitable impurities, and has an average crystal grain size of less than or equal to 50 μm, wherein a sum SA of the area ratios of crystal grains having <100> oriented in the rolling direction or the direction orthogonal to the rolling direction and a sum SB of the area ratios of crystal grains having <111> oriented in the rolling direction or the direction orthogonal to the rolling direction satisfy SA − SB ≥ 0. | 질량%로, C:0.010% 이하, Si:1.0% 이상, 5.0%이하, Mn:0.05% 이상, 5.0%이하, P:0.1% 이하, S:0.01% 이하, Al:3.0% 이하, N:0.005% 이하, 를 포함하고 잔부 Fe 및 불가피 불순물이며 평균 결정립 지름이 50μm이하이며 압연 방향 또는 압연 직각 방향으로 100이 향한 결정립의 면적률의 합 SA와 압연 방향 또는 압연 직각 방향으로 111이 향한 결정립의 면적률의 합 SB가 SA-SB≧0을 충족하는 무방향성 전기강판. | In mass%, C: 0.010% or less, Si: ≥1.0%, ≤5.0%, Mn: 0.05% or more, 5.0% or less, P: 0.1% or less, S: 0.01% or less, Al: 3.0% or less, N: 0.005% or less, including, The remaining Fe and unavoidable impurities, The average crystal grain size is 50 μm or less, The sum of the area ratio of the crystal grains oriented by 100 > in the rolling direction or the rolling right angle direction << SA and the sum of the area ratio of the crystal grains oriented by 111 > in the rolling direction or the rolling right angle direction S B satisfies SA-SB≧ 0, United-oriented electrical steel sheet. |  |  |  | PCT-JP2022-045666 | 2022-12-12 | WO2023-112892 | 2023-06-22 |  |  | JFE STEEL CORPORATION | TANAKA, Takaaki ¦ OKUBO, Tomoyuki | 2021-203934 | JP | 2021-12-16 |  |  |  |  | 104350366 | CN118202079A ¦ EP4406670A1 ¦ IN202417035217 ¦ JP2021-203934 ¦ JP7439993B2 ¦ KR10-2024-0089777A ¦ MXMX/a/2024/006584A ¦ TWI828474B ¦ US2024-0301525A1 ¦ WOWO2023-112892A1 | 10 |  |  | 6023025004790
JP | JP | P | B2 | 무방향성 전기강판 | 무방향성 전기강판 | 【요약】 【과제】표면 성상이 우수한 무방향성 전기강판을 제공한다. 【해결 수단】질량%로 Si:2.10~4.00%, Zn:0.001~1.000%를 함유하고 또한 임의 원소로서 Mn:3.00% 이하, Al:3.000% 이하, Cu:3.00% 이하, Cr:3.00% 이하, Sn:0.50% 이하, Sb:0.10% 이하, Ca:0.020% 이하, Mg:0.020% 이하, La:0.020% 이하, Ce:0.020% 이하, Sr:0.020% 이하, Ba:0.020% 이하, Nd:0.020% 이하, Pr:0.020% 이하, Cd:0.020% 이하, B:0.020% 이하를 함유하고 잔부 Fe 및 불순물로 이루어지는 것을 특징으로 하는 무방향성 전기강판. 【선택도】없음 | 【요약】 【과제】표면 성상이 우수한 무방향성 전기강판을 제공한다. 【해결 수단】질량%로 Si:2.10~4.00%, Zn:0.001~1.000%를 함유하고 또한 임의 원소로서 Mn:3.00% 이하, Al:3.000% 이하, Cu:3.00% 이하, Cr:3.00% 이하, Sn:0.50% 이하, Sb:0.10% 이하, Ca:0.020% 이하, Mg:0.020% 이하, La:0.020% 이하, Ce:0.020% 이하, Sr:0.020% 이하, Ba:0.020% 이하, Nd:0.020% 이하, Pr:0.020% 이하, Cd:0.020% 이하, B:0.020% 이하를 함유하고 잔부 Fe 및 불순물로 이루어지는 것을 특징으로 하는 무방향성 전기강판. 【선택도】없음 | 【청구항1】 질량%로, Si:2.10~4.00%, Zn:0.001~1.000%를 함유하고 또한 임의 원소로서, Mn: 0.15%이상, 5.00%이하, Al:3.000% 이하, Cu:3.00% 이하, Cr:5.00% 이하, Sn:0.50% 이하, Sb:0.50% 이하, Ca:0.020% 이하, Mg:0.020% 이하, La:0.020% 이하, Ce:0.020% 이하, Sr:0.020% 이하, Ba:0.020% 이하, Nd:0.020% 이하, Pr:0.020% 이하, Cd:0.020% 이하, B:0.020% 이하, (을)를 함유하고 잔부 Fe 및 불순물로부터 이루어져, Si+Al+Mn>2.575, 강판 표면에서의 형광 X선에 의한 Si스펙트럼 강도 Is와 표면을 10μm 이상 화학 연마한 땅철면의 Si스펙트럼 강도 Ip의 비 Is/Ip≦1.10 이다 일을 특징으로 하는 무방향성 전기강판. | 【청구항1】 질량%로, Si:2.10~4.00%, Zn:0.001~1.000%를 함유하고 또한 임의 원소로서, Mn: 0.15%이상, 5.00%이하, Al:3.000% 이하, Cu:3.00% 이하, Cr:5.00% 이하, Sn:0.50% 이하, Sb:0.50% 이하, Ca:0.020% 이하, Mg:0.020% 이하, La:0.020% 이하, Ce:0.020% 이하, Sr:0.020% 이하, Ba:0.020% 이하, Nd:0.020% 이하, Pr:0.020% 이하, Cd:0.020% 이하, B:0.020% 이하, (을)를 함유하고 잔부 Fe 및 불순물로부터 이루어져, Si+Al+Mn>2.575, 강판 표면에서의 형광 X선에 의한 Si스펙트럼 강도 Is와 표면을 10μm 이상 화학 연마한 땅철면의 Si스펙트럼 강도 Ip의 비 Is/Ip≦1.10 이다 일을 특징으로 하는 무방향성 전기강판. | 【청구항1】 질량%로, Si:2.10~4.00%, Zn:0.001~1.000%를 함유하고 또한 임의 원소로서, Mn: 0.15%이상, 5.00%이하, Al:3.000% 이하, Cu:3.00% 이하, Cr:5.00% 이하, Sn:0.50% 이하, Sb:0.50% 이하, Ca:0.020% 이하, Mg:0.020% 이하, La:0.020% 이하, Ce:0.020% 이하, Sr:0.020% 이하, Ba:0.020% 이하, Nd:0.020% 이하, Pr:0.020% 이하, Cd:0.020% 이하, B:0.020% 이하, (을)를 함유하고 잔부 Fe 및 불순물로부터 이루어져, Si+Al+Mn>2.575, 강판 표면에서의 형광 X선에 의한 Si스펙트럼 강도 Is와 표면을 10μm 이상 화학 연마한 땅철면의 Si스펙트럼 강도 Ip의 비 Is/Ip≦1.10 이다 일을 특징으로 하는 무방향성 전기강판. | 【청구항1】 질량%로, Si:2.10~4.00%, Zn:0.001~1.000%를 함유하고 또한 임의 원소로서, Mn: 0.15%이상, 5.00%이하, Al:3.000% 이하, Cu:3.00% 이하, Cr:5.00% 이하, Sn:0.50% 이하, Sb:0.50% 이하, Ca:0.020% 이하, Mg:0.020% 이하, La:0.020% 이하, Ce:0.020% 이하, Sr:0.020% 이하, Ba:0.020% 이하, Nd:0.020% 이하, Pr:0.020% 이하, Cd:0.020% 이하, B:0.020% 이하, (을)를 함유하고 잔부 Fe 및 불순물로부터 이루어져, Si+Al+Mn>2.575, 강판 표면에서의 형광 X선에 의한 Si스펙트럼 강도 Is와 표면을 10μm 이상 화학 연마한 땅철면의 Si스펙트럼 강도 Ip의 비 Is/Ip≦1.10 이다 일을 특징으로 하는 무방향성 전기강판. | 1 | 2019-062667 | 2019-03-28 | 2020-158871 | 2020-10-01 | 7295394 | 2023-06-13 | NIPPON STEEL CORP | ▲濱▼ 知江 ¦ 藤村 浩志 |  |  |  | 6 | JP2001-335897A(BE) ¦ KR10-1901313B1(BE) ¦ WOWO2018-117640A1(BE) ¦ WOWO2018-220837A1(BE) ¦ WOWO2018-220838A1(BE) ¦ WOWO2018-220839A1(BE) | 1 | KR10-2800986B1 | 17716197 | JP7295394B2 | 1 | 등록 | NIPPON STEEL CORP | 2723115000040
CN | CN | P | B | 비정상화 고품위 무방향성 규소강의 제조 방법 | Production method of high-grade non-oriented silicon steel without normalizing | 비정상화 고품위 무방향성 규소강의 제조 방법: 제련, 빌렛 주조 및 가열, 조압연, 마무리 압연 후 얻은 두께는 D 1인 열연판이다; 1차 냉간 압연은 롤을 풀고 일반 산세 후 수행되며, 중간 두께 D 2로 압연됩니다; 두께 D 2의 중간 두께 냉연 강판을 어닐링하고 어닐링한 후 권취한다; 2차 냉간 압연을 하고 제품 두께 D 3까지 냉간 압연한 후 권취한다; 통상적으로 후공정을 진행합니다. 본 발명은 생산원가를 고려하여 기존의 공정을 개선하여 상화없이 고배향 실리콘강의 철손을 14.5w/Kg 이하로 낮추고, B5000은 1.65T 이상이다. | The invention discloses a production method of high-grade non-oriented silicon steel without normalizing. The production method comprises the following steps: smelting, continuously casting into a blank, heating, roughly rolling and finely rolling to obtain a hot-rolled plate with the thickness of D1; carrying out primary cold rolling after uncoiling and conventional acid pickling, and rolling to a middle thickness D2; annealing the middle-thickness cold-rolled steel plate with the thickness of D2, and coiling after annealing; carrying out secondary cold rolling until the thickness of the product is D3, and coiling; and conventionally carrying out post-procedures. On the premise of considering the production cost, the iron loss of the high-grade non-oriented silicon steel is reduced to be not more than 14.5 w/Kg and B5000 is not less than 1.65 T by improving the existing process without normalizing. | 1. 정규화가 필요 없는 고표식 무방향성 규소강의 생산 방법, 그 단계: 1) 제련, 빌렛 주조 및 가열, 조압연, 마무리압연 후 얻은 두께가 D 1인 열연판은 분단층류 냉각을 거쳐 층류 단계에서 다음과 같이 작동한다: A, 열간 압연 롤 헤드 및 테일부는 모두≤5m 내에서 냉각되지 않으며, 그 길이 범위 내에서 권취 온도 T 头1/尾1는 하기 식에 따라 계산되어 얻어진다: T 头1/尾1=(1.15-1.25)×T 1 식 중: T1-열연코일 및 후미 각 10m을 제외한 나머지 강판의 권취온도를 나타내며 단위는 °C이다; B, 열간 압연 롤의 헤드 및 테일은 모두 5~10m 내에서 100~200m 3/min의 물 유량으로 냉각되며, 그 길이 범위 내의 권취 온도 T 头2/尾2는 하기 식에 따라 계산된다: T 头2/尾2=(1.05-1.15)×T 1; 식 중: T1-열연코일 및 후미 각 10m을 제외한 나머지 강판의 권취온도를 나타내며 단위는 °C이다; C, 나머지 열간 압연 롤 부위의 권취 온도는 T 1이다; 2) 첫 번째 냉간 압연은 롤을 풀고 일반 산세 후 수행되었으며 중간 두께 D 2로 압연되었습니다; 다시 권취합니다; 냉간 압연 중간 두께 D 2: 2≤D 2/D 3≤D 1/D 2+1 제어; 식 중: 1-열연강판 두께를 나타내며 단위는 mm입니다; 2-1차 냉간 압연 후 강판 두께, 즉 냉간 압연 중간 두께를 나타내며 단위는 mm입니다; 3-2차 냉간 압연 후 강판 두께를 나타내며 단위는 mm입니다; 3) 두께 D 2의 중간 두께 냉연 강판을 어닐링하여 어닐링한 후 권취하고, 그 어닐링 분위기는 순질소 가스이다; 어닐링 온도 T 2다음 공식에 따라 계산됩니다: 식 중: 1-열연강판의 두께를 나타내며 단위는 mm이다; 2-1차 냉간 압연 후 강판 두께, 즉 냉간 압연 중간 두께를 나타내며 단위는 mm입니다; 3-2차 냉간 압연 후 강판 두께, 즉 제품 두께를 나타내며 단위는 mm입니다; T1-열연코일 및 후미 각 10m을 제외한 나머지 강판의 권취온도를 나타내며 단위는 °C이다; 2-중간 두께 냉연강판의 어닐링 온도를 나타내며 단위는 °C이다; 4) 두 번째 냉간 압연을 수행하고 제품 두께 D 3까지 냉간 압연한 후 권취합니다; 5) 통상적으로 후공정을 진행합니다; 상기 고번호 무방향성 규소강은 Si와 Als의 합 함량이 3.0wt%이상인 무방향성 규소강을 의미한다. | 1. A production method of high-grade unoriented silicon steel without normalization comprises the following steps: 1) Smelting, continuously casting into blank, heating, rough rolling and finish rolling to obtain the product with thickness D 1 And is subjected to segmented laminar cooling, in the laminar phase, according to the following operations: A. the head and the tail of the hot rolled coil are not cooled within less than or equal to 5m, and the coiling temperature T is within the length range Head 1/tail 1 The method is calculated according to the following formula: T head 1/tail 1 =(1.15-1.25)×T 1 Wherein: T 1 the coiling temperature of the rest of the steel plates except for 10m of each of the head and the tail of the hot rolled steel coil is expressed in units of: the temperature is lower than the temperature; B. the head and tail of the hot rolled coil are 100-200 m within 5-10 m 3 Cooling with water flow rate/min, and winding temperature T within length range Head 2/tail 2 The method is calculated according to the following formula: T head 2/tail 2 =(1.05-1.15)×T 1 ; Wherein: T 1 the coiling temperature of the rest of the steel plates except for 10m of each of the head and the tail of the hot rolled steel coil is expressed in units of: the temperature is lower than the temperature; C. the coiling temperature of the rest hot rolled coil part is T 1 ; 2) Uncoiling and conventional pickling, performing first cold rolling to an intermediate thickness D 2 The method comprises the steps of carrying out a first treatment on the surface of the Then coiling; intermediate thickness D of cold rolling 2 According to the following steps: 2≤D 2 /D 3 ≤D 1 /D 2 +1 control; wherein: D 1 -representing the thickness of the hot rolled steel sheet in units of: mm; D 2 representing the thickness of the sheet after the first cold rolling and the middle of the cold rollingThe thickness is as follows: mm; D 3 -the thickness of the sheet after the second cold rolling is expressed in units of: mm; 3) For a thickness of D 2 Annealing and coiling after annealing the intermediate thickness cold-rolled steel sheet, wherein the annealing atmosphere is pure nitrogen; annealing temperature T 2 The method is calculated according to the following formula: wherein: D 1 -representing the thickness of the hot rolled steel sheet in units of: mm; D 2 -the thickness of the sheet after the first cold rolling, i.e. the cold-rolled intermediate thickness, is expressed in units of: mm; D 3 -the thickness of the sheet after the second cold rolling, i.e. the thickness of the product, is expressed in units of: mm; T 1 the coiling temperature of the rest of the steel plates except for 10m of each of the head and the tail of the hot rolled steel coil is expressed in units of: the temperature is lower than the temperature; T 2 -the annealing temperature of the cold-rolled steel sheet of intermediate thickness is expressed in units of: the temperature is lower than the temperature; 4) Performing cold rolling for the second time to the thickness D of the product 3 Coiling; 5) Carrying out a post-process conventionally; the high-grade non-oriented silicon steel refers to non-oriented silicon steel with the sum content of Si and Als not less than 3.0wt%. | 1. 정규화가 필요 없는 고표식 무방향성 규소강의 생산 방법, 그 단계: 1) 제련, 빌렛 주조 및 가열, 조압연, 마무리압연 후 얻은 두께가 D 1인 열연판은 분단층류 냉각을 거쳐 층류 단계에서 다음과 같이 작동한다: A, 열간 압연 롤 헤드 및 테일부는 모두≤5m 내에서 냉각되지 않으며, 그 길이 범위 내에서 권취 온도 T 头1/尾1는 하기 식에 따라 계산되어 얻어진다: T 头1/尾1=(1.15-1.25)×T 1 식 중: T1-열연코일 및 후미 각 10m을 제외한 나머지 강판의 권취온도를 나타내며 단위는 °C이다; B, 열간 압연 롤의 헤드 및 테일은 모두 5~10m 내에서 100~200m 3/min의 물 유량으로 냉각되며, 그 길이 범위 내의 권취 온도 T 头2/尾2는 하기 식에 따라 계산된다: T 头2/尾2=(1.05-1.15)×T 1; 식 중: T1-열연코일 및 후미 각 10m을 제외한 나머지 강판의 권취온도를 나타내며 단위는 °C이다; C, 나머지 열간 압연 롤 부위의 권취 온도는 T 1이다; 2) 첫 번째 냉간 압연은 롤을 풀고 일반 산세 후 수행되었으며 중간 두께 D 2로 압연되었습니다; 다시 권취합니다; 냉간 압연 중간 두께 D 2: 2≤D 2/D 3≤D 1/D 2+1 제어; 식 중: 1-열연강판 두께를 나타내며 단위는 mm입니다; 2-1차 냉간 압연 후 강판 두께, 즉 냉간 압연 중간 두께를 나타내며 단위는 mm입니다; 3-2차 냉간 압연 후 강판 두께를 나타내며 단위는 mm입니다; 3) 두께 D 2의 중간 두께 냉연 강판을 어닐링하여 어닐링한 후 권취하고, 그 어닐링 분위기는 순질소 가스이다; 어닐링 온도 T 2다음 공식에 따라 계산됩니다: 식 중: 1-열연강판의 두께를 나타내며 단위는 mm이다; 2-1차 냉간 압연 후 강판 두께, 즉 냉간 압연 중간 두께를 나타내며 단위는 mm입니다; 3-2차 냉간 압연 후 강판 두께, 즉 제품 두께를 나타내며 단위는 mm입니다; T1-열연코일 및 후미 각 10m을 제외한 나머지 강판의 권취온도를 나타내며 단위는 °C이다; 2-중간 두께 냉연강판의 어닐링 온도를 나타내며 단위는 °C이다; 4) 두 번째 냉간 압연을 수행하고 제품 두께 D 3까지 냉간 압연한 후 권취합니다; 5) 통상적으로 후공정을 진행합니다; 상기 고번호 무방향성 규소강은 Si와 Als의 합 함량이 3.0wt%이상인 무방향성 규소강을 의미한다. | 1. A production method of high-grade unoriented silicon steel without normalization comprises the following steps: 1) Smelting, continuously casting into blank, heating, rough rolling and finish rolling to obtain the product with thickness D 1 And is subjected to segmented laminar cooling, in the laminar phase, according to the following operations: A. the head and the tail of the hot rolled coil are not cooled within less than or equal to 5m, and the coiling temperature T is within the length range Head 1/tail 1 The method is calculated according to the following formula: T head 1/tail 1 =(1.15-1.25)×T 1 Wherein: T 1 the coiling temperature of the rest of the steel plates except for 10m of each of the head and the tail of the hot rolled steel coil is expressed in units of: the temperature is lower than the temperature; B. the head and tail of the hot rolled coil are 100-200 m within 5-10 m 3 Cooling with water flow rate/min, and winding temperature T within length range Head 2/tail 2 The method is calculated according to the following formula: T head 2/tail 2 =(1.05-1.15)×T 1 ; Wherein: T 1 the coiling temperature of the rest of the steel plates except for 10m of each of the head and the tail of the hot rolled steel coil is expressed in units of: the temperature is lower than the temperature; C. the coiling temperature of the rest hot rolled coil part is T 1 ; 2) Uncoiling and conventional pickling, performing first cold rolling to an intermediate thickness D 2 The method comprises the steps of carrying out a first treatment on the surface of the Then coiling; intermediate thickness D of cold rolling 2 According to the following steps: 2≤D 2 /D 3 ≤D 1 /D 2 +1 control; wherein: D 1 -representing the thickness of the hot rolled steel sheet in units of: mm; D 2 representing the thickness of the sheet after the first cold rolling and the middle of the cold rollingThe thickness is as follows: mm; D 3 -the thickness of the sheet after the second cold rolling is expressed in units of: mm; 3) For a thickness of D 2 Annealing and coiling after annealing the intermediate thickness cold-rolled steel sheet, wherein the annealing atmosphere is pure nitrogen; annealing temperature T 2 The method is calculated according to the following formula: wherein: D 1 -representing the thickness of the hot rolled steel sheet in units of: mm; D 2 -the thickness of the sheet after the first cold rolling, i.e. the cold-rolled intermediate thickness, is expressed in units of: mm; D 3 -the thickness of the sheet after the second cold rolling, i.e. the thickness of the product, is expressed in units of: mm; T 1 the coiling temperature of the rest of the steel plates except for 10m of each of the head and the tail of the hot rolled steel coil is expressed in units of: the temperature is lower than the temperature; T 2 -the annealing temperature of the cold-rolled steel sheet of intermediate thickness is expressed in units of: the temperature is lower than the temperature; 4) Performing cold rolling for the second time to the thickness D of the product 3 Coiling; 5) Carrying out a post-process conventionally; the high-grade non-oriented silicon steel refers to non-oriented silicon steel with the sum content of Si and Als not less than 3.0wt%. | 2 | 2022-10586399 | 2022-05-26 | 114990308 | 2022-09-02 | 114990308 | 2023-06-09 | WUHAN IRON AND STEEL Co.,Ltd. | Shi Wenmin ¦ Yang Guang ¦ Chen Shenglin ¦ Cao Yang ¦ Li Zhun ¦ Wan Zhengwu ¦ Cao Kang ¦ Li Xiulong |  |  |  | 4 | CN113584404A ¦ CN112609130B ¦ CN102925793B ¦ CN100372964C | 1 | CN115491478B | 68377556 | CN114990308B | 1 | 등록 | WUHAN IRON AND STEEL Co.,Ltd. | 8423241012000
PCT | PCT | P | A1 | 혐기 경화형 접착제 조성물, 접착 적층체, 모터 및 혐기 경화용 프라이머 조성물 | ANAEROBIC CURING ADHESIVE COMPOSITION, BONDED LAMINATE, MOTOR, AND PRIMER COMPOSITION FOR ANAEROBIC CURING | 본 개시의 혐기 경화형 접착제 조성물은 방향족 고리와 에틸렌성 불포화기를 가진 화합물, 1분자 중에 (메타) 아크릴로일기를 2개 이상 가진 중합체 또는 올리고머, 라디칼 중합 개시제 및 혐기 경화 촉매를 포함한다. | The anaerobic curing adhesive composition according to the present disclosure comprises a compound having an aromatic ring and an ethylenically unsaturated group, a polymer or oligomer that has at least two (meth)acryloyl groups in each molecule, a radical polymerization initiator, and an anaerobic curing catalyst. | 방향족 고리와 에틸렌성 불포화기를 가진 화합물, 1분자 중에 (메타) 아크릴로일기를 2개 이상 가진 중합체 또는 올리고머, 라디칼 중합 개시제 및 혐기 경화 촉매를 포함하는 혐기 경화형 접착제 조성물. | A compound having an aromatic ring and an ethylene unsaturated group, A polymer or oligomer having two or more (meth) acryloyl groups in one molecule, Radical polymerization initiator; Includes anaerobic curing catalyst Anaerobic curable adhesive composition. |  |  |  | PCT-JP2022-044072 | 2022-11-29 | WO2023-100906 | 2023-06-08 |  |  | TOAGOSEI CO., LTD. ¦ NIPPON STEEL CORPORATION | IWASE, Yoshiaki ¦ ARAI, Mikako ¦ NIWA, Makoto ¦ TAKEDA, Kazutoshi ¦ FUKUCHI, Minako ¦ NATORI, Yoshiaki | 2021-194893 | JP | 2021-11-30 |  |  |  |  | 104233016 | BR112024010865A2 ¦ CA3239459A1 ¦ CN118355085A ¦ EP4442783A1 ¦ IN202417047170 ¦ JP2021-194893 ¦ KR10-2024-0108540A ¦ MXMX/a/2024/006542A ¦ MYPI2024003105A0 ¦ RU2024117598A ¦ SG11202403674UA ¦ TH2401003507A ¦ TW202338046A ¦ US2025-0026968A1 ¦ VN106572A ¦ WOWO2023-100906A1 | 16 |  |  | 6023023003628
PCT | PCT | P | A1 | 혐기 경화형 접착제 조성물, 접착 적층체 및 모터 | ANAEROBIC CURING-TYPE ADHESIVE COMPOSITION, BONDED LAMINATE, AND MOTOR | 본 개시의 혐기 경화형 접착제 조성물은 1분자 중에 (메타) 아크릴로일기를 2개 이상 가진 중합체 또는 올리고머, 상기 우레탄 (메타) 아크릴레이트 이외의 다 관능 에틸렌성 불포화 화합물, 라디칼 중합 개시제 및 혐기 경화 촉매를 포함한다. | An anaerobic curing-type adhesive composition of the present disclosure contains: a polymer or oligomer having two or more (meth)acryloyl groups per molecule; a polyfunctional ethylenically-unsaturated compound other than a urethane (meth)acrylate; a radical polymerization initiator; and an anaerobic curing catalyst. | 1분자 중에 (메타) 아크릴로일기를 2개 이상 가진 중합체 또는 올리고머, 상기 중합체 또는 올리고머 이외의 다 관능 에틸렌성 불포화 화합물, 라디칼 중합 개시제 및 혐기 경화 촉매를 포함하는 혐기 경화형 접착제 조성물. | A polymer or oligomer having two or more (meth) acryloyl groups in one molecule, A polyfunctional ethylene unsaturated compound other than the polymer or oligomer, Radical polymerization initiator; Includes anaerobic curing catalyst Anaerobic curable adhesive composition. |  |  |  | PCT-JP2022-044073 | 2022-11-29 | WO2023-100907 | 2023-06-08 |  |  | TOAGOSEI CO., LTD. ¦ NIPPON STEEL CORPORATION | IWASE, Yoshiaki ¦ ARAI, Mikako ¦ TAKEDA, Kazutoshi ¦ FUKUCHI, Minako | 2021-194894 | JP | 2021-11-30 |  |  |  |  | 104233017 | BR112024010872A2 ¦ CA3239466A1 ¦ CN118318016A ¦ EP4442784A1 ¦ IN202417047862 ¦ JP2021-194894 ¦ KR10-2024-0113556A ¦ MXMX/a/2024/006540A ¦ MYPI2024003106A0 ¦ RU2024117599A ¦ SG11202403676XA ¦ TH2401003515A ¦ TW202338032A ¦ US2025-0026967A1 ¦ VN106571A ¦ WOWO2023-100907A1 | 16 |  |  | 6023023003629
PCT | PCT | P | A1 | 적층 코어 및 회전 전기기계 | LAMINATED CORE AND ROTATING ELECTRICAL MACHINE | 전기강판은 환상체를 포함하고 복수의 접착층 (41) 중 적어도 하나의 접착층 (41)은 제1접착층이며 제1접착층을 적층 방향으로 끼우는 2개의 전기강판 중 한쪽 전기강판에 있어서, 환상체의 중심축에 교차해 자화 용이 방향으로 연장되는 가상축을 L축, 중심축에 교차해 L축과 교차하는 가상축을 C축으로 하며, 전기강판을 L축과 C축에 따라 환상체의 둘레방향으로 복수의 구간 (S)에 구획했을 때, 복수의 구간 (S) 중 적어도 하나의 구간 (S)은 제1구간이며 제1구간에서는, 전기강판 중 주자속이 L축 방향으로 발생하는 제1 부분 (P1)의 제1접착층의 면적이, 전기강판 중 주자속이 C축 방향으로 발생하는 제2 부분 (P2)의 제1접착층의 면적보다 작다. | According to the present invention, an electromagnetic steel sheet includes an annular body. At least one adhesive layer (41) among a plurality of adhesive layers (41) is a first adhesive layer. In one electromagnetic steel sheet among two electromagnetic steel sheets sandwiching the first adhesive layer in the lamination direction, when a virtual line intersecting the central axis of the annular body and extending in the easy-magnetization direction is defined as the L axis, a virtual line intersecting the central axis and intersecting the L axis is defined as the C axis, and when the electromagnetic steel sheet is partitioned into a plurality of segments (S) in the circumferential direction of the annular body by the L axis and the C axis, at least one segment (S) among the plurality of segments (S) is a first segment. In the first segment, the area of the first adhesive layer at a first portion (P1) of the electromagnetic steel sheet where a main flux is generated in the L axis direction is smaller than the area of the first adhesive layer at a section portion (P2) of the electromagnetic steel sheet where the main flux is generated in the C axis direction. | 적층된 복수의 전기강판과 적층 방향으로 인접한 상기 전기강판끼리 사이에 배치된 복수의 접착층을 구비하고, 상기 전기강판은 환상체를 포함하고 상기 복수의 접착층 중 적어도 하나의 접착층은 제1접착층이며 상기 제1접착층을 상기 적층 방향에 끼우는 2개의 상기 전기강판 중 한쪽 전기강판에 있어서, 상기 환상체의 중심축에 교차해 자화 용이 방향으로 연장되는 가상축을 L축, 상기 중심축에 교차해 상기 L축과 교차하는 가상축을 C축으로 하며, 상기 전기강판을 상기 L축과 상기 C축에 따라 상기 환상체의 둘레방향으로 복수의 구간에 구획했을 때, 상기 복수의 구간 중 적어도 하나의 구간은 제1구간이며 상기 제1구간에서는, 상기 전기강판 중 주자속이 상기 L축 방향으로 발생하는 제1 부분의 상기 제1접착층의 면적이, 상기 전기강판 중 주자속이 상기 C축 방향으로 발생하는 제2 부분의 상기 제1접착층의 면적보다 작은 적층 코어. | A plurality of laminated electrical steel sheets, A plurality of adhesive layers arranged between the electrical steel sheets adjacent to each other in the stacking direction, The electrical steel sheet includes an annular body, At least one adhesive layer of the plurality of adhesive layers is a first adhesive layer, In one of the two electrical steel sheets in which the first adhesive layer is sandwiched in the stacking direction, the virtual axis that intersects the central axis of the annular body and extends in the direction of easy magnetization is the L axis, and the central axis When the virtual axis intersecting and intersecting the L axis is the C axis, and the electrical steel sheet is divided into a plurality of sections in the circumferential direction of the annular body by the L axis and the C axis, At least one section of the plurality of sections is a first section; In the first section, the area of the first adhesive layer in the first portion in which the main magnetic flux is generated in the L-axis direction among the electrical steel sheets is the main magnetic flux in the electrical steel sheet in the C-axis. |  |  |  | PCT-JP2022-038923 | 2022-10-19 | WO2023-095496 | 2023-06-01 |  |  | NIPPON STEEL CORPORATION | HIRAYAMA Ryu ¦ TAKEDA Kazutoshi ¦ WAKISAKA Takeaki ¦ YAMAZAKI Shuichi | 2021-191446 | JP | 2021-11-25 |  |  |  |  | 104232157 | BR112024004963A2 ¦ CA3230206A1 ¦ CN118020230A ¦ EP4439928A1 ¦ IN202417017344 ¦ JP2021-191446 ¦ JP7510103B2 ¦ KR10-2801389B1 ¦ MXMX/a/2024/003302A ¦ RU0002837373C2 ¦ SG11202401703VA ¦ TWI857375B ¦ US2025-0132614A1 ¦ VN106355A ¦ WOWO2023-095496A1 | 15 |  |  | 6023022003384
PCT | PCT | P | A1 | 무방향성 전기강판과 그 제조 방법 및 모터 코어 제조 방법 | NON-ORIENTED ELECTRICAL STEEL SHEET AND METHOD FOR PRODUCING SAME, AND METHOD FOR PRODUCING MOTOR CORES | 1차 재결정의 이용 및 새로운 결정 집합 조직 제어 및 결정립 지름 제어에 의해 , 저주파 철손 뿐만 아니라 고주파 철손도 낮은 무방향성 전기강판을 제공하는 것을 목적으로 한다. 무방향성 전기강판은 질량%로, C:0.0050% 이하, Si:1.0% 이상 7.5%이하, Mn:2.00% 이하, P:0.10% 이하, S:0.0040% 이하를 함유하고 잔부는 Fe 및 불가피한 불순물로 이루어진 성분 조성을 가지며, 판 두께가 0.20mm이하로서, ODF에 있어서, 최대의 강도가Φ=0° 안에 있어서φ1=45°, φ2=45°, Φ=0°인 방위의 강도가 4.0 이상이다. 무방향성 전기강판 제조 방법은 소정의 성분 조성을 가진 강 소재를 열간 압연하고 중간 어닐링을 사이에 두는 2회의 냉각 압연을 실시한 후에, 최종 어닐링을 실시하는 제조 방법으로서, 첫 번째의 냉각 압연 압하율은92% 이상에서 수행하고, 두 번째의 냉각 압연 압하율은30% 이상80% 이하이다. | The purpose is to provide, by utilization of primary recrystallization, control of the new crystal texture, and control of grain size, a non-oriented electrical steel sheet that not only has low low-frequency iron losses, but also low high-frequency iron losses. The non-oriented electrical steel sheet has a component composition that contains, in mass%, C : not more than 0.0050%, Si : 1.0-7.5%, Mn : not more than 2.00%, P : not more than 0.10%, and S : not more than 0.0040% with the balance being Fe and unavoidable impurities. The sheet thickness is not more than 0.20 mm. In the ODF, the maximum intensity is within Φ = 0°, and the intensity at the position φ1 = 45°, φ2 = 45°, and Φ = 0° is at least 4.0. The method for producing non-oriented electrical steel sheet is a production method that performs: hot rolling of a steel material having a prescribed component composition; cold rolling two times with an interposed intermediate annealing; and subsequently a final annealing. The reduction ratio in the first cold rolling is at least 92%, and the reduction ratio in the second cold rolling is 30-80%. | 질량%로, C:0.0050% 이하, Si:1.0~4.5%, Mn:2.00% 이하, P:0.10% 이하, S:0.0040% 이하를 함유하고 잔부가 Fe 및 불가피한 불순물로 이루어진 성분 조성을 가지며, 판 두께가 0.20mm이하에서, 결정 집합 조직을 표현하는 0≦φ1≦90°, φ2=45°, 0≦Φ≦90°의 오일러 공간 내에 나타내진 판 두께 중심층의 방위 분포 함수 ODF에 있어서, 최대의 강도가Φ=0° 안에 있고φ1=45°, φ2=45°, Φ=0°인 방위의 강도가 4.0 이상인 무방향성 전기강판. | In mass%, C: 0.0050% or less, Si:1.0~4.5%、 Mn: 2.00% or less, P: 0.10% or less, S: Contains 0.0040% or less, has a component composition in which the residue consists of Fe and inevitable impurities, The plate thickness is 0.20 mm or less, In the orientation distribution function ODF of the plate thickness center layer shown in Euler space of 0≦φ1≦90°, φ2 = 45°, 0≦Φ≦90° representing the crystal assembly structure, the maximum strength is in Φ = 0 °, φ1 = 45 °, φ2 = 45 °, Φ = 0 ° An unoriented electrical steel sheet having a bearing strength of 4.0 or more. |  |  |  | PCT-JP2022-040677 | 2022-10-31 | WO2023-090138 | 2023-05-25 |  |  | JFE STEEL CORPORATION | TAKAJYO Shigehiro ¦ ZAIZEN Yoshiaki | 2021-186845 | JP | 2021-11-17 |  |  |  |  | 104350158 | CN118159677A ¦ EP4400622A1 ¦ IN202417039583 ¦ JP2021-186845 ¦ JP7614572B2 ¦ KR10-2024-0074010A ¦ MXMX/a/2024/005824A ¦ TH2401002960A ¦ TWI830492B ¦ US2025-0014793A1 ¦ WOWO2023-090138A1 | 11 |  |  | 6023021003155
PCT | PCT | P | A1 | 회전 전기기계, 무방향성 전기강판 및 적층 코어 및 회전 전기기계 제조 방법 및 적층 코어 제조 방법 | ROTARY ELECTRIC MACHINE, NON-ORIENTED ELECTRICAL STEEL SHEET, LAMINATED CORE, METHOD FOR MANUFACTURING ROTARY ELECTRIC MACHINE, AND METHOD FOR MANUFACTURING LAMINATED CORE | 이 회전 전기기계는 고정자와 회전자와 상기 고정자 및 상기 회전자를 수용하는 하우징을 가지며, 상기 고정자가 포함하는 무방향성 전기강판의 모재 강판의{111}<211>방위 강도인 A가, 15미만이며 상기 회전자가 포함하는 무방향성 전기강판의 모재 강판의{111}<211>방위 강도인 B가,2~30로서, 또한 상기 A와 상기 B가, B/A>1.0의 관계를 충족하고, 상기 고정자가 포함하는 상기 무방향성 전기강판의 모재 강판의{411}<011>방위 강도인 C가,2~50이며 상기 회전자가 포함하는 상기 무방향성 전기강판의 모재 강판의{411}<011>방위 강도인 D가,1~40로서, 또한 상기 C와 상기 D가, C/D>1.0의 관계를 충족한다. | This rotary electric machine comprises a stator, a rotor, and a casing that houses the stator and the rotor. A, which is the {111}<211> orientation intensity of a base steel sheet of a non-oriented electrical steel sheet included in the stator, is less than 15, B, which is the {111}<211> orientation intensity of a base steel sheet of a non-oriented electrical steel sheet included in the rotor, is 2-30, and A and B satisfy a relationship of B/A>1.0. C, which is the {411}<011> orientation intensity of the base steel sheet of the non-oriented electrical steel sheet included in the stator, is 2-50, D, which is the {411}<011> orientation intensity of the base steel sheet of the non-oriented electrical steel sheet included in the rotor, is 1-40, and C and D satisfy a relationship of C/D>1.0. | 고정자와 회전자와 상기 고정자 및 상기 회전자를 수용하는 하우징을 가지며, 상기 고정자가 포함하는 무방향성 전기강판의 모재 강판의{111}<211>방위 강도인 A가, 15미만이며 상기 회전자가 포함하는 무방향성 전기강판의 모재 강판의{111}<211>방위 강도인 B가,2~30로서, 또한 상기 A와 상기 B가, B/A>1.0의 관계를 충족하고, 상기 고정자가 포함하는 상기 무방향성 전기강판의 상기 모재 강판의{411}<011>방위 강도인 C가,2~50이며 상기 회전자가 포함하는 상기 무방향성 전기강판의 상기 모재 강판의{411}<011>방위 강도인 D가,1~40로서, 또한 상기 C와 상기 D가, C/D>1.0의 관계를 충족하고, 상기 회전자가 포함하는 상기 무방향성 전기강판 및 상기 고정자가 포함하는 상기 무방향성 전기강판의, 상기 모재 강판이, 각각 , 질량%로, C:0.0100% 이하, Si:0.5000~4.0000%, sol.Al:0.0001~1.0000%, S:0.0100% 이하, N:0.0100% 이하, Mn, Ni, Co, Pt, Pb, Cu 및 Au로 이루어진 군에서 선택되는 1종 또는 복수종:총계로 0.1000~5.0000%, Cr:0~2.0000%, Sn:0~0.4000%, Sb:0~0.4000%, P:0~0.4000%, Ti:0~0.1000%, Nb:0~0.1000%, Zr:0~0.1000%, V :0~0.1000%, 를 포함하고 잔부가 Fe 및 불순물로 이루어진 화학 조성을 가지는 것을 특징으로 하는 회전 전기기계. | With the stator, With the rotor, A housing housing the stator and the rotor; and The azimuth strength of the {111}< 211 of the base metal steel sheet of the undirected electrical steel sheet > the stator is less than 15, and the {111}< 21>1 of the base metal steel plate of the undirected electrical steel sheet containing the rotor is 2 ~ 30, and the A and the B satisfy the relationship between B / A > 1.0, The azimuth strength of the base metal steel {411}<plate of the non-directional electrical steel sheet > the stator is 2 ~ 50 the {411}<01>1 of the base metal steel sheet of the non-directional electrical steel sheet included by the stator, D is 1 ~ 40, and the C and the D satisfy the relationship between C / D > 1.0, The base metal steel plate of the non-oriented electrical steel sheet included in the rotor and the non-oriented electrical steel sheet including the stator are respectively, In mass%, C: 0.0100% or less, Si:0.5000~4.0000%、 sol.Al:0.0001~1.0000%、 S: 0.0100% or less, N: ≤0.0100%, One or more species selected from the group consisting of Mn, Ni, Co, Pt, Pb, Cu, and Au: 0.1000 ~ 5.0000% in total, Cr:0~2.0000%、 Sn:0~0.4000%、 Sb:0~0.4000%、 P:0~0.4000%、 Ti:0~0.1000%、 Nb:0~0.1000%、 Zr:0~0.1000%、 V :0~0.1000%、 and has a chemical composition in which the residue consists of Fe and impurities, Rotary electrical machine. |  |  |  | PCT-JP2022-042866 | 2022-11-18 | WO2023-090424 | 2023-05-25 |  |  | NIPPON STEEL CORPORATION | MURAKAWA Tesshu ¦ KANO Satoshi | 2021-187952 | JP | 2021-11-18 |  |  |  |  | 105178044 | BR112024007138A2 ¦ CN118160189A ¦ EP4436007A1 ¦ IN202417027916 ¦ JP2021-187952 ¦ JP7709077B2 ¦ KR10-2801388B1 ¦ TWI867365B ¦ US2025-0286412A1 ¦ VN105090A ¦ WOWO2023-090424A1 | 11 |  |  | 6023021003441
KR | KR | P | B1 |  | 전기강판용 접착 조성물, 전기강판 적층체 및 그 제조방법 |  | 본 발명의 일 실시예에 의한 전기강판용 접착 조성물은 셀룰로오스 아세테이트 및 SiO2, MgO, Al2O3, CaO, NaOH 및 Fe3O4 중에서 선택된 1종 이상의 무기 성분을 포함한다. |  | 두겹 또는 그 이상으로 적층된 전기강판; 및 각 전기강판의 사이에 형성되며, 셀룰로오스 아세테이트 70 내지 95 중량% 및 SiO2 5 내지 30 중량%을 포함하는 접착층;을 포함하는 전기강판 적층체. |  | 5. 두겹 또는 그 이상으로 적층된 전기강판; 및 각 전기강판의 사이에 형성되며, 셀룰로오스 아세테이트 70 내지 95 중량% 및 SiO2 5 내지 30 중량%을 포함하는 접착층;을 포함하는 전기강판 적층체. ¦ 10. 슬라브를 열간 압연하여 열연판을 제조하는 단계; 상기 열연판을 냉간 압연하여 냉연판을 제조하는 단계; 상기 냉연판을 적층하되, 각층의 중간에 접착 조성물을 삽입하여 적층하는 단계; 상기 적층된 냉연판을 재냉간 압연하여 다층 냉연판을 제조하는 단계 및 상기 다층 냉연판을 최종 소둔하는 단계를 포함하고, 상기 접착 조성물은 셀룰로오스 아세테이트 70 내지 95 중량% 및 SiO2 5 내지 30 중량%을 포함하는 전기강판 적층체의 제조 방법. | 11 | 10-2020-0146177 | 2020-11-04 | 10-2022-0060313 | 2022-05-11 | 10-2538121 | 2023-05-24 | 주식회사 포스코 | 김윤수 ¦ 김현정 |  |  |  | 6 | JP7096833B2(BE) ¦ JP2015-511253A ¦ KR10-2112171B1 ¦ KR10-1892227B1(BE) ¦ KR10-1633633B1 ¦ US2015-0361311A1(BE) | 1 | CN116287623B | 25040987 | KR10-2538121B1 | 1 | 등록 | 주식회사 포스코 | 3523222000410
KR | KR | P | B1 |  | 전기강판 접착 코팅 조성물, 전기강판 적층체 및 이의 제조 방법 |  | 본 개시는 전기강판용 본딩 조성물, 이것이 적용된 강판 및 적층체에 관한 것으로, 상기 전기강판용 본딩 조성물은 디이소시아네이트 모노머 및 폴리올과 반응하여 형성되는 폴리 우레탄을 포함하는 전기강판용 본딩 조성물로서, 상기 디이소시아네이트 모노머는 방향족 디이소시아네이트 모노머와 지방족 디이소시아네이트 모노머를 포함할 수 있다. |  | 접착 수지 및 본딩 첨가제를 포함하고, 상기 접착 수지는 디이소시아네이트 모노머 및 폴리올과 반응하여 형성되는 폴리 우레탄이며, 상기 디이소시아네이트 모노머는 방향족 디이소시아네이트 모노머 및 지방족 디이소시아네이트 모노머를 포함하며, 상기 디이소시아네이트 모노머는 디이소시아네이트 모노머 총 100 중량부에 대하여 지방족 디이소시아네이트 모노머를 20 내지 40 중량부 이하로 포함하고, 상기 폴리올은 폴리우레탄 중량 100 중량% 기준으로, 62 내지 64 중량% 포함되며, 유리전이온도(Tg)가 -70℃ 초과 내지 -10℃ 미만이고, 인장강도가 40MPa 초과 내지 120MPa 미만이며, 연신율이 100% 초과 내지 800% 미만인, 전기강판용 본딩 조성물. |  | 1. 접착 수지 및 본딩 첨가제를 포함하고, 상기 접착 수지는 디이소시아네이트 모노머 및 폴리올과 반응하여 형성되는 폴리 우레탄이며, 상기 디이소시아네이트 모노머는 방향족 디이소시아네이트 모노머 및 지방족 디이소시아네이트 모노머를 포함하며, 상기 디이소시아네이트 모노머는 디이소시아네이트 모노머 총 100 중량부에 대하여 지방족 디이소시아네이트 모노머를 20 내지 40 중량부 이하로 포함하고, 상기 폴리올은 폴리우레탄 중량 100 중량% 기준으로, 62 내지 64 중량% 포함되며, 유리전이온도(Tg)가 -70℃ 초과 내지 -10℃ 미만이고, 인장강도가 40MPa 초과 내지 120MPa 미만이며, 연신율이 100% 초과 내지 800% 미만인, 전기강판용 본딩 조성물. ¦ 8. 전기강판 기재; 및 상기 전기강판 기재 상에 위치하는 본딩 코팅층을 포함하고, 상기 본딩 코팅층은, 접착 수지 및 본딩 첨가제를 포함하며, 상기 접착 수지는 디이소시아네이트 모노머 및 폴리올과 반응하여 형성되는 폴리우레탄이고, 상기 디이소시아네이트 모노머는 방향족 디이소시아네이트 모노머 및 지방족 디이소시아네이트 모노머를 포함하며, 상기 디이소시아네이트 모노머는 디이소시아네이트 모노머 총 100 중량부에 대하여 지방족 디이소시아네이트 모노머를 20 내지 40 중량부 이하로 포함하고, 상기 폴리올은 폴리우레탄 중량 100 중량% 기준으로, 62 내지 64 중량% 포함되며, 상기 본딩 코팅층은 유리전이온도(Tg)가 -70℃ 초과 내지 -10℃ 미만이고, 인장강도가 40MPa 초과 내지 120MPa 미만이며, 연신율이 100% 초과 내지 800% 미만인, 전기강판. ¦ 9. 복수의 전기강판; 및 상기 복수의 전기강판 사이에 위치하는 융착층;을 포함하고, 상기 융착층은 접착 수지 및 본딩 첨가제를 포함하며, 상기 접착 수지는 디이소시아네이트 모노머 및 폴리올과 반응하여 형성되는 폴리우레탄이고, 상기 디이소시아네이트 모노머는 방향족 디이소시아네이트 모노머 및 지방족 디이소시아네이트 모노머를 포함하며, 상기 디이소시아네이트 모노머는 디이소시아네이트 모노머 총 100 중량부에 대하여 지방족 디이소시아네이트 모노머를 20 내지 40 중량부 이하로 포함하고, 상기 폴리올은 폴리우레탄 중량 100 중량% 기준으로, 62 내지 64 중량% 포함되며, 상기 융착층은 유리전이온도(Tg)가 -70℃ 초과 내지 -10℃ 미만이고, 인장강도가 40MPa 초과 내지 120MPa 미만이며, 연신율이 100% 초과 내지 800% 미만인, 전기강판 적층체. | 7 | 10-2020-0180180 | 2020-12-21 | 10-2022-0089492 | 2022-06-28 | 10-2538122 | 2023-05-24 | 주식회사 포스코 | 하봉우 ¦ 김정우 ¦ 이동규 ¦ 고은정 ¦ 노태영 ¦ 박경렬 |  |  |  | 2 | KR10-2176342B1(BE) ¦ KR10-0651012B1(BE) | 0 |  | 105263929 | CN116888234A ¦ EP4265703A1 ¦ IN566271 ¦ JP7701978B2 ¦ KR10-2538122B1 ¦ MXMX/a/2023/007356A ¦ US2024-0287362A1 ¦ WOWO2022-139333A1 | 8 | 등록 | 주식회사 포스코 | 3523222000498
JP | JP | P | B2 | 무방향성 전기강판 | 무방향성 전기강판 | 【요약】 【과제】철손이 낮고 또한 자속밀도가 높은 제1 무방향성 전기강판 및 고강도이면서 펀칭재를 어닐링후에는 철손이 낮고 또한 자속밀도가 높은 제2 무방향성 전기강판의 제공. 【해결 수단】소정의 화학 조성을 가지며,{100}면 강도가 2.4 이상이며{100}방위(여유도 20°이내)의 결정 방위를 가지는 결정립의 전체 시야에 대한 면적률이18% 이상이며 평균 결정립 지름이 55μm~200μm이며 판 두께가 0.10mm~0.30 mm이며 표면 측에 두께가 0.01μm 이상 0.5μm이하의 Cr산화물을 포함하는 층을 가지며, 다음 식 1 및 식 2를 충족하는 제1 무방향성 전기강판. 또한 평균 결정립 지름이 20μm이하이며 750℃에서 120분 어닐링후에 제1 무방향성 전기강판과 동일한 특성을 충족하는 제2 무방향성 전기강판. 10 질량 %≦2[Si]+2[Al]+[Cr]<15 질량%(식 1)(2[Al]+[Cr])/2[Si]-10t2≦0.35(식 2)【선택도】없음 | 【요약】 【과제】철손이 낮고 또한 자속밀도가 높은 제1 무방향성 전기강판 및 고강도이면서 펀칭재를 어닐링후에는 철손이 낮고 또한 자속밀도가 높은 제2 무방향성 전기강판의 제공. 【해결 수단】소정의 화학 조성을 가지며,{100}면 강도가 2.4 이상이며{100}방위(여유도 20°이내)의 결정 방위를 가지는 결정립의 전체 시야에 대한 면적률이18% 이상이며 평균 결정립 지름이 55μm~200μm이며 판 두께가 0.10mm~0.30 mm이며 표면 측에 두께가 0.01μm 이상 0.5μm이하의 Cr산화물을 포함하는 층을 가지며, 다음 식 1 및 식 2를 충족하는 제1 무방향성 전기강판. 또한 평균 결정립 지름이 20μm이하이며 750℃에서 120분 어닐링후에 제1 무방향성 전기강판과 동일한 특성을 충족하는 제2 무방향성 전기강판. 10 질량 %≦2[Si]+2[Al]+[Cr]<15 질량%(식 1)(2[Al]+[Cr])/2[Si]-10t2≦0.35(식 2)【선택도】없음 | 【청구항1】 질량%로 C:0%이상~0.0030%, Si:2.00%~4.50%, sol.Al:0.15%~2.50%, Mn:0.20%~1.50%, Cr:0.30%~5.00% P:0.005%~0.200%, S:0.0010%~0.0100%, Ti:0.0005%~0.0100%, Ca:0.0005%~0.0100%, Mg, Sr, Ba, Ce, La, Nd, Pr, Zn 및 Cd로 이루어진 군에서 선택된 일종 이상:총계 0.0005%~0.0200% 및 잔부:Fe 및 불순물 (으)로 이루어진다 화학 조성을 가지며, 인버스 폴 피규어의{100}면 강도가 2.4 이상이며 전자선 후방 산란 회절 (EBSD)로 측정했을 때의{100}방위 (여유도 20 °이내)의 결정 방위를 갖는 결정립의 전체 시야에 대한 면적률이18% 이상이며 전자선 후방 산란 회절 (EBSD)로 측정했을 때의{411}방위 (여유도 20 °이내)의 결정 방위를 갖는 결정립의 전체 시야에 대한 면적률이70% 이상이며 평균 결정립 지름이 55 μm~200 μm이며 판 두께가 0.10mm~0.30 mm이며 강판의 표면에 두께가 0.01 μm 이상 0.5 μm이하의 Cr산화물을 포함하는 층 (으)로서, 지철보다 Cr의 함유량과 O의 함유량이 많은 층 (을)를 가지며, 상기 Si의 함유량 (질량%)을[Si], 상기 Al의 함유량 (질량%)을[Al], 상기 Cr의 함유량 (질량%)을[Cr], 무방향성 전기강판의 판 두께 (mm)를 t로 했을 때 다음 식 1 및 식 2를 만 하고 상기 Si의 함유량 (질량%)을[Si], 상기 Al의 함유량 (질량%)을[Al], 상기 Mn의 함유량 (질량%)을[Mn], 상기 Cr의 함유량 (질량%)을[Cr]로 했을 때 하기 식 3으로 표시되는 R가 64.00 이상이다 무방향성 전기강판. 10.00%≦2[Si]+2[Al]+[Cr]<15.00% (식 1) (2[Al]+[Cr])/2[Si]-10t2≦0.35 (식 2) R=9.9+12.4 ×[Si]+10.0 ×[Al]+6.6 ×[Mn]+5.0 ×[Cr] (식 3) | 【청구항1】 질량%로 C:0%이상~0.0030%, Si:2.00%~4.50%, sol.Al:0.15%~2.50%, Mn:0.20%~1.50%, Cr:0.30%~5.00% P:0.005%~0.200%, S:0.0010%~0.0100%, Ti:0.0005%~0.0100%, Ca:0.0005%~0.0100%, Mg, Sr, Ba, Ce, La, Nd, Pr, Zn 및 Cd로 이루어진 군에서 선택된 일종 이상:총계 0.0005%~0.0200% 및 잔부:Fe 및 불순물 (으)로 이루어진다 화학 조성을 가지며, 인버스 폴 피규어의{100}면 강도가 2.4 이상이며 전자선 후방 산란 회절 (EBSD)로 측정했을 때의{100}방위 (여유도 20 °이내)의 결정 방위를 갖는 결정립의 전체 시야에 대한 면적률이18% 이상이며 전자선 후방 산란 회절 (EBSD)로 측정했을 때의{411}방위 (여유도 20 °이내)의 결정 방위를 갖는 결정립의 전체 시야에 대한 면적률이70% 이상이며 평균 결정립 지름이 55 μm~200 μm이며 판 두께가 0.10mm~0.30 mm이며 강판의 표면에 두께가 0.01 μm 이상 0.5 μm이하의 Cr산화물을 포함하는 층 (으)로서, 지철보다 Cr의 함유량과 O의 함유량이 많은 층 (을)를 가지며, 상기 Si의 함유량 (질량%)을[Si], 상기 Al의 함유량 (질량%)을[Al], 상기 Cr의 함유량 (질량%)을[Cr], 무방향성 전기강판의 판 두께 (mm)를 t로 했을 때 다음 식 1 및 식 2를 만 하고 상기 Si의 함유량 (질량%)을[Si], 상기 Al의 함유량 (질량%)을[Al], 상기 Mn의 함유량 (질량%)을[Mn], 상기 Cr의 함유량 (질량%)을[Cr]로 했을 때 하기 식 3으로 표시되는 R가 64.00 이상이다 무방향성 전기강판. 10.00%≦2[Si]+2[Al]+[Cr]<15.00% (식 1) (2[Al]+[Cr])/2[Si]-10t2≦0.35 (식 2) R=9.9+12.4 ×[Si]+10.0 ×[Al]+6.6 ×[Mn]+5.0 ×[Cr] (식 3) | 【청구항1】 질량%로 C:0%이상~0.0030%, Si:2.00%~4.50%, sol.Al:0.15%~2.50%, Mn:0.20%~1.50%, Cr:0.30%~5.00% P:0.005%~0.200%, S:0.0010%~0.0100%, Ti:0.0005%~0.0100%, Ca:0.0005%~0.0100%, Mg, Sr, Ba, Ce, La, Nd, Pr, Zn 및 Cd로 이루어진 군에서 선택된 일종 이상:총계 0.0005%~0.0200% 및 잔부:Fe 및 불순물 (으)로 이루어진다 화학 조성을 가지며, 인버스 폴 피규어의{100}면 강도가 2.4 이상이며 전자선 후방 산란 회절 (EBSD)로 측정했을 때의{100}방위 (여유도 20 °이내)의 결정 방위를 갖는 결정립의 전체 시야에 대한 면적률이18% 이상이며 전자선 후방 산란 회절 (EBSD)로 측정했을 때의{411}방위 (여유도 20 °이내)의 결정 방위를 갖는 결정립의 전체 시야에 대한 면적률이70% 이상이며 평균 결정립 지름이 55 μm~200 μm이며 판 두께가 0.10mm~0.30 mm이며 강판의 표면에 두께가 0.01 μm 이상 0.5 μm이하의 Cr산화물을 포함하는 층 (으)로서, 지철보다 Cr의 함유량과 O의 함유량이 많은 층 (을)를 가지며, 상기 Si의 함유량 (질량%)을[Si], 상기 Al의 함유량 (질량%)을[Al], 상기 Cr의 함유량 (질량%)을[Cr], 무방향성 전기강판의 판 두께 (mm)를 t로 했을 때 다음 식 1 및 식 2를 만 하고 상기 Si의 함유량 (질량%)을[Si], 상기 Al의 함유량 (질량%)을[Al], 상기 Mn의 함유량 (질량%)을[Mn], 상기 Cr의 함유량 (질량%)을[Cr]로 했을 때 하기 식 3으로 표시되는 R가 64.00 이상이다 무방향성 전기강판. 10.00%≦2[Si]+2[Al]+[Cr]<15.00% (식 1) (2[Al]+[Cr])/2[Si]-10t2≦0.35 (식 2) R=9.9+12.4 ×[Si]+10.0 ×[Al]+6.6 ×[Mn]+5.0 ×[Cr] (식 3) | 【청구항1】 질량%로 C:0%이상~0.0030%, Si:2.00%~4.50%, sol.Al:0.15%~2.50%, Mn:0.20%~1.50%, Cr:0.30%~5.00% P:0.005%~0.200%, S:0.0010%~0.0100%, Ti:0.0005%~0.0100%, Ca:0.0005%~0.0100%, Mg, Sr, Ba, Ce, La, Nd, Pr, Zn 및 Cd로 이루어진 군에서 선택된 일종 이상:총계 0.0005%~0.0200% 및 잔부:Fe 및 불순물 (으)로 이루어진다 화학 조성을 가지며, 인버스 폴 피규어의{100}면 강도가 2.4 이상이며 전자선 후방 산란 회절 (EBSD)로 측정했을 때의{100}방위 (여유도 20 °이내)의 결정 방위를 갖는 결정립의 전체 시야에 대한 면적률이18% 이상이며 전자선 후방 산란 회절 (EBSD)로 측정했을 때의{411}방위 (여유도 20 °이내)의 결정 방위를 갖는 결정립의 전체 시야에 대한 면적률이70% 이상이며 평균 결정립 지름이 55 μm~200 μm이며 판 두께가 0.10mm~0.30 mm이며 강판의 표면에 두께가 0.01 μm 이상 0.5 μm이하의 Cr산화물을 포함하는 층 (으)로서, 지철보다 Cr의 함유량과 O의 함유량이 많은 층 (을)를 가지며, 상기 Si의 함유량 (질량%)을[Si], 상기 Al의 함유량 (질량%)을[Al], 상기 Cr의 함유량 (질량%)을[Cr], 무방향성 전기강판의 판 두께 (mm)를 t로 했을 때 다음 식 1 및 식 2를 만 하고 상기 Si의 함유량 (질량%)을[Si], 상기 Al의 함유량 (질량%)을[Al], 상기 Mn의 함유량 (질량%)을[Mn], 상기 Cr의 함유량 (질량%)을[Cr]로 했을 때 하기 식 3으로 표시되는 R가 64.00 이상이다 무방향성 전기강판. 10.00%≦2[Si]+2[Al]+[Cr]<15.00% (식 1) (2[Al]+[Cr])/2[Si]-10t2≦0.35 (식 2) R=9.9+12.4 ×[Si]+10.0 ×[Al]+6.6 ×[Mn]+5.0 ×[Cr] (식 3) | 3 | 2019-035765 | 2019-02-28 | 2020-139198 | 2020-09-03 | 7284383 | 2023-05-23 | NIPPON STEEL CORP | 脇坂 岳顕 |  |  |  | 10 | CN104762551B(BE) ¦ CN104294023B(BE) ¦ JP6518950B2(BE) ¦ JP6651759B2(BE) ¦ JP4589737B2(BE) ¦ JP4718749B2(BE) ¦ JP2002-115035A(BE) ¦ JP2001-323352A(BE) ¦ WOWO2018-131712A1(BE) ¦ WOWO2013-179438A1(BE) | 8 | JP7636703B2 ¦ JP7640924B2 ¦ JP7640925B2 ¦ JP7640926B2 ¦ JP7552952B1 ¦ JP7222444B1 ¦ KR10-2023-0166749A ¦ KR10-2706843B1(FE) | 17699778 | JP7284383B2 | 1 | 등록 | NIPPON STEEL CORP | 2723100000021
JP | JP | P | B2 | 절연 피막 부착 전기강판 및 그 제조 방법 | 절연 피막 부착 전기강판 및 그 제조 방법 | 【요약】 【과제】습윤 환경 시의 내인 용출성이 우수한 절연 피막 부착 전기강판 및 그 제조 방법을 제공하는 것을 목적으로 한다. 【해결 수단】전기강판 중 적어도 한쪽 면에 설치된 절연 피막을 가지는 절연 피막 부착 전기강판으로서, 상기 절연 피막은 P 및 Al를 함유하고 상기 절연 피막의 15000 mm2의 면적을 100 ml의 비등수에 1시간 침지했을 때의 PO43-의 용출량이 5.0 mg/l미만임을 특징으로 하는 절연 피막 부착 전기강판. 【선택도】없음 | 【요약】 【과제】습윤 환경 시의 내인 용출성이 우수한 절연 피막 부착 전기강판 및 그 제조 방법을 제공하는 것을 목적으로 한다. 【해결 수단】전기강판 중 적어도 한쪽 면에 설치된 절연 피막을 가지는 절연 피막 부착 전기강판으로서, 상기 절연 피막은 P 및 Al를 함유하고 상기 절연 피막의 15000 mm2의 면적을 100 ml의 비등수에 1시간 침지했을 때의 PO43-의 용출량이 5.0 mg/l미만임을 특징으로 하는 절연 피막 부착 전기강판. 【선택도】없음 | 【청구항1】 전기강판 중 적어도 하나의 면에 설치된 절연 피막을 가지며, 상기 절연 피막은 P 및 Al를 함유하고 상기 절연 피막의 15000mm 2 의 면적을 100 ml의 비등수에 1시간 침지했을 때의 PO 4 3- 의 용출량이 5.0 mg/l 미만인 절연 피막 부착 전기강판 (단, 함수 규산염 분말의 1종 또는 2종 이상과 인산 및 인산염의 1종 또는 2종 이상을 함유하는 도포액으로 형성한 절연 피막을 갖는 절연 피막 부착 전기강판 및 수지와 무기 성분을 함유하는 수계도액으로 형성한 절연 피막을 갖는 절연 피막 부착 전기강판을 제외한다. ) 의 제조 방법으로서, 전기강판의 표면에 상기 절연 피막을 형성하기 위한 처리액을 도포하고 100℃~베이킹 온도 (PMT)의 온도역에 있어서, 승온 속도:15℃/sec 이상의 조건에서, 유도가열로를 이용하여 절연 피막의 베이킹을 수행하는 것을 특징으로 하는 절연 피막 부착 전기강판 제조 방법. | 【청구항1】 전기강판 중 적어도 하나의 면에 설치된 절연 피막을 가지며, 상기 절연 피막은 P 및 Al를 함유하고 상기 절연 피막의 15000mm 2 의 면적을 100 ml의 비등수에 1시간 침지했을 때의 PO 4 3- 의 용출량이 5.0 mg/l 미만인 절연 피막 부착 전기강판 (단, 함수 규산염 분말의 1종 또는 2종 이상과 인산 및 인산염의 1종 또는 2종 이상을 함유하는 도포액으로 형성한 절연 피막을 갖는 절연 피막 부착 전기강판 및 수지와 무기 성분을 함유하는 수계도액으로 형성한 절연 피막을 갖는 절연 피막 부착 전기강판을 제외한다. ) 의 제조 방법으로서, 전기강판의 표면에 상기 절연 피막을 형성하기 위한 처리액을 도포하고 100℃~베이킹 온도 (PMT)의 온도역에 있어서, 승온 속도:15℃/sec 이상의 조건에서, 유도가열로를 이용하여 절연 피막의 베이킹을 수행하는 것을 특징으로 하는 절연 피막 부착 전기강판 제조 방법. | 【청구항1】 전기강판 중 적어도 하나의 면에 설치된 절연 피막을 가지며, 상기 절연 피막은 P 및 Al를 함유하고 상기 절연 피막의 15000mm 2 의 면적을 100 ml의 비등수에 1시간 침지했을 때의 PO 4 3- 의 용출량이 5.0 mg/l 미만인 절연 피막 부착 전기강판 (단, 함수 규산염 분말의 1종 또는 2종 이상과 인산 및 인산염의 1종 또는 2종 이상을 함유하는 도포액으로 형성한 절연 피막을 갖는 절연 피막 부착 전기강판 및 수지와 무기 성분을 함유하는 수계도액으로 형성한 절연 피막을 갖는 절연 피막 부착 전기강판을 제외한다. ) 의 제조 방법으로서, 전기강판의 표면에 상기 절연 피막을 형성하기 위한 처리액을 도포하고 100℃~베이킹 온도 (PMT)의 온도역에 있어서, 승온 속도:15℃/sec 이상의 조건에서, 유도가열로를 이용하여 절연 피막의 베이킹을 수행하는 것을 특징으로 하는 절연 피막 부착 전기강판 제조 방법. | 【청구항1】 전기강판 중 적어도 하나의 면에 설치된 절연 피막을 가지며, 상기 절연 피막은 P 및 Al를 함유하고 상기 절연 피막의 15000mm 2 의 면적을 100 ml의 비등수에 1시간 침지했을 때의 PO 4 3- 의 용출량이 5.0 mg/l 미만인 절연 피막 부착 전기강판 (단, 함수 규산염 분말의 1종 또는 2종 이상과 인산 및 인산염의 1종 또는 2종 이상을 함유하는 도포액으로 형성한 절연 피막을 갖는 절연 피막 부착 전기강판 및 수지와 무기 성분을 함유하는 수계도액으로 형성한 절연 피막을 갖는 절연 피막 부착 전기강판을 제외한다. ) 의 제조 방법으로서, 전기강판의 표면에 상기 절연 피막을 형성하기 위한 처리액을 도포하고 100℃~베이킹 온도 (PMT)의 온도역에 있어서, 승온 속도:15℃/sec 이상의 조건에서, 유도가열로를 이용하여 절연 피막의 베이킹을 수행하는 것을 특징으로 하는 절연 피막 부착 전기강판 제조 방법. | 1 | 2020-042529 | 2020-03-12 | 2021-143382 | 2021-09-24 | 7283423 | 2023-05-22 | JFE STEEL CORP | 村松 直樹 ¦ 中川 暢子 ¦ 多田 千代子 |  |  |  | 6 | JP6931968B2(BE) ¦ JP4265136B2(BE) ¦ JP3718638B2(BE) ¦ JP3286959B2(BE) ¦ WOWO2019-093521A1(BE) ¦ WOWO2017-057513A1(BE) | 0 |  | 17866739 | JP7283423B2 | 1 | 등록 | JFE STEEL CORP | 2723099000422
PCT | PCT | P | A1 | 회전자 코어, 회전자 및 회전 전기기계 | ROTOR CORE, ROTOR, AND ROTATING ELECTRICAL MACHINE | 회전자 코어 단면에 있어서, 개방단부 전방코너부 (1131a, 1131c)의 위치가, 기준 위치 (831a, 831b)보다, 회전자 코어 (811)의 회전 방향 뒷측에 있다. | According to the present invention, the positions of opening-end forward-side corner parts (1131a, 1131c) are located on the rearward side from reference positions (831a, 831b) in the rotation direction of a rotor core (811), in a cross section of the rotor core. | 연자성 재료를 이용하여 형성되고 1극 당 적어도 하나의 자석 구멍을 가진 연자성체부를 구비한 회전자 코어로서, 상기 자석 구멍은 그 자석 구멍에 설치되는 영구자석에 대해, 그 영구자석의 자화 방향과 회전의 중심이 되는 회전 축선에 평행한 방향에 수직인 좌우 방향의 양측에, 전방플럭스 장벽이 되는 공간 및 후방 측 플럭스 장벽이 되는 공간을 가지며, 상기 전방플럭스 장벽이 되는 공간 및 상기 후방 측 플럭스 장벽이 되는 공간 중 적어도 하나의 플럭스 장벽이 되는 공간은 상기 회전자 코어의 외주면에서 개방되어 있는 개방단부를 가지며, 상기 회전 축선에 대해 수직인 단면에 있어서, 회전자의 동일한 극에 설치되는 적어도 하나의 상기 개방단부의 개방단부 전방코너부의 위치는 그 개방단부를 가진 상기 자석 구멍에 대한 기준 위치보다, 상기 회전자 코어의 회전 방향 뒷측에 있음, 상기 단면에 있어서, 상기 개방단부 전방코너부는 회전자의 동일한 극에 설치되는 적어도 하나의 상기 개방단부의, 상기 회전자 코어의 둘레방향에서의 2개의 코너부 중 상기 회전자 코어의 회전 방향에서의 전방의 코너부이며 상기 단면에 있어서, 상기 개방단부를 가진 상기 자석 구멍에 대한 기준 위치는 그 자석 구멍에 설치되는 상기 영구자석 중 그 개방단부에 가장 가까운 위치에 있는 상기 영구자석의 단부 중 하나인 영구자석 기준단부와 상기 회전 축선을 통과하는 직선과 상기 회전자 코어의 외주면의 교차점의 위치이며 상기 단면에 있어서, 상기 개방단부에 가장 가까운 위치에 있는 상기 영구자석의 상기 영구자석 기준단부는 그 영구자석의 단부 중 그 영구자석을 포함하는 하나의 극의 영역의 상기 둘레방향에서의 중심의 위치와 상기 회전 축선을 통과하는 직선에서의 상기 둘레방향에서의 거리가 가장 먼 위치에 있는 단부이며 상기 개방단부에 가장 가까운 위치에 있는 상기 영구자석을 포함하는 하나의 극의 영역의 상기 둘레방향에서의 중심의 위치와 상기 회전 축선을 통과하는 직선에서의 상기 둘레방향에서의 거리는 상기 회전자 코어의 회전 방향에서의 전방및 후방 측 중 그 개방단부가 존재하는 측에서 정해지는 거리인 회전자 코어. | A rotor core formed using a soft magnetic material and having at least one magnet hole per pole, The magnet hole has a space that becomes a forward flux barrier and a space that becomes a rear flux barrier on both sides of the left and right directions perpendicular to the direction parallel to the magnetization direction of the permanent magnet and the rotation axis that is the center of rotation, with respect to the permanent magnet installed in the magnet hole. Among the space serving as the forward flux barrier and the space serving as the rear flux barrier, at least one space serving as a flux barrier has an open end that is open on the outer peripheral surface of the rotor core, In a cross section perpendicular to the rotation axis, the position of the front corner portion of the open end of at least one open end installed at the same pole of the rotor is the reference position for the magnet hole having the open end. In the cross section, the open end forward corner portion is at least one of the open ends installed at the same pole of the rotor, and among the two corners in the circumferential direction of the rotor core, It is a forward corner portion in the rotation direction of the rotor core, In the cross section, the reference position for the magnet hole having the open end is one of the ends of the permanent magnet at the position closest to the open end of the permanent magnet installed in the magnet hole. In the cross section, the permanent magnet reference end of the permanent magnet located closest to the open end is the center position in the circumferential direction of the region of one pole containing the permanent magnet among the ends of the permanent magnet. The circumferential distance from a straight line passing through the circumferential position of the region of one pole including the permanent magnet at the position closest to the open end and the rotation axis is the forward and rear sides of the rotor core. |  |  |  | PCT-JP2022-036391 | 2022-09-29 | WO2023-084937 | 2023-05-19 |  |  | NIPPON STEEL CORPORATION | HONMA, Rei | 2021-185697 | JP | 2021-11-15 |  |  |  |  | 104974194 | BR112024005085A2 ¦ CA3229772A1 ¦ CN118251825A ¦ EP4436011A1 ¦ IN202417018604 ¦ JP2021-185697 ¦ JP7667496B2 ¦ KR10-2024-0067956A ¦ MXMX/a/2024/004348A ¦ RU0002840350C9 ¦ SG11202401312TA ¦ TWI818755B ¦ US2025-0132619A1 ¦ VN105278A ¦ WOWO2023-084937A1 | 15 |  |  | 6023020003086
CN | CN | P | B | 절결 내식성이 양호한 무방향성 규소강 및 그 제조 방법 | Non-oriented silicon steel with good notch corrosion resistance and production method thereof | 본 발명은 절결 내식성이 양호한 무방향성 규소강 및 그 생산 방법을 개시하고, 전기강판 생산 기술 영역에 속한다. 본 발명의 무방향성 규소강은 이하의 질량 백분율의 원소를 포함한다:Si:0.2~2.7%, Mn:0.15~1.0%, Als:0.5~1.0%, Cr:0.1~0.3%; Ni: 0.2~0.5%, P:≤0.01%, 잔부는 Fe 및 불가피한 불순물이다. 그 생산 공정은: 용선 전처리, 전로 제강, 진공 처리, 연속 주조, 가열, 열간 압연, 산세, 냉간 압연, 어닐링 및 절연층 코팅. 본 발명은 합리적인 분배비 및 매칭되는 생산공정을 통해 생산함으로써, 결국 절결내식성이 우수한 저철손, 고자기감의 무방향성 실리콘강을 얻을 수 있어, 전기강판의 사용수요를 효과적으로 만족시킬 수 있다. | The invention discloses non-oriented silicon steel with good notch corrosion resistance and a production method thereof, and belongs to the technical field of electrical steel production. The non-oriented silicon steel comprises the following elements by mass: 0.2-2.7% of Si, 0.15-1.0% of Mn, 0.5-1.0% of Als, 0.1-0.3% of Cr, 0.2-0.5% of Ni, less than or equal to 0.01% of P, and the balance Fe and inevitable impurities. The production process comprises the steps of molten iron pretreatment, converter steelmaking, vacuum treatment, continuous casting, heating, hot rolling, acid pickling, cold rolling, annealing treatment and insulating layer coating. The low-iron-loss and high-magnetic-induction non-oriented silicon steel with excellent notch corrosion resistance is finally obtained through production according to a reasonable component proportion and a matched production process, so that the use requirements of electrical steel can be effectively met. | 1. 절결 내식성이 양호한 무방향성 규소강: 이하의 질량 백분율의 원소를 포함한다:Si:0.2~2.7%, Mn:0.15~1.0%, Als:0.5~1.0%, Cr:0.1~0.3%; Ni: 0.2~0.5%, P:≤0.01%, 잔부는 Fe 및 불가피한 불순물이다; 상기 크롬 원소의 첨가량과 니켈 원소의 첨가량 사이에 Cr+1.56Ni=0.40%~1%를 만족한다. | 1. The non-oriented silicon steel with good notch corrosion resistance is characterized in that: comprises the following elements in percentage by mass: si:0.2 to 2.7 percent, mn:0.15 to 1.0 percent, als:0.5 to 1.0 percent, cr:0.1 to 0.3 percent; 0.2 to 0.5 percent of Ni, P: less than or equal to 0.01 percent, and the balance of Fe and unavoidable impurities; the addition amount of the chromium element and the addition amount of the nickel element meet the requirement of Cr+1.56Ni=0.40-1%. | 1. 절결 내식성이 양호한 무방향성 규소강: 이하의 질량 백분율의 원소를 포함한다:Si:0.2~2.7%, Mn:0.15~1.0%, Als:0.5~1.0%, Cr:0.1~0.3%; Ni: 0.2~0.5%, P:≤0.01%, 잔부는 Fe 및 불가피한 불순물이다; 상기 크롬 원소의 첨가량과 니켈 원소의 첨가량 사이에 Cr+1.56Ni=0.40%~1%를 만족한다. | 1. The non-oriented silicon steel with good notch corrosion resistance is characterized in that: comprises the following elements in percentage by mass: si:0.2 to 2.7 percent, mn:0.15 to 1.0 percent, als:0.5 to 1.0 percent, cr:0.1 to 0.3 percent; 0.2 to 0.5 percent of Ni, P: less than or equal to 0.01 percent, and the balance of Fe and unavoidable impurities; the addition amount of the chromium element and the addition amount of the nickel element meet the requirement of Cr+1.56Ni=0.40-1%. | 9 | 2021-11240507 | 2021-10-25 | 114086058 | 2022-02-25 | 114086058 | 2023-05-02 | MAANSHAN IRON & STEEL Co.,Ltd. | Xia Xuelan ¦ Pei Yinghao ¦ Shi Lifa ¦ Qi Xuan ¦ Du Jun ¦ Liu Qingsong ¦ Lu Tianlin ¦ Zhan Yungao ¦ Cheng Guoqing |  |  |  | 0 |  | 0 |  | 66182908 | CN114086058B | 1 | 등록 | MAANSHAN IRON & STEEL Co.,Ltd. | 8423182013384
JP | JP | P | A | 적층 코어 및 회전 전기기계 | 적층 코어 및 회전 전기기계 | 【요약】 【과제】본 발명은 적층 코어의 자기 특성을 열화시키지 않고 적층 고정 강도를 향상시키는 것을 목적으로 한다. 【해결 수단】서로 적층되고 양면이 절연 피막에 의해 피복된 복수의 전기강판 40과 적층 방향으로 인접한 전기강판 40끼리 사이에 설치되고, 전기강판 40끼리를 각각 접착하는 접착부 41과 전기강판 40끼리가 각각 용접된 용접부 42를 구비하고, 전기강판 40끼리는 접착부 41 및 용접부 42에 의해서만 접합되어 있는 적층 코어 21. 【선택도】도 3 | 【요약】 【과제】본 발명은 적층 코어의 자기 특성을 열화시키지 않고 적층 고정 강도를 향상시키는 것을 목적으로 한다. 【해결 수단】서로 적층되고 양면이 절연 피막에 의해 피복된 복수의 전기강판 40과 적층 방향으로 인접한 전기강판 40끼리 사이에 설치되고, 전기강판 40끼리를 각각 접착하는 접착부 41과 전기강판 40끼리가 각각 용접된 용접부 42를 구비하고, 전기강판 40끼리는 접착부 41 및 용접부 42에 의해서만 접합되어 있는 적층 코어 21. 【선택도】도 3 | 【청구항1】 서로 적층되고 양면이 절연 피막에 의해 피복된 복수의 전기강판과 적층 방향으로 인접한 상기 전기강판끼리 사이에 설치되고, 상기 전기강판끼리를 각각 접착하는 접착부와 상기 전기강판끼리가 각각 용접된 용접부를 구비하고, 상기 전기강판끼리는 상기 접착부 및 상기 용접부에 의해서만 접합되어 있는 적층 코어. | 【청구항1】 서로 적층되고 양면이 절연 피막에 의해 피복된 복수의 전기강판과 적층 방향으로 인접한 상기 전기강판끼리 사이에 설치되고, 상기 전기강판끼리를 각각 접착하는 접착부와 상기 전기강판끼리가 각각 용접된 용접부를 구비하고, 상기 전기강판끼리는 상기 접착부 및 상기 용접부에 의해서만 접합되어 있는 적층 코어. | 【청구항1】 서로 적층되고 양면이 절연 피막에 의해 피복된 복수의 전기강판과 적층 방향으로 인접한 상기 전기강판끼리 사이에 설치되고, 상기 전기강판끼리를 각각 접착하는 접착부와 상기 전기강판끼리가 각각 용접된 용접부를 구비하고, 상기 전기강판끼리는 상기 접착부 및 상기 용접부에 의해서만 접합되어 있는 적층 코어. | 【청구항1】 서로 적층되고 양면이 절연 피막에 의해 피복된 복수의 전기강판과 적층 방향으로 인접한 상기 전기강판끼리 사이에 설치되고, 상기 전기강판끼리를 각각 접착하는 접착부와 상기 전기강판끼리가 각각 용접된 용접부를 구비하고, 상기 전기강판끼리는 상기 접착부 및 상기 용접부에 의해서만 접합되어 있는 적층 코어. | 7 | 2023-032679 | 2023-03-03 | 2023-060136 | 2023-04-27 |  |  | NIPPON STEEL CORP | 藤村 浩志 ¦ 平山 隆 |  |  |  | 2 | JP2017-011863A(BE) ¦ JP2002-078251A(BE) | 0 |  | 85710938 | JP2023-060136A ¦ JP7595407B2 | 2 | 거절 |  | 2223079000851
JP | JP | P | B1 | 무방향성 전기강판과 그 제조 방법 | 무방향성 전기강판과 그 제조 방법 | 【요약】 C, Si, Mn, Al를 소정량 함유하는 강 소재를 열간 압연하고 열연판 어닐링, 냉각 압연하고 냉연판 어닐링이라고 무방향성 전기강판을 제조할 때, 최종 냉각 압연 전의 강판을 90℃이하에 냉각한 후100~300℃의 온도에서 시효하고 상기 최종 냉각 압연의 1패스째의 압연을 표면 거칠기 Ra가 0.05~3.0μm의 워크 롤을 이용하여 70℃이하의 か입온도에서 수행하고, 상기 냉연판 어닐링을700~950℃로 수행함으로써, 전자선 후방 산란 회절로 측정한 전방위 입자의 평균 결정립 지름을 D1,{411}<148>방위 입자의 평균 결정립 지름을 D2,{211}<011>방위 입자의 평균 결정립 지름을 D3로 했을 때, 상기 D1~D3가 소정의 조건을 충족하도록 함으로써, 피로 특성이 우수한 회전자 코어재와 코어 어닐링 후 자기 특성이 우수한 고정자 코어재를 동일 소재에서 채취할 수 있는 무방향성 전기강판을 얻는다. | 【요약】 C, Si, Mn, Al를 소정량 함유하는 강 소재를 열간 압연하고 열연판 어닐링, 냉각 압연하고 냉연판 어닐링이라고 무방향성 전기강판을 제조할 때, 최종 냉각 압연 전의 강판을 90℃이하에 냉각한 후100~300℃의 온도에서 시효하고 상기 최종 냉각 압연의 1패스째의 압연을 표면 거칠기 Ra가 0.05~3.0μm의 워크 롤을 이용하여 70℃이하의 か입온도에서 수행하고, 상기 냉연판 어닐링을700~950℃로 수행함으로써, 전자선 후방 산란 회절로 측정한 전방위 입자의 평균 결정립 지름을 D1,{411}<148>방위 입자의 평균 결정립 지름을 D2,{211}<011>방위 입자의 평균 결정립 지름을 D3로 했을 때, 상기 D1~D3가 소정의 조건을 충족하도록 함으로써, 피로 특성이 우수한 회전자 코어재와 코어 어닐링 후 자기 특성이 우수한 고정자 코어재를 동일 소재에서 채취할 수 있는 무방향성 전기강판을 얻는다. | 【청구항1】 C:0.0005~0.0050mass%, Si:1.0~5.0mass%, Mn:0.05~5.0mass%, P:0~0.1mass%, S:0~0.010mass%, Al:0.005~3.0mass% 및 N:0~0.010mass%를 함유하고 잔부가 Fe 및 불가피 불순물로 이루어진 성분 조성을 가지며, 전자선 후방 산란 회절로 측정한 전방위의 결정립 평균 결정립 지름을 D1 (μm) ,{411}<148>방위를 가진 결정립의 평균 결정립 지름을 D2 (μm) ,{211}<011>방위를 가진 결정립의 평균 결정립 지름을 D3 (μm) (으)로 했을 때, 상기 D1가 75μm이하이고 상기 D1~D3가 하기 (1) 식 및 (2) 식을 만족하는 것을 특징으로 하는 무방향성 전기강판. 기 D2/D1≧1.02 ···(1) D3/D1≧0.60 ···(2) | 【청구항1】 C:0.0005~0.0050mass%, Si:1.0~5.0mass%, Mn:0.05~5.0mass%, P:0~0.1mass%, S:0~0.010mass%, Al:0.005~3.0mass% 및 N:0~0.010mass%를 함유하고 잔부가 Fe 및 불가피 불순물로 이루어진 성분 조성을 가지며, 전자선 후방 산란 회절로 측정한 전방위의 결정립 평균 결정립 지름을 D1 (μm) ,{411}<148>방위를 가진 결정립의 평균 결정립 지름을 D2 (μm) ,{211}<011>방위를 가진 결정립의 평균 결정립 지름을 D3 (μm) (으)로 했을 때, 상기 D1가 75μm이하이고 상기 D1~D3가 하기 (1) 식 및 (2) 식을 만족하는 것을 특징으로 하는 무방향성 전기강판. 기 D2/D1≧1.02 ···(1) D3/D1≧0.60 ···(2) | 【청구항1】 C:0.0005~0.0050mass%, Si:1.0~5.0mass%, Mn:0.05~5.0mass%, P:0~0.1mass%, S:0~0.010mass%, Al:0.005~3.0mass% 및 N:0~0.010mass%를 함유하고 잔부가 Fe 및 불가피 불순물로 이루어진 성분 조성을 가지며, 전자선 후방 산란 회절로 측정한 전방위의 결정립 평균 결정립 지름을 D1 (μm) ,{411}<148>방위를 가진 결정립의 평균 결정립 지름을 D2 (μm) ,{211}<011>방위를 가진 결정립의 평균 결정립 지름을 D3 (μm) (으)로 했을 때, 상기 D1가 75μm이하이고 상기 D1~D3가 하기 (1) 식 및 (2) 식을 만족하는 것을 특징으로 하는 무방향성 전기강판. 기 D2/D1≧1.02 ···(1) D3/D1≧0.60 ···(2) ¦ 【청구항4】 C:0.0005~0.0050mass%, Si:1.0~5.0mass%, Mn:0.05~5.0mass%, P:0~0.1mass%, S:0~0.010mass%, Al:0.005~3.0mass% 및 N:0~0.010mass%를 함유하고 잔부가 Fe 및 불가피 불순물로 이루어진 성분 조성을 가진 강철 슬래브를 열간 압연하고 열연판 어닐링을 실시한 후, 1회의 냉각 압연 또는 중간 어닐링을 사이에 두는 2회 이상의 냉각 압연을 해 최종 판두께의 냉연판으로 하고, 상기 냉연판에 냉연판 어닐링을 실시하는 무방향성 전기강판 제조 방법에 있어서, 상기 최종 판두께로 하는 냉각 압연 전의 강판에, 90℃이하에 냉각하고100~300℃의 온도에서 시효한 후, 다시 냉각하는 열처리를 실시해, 상기 최종 판두께로 하는 냉각 압연의 1패스째의 압연을 표면 거칠기 Ra가 0.05~3.0μm의 워크 롤을 이용하여 70℃이하의 か입온도에서 수행하고, 상기 냉연판 어닐링의 균열 온도를700~950℃의 범위로 하는 것 (으)로, 전자선 후방 산란 회절로 측정한 전방위의 결정립 평균 결정립 지름을 D1 (μm) ,{411}<148>방위를 가진 결정립의 평균 결정립 지름을 D2 (μm) ,{211}<011>방위를 가진 결정립의 평균 결정립 지름을 D3 (μm)로 했을 때, 상기 D1가 75μm이하이고 상기 D1~D3가 하기 (1) 식 및 (2) 식을 만족하는 조직으로 한다 일을 특징으로 하는 무방향성 전기강판 제조 방법. 기 D2/D1≧1.02 ···(1) D3/D1≧0.60 ···(2) | 【청구항1】 C:0.0005~0.0050mass%, Si:1.0~5.0mass%, Mn:0.05~5.0mass%, P:0~0.1mass%, S:0~0.010mass%, Al:0.005~3.0mass% 및 N:0~0.010mass%를 함유하고 잔부가 Fe 및 불가피 불순물로 이루어진 성분 조성을 가지며, 전자선 후방 산란 회절로 측정한 전방위의 결정립 평균 결정립 지름을 D1 (μm) ,{411}<148>방위를 가진 결정립의 평균 결정립 지름을 D2 (μm) ,{211}<011>방위를 가진 결정립의 평균 결정립 지름을 D3 (μm) (으)로 했을 때, 상기 D1가 75μm이하이고 상기 D1~D3가 하기 (1) 식 및 (2) 식을 만족하는 것을 특징으로 하는 무방향성 전기강판. 기 D2/D1≧1.02 ···(1) D3/D1≧0.60 ···(2) ¦ 【청구항4】 C:0.0005~0.0050mass%, Si:1.0~5.0mass%, Mn:0.05~5.0mass%, P:0~0.1mass%, S:0~0.010mass%, Al:0.005~3.0mass% 및 N:0~0.010mass%를 함유하고 잔부가 Fe 및 불가피 불순물로 이루어진 성분 조성을 가진 강철 슬래브를 열간 압연하고 열연판 어닐링을 실시한 후, 1회의 냉각 압연 또는 중간 어닐링을 사이에 두는 2회 이상의 냉각 압연을 해 최종 판두께의 냉연판으로 하고, 상기 냉연판에 냉연판 어닐링을 실시하는 무방향성 전기강판 제조 방법에 있어서, 상기 최종 판두께로 하는 냉각 압연 전의 강판에, 90℃이하에 냉각하고100~300℃의 온도에서 시효한 후, 다시 냉각하는 열처리를 실시해, 상기 최종 판두께로 하는 냉각 압연의 1패스째의 압연을 표면 거칠기 Ra가 0.05~3.0μm의 워크 롤을 이용하여 70℃이하의 か입온도에서 수행하고, 상기 냉연판 어닐링의 균열 온도를700~950℃의 범위로 하는 것 (으)로, 전자선 후방 산란 회절로 측정한 전방위의 결정립 평균 결정립 지름을 D1 (μm) ,{411}<148>방위를 가진 결정립의 평균 결정립 지름을 D2 (μm) ,{211}<011>방위를 가진 결정립의 평균 결정립 지름을 D3 (μm)로 했을 때, 상기 D1가 75μm이하이고 상기 D1~D3가 하기 (1) 식 및 (2) 식을 만족하는 조직으로 한다 일을 특징으로 하는 무방향성 전기강판 제조 방법. 기 D2/D1≧1.02 ···(1) D3/D1≧0.60 ···(2) | 6 | 2022-567576 | 2022-09-13 |  |  | 7268803 | 2023-04-25 | JFE STEEL CORP | 大久保 智幸 ¦ 山田 邦 ¦ 田中 孝明 ¦ 下山 祐介 | 2021-179432 | JP | 2021-11-02 | 5 | JP7311739B2 ¦ JP6524438B2(BE) ¦ WOWO2021-006280A1(BE) ¦ WOWO2020-166718A1(BE) ¦ WOWO2017-047049A1(BE) | 0 |  | 104350157 | CN118119726A ¦ EP4400610A1 ¦ IN202417033509 ¦ JP2021-179432 ¦ JP7268803B1 ¦ KR10-2024-0093976A ¦ MXMX/a/2024/005266A ¦ TWI829403B ¦ US2025-0146093A1 ¦ WOWO2023-079836A1 | 10 | 등록 | JFE STEEL CORP | 2723083000541
JP | JP | P | B2 | 모터 | 모터 | 【요약】 【과제】 평균 토크의 향상과 토크 리플의 감소를 동시에 실현할 수 있는 영구자석 내장형 모터를 제공한다. 【해결 수단】 제1 영역 3121 a 둘레방향의 길이 La와 제2 영역 3121 b 둘레방향의 길이 Lb가 각각 , 영구자석 둘레방향의 길이 Ld의 0.56/9.9(≒6/100) 배 이상 2.08/9.9(≒20/100) 배이하가 되어 또한 판 두께 tb가 연자성체판의 얇은 부분 312 a 이외의 영역의 판 두께 ta의4/7(=0.20/0.35) 배 이상5/7(=0.25/0.35) 배이하가 되도록 얇은 부분 312 a~312 j를 회전자 코어 310에 형성한다. 【선택도】 도 1 | 【요약】 【과제】 평균 토크의 향상과 토크 리플의 감소를 동시에 실현할 수 있는 영구자석 내장형 모터를 제공한다. 【해결 수단】 제1 영역 3121 a 둘레방향의 길이 La와 제2 영역 3121 b 둘레방향의 길이 Lb가 각각 , 영구자석 둘레방향의 길이 Ld의 0.56/9.9(≒6/100) 배 이상 2.08/9.9(≒20/100) 배이하가 되어 또한 판 두께 tb가 연자성체판의 얇은 부분 312 a 이외의 영역의 판 두께 ta의4/7(=0.20/0.35) 배 이상5/7(=0.25/0.35) 배이하가 되도록 얇은 부분 312 a~312 j를 회전자 코어 310에 형성한다. 【선택도】 도 1 | 【청구항1】 축 방향으로 관통하고 둘레방향으로 간격을 가지고 배치되는 복수의 관통 구멍을 가진 회전자 코어와 상기 복수의 관통 구멍의 각각에 배치된 복수의 영구자석을 가진 회전자와 내주면이 상기 회전자 코어의 외주면과 간격을 가지고 대향하고 상기 회전자와 거의 동축이 되도록 배치된 고정자 코어를 가진 고정자를 가진 모터로서, 상기 회전자 코어는 판면끼리가 마주보도록 적층된 복수의 연자성체판을 가지며, 상기 회전자 코어는 복수의 얇은 부분을 가지며, 상기 얇은 부분이 형성되어 있는 영역에는, 상기 관통 구멍보다 외주 측의 영역으로서, 상기 관통 구멍 둘레방향 단부측 영역이 있고, 상기 얇은 부분의 내주 측의 끝 영역에는, 상기 영구자석의 외주 측의 면이 배치되어 있는 영역이 있고, 상기 얇은 부분에서의 상기 연자성체판의 판 두께는 상기 얇은 부분 이외의 상기 연자성체판의 판 두께4/7배 이상5/7배이하이며 상기 얇은 부분의 내주 측의 끝 영역 중 상기 영구자석의 외주 측의 면이 배치되어 있는 영역 둘레방향의 길이는 그 영구자석 둘레방향의 길이의6/100배 이상20/100배이하이며 상기 회전자 코어의 외주면의 영역 중 상기 얇은 부분이 형성되어 있는 영역에 공극부가 형성되어 있는 것을 특징으로 하는 모터. | 【청구항1】 축 방향으로 관통하고 둘레방향으로 간격을 가지고 배치되는 복수의 관통 구멍을 가진 회전자 코어와 상기 복수의 관통 구멍의 각각에 배치된 복수의 영구자석을 가진 회전자와 내주면이 상기 회전자 코어의 외주면과 간격을 가지고 대향하고 상기 회전자와 거의 동축이 되도록 배치된 고정자 코어를 가진 고정자를 가진 모터로서, 상기 회전자 코어는 판면끼리가 마주보도록 적층된 복수의 연자성체판을 가지며, 상기 회전자 코어는 복수의 얇은 부분을 가지며, 상기 얇은 부분이 형성되어 있는 영역에는, 상기 관통 구멍보다 외주 측의 영역으로서, 상기 관통 구멍 둘레방향 단부측 영역이 있고, 상기 얇은 부분의 내주 측의 끝 영역에는, 상기 영구자석의 외주 측의 면이 배치되어 있는 영역이 있고, 상기 얇은 부분에서의 상기 연자성체판의 판 두께는 상기 얇은 부분 이외의 상기 연자성체판의 판 두께4/7배 이상5/7배이하이며 상기 얇은 부분의 내주 측의 끝 영역 중 상기 영구자석의 외주 측의 면이 배치되어 있는 영역 둘레방향의 길이는 그 영구자석 둘레방향의 길이의6/100배 이상20/100배이하이며 상기 회전자 코어의 외주면의 영역 중 상기 얇은 부분이 형성되어 있는 영역에 공극부가 형성되어 있는 것을 특징으로 하는 모터. | 【청구항1】 축 방향으로 관통하고 둘레방향으로 간격을 가지고 배치되는 복수의 관통 구멍을 가진 회전자 코어와 상기 복수의 관통 구멍의 각각에 배치된 복수의 영구자석을 가진 회전자와 내주면이 상기 회전자 코어의 외주면과 간격을 가지고 대향하고 상기 회전자와 거의 동축이 되도록 배치된 고정자 코어를 가진 고정자를 가진 모터로서, 상기 회전자 코어는 판면끼리가 마주보도록 적층된 복수의 연자성체판을 가지며, 상기 회전자 코어는 복수의 얇은 부분을 가지며, 상기 얇은 부분이 형성되어 있는 영역에는, 상기 관통 구멍보다 외주 측의 영역으로서, 상기 관통 구멍 둘레방향 단부측 영역이 있고, 상기 얇은 부분의 내주 측의 끝 영역에는, 상기 영구자석의 외주 측의 면이 배치되어 있는 영역이 있고, 상기 얇은 부분에서의 상기 연자성체판의 판 두께는 상기 얇은 부분 이외의 상기 연자성체판의 판 두께4/7배 이상5/7배이하이며 상기 얇은 부분의 내주 측의 끝 영역 중 상기 영구자석의 외주 측의 면이 배치되어 있는 영역 둘레방향의 길이는 그 영구자석 둘레방향의 길이의6/100배 이상20/100배이하이며 상기 회전자 코어의 외주면의 영역 중 상기 얇은 부분이 형성되어 있는 영역에 공극부가 형성되어 있는 것을 특징으로 하는 모터. | 【청구항1】 축 방향으로 관통하고 둘레방향으로 간격을 가지고 배치되는 복수의 관통 구멍을 가진 회전자 코어와 상기 복수의 관통 구멍의 각각에 배치된 복수의 영구자석을 가진 회전자와 내주면이 상기 회전자 코어의 외주면과 간격을 가지고 대향하고 상기 회전자와 거의 동축이 되도록 배치된 고정자 코어를 가진 고정자를 가진 모터로서, 상기 회전자 코어는 판면끼리가 마주보도록 적층된 복수의 연자성체판을 가지며, 상기 회전자 코어는 복수의 얇은 부분을 가지며, 상기 얇은 부분이 형성되어 있는 영역에는, 상기 관통 구멍보다 외주 측의 영역으로서, 상기 관통 구멍 둘레방향 단부측 영역이 있고, 상기 얇은 부분의 내주 측의 끝 영역에는, 상기 영구자석의 외주 측의 면이 배치되어 있는 영역이 있고, 상기 얇은 부분에서의 상기 연자성체판의 판 두께는 상기 얇은 부분 이외의 상기 연자성체판의 판 두께4/7배 이상5/7배이하이며 상기 얇은 부분의 내주 측의 끝 영역 중 상기 영구자석의 외주 측의 면이 배치되어 있는 영역 둘레방향의 길이는 그 영구자석 둘레방향의 길이의6/100배 이상20/100배이하이며 상기 회전자 코어의 외주면의 영역 중 상기 얇은 부분이 형성되어 있는 영역에 공극부가 형성되어 있는 것을 특징으로 하는 모터. | 5 | 2019-151199 | 2019-08-21 | 2021-035116 | 2021-03-01 | 7266495 | 2023-04-20 | NIPPON STEEL CORP ¦ PANASONIC HOLDINGS CORP | 上川畑 正仁 ¦ 植田 浩司 ¦ 河村 清美 |  |  |  | 5 | JP5855792B2(BE) ¦ JP2013-094041A(BE) ¦ WOWO2017-209302A1(BE) ¦ WOWO2017-061365A1(BE) ¦ WOWO2014-156090A1(BE) | 0 |  | 17782028 | JP7266495B2 | 1 | 등록 | NIPPON STEEL CORP ¦ PANASONIC HOLDINGS CORP | 2723080000337
PCT | PCT | P | A1 | 무방향성 전기강판, 철심 및 모터 코어 및 철심 및 모터 코어 제조 방법 | NON-ORIENTED ELECTROMAGNETIC STEEL SHEET, IRON CORE AND MOTOR CORE, AND METHOD FOR MANUFACTURING IRON CORE AND MOTOR CORE | 모재 강판과 모재 강판의 표면에 형성된 절연 피막을 구비하고, 모재 강판의 화학 조성이, 질량%로, C:0.0030% 이하, Si:3.2~6.5%, Mn:0.05~3.5%, P:0.005~0.10%, S:0.0030% 이하, Al:1.0% 이하, Ti:0.0030% 이하, B:0.0010% 이하, Mo:0.030% 이하, V:0.0010% 이하, Ca:0~0.0050%, Mg:0~0.0050%, REM:0~0.0050%, 잔부:Fe 및 불순물이며[S-5/3×Mg-4/5×Ca-1/4×REM<0.0005]를 만족하고 절연 피막의 화학 조성이,[[M]-[C]+1/2×[O]>0]을 만족하는 무방향성 전기강판. | Provided is a non-oriented electromagnetic steel sheet comprising a base steel plate and an insulating coating formed on the surface of the base steel plate, wherein the base steel plate has a chemical composition containing, in mass%, 0.0030% or less of C, 3.2-6.5% of Si, 0.05-3.5% of Mn, 0.005-0.10% of P, 0.0030% or less of S, 1.0% of less of Al, 0.0030% or less of Ti, 0.0010% or less of B, 0.030% or less of Mo, 0.0010% or less of V, 0-0.0050% of Ca, 0-0.0050% of Mg, and 0-0.0050% of REM, with the remainder comprising Fe and impurities, the chemical composition satisfying [S-5/3×Mg-4/5×Ca-1/4×REM<0.0005], and the insulating coating has a chemical composition satisfying [[M]-[C]+1/2×[O]>0]. | 모재 강판과 상기 모재 강판의 표면에 형성된 절연 피막을 구비하고, 상기 모재 강판의 화학 조성이, 질량%로, C:0.0030% 이하, Si:3.2~6.5%, Mn:0.05~3.5%, P:0.005~0.10%, S:0.0030% 이하, Al:1.0% 이하, Ti:0.0030% 이하, B:0.0010% 이하, Mo:0.030% 이하, V:0.0010% 이하, Ca:0~0.0050%, Mg:0~0.0050%, REM:0~0.0050%, 잔부:Fe 및 불순물이며 하기 (i) 식을 만족하고 상기 절연 피막의 화학 조성이, 하기 (ii) 식을 만족하는 무방향성 전기강판. S-5/3×Mg-4/5×Ca-1/4×REM<0.0005 ···(i)[M]-[C]+1/2×[O]>0 ···(ii) 단, 상기 (i) 식 중의 원소 기호는 상기 모재 강판 중의 각 원소 함유량 (질량%)을 나타내고 상기 (ii) 식 중의[M]는 상기 절연 피막 중에 함유되는 Mn, Ti, Zr, Hf, Ta, Nb, V, Mo 및 Zn에서 선택되는 1종류 이상의 원소의 합계 원자 농도 (at%)를 의미하고[C]및[O]는 각각 , 상기 절연 피막 중에 함유되는 C 및 O의 원자 농도 (at%)를 의미한다. | A base metal steel plate and an insulating film formed on the surface of the base metal steel plate; The chemical composition of the base metal steel sheet is % by mass, C: ≤0.0030%, Si:3.2~6.5%、 Mn:0.05~3.5%、 P:0.005~0.10%、 S: 0.0030% or less, Al: 1.0% or less, Ti: 0.0030% or less, B: 0.0010% or less, Mo: 0.030% or less, V: 0.0010% or less, Ca:0~0.0050%、 Mg:0~0.0050%、 REM:0~0.0050%、 Remainder: Fe and impurities, Satisfying the following equation (i), The chemical composition of the insulating coating satisfies the following formula (ii), United-oriented electrical steel sheet. S-5/3×Mg-4/5×Ca-1/4×REM<0.0005 ・・・(i) [M]-[C]+1/2×[O]>0 ・・・(ii) However, the element symbol in formula (i) represents the content (% by mass) of each element in the base metal steel plate, and [M] in formula (ii) is Mn, Ti, Zr, Hf, Ta, Nb, V, Mo and Zn contained in the insulating coating. It means the atomic concentrations (at%) of C and O contained in the insulating film. |  |  |  | PCT-JP2022-038106 | 2022-10-12 | WO2023-063369 | 2023-04-20 |  |  | NIPPON STEEL CORPORATION | NATORI, Yoshiaki ¦ TAKEDA, Kazutoshi ¦ YASHIKI, Hiroyoshi ¦ FUKUCHI, Minako | 2021-168280 | JP | 2021-10-13 |  |  |  |  | 92427650 | BR112024006408A2 ¦ CN118103537A ¦ EP4417716A1 ¦ IN202417031366 ¦ JP2021-168280 ¦ JP7560795B2 ¦ KR10-2024-0076824A ¦ TWI837877B ¦ US2025-0022639A1 ¦ VN106412A ¦ WOWO2023-063369A1 | 11 |  |  | 6023016003149
PCT | PCT | P | A1 | 접착식 적층코어 제조장치 | APPARATUS FOR MANUFACTURING ADHESIVE LAMINATED CORES | 본 발명은 접착식 적층코어 제조장치를 개시한다. 본 발명에 따른 접착식 적층코어 제조장치는: 상측에서 투입되는 라미나 부재들을 적층상태로 통과시키도록 상하방향으로 적층홀이 관통 형성되며, 상기 적층홀을 위에서 아래로 통과하는 상기 라미나 부재들을 접착방식으로 복수장씩 일체화해서 적층코어들을 순차적으로 형성하는 라미네이터(Laminator); 상기 라미네이터에서 배출되는 상기 적층코어들을 순차적으로 받치도록, 상기 라미네이터의 하측에 상하방향으로 진퇴 가능하게 구비되는 받침유닛; 그리고 상기 받침유닛에 구비되며, 상기 라미나 부재들의 일체 거동을 유도하기 위해 상기 라미네이터의 하단을 통해 상기 라미네이터의 내부로 소정의 높이까지 진입 가능한 가이드 유닛을 포함한다. 본 발명에 의하면, 적층코어들의 직각도가 정밀하게 관리될 수 있고 두께 편차 발생이 최소화될 수 있고 계면 슬립에 의한 코어 분리 현상이 방지될 수 있다. | Disclosed is an apparatus for manufacturing adhesive laminated cores. The apparatus for manufacturing adhesive laminated cores, according to the present invention, comprises: a laminator through which lamination holes are formed in a vertical direction so as to pass laminar members inputted from an upper side of the laminator in a laminated state, and which sequentially forms laminated cores by integrating a plurality of the laminar members passing through the lamination holes from top to bottom, by means of an adhesive method; a support unit which is provided at a lower side of the laminator to be able to move forward and backward in a vertical direction so as to sequentially support the laminated cores discharged from the laminator; and a guide unit which is provided in the support unit and is capable of entering the inside of the laminator up to a predetermined height through a lower end of the laminator in order to induce integral movement of the laminar members. According to the present invention, the orthogonality of the laminated cores can be precisely managed, thickness deviation can be minimized, and the core separation phenomenon caused by an interfacial slip can be prevented. | 상측에서 투입되는 라미나 부재들을 적층상태로 통과시키도록 상하방향으로 적층홀이 관통 형성되며, 상기 적층홀을 위에서 아래로 통과하는 상기 라미나 부재들을 접착방식으로 복수장씩 일체화해서 적층코어들을 순차적으로 형성하는 라미네이터(Laminator); 상기 라미네이터에서 배출되는 상기 적층코어들을 순차적으로 받치도록, 상기 라미네이터의 하측에 상하방향으로 진퇴 가능하게 구비되는 받침유닛; 그리고 상기 받침유닛에 구비되며, 상기 라미나 부재들의 일체 거동을 유도하기 위해 상기 라미네이터의 하단을 통해 상기 라미네이터의 내부로 소정의 높이까지 진입 가능한 가이드 유닛을 포함하며: 상기 받침유닛은, 상기 적층코어들을 순차적으로 받치기 위해, 상기 라미네이터의 하측에 승강 가능하게 구비되는 코어 테이블을 포함하고; 상기 가이드 유닛은, 소정 높이 이하의 라미나 부재들에 끼워지도록, 상기 라미네이터의 하측에 승강 가능하게 구비되며 상기 라이네이터의 내부로 진입 가능한 코어 가이드를 포함하며; 상기 코어 가이드는, 상기 코어 테이블을 관통해서 상하방향으로 이동 가능한 접착식 적층코어 제조장치. | A laminator is formed through the laminar members input from the upper side in the upper and lower directions to pass through the laminated state, and the laminar members passing through the laminar holes from top to bottom are integrated into a plurality of fields in an adhesive manner to sequentially form the laminated cores; A support unit provided sequentially supporting the laminated cores discharged from the laminator, and progressibly in the upper and lower directions of the laminator; andProvided in the support unit, and capable of entering up to a predetermined height into the laminator through the bottom of the laminator to induce the integral behavior of the laminar members:The support unit includes a core table provided for elevating to the lower side of the laminator to sequentially support the laminated cores;The guide unit includes a core guide that is available for lifting and lowering the laminator and entering the interior of the linator so that it fits into laminar members of a predetermined height or less; The core guide is an adhesive laminated core manufacturing apparatus that can move up and down through the core table. |  |  |  | PCT-KR2021-014232 | 2021-10-14 | WO2023-063447 | 2023-04-20 |  |  | POSCO STEEL PROCESSING AND SERVICE | WOO, Duk Kyoun ¦ CHI, Jung Gyu ¦ KWON, Jae Sang ¦ HONG, I Gyeong ¦ LEE, Jeong Il ¦ KANG, Suk Jo | [7 empty] | 30425384 | WOWO2023-063447A1 | 1 |  |  | 6023016003227
CN | CN | P | B | 냉간 압연에 적합한 고효율 인버터 압축기용 무방향성 규소강 및 제조 방법 | Non-oriented silicon steel suitable for cold continuous rolling and used for high-efficiency inverter compressor and production method of non-oriented silicon steel | 저온 연속 압연에 적합한 고효율 가변 주파수 압축기용 무방향성 규소강으로서, 그 화학 성분 및 중량%는 C:≤0.0025%, Si:2.4~2.8%, Mn:0.35~0.65 %이다 Al:0.5 내지 0.8%, S:≤0.0020%, N:≤0.0025%, P:≤0.03%, Sb 또는 Sn:0.03 내지 0.08%; 생산 방법: 제련 주조; 주편에 열을 가합니다; 거친 압연; 정압합니다; 코일러; 정규화; 산세 후 차가워집니다; 어닐링; 코팅 및 마무리. 본 발명 제품 성능은 제품 자성 성능을 보장할 뿐만 아니라 생산성을 향상시키고, 재료율을 향상시키고 생산원가를 낮추는 효과도 있으며, 5 하우징 연속 압연기는 단 한 번만 압연하면 되고, 압연기보다 왕복 압연의 벨트 테일 절단 폐량을 줄인다, 따라서 재료 비율을 높이고 생산 효율성과 재료 비율을 높이며 자연스럽게 생산 비용을 줄일 수 있습니다. | The invention discloses non-oriented silicon steel suitable for a cold continuous rolling high-efficiency inverter compressor. The non-oriented silicon steel comprises the following chemical components in percentage by weight: less than or equal to 0.0025% of C, 2.4-2.8% of Si, 0.35-0.65% of Mn, 0.5-0.8% of Al, less than or equal to 0.0020% of S, less than or equal to 0.0025% of N, less than or equal to 0.03% of P, 0.03-0.08% of Sb or Sn and the balance of Fe. The production method comprises the following steps: smelting and pouring; heating casting blank; performing rough rolling; performing finish rolling; coiling; normalizing; performing cold continuous rolling after acid pickling; annealing; and coating and finishing. According to the non-oriented silicon steel, the product magnetic performance is guaranteed, the production efficiency is improved, the yield is increased, and the production cost is reduced, so that a five-rack continuous rolling mill only needs one-time rolling; and compared with a single-rack rolling mill, strip head and strip tail waste cutting amount of back-and-forth rolling is reduced through the continuous rolling mill, so that the yield can be increased, the production efficiency and the yield are improved, and the production cost is naturally reduced. | 1. 냉간 압연에 적합한 고효율 인버터 압축기용 무방향성 규소강의 제조 방법, 그 단계: 1) 제련 주조: 제련을 위해 클린 스틸의 제련 방법을 사용하고 빌렛으로 연속 주조합니다; 연속 주조에서 빌렛을 만들 때 전자기 교반을 수행하고 빌렛에서 등축 결정 비율을 50%이상으로 제어합니다; 2) 주편을 가열하여 가열 온도를 1080~1160°C로 조절하고 이 온도에서 0.5~1.2시간 동안 유지합니다; 3) 통상적인 조압연을 실시하고 조압연의 총 압하율을 90%이상으로 제어한다; 4) 마무리 압연을 하고 마무리 압연 온도를 820°C 이상으로 조절합니다; 5) 권취를 하고 권취 온도를 620~680°C로 조절한다; 6) 정규화합니다: 열간 압연 롤은 실온으로 자연 냉각된 후 N 2가스 보호 하에 정규화되며, 정규화 온도는 945°C로 제어되고, 정규화 시간은 35초이다; 7) 산세 후 냉간 압연합니다: 5랙 압연기를 사용하여 완제품 두께로 냉간 압연합니다; 냉간 압연 및 압연 전에 먼저 전자기 유도 가열 방식을 사용하여 강판을 130°C로 빠르게 가열합니다; 그리고 각 패스의 차압하율을 40%이하로 제어한다; 8) 완제품을 소둔합니다: 수평 연속 소둔로로 진행합니다; 노내 분위기는 건식 H 2및 N 2혼합 가스 또는 전체 H 2가스이다; 냉간압연판을 18°C/s 이상의 가열속도로 940°C까지 가열하고 이 온도에서 28초간 유지한다; 노내 강대 단위 장력 0.32kg/mm 2을 제어한다; 9) 일반에 따라 도포 및 정돈합니다; 상기 냉간 압연에 적합한 고효율 인버터 압축기용 무방향성 규소강의 화학 성분 및 중량 백분율 함량: C:0.002%, Si:2.75%, Mn:0.48%, Al:0.60%, S:0.0013%, N:0.0018%, P:0.021%, Sb 또는 Sn:0.048%, 기타는 Fe 및 불가피한 혼입이며, Si+Al≤3.4%를 동시에 만족한다; 완성된 자성 에너지. | 1. A production method of non-oriented silicon steel for a high-efficiency variable frequency compressor suitable for cold continuous rolling comprises the following steps: 1) Smelting and pouring: smelting by adopting a clean steel smelting method, and continuously casting into a blank; performing electromagnetic stirring during continuous casting blank forming, and controlling the isometric crystal rate in the casting blank to be not less than 50%; 2) Heating the casting blank, controlling the heating temperature to be 1080-1160 ℃, and preserving the heat for 0.5-1.2h at the temperature; 3) Carrying out conventional rough rolling, and controlling the total reduction rate of the rough rolling to be not lower than 90%; 4) Performing finish rolling, wherein the finish rolling temperature is controlled to be not lower than 820 ℃; 5) Coiling, wherein the coiling temperature is controlled to be 620-680 ℃; 6) Normalizing: the hot rolled coil is naturally cooled to room temperature and then is subjected to N 2 Normalizing under the protection of gas, controlling the normalizing temperature to be 945 ℃, and controlling the normalizing time to be 35s; 7) Carrying out acid pickling and then carrying out cold continuous rolling: adopting a five-stand rolling mill to perform cold continuous rolling to reach the thickness of a finished product; before cold continuous rolling, a steel plate is quickly heated to 130 ℃ in an electromagnetic induction heating mode; and controlling the reduction rate of each pass of cold continuous rolling to be less than or equal to 40 percent; 8) And (4) annealing of a finished product: adopting a horizontal continuous annealing furnace; the furnace atmosphere is dry H 2 And N 2 Mixed gas or total H 2 Gas; heating the cold-rolled sheet to 940 ℃ at a heating speed of not less than 18 ℃/s, and preserving heat at the temperature for 28s; controlling the unit tension of the steel belt in the furnace to be 0.32kg/mm 2 ; 9) Coating and finishing according to the conventional method; the non-oriented silicon steel for the high-efficiency variable frequency compressor suitable for cold continuous rolling comprises the following chemical components in percentage by weight: c: 0.002%, si:2.75%, mn:0.48%, al:0.60%, S:0.0013%, N:0.0018%, P:0.021%, sb or Sn:0.048 percent, and the balance of Fe and inevitable impurities, and simultaneously satisfies that Si + Al is less than or equal to 3.4 percent; the magnetic performance of the finished product. | 1. 냉간 압연에 적합한 고효율 인버터 압축기용 무방향성 규소강의 제조 방법, 그 단계: 1) 제련 주조: 제련을 위해 클린 스틸의 제련 방법을 사용하고 빌렛으로 연속 주조합니다; 연속 주조에서 빌렛을 만들 때 전자기 교반을 수행하고 빌렛에서 등축 결정 비율을 50%이상으로 제어합니다; 2) 주편을 가열하여 가열 온도를 1080~1160°C로 조절하고 이 온도에서 0.5~1.2시간 동안 유지합니다; 3) 통상적인 조압연을 실시하고 조압연의 총 압하율을 90%이상으로 제어한다; 4) 마무리 압연을 하고 마무리 압연 온도를 820°C 이상으로 조절합니다; 5) 권취를 하고 권취 온도를 620~680°C로 조절한다; 6) 정규화합니다: 열간 압연 롤은 실온으로 자연 냉각된 후 N 2가스 보호 하에 정규화되며, 정규화 온도는 945°C로 제어되고, 정규화 시간은 35초이다; 7) 산세 후 냉간 압연합니다: 5랙 압연기를 사용하여 완제품 두께로 냉간 압연합니다; 냉간 압연 및 압연 전에 먼저 전자기 유도 가열 방식을 사용하여 강판을 130°C로 빠르게 가열합니다; 그리고 각 패스의 차압하율을 40%이하로 제어한다; 8) 완제품을 소둔합니다: 수평 연속 소둔로로 진행합니다; 노내 분위기는 건식 H 2및 N 2혼합 가스 또는 전체 H 2가스이다; 냉간압연판을 18°C/s 이상의 가열속도로 940°C까지 가열하고 이 온도에서 28초간 유지한다; 노내 강대 단위 장력 0.32kg/mm 2을 제어한다; 9) 일반에 따라 도포 및 정돈합니다; 상기 냉간 압연에 적합한 고효율 인버터 압축기용 무방향성 규소강의 화학 성분 및 중량 백분율 함량: C:0.002%, Si:2.75%, Mn:0.48%, Al:0.60%, S:0.0013%, N:0.0018%, P:0.021%, Sb 또는 Sn:0.048%, 기타는 Fe 및 불가피한 혼입이며, Si+Al≤3.4%를 동시에 만족한다; 완성된 자성 에너지. ¦ 2. 냉간 압연에 적합한 고효율 인버터 압축기용 무방향성 규소강의 제조 방법, 그 단계: 1) 제련 주조: 제련을 위해 클린 스틸의 제련 방법을 사용하고 빌렛으로 연속 주조합니다; 연속 주조에서 빌렛을 만들 때 전자기 교반을 수행하고 빌렛에서 등축 결정 비율을 50%이상으로 제어합니다; 2) 주편을 가열하여 가열 온도를 1080~1160°C로 조절하고 이 온도에서 0.5~1.2시간 동안 유지합니다; 3) 통상적인 조압연을 실시하고 조압연의 총 압하율을 90%이상으로 제어한다; 4) 마무리 압연을 하고 마무리 압연 온도를 820°C 이상으로 조절합니다; 5) 권취를 하고 권취 온도를 620~680°C로 조절한다; 6) 정규화합니다: 열간 압연 롤은 실온으로 자연 냉각된 후 N 2가스 보호 하에 정규화되고, 정규화 온도는 910°C로 제어되고, 정규화 시간은 60초이다; 7) 산세 후 냉간 압연합니다: 5랙 압연기를 사용하여 완제품 두께로 냉간 압연합니다; 냉간 압연 및 압연 전에 강판을 전자기 유도 가열 방식으로 빠르게 95°C로 가열합니다; 그리고 각 패스의 차압하율을 40%이하로 제어한다; 8) 완제품을 소둔합니다: 수평 연속 소둔로로 진행합니다; 노내 분위기는 건식 H 2및 N 2혼합 가스 또는 전체 H 2가스이다; 냉연판을 18°C/s 이상의 가열 속도로 980°C까지 가열하고 이 온도에서 22초 동안 유지합니다; 노내 강대 단위 장력 0.29kg/mm 2제어; 9) 일반에 따라 도포 및 정돈합니다; 상기 냉간 압연에 적합한 고효율 인버터 압축기용 무방향성 규소강의 화학 성분 및 중량 백분율 함량: C:0.0016%, Si:2.45%, Mn:0.60%, Al:0.75%, S:0.0015%, N:0.0015%, P:0.019% Sb 또는 Sn:0.055%, 기타는 Fe 및 불가피한 혼입이며 Si+Al≤3.4%를 동시에 만족한다; 완성된 자성 에너지. ¦ 3. 냉간 압연에 적합한 고효율 인버터 압축기용 무방향성 규소강의 제조 방법, 그 단계: 1) 제련 주조: 제련을 위해 클린 스틸의 제련 방법을 사용하고 빌렛으로 연속 주조합니다; 연속 주조에서 빌렛을 만들 때 전자기 교반을 수행하고 빌렛에서 등축 결정 비율을 50%이상으로 제어합니다; 2) 주편을 가열하여 가열 온도를 1080~1160°C로 조절하고 이 온도에서 0.5~1.2시간 동안 유지합니다; 3) 통상적인 조압연을 실시하고 조압연의 총 압하율을 90%이상으로 제어한다; 4) 마무리 압연을 하고 마무리 압연 온도를 820°C 이상으로 조절합니다; 5) 권취를 하고 권취 온도를 620~680°C로 조절한다; 6) 정규화합니다: 열간 압연 롤은 실온으로 자연 냉각된 후 N 2가스 보호 하에 정규화되며, 정규화 온도는 936°C로 제어되고, 정규화 시간은 48초이다; 7) 산세 후 냉간 압연합니다: 5랙 압연기를 사용하여 완제품 두께로 냉간 압연합니다; 냉간 압연 및 압연 전에 먼저 전자기 유도 가열 방식을 사용하여 강판을 120°C로 빠르게 가열합니다; 그리고 각 패스의 차압하율을 40%이하로 제어한다; 8) 완제품을 소둔합니다: 수평 연속 소둔로로 진행합니다; 노내 분위기는 건식 H 2및 N 2혼합 가스 또는 전체 H 2가스이다; 냉간 압연 판을 18°C/s 이상의 가열 속도로 965°C로 가열하고 이 온도에서 18초 동안 유지합니다; 노내 강대 단위 장력 0.32kg/mm 2을 제어한다; 9) 일반에 따라 도포 및 정돈합니다; 상기 냉간 압연에 적합한 고효율 인버터 압축기용 무방향성 규소강의 화학 성분 및 중량 백분율 함량: C:0.0015%, Si:2.48%, Mn:0.52%, Al:0.70%, S:0.0018%, N:0.0018%, P:0.024% Sb 또는 Sn:0.053%, 기타는 Fe 및 불가피한 혼입이며 Si+Al≤3.4%를 동시에 만족한다; 완성된 자성 에너지. | 1. A production method of non-oriented silicon steel for a high-efficiency variable frequency compressor suitable for cold continuous rolling comprises the following steps: 1) Smelting and pouring: smelting by adopting a clean steel smelting method, and continuously casting into a blank; performing electromagnetic stirring during continuous casting blank forming, and controlling the isometric crystal rate in the casting blank to be not less than 50%; 2) Heating the casting blank, controlling the heating temperature to be 1080-1160 ℃, and preserving the heat for 0.5-1.2h at the temperature; 3) Carrying out conventional rough rolling, and controlling the total reduction rate of the rough rolling to be not lower than 90%; 4) Performing finish rolling, wherein the finish rolling temperature is controlled to be not lower than 820 ℃; 5) Coiling, wherein the coiling temperature is controlled to be 620-680 ℃; 6) Normalizing: the hot rolled coil is naturally cooled to room temperature and then is subjected to N 2 Normalizing under the protection of gas, controlling the normalizing temperature to be 945 ℃, and controlling the normalizing time to be 35s; 7) Carrying out acid pickling and then carrying out cold continuous rolling: adopting a five-stand rolling mill to perform cold continuous rolling to reach the thickness of a finished product; before cold continuous rolling, a steel plate is quickly heated to 130 ℃ in an electromagnetic induction heating mode; and controlling the reduction rate of each pass of cold continuous rolling to be less than or equal to 40 percent; 8) And (4) annealing of a finished product: adopting a horizontal continuous annealing furnace; the furnace atmosphere is dry H 2 And N 2 Mixed gas or total H 2 Gas; heating the cold-rolled sheet to 940 ℃ at a heating speed of not less than 18 ℃/s, and preserving heat at the temperature for 28s; controlling the unit tension of the steel belt in the furnace to be 0.32kg/mm 2 ; 9) Coating and finishing according to the conventional method; the non-oriented silicon steel for the high-efficiency variable frequency compressor suitable for cold continuous rolling comprises the following chemical components in percentage by weight: c: 0.002%, si:2.75%, mn:0.48%, al:0.60%, S:0.0013%, N:0.0018%, P:0.021%, sb or Sn:0.048 percent, and the balance of Fe and inevitable impurities, and simultaneously satisfies that Si + Al is less than or equal to 3.4 percent; the magnetic performance of the finished product. ¦ 2. A production method of non-oriented silicon steel for a high-efficiency variable frequency compressor suitable for cold continuous rolling comprises the following steps: 1) Smelting and pouring: smelting by adopting a clean steel smelting method, and continuously casting into a blank; performing electromagnetic stirring during continuous casting and forming a blank, and controlling the isometric crystal rate in the blank to be not less than 50%; 2) Heating the casting blank, controlling the heating temperature to be 1080 to 1160 ℃, and keeping the temperature for 0.5 to 1.2h at the temperature; 3) Carrying out conventional rough rolling, and controlling the total reduction rate of the rough rolling to be not lower than 90%; 4) Carrying out finish rolling, and controlling the finish rolling temperature to be not lower than 820 ℃; 5) Coiling, wherein the coiling temperature is controlled to be 620-680 ℃; 6) Normalizing: the hot rolled coil is naturally cooled to room temperature and then is subjected to N 2 Normalizing under the protection of gas, wherein the normalizing temperature is controlled at 910 ℃, and the normalizing time is 60s; 7) Carrying out acid pickling and then carrying out cold continuous rolling: adopting a five-stand rolling mill to carry out cold continuous rolling to reach the thickness of a finished product; before cold continuous rolling, rapidly heating a steel plate to 95 ℃ in an electromagnetic induction heating mode; and controlling the reduction rate of each pass of cold continuous rolling to be less than or equal to 40 percent; 8) And (3) annealing of finished products: adopting a horizontal continuous annealing furnace; the furnace atmosphere is dry H 2 And N 2 Mixed gas or total H 2 Gas; heating the cold-rolled sheet to 980 ℃ at a heating speed of not less than 18 ℃/s, and preserving heat for 22s at the temperature; controlling the unit tension of the steel belt in the furnace to be 0.29kg/mm 2 ; 9) Coating and finishing according to the conventional method; the non-oriented silicon steel for the high-efficiency frequency conversion compressor suitable for cold continuous rolling comprises the following chemical components in percentage by weight: c: 0.0016%, si:2.45%, mn:0.60%, al:0.75%, S:0.0015%, N:0.0015%, P:0.019%, sb or Sn:0.055 percent, and the balance of Fe and inevitable impurities, and simultaneously satisfies that Si + Al is less than or equal to 3.4 percent; the magnetic performance of the finished product. ¦ 3. A production method of non-oriented silicon steel for a high-efficiency variable frequency compressor suitable for cold continuous rolling comprises the following steps: 1) Smelting and pouring: smelting by adopting a clean steel smelting method, and continuously casting into a blank; performing electromagnetic stirring during continuous casting and forming a blank, and controlling the isometric crystal rate in the blank to be not less than 50%; 2) Heating the casting blank, controlling the heating temperature to be 1080 to 1160 ℃, and keeping the temperature for 0.5 to 1.2h at the temperature; 3) Carrying out conventional rough rolling, and controlling the total reduction rate of the rough rolling to be not lower than 90%; 4) Carrying out finish rolling, and controlling the finish rolling temperature to be not lower than 820 ℃; 5) Coiling, wherein the coiling temperature is controlled to be 620-680 ℃; 6) Normalizing: the hot rolled coil is naturally cooled to room temperature and then is subjected to N 2 Normalizing under the protection of gas, wherein the normalizing temperature is controlled at 936 ℃, and the normalizing time is 48s; 7) Acid pickling and then carrying out cold continuous rolling: adopting a five-stand rolling mill to carry out cold continuous rolling to reach the thickness of a finished product; before cold continuous rolling, rapidly heating a steel plate to 120 ℃ by adopting an electromagnetic induction heating mode; and controlling the reduction rate of each pass of cold continuous rolling to be less than or equal to 40 percent; 8) And (4) annealing of a finished product: adopting a horizontal continuous annealing furnace; the furnace atmosphere is dry H 2 And N 2 Mixed gas or total H 2 Gas; heating the cold-rolled sheet to 965 ℃ at a heating speed of not less than 18 ℃/s, and preserving heat for 18s at the temperature; controlling the unit tension of the steel belt in the furnace to be 0.32kg/mm 2 ; 9) Coating and finishing according to the conventional method; the non-oriented silicon steel for the high-efficiency variable frequency compressor suitable for cold continuous rolling comprises the following chemical components in percentage by weight: c: 0.0015%, si:2.48%, mn:0.52%, al:0.70%, S:0.0018%, N:0.0018%, P:0.024%, sb or Sn:0.053 percent, and the balance of Fe and inevitable impurities, and simultaneously satisfies that Si + Al is less than or equal to 3.4 percent; the magnetic performance of the finished product. | 3 | 2021-11062928 | 2021-09-10 | 113846265 | 2021-12-28 | 113846265 | 2023-04-07 | WUHAN IRON AND STEEL Co.,Ltd. | Huang Jingwen ¦ Yang Guang ¦ Shi Wenmin ¦ Chen Shenglin ¦ Dang Ningyuan ¦ Li Zhun ¦ Lv Li ¦ Yang Chao ¦ Wang Long ¦ Tong Haibin |  |  |  | 0 |  | 2 | CN115433877B ¦ KR10-2024-0176695A(FE) | 65386361 | CN113846265B | 1 | 등록 | WUHAN IRON AND STEEL Co.,Ltd. | 8423151036506
US | US | P | A1 | 무지향 전기강판 및 그 제조 방법 | NON-ORIENTED ELECTRICAL STEEL SHEET AND METHOD OF MANUFACTURING THE SAME | 무지향 전기강판의 모재의 화학 조성은 질량%를 함유하고 있다, C: 0.0050%이하, Si: 3.8%내지 5.0%, Mn: 0.2%초과, 2.0%미만, P: 0.030%이하, S: 0.0030%이하, Al: 0.005%이상 0.050%이하: 0.0005%내지 0.0030%, Ti: 0.0050%미만, Nb: 0.0050%미만, Zr: 0.0050%미만, V: 0.0050%미만, Cu: 0.20%미만, Ni: 0.50%미만, Sn: 0%내지 0.10%, Sb: 0%내지 0.10%, 나머지이다: Fe 및 불순물. [S I+0.5×Mn≥4.3] 상기 베이스 금속의 평균 입자 크기는 10 내지 80㎛범위이다. | A chemical composition of a base metal of a non-oriented electrical steel sheet contains, by mass %, C: 0.0050% or less, Si: 3.8% to 5.0%, Mn: exceeding 0.2% and less than 2.0%, P: 0.030% or less, S: 0.0030% or less, Al: 0.005% or more and less than 0.050%, N: 0.0005% to 0.0030%, Ti: less than 0.0050%, Nb: less than 0.0050%, Zr: less than 0.0050%, V: less than 0.0050%, Cu: less than 0.20%, Ni: less than 0.50%, Sn: 0% to 0.10%, Sb: 0% to 0.10%, a remainder: Fe and impurities. [Si+0.5×Mn≥4.3] is satisfied and the average grain size of the base metal is in a range of 10 to 80 μm. | 1. 모재의 화학 조성으로서 질량%를 포함하는 무지향 전기강판: C: 0.0050%이하; Si: 3.8%내지 5.0%; Mn: 0.2%초과 및 2.0%미만을 초과하는 것; P: 0.030%이하; S: 0.0030%이하; Al: 0.005%이상 0.050%미만이다; N: 0.0005%내지 0.0030%; Ti: 0.0050%미만; Nb: 0.0050%미만; Zr: 0.0050%미만; V: 0.0050%미만; Cu: 0.20%미만; Ni: 0.50%미만; Sn: 0%내지 0.10%; Sb: 0%내지 0.10%; 및 나머지이다: Fe 및 불순물, 여기에서 식 (i)가 만족된다 상기 베이스 금속의 평균 입자 크기는 10 내지 80㎛범위이다, Si+0.5×Mn≥4.3 ( i ) 여기서, 식 (i)에서의 요소 기호는 각 요소의 함량 (질량%)이다. | 1. A non-oriented electrical steel sheet comprising, as a chemical composition of a base metal, by mass %: C: 0.0050% or less;Si: 3.8% to 5.0%;Mn: exceeding 0.2% and less than 2.0%;P: 0.030% or less;S: 0.0030% or less;Al: 0.005% or more and less than 0.050%;N: 0.0005% to 0.0030%;Ti: less than 0.0050%;Nb: less than 0.0050%;Zr: less than 0.0050%;V: less than 0.0050%;Cu: less than 0.20%;Ni: less than 0.50%;Sn: 0% to 0.10%;Sb: 0% to 0.10%; anda remainder: Fe and impurities,wherein Expression (i) is satisfied, andan average grain size of the base metal is in a range of 10 to 80 μm, Si+0.5×Mn≥4.3 (i) here, an element symbol in Expression (i) is a content (mass %) of each element. | 1. 모재의 화학 조성으로서 질량%를 포함하는 무지향 전기강판: C: 0.0050%이하; Si: 3.8%내지 5.0%; Mn: 0.2%초과 및 2.0%미만을 초과하는 것; P: 0.030%이하; S: 0.0030%이하; Al: 0.005%이상 0.050%미만이다; N: 0.0005%내지 0.0030%; Ti: 0.0050%미만; Nb: 0.0050%미만; Zr: 0.0050%미만; V: 0.0050%미만; Cu: 0.20%미만; Ni: 0.50%미만; Sn: 0%내지 0.10%; Sb: 0%내지 0.10%; 및 나머지이다: Fe 및 불순물, 여기에서 식 (i)가 만족된다 상기 베이스 금속의 평균 입자 크기는 10 내지 80㎛범위이다, Si+0.5×Mn≥4.3 ( i ) 여기서, 식 (i)에서의 요소 기호는 각 요소의 함량 (질량%)이다. | 1. A non-oriented electrical steel sheet comprising, as a chemical composition of a base metal, by mass %: C: 0.0050% or less;Si: 3.8% to 5.0%;Mn: exceeding 0.2% and less than 2.0%;P: 0.030% or less;S: 0.0030% or less;Al: 0.005% or more and less than 0.050%;N: 0.0005% to 0.0030%;Ti: less than 0.0050%;Nb: less than 0.0050%;Zr: less than 0.0050%;V: less than 0.0050%;Cu: less than 0.20%;Ni: less than 0.50%;Sn: 0% to 0.10%;Sb: 0% to 0.10%; anda remainder: Fe and impurities,wherein Expression (i) is satisfied, andan average grain size of the base metal is in a range of 10 to 80 μm, Si+0.5×Mn≥4.3 (i) here, an element symbol in Expression (i) is a content (mass %) of each element. | 7 | 17/913550 | 2020-04-02 | 2023-0104017 | 2023-04-06 |  |  | NIPPON STEEL CORPORATION | Hiroyoshi YASHIKI ¦ Yoshiaki NATORI ¦ Miho TOMITA ¦ Kazutoshi TAKEDA ¦ Takuya MATSUMOTO |  |  |  | 0 |  | 0 |  | 103714399 | BR112022016302A2 ¦ CN115398012A ¦ EP4130304A1 ¦ IN202217053510 ¦ JP7469694B2 ¦ KR10-2794711B1 ¦ US2023-0104017A1 ¦ VN1-0048528B ¦ WOWO2021-199400A1 | 9 | 심사중 |  | 5423014000723
CN | CN | P | B | 고합금 무방향성 전기 강 및 그 제조 방법 및 용도 | High-alloy non-oriented electrical steel as well as preparation method and application thereof | 본 출원은 무방향성 강재의 기술 분야에 관한 것으로, 특히 고합금 무방향성 전기강판 및 그 제조 방법과 적용에 관한 것이다; 방법은 다음과 같습니다: 주편을 얻습니다; 주편을 압연 전 가열, 열간 압연, 산세, 제1 냉간 압연, 트리밍, 중간 소둔, 제2 냉간 압연, 완제품 소둔을 행하여, 무변부 균열의 무방향성 전기 강을 얻는다; 여기서, 상기 트리밍의 속도는 100m/min~500m/min이다; 상기 전기 강은 상기 방법에 의해 제조된다; 애플리케이션은 다음을 포함한다: 상기 전기 강은 신에너지 자동차의 구동 모터의 제조에 사용된다; 생산 공정을 변경함으로써 주조 빌릿은 열연을 거쳐 강판을 형성하는 동시에, 상시화 공정 단계를 생략하여, 냉간 압연 전형 강판의 인성을 향상시킬 수 있고, 다시 냉간 압연 후 에지를 절단할 수 있으며, 열간 압연 및 냉간 압연 후 강판 두께가 현저히 낮아져 에지 절단의 난이도를 낮출 수 있다, 고속 전단의 작용으로 절단 에지 붕도와 절단 에지부의 균열 문제를 방지하여 전기 강철 에지부의 균열을 방지할 수 있다. | The invention relates to the technical field of non-oriented steel, in particular to high-alloy non-oriented electrical steel and a preparation method and application thereof. The method comprises the following steps: obtaining a casting blank; the casting blank is subjected to heating before rolling, hot rolling, acid pickling, first cold rolling, edge cutting, intermediate annealing, second cold rolling and finished product annealing, and the non-oriented electrical steel without edge cracking is obtained; wherein the edge cutting speed ranges from 100 m/min to 500 m/min; the electrical steel is prepared by the method. The application comprises the step of applying the electrical steel to preparation of a driving motor of a new energy automobile. The production process is changed, a casting blank is subjected to hot rolling to form the steel plate, meanwhile, the normalizing process step is omitted, the toughness of the sample steel plate before cold rolling can be improved, edge cutting is conducted after cold rolling, and the thickness of the steel plate subjected to hot rolling and cold rolling is remarkably reduced, so that the edge cutting difficulty is reduced; and the problems of cutter breakage during edge cutting and edge cracking during edge cutting can be prevented, so that cracking of the edge of the electrical steel is avoided. | 1. 상기 방법은 다음을 포함하는 것을 특징으로 하는 고합금 무방향성 전기강판의 제조방법: 주편을 얻습니다; 주편을 압연 전 가열, 열간 압연, 산세, 제1 냉간 압연, 트리밍 및 중간 어닐링, 제2 냉간 압연 및 완제품 어닐링하여, 에지가 없는 균열의 무방향성 전기 강을 얻는다; 여기서, 상기 트리밍의 속도는≤500m/min이고, 상기 열간 압연의 종점 압연 두께는 1.5mm~2.6mm이며, 상기 제1 냉간 압연의 종점 압연 두께는 0.5mm~0.8mm이고, 상기 제2 냉간 압연의 종점 압연 두께는 0.20mm~0.35mm이다, 상기 전기강판의 화학성분은 Si:3.8%~5.5%, Al:0.5%~1.6%, Mn:0.10%~0.90%, P≤0.02%, N≤0.003%, Ti를 포함한다 ≤0.003%이고, 나머지는 Fe 및 불가피한 불순물이다. | 1. A method of making a high alloy non-oriented electrical steel, the method comprising: obtaining a casting blank; heating a casting blank before rolling, hot rolling, pickling, first cold rolling, trimming and intermediate annealing, second cold rolling and finished product annealing to obtain non-oriented electrical steel without edge cracking; wherein the speed of the edge cutting is less than or equal to 500m/min, the final rolling thickness of the hot rolling is 1.5mm to 2.6mm, the final rolling thickness of the first cold rolling is 0.5mm to 0.8mm, the final rolling thickness of the second cold rolling is 0.20mm to 0.35mm, and the chemical components of the electrical steel comprise: si:3.8% -5.5%, al:0.5% -1.6%, mn:0.10 to 0.90 percent of the total weight of the alloy, less than or equal to 0.02 percent of P, less than or equal to 0.003 percent of N, less than or equal to 0.003 percent of Ti, and the balance of Fe and inevitable impurities. | 1. 상기 방법은 다음을 포함하는 것을 특징으로 하는 고합금 무방향성 전기강판의 제조방법: 주편을 얻습니다; 주편을 압연 전 가열, 열간 압연, 산세, 제1 냉간 압연, 트리밍 및 중간 어닐링, 제2 냉간 압연 및 완제품 어닐링하여, 에지가 없는 균열의 무방향성 전기 강을 얻는다; 여기서, 상기 트리밍의 속도는≤500m/min이고, 상기 열간 압연의 종점 압연 두께는 1.5mm~2.6mm이며, 상기 제1 냉간 압연의 종점 압연 두께는 0.5mm~0.8mm이고, 상기 제2 냉간 압연의 종점 압연 두께는 0.20mm~0.35mm이다, 상기 전기강판의 화학성분은 Si:3.8%~5.5%, Al:0.5%~1.6%, Mn:0.10%~0.90%, P≤0.02%, N≤0.003%, Ti를 포함한다 ≤0.003%이고, 나머지는 Fe 및 불가피한 불순물이다. ¦ 6. 제1항 내지 제5항 중 어느 한 항에 따른 방법으로 제조된 것을 특징으로 하는 고합금 무방향성 전기강판. ¦ 7. 상기 응용은 다음을 포함하는 것을 특징으로 하는 고합금 무방향성 전기강판의 응용: 제6항에 따른 전기 강을 신에너지 차량의 구동 모터의 제조에 사용하는 전기 강. | 1. A method of making a high alloy non-oriented electrical steel, the method comprising: obtaining a casting blank; heating a casting blank before rolling, hot rolling, pickling, first cold rolling, trimming and intermediate annealing, second cold rolling and finished product annealing to obtain non-oriented electrical steel without edge cracking; wherein the speed of the edge cutting is less than or equal to 500m/min, the final rolling thickness of the hot rolling is 1.5mm to 2.6mm, the final rolling thickness of the first cold rolling is 0.5mm to 0.8mm, the final rolling thickness of the second cold rolling is 0.20mm to 0.35mm, and the chemical components of the electrical steel comprise: si:3.8% -5.5%, al:0.5% -1.6%, mn:0.10 to 0.90 percent of the total weight of the alloy, less than or equal to 0.02 percent of P, less than or equal to 0.003 percent of N, less than or equal to 0.003 percent of Ti, and the balance of Fe and inevitable impurities. ¦ 6. A high alloy non-oriented electrical steel, characterized in that it is produced by the method according to any one of claims 1-5. ¦ 7. Use of a high alloy non-oriented electrical steel, characterized in that the use comprises: the electrical steel according to claim 6 is used for preparing a driving motor of a new energy automobile. | 7 | 2022-10007288 | 2022-01-05 | 114807742 | 2022-07-29 | 114807742 | 2023-03-24 | SHOUGANG ZHIXIN QIAN'AN ELECTROMAGNETIC MATERIALS Co.,Ltd. | Zhu Yuxiu ¦ Xu Houjun ¦ Zhang Heming ¦ Hu Zhiyuan ¦ Liu Shide ¦ He Xiaoguo ¦ An Dongyang ¦ Li Zelin |  |  |  | 0 |  | 0 |  | 67952175 | CN114807742B | 1 | 등록 | Shougang Zhixin Electromagnetic Materials (Qian'an) Co.,Ltd. | 8423131017518
JP | JP | P | A | 절연 피막 부착 전기강판 제조 방법 | 절연 피막 부착 전기강판 제조 방법 | 【요약】 【과제】제조 라인을 모의한 것보다 엄격한 조건에서의 내 분말 분사성이 우수한 절연 피막 부착 전기강판 제조 방법을 제공한다. 【해결 수단】Si 화합물, Al 화합물 및 P 화합물로 이루어진 군에서 선택되는 적어도 일종의 무기물을 주성분으로 포함하고, 상기 무기물의 각각을 SiO2 환산, Al2O3 환산 및 PO4 환산한 합계량 100 질량부에 대해, Zr 화합물을 ZrO2 환산으로10~90질량부 포함하는 표면 처리액을 준비하고 상기 표면 처리액을 전기강판의 표면에 도포하고 최고 도달판 온도가240~320℃되도록 가열 건조하여 상기 전기강판의 표면에 한쪽 면당 부착량이 0.05~2 g/m2의 절연 피막을 형성하는 절연 피막 부착 전기강판 제조 방법. 【선택도】도 1 | 【요약】 【과제】제조 라인을 모의한 것보다 엄격한 조건에서의 내 분말 분사성이 우수한 절연 피막 부착 전기강판 제조 방법을 제공한다. 【해결 수단】Si 화합물, Al 화합물 및 P 화합물로 이루어진 군에서 선택되는 적어도 일종의 무기물을 주성분으로 포함하고, 상기 무기물의 각각을 SiO2 환산, Al2O3 환산 및 PO4 환산한 합계량 100 질량부에 대해, Zr 화합물을 ZrO2 환산으로10~90질량부 포함하는 표면 처리액을 준비하고 상기 표면 처리액을 전기강판의 표면에 도포하고 최고 도달판 온도가240~320℃되도록 가열 건조하여 상기 전기강판의 표면에 한쪽 면당 부착량이 0.05~2 g/m2의 절연 피막을 형성하는 절연 피막 부착 전기강판 제조 방법. 【선택도】도 1 | 【청구항1】 Si 화합물, Al 화합물 및 P 화합물로 이루어진 군에서 선택되는 적어도 일종의 무기물을 주성분으로 포함하고, 상기 무기물의 각각을 SiO2 환산, Al2O3 환산 및 PO4 환산한 합계량 100 질량부에 대해, Zr 화합물을 ZrO2 환산으로10~90질량부 포함하는 표면 처리액을 준비하고 상기 표면 처리액을 전기강판의 표면에 도포하고 최고 도달판 온도가240~320℃되도록 가열 건조하여 상기 전기강판의 표면에 한쪽 면당 부착량이 0.05~2 g/m2의 절연 피막을 형성한다 절연 피막 부착 전기강판 제조 방법. | 【청구항1】 Si 화합물, Al 화합물 및 P 화합물로 이루어진 군에서 선택되는 적어도 일종의 무기물을 주성분으로 포함하고, 상기 무기물의 각각을 SiO2 환산, Al2O3 환산 및 PO4 환산한 합계량 100 질량부에 대해, Zr 화합물을 ZrO2 환산으로10~90질량부 포함하는 표면 처리액을 준비하고 상기 표면 처리액을 전기강판의 표면에 도포하고 최고 도달판 온도가240~320℃되도록 가열 건조하여 상기 전기강판의 표면에 한쪽 면당 부착량이 0.05~2 g/m2의 절연 피막을 형성한다 절연 피막 부착 전기강판 제조 방법. | 【청구항1】 Si 화합물, Al 화합물 및 P 화합물로 이루어진 군에서 선택되는 적어도 일종의 무기물을 주성분으로 포함하고, 상기 무기물의 각각을 SiO2 환산, Al2O3 환산 및 PO4 환산한 합계량 100 질량부에 대해, Zr 화합물을 ZrO2 환산으로10~90질량부 포함하는 표면 처리액을 준비하고 상기 표면 처리액을 전기강판의 표면에 도포하고 최고 도달판 온도가240~320℃되도록 가열 건조하여 상기 전기강판의 표면에 한쪽 면당 부착량이 0.05~2 g/m2의 절연 피막을 형성한다 절연 피막 부착 전기강판 제조 방법. | 【청구항1】 Si 화합물, Al 화합물 및 P 화합물로 이루어진 군에서 선택되는 적어도 일종의 무기물을 주성분으로 포함하고, 상기 무기물의 각각을 SiO2 환산, Al2O3 환산 및 PO4 환산한 합계량 100 질량부에 대해, Zr 화합물을 ZrO2 환산으로10~90질량부 포함하는 표면 처리액을 준비하고 상기 표면 처리액을 전기강판의 표면에 도포하고 최고 도달판 온도가240~320℃되도록 가열 건조하여 상기 전기강판의 표면에 한쪽 면당 부착량이 0.05~2 g/m2의 절연 피막을 형성한다 절연 피막 부착 전기강판 제조 방법. | 4 | 2021-148114 | 2021-09-10 | 2023-040916 | 2023-03-23 |  |  | JFE STEEL CORP | 村松 直樹 |  |  |  | 4 | JP6638755B2(BE) ¦ JP5598307B2(BE) ¦ JP5589639B2(BE) ¦ JP4461861B2(BE) | 0 |  | 18076689 | JP2023-040916A | 1 | 거절 |  | 2223054000605
KR | KR | P | B1 |  | 무방향성 전기강판 및 그 제조방법 |  | 본 발명의 일 실시예에 의한 무방향성 전기강판은 중량%로 Si : 1.0 내지 6.5%, Al : 0.1 내지 1.3%, Mn : 0.3 내지 2.0%, Cr: 0.01 내지 0.2%, Sn: 0.01 내지 0.02%, 및 Sb: 0.01 내지 0.02% 포함하고, 잔부 Fe 및 기타 불가피한 불순물을 포함하는 강판 모재 및 강판 모재 표면 상에 위치하는 절연 피막을 포함하고, 강판 모재 표면에서 모재 내부 방향으로 깊이 50㎛의 Mn 농도를 [Mn50], 절연 피막의 Mn 농도를 [Mn피막] 이라고 하였을 때, 응력 제거 소둔 이전에는 하기 식 1을 만족하며, 응력 제거 소둔 이후에는 하기 식 2를 만족한다. [식 1] 0.01 ≥ [Mn피막] / [Mn50] [식 2] 2 ≥ [Mn피막] / [Mn50] ≥ 0.05 |  | 중량%로 Si : 1.0 내지 6.5%, Al : 0.1 내지 1.3%, Mn : 0.3 내지 2.0%, Cr: 0.01 내지 0.2%, Sn: 0.01 내지 0.02%, 및 Sb: 0.01 내지 0.02% 포함하고, 잔부 Fe 및 기타 불가피한 불순물을 포함하는 강판 모재 및 상기 강판 모재 표면 상에 위치하는 절연 피막을 포함하고, 상기 강판 모재 표면으로부터 내부 방향으로 산화층이 존재하고, 산화층의 두께는 10 내지 50nm이고, 상기 강판 모재 표면에서 모재 내부 방향으로 깊이 50㎛의 Mn 농도를 [Mn50], 절연 피막의 Mn 농도를 [Mn피막] 이라고 하였을 때, 응력 제거 소둔 이전에는 하기 식 1을 만족하며, 응력 제거 소둔 이후에는 하기 식 2를 만족하는 무방향성 전기강판. [식 1] 0.01 ≥ [Mn피막] / [Mn50] [식 2] 2 ≥ [Mn피막] / [Mn50] ≥ 0.05 |  | 1. 중량%로 Si : 1.0 내지 6.5%, Al : 0.1 내지 1.3%, Mn : 0.3 내지 2.0%, Cr: 0.01 내지 0.2%, Sn: 0.01 내지 0.02%, 및 Sb: 0.01 내지 0.02% 포함하고, 잔부 Fe 및 기타 불가피한 불순물을 포함하는 강판 모재 및 상기 강판 모재 표면 상에 위치하는 절연 피막을 포함하고, 상기 강판 모재 표면으로부터 내부 방향으로 산화층이 존재하고, 산화층의 두께는 10 내지 50nm이고, 상기 강판 모재 표면에서 모재 내부 방향으로 깊이 50㎛의 Mn 농도를 [Mn50], 절연 피막의 Mn 농도를 [Mn피막] 이라고 하였을 때, 응력 제거 소둔 이전에는 하기 식 1을 만족하며, 응력 제거 소둔 이후에는 하기 식 2를 만족하는 무방향성 전기강판. [식 1] 0.01 ≥ [Mn피막] / [Mn50] [식 2] 2 ≥ [Mn피막] / [Mn50] ≥ 0.05 ¦ 11. 중량%로 Si : 1.0 내지 6.5%, Al : 0.1 내지 1.3%, Mn : 0.3 내지 2.0%, Cr: 0.01 내지 0.2%, Sn: 0.01 내지 0.02%, 및 Sb: 0.01 내지 0.02% 포함하고, 잔부 Fe 및 기타 불가피한 불순물을 포함하는 슬라브를 열간 압연하여 열연판을 제조하는 단계; 상기 열연판을 냉간압연 하여 냉연판을 제조하는 단계; 상기 냉연판을 최종 소둔하는 단계 및 최종 소둔된 강판 상에 절연피막을 형성하는 단계를 포함하고, 상기 냉연판을 최종 소둔하는 단계는 균열 온도까지의 승온 속도가 30 내지 150℃/초이고, 상기 최종 소둔하는 단계는 냉연판을 수소(H2) 0 내지 10 부피% 및 질소 90 내지 100 부피% 포함하고, 이슬점이 0 내지 -40℃인 분위기 하에서 소둔하고, 상기 강판 표면에서 내부 방향으로 깊이 50㎛의 Mn 농도를 [Mn50], 절연 피막의 Mn 농도를 [Mn피막] 이라고 하였을 때, 응력 제거 소둔 이전에는 하기 식 1을 만족하며, 응력 제거 소둔 이후에는 하기 식 2를 만족하는 무방향성 전기강판의 제조방법. [식 1] 0.01 ≥ [Mn피막] / [Mn50] [식 2] 2 ≥ [Mn피막] / [Mn50] ≥ 0.05 | 11 | 10-2020-0179379 | 2020-12-21 | 10-2022-0089084 | 2022-06-28 | 10-2513317 | 2023-03-20 | 주식회사 포스코 | 권수빈 |  |  |  | 4 | KR10-2139649B1 ¦ KR10-2227328B1(BE) ¦ KR10-1665950B1 ¦ KR10-1493059B1 | 0 |  | 25064118 | KR10-2513317B1 | 1 | 등록 | 주식회사 포스코 | 3523124000509
KR | KR | P | B1 |  | 전기강판 및 이의 적층체 |  | 전기강판 및 이의 적층체에 대한 것으로, 전기강판; 및 상기 전기강판 상에 위치하는 폴리우레탄 코팅층을 포함하고, 상기 폴리우레탄 코팅층의 반발 탄성율은 5 내지 30%인 것인 전기강판을 제공한다. |  | 전기강판; 및 상기 전기강판 상에 위치하는 폴리우레탄 코팅층을 포함하고, 상기 폴리우레탄 코팅층의 반발 탄성율은 5 내지 30%인 것인 전기강판. |  | 1. 전기강판; 및 상기 전기강판 상에 위치하는 폴리우레탄 코팅층을 포함하고, 상기 폴리우레탄 코팅층의 반발 탄성율은 5 내지 30%인 것인 전기강판. ¦ 11. 복수의 전기강판; 및 상기 전기강판 사이에 위치하는 폴리우레탄 코팅층을 포함하고, 상기 폴리우레탄 코팅층의 반발 탄성율이 5 내지 30%인 것인 적층체. | 15 | 10-2020-0180972 | 2020-12-22 | 10-2022-0090107 | 2022-06-29 | 10-2513318 | 2023-03-20 | 주식회사 포스코 | 하봉우 ¦ 김정우 ¦ 서강 ¦ 강대규 ¦ 노태영 ¦ 이동규 ¦ 박경렬 |  |  |  | 4 | JP5135669B2(BE) ¦ JP2003-183587A(BE) ¦ KR10-2176342B1(BE) ¦ US6657035B1(BE) | 0 |  | 105263942 | CN116940645A ¦ EP4269515A1 ¦ ID2023/09107A ¦ IN563156 ¦ JP7705454B2 ¦ KR10-2513318B1 ¦ MXMX/a/2023/007418A ¦ US2024-0301237A1 ¦ WOWO2022-139338A1 | 9 | 등록 | 주식회사 포스코 | 3523124000510
CN | CN | P | B | CSP 공정 생산 고효율 냉간 압연 무방향성 전기 강 및 생산 방법 | Efficient cold-rolled non-oriented electrical steel produced through CSP process and production method | 본 발명은 CSP 공정 생산 고효율 냉간 압연 무방향성 전기 강 및 생산 방법을 제공하고, 성분:C≤0.0030%, Si 1.00-1.70%, Als≤0.0050%, Mn 0.10-0.30%, Sn 0.01-0.3%, P ≤0.050%, S≤0.0080%, N≤0.0030%, Nb≤0.0030%, V≤0.0030%, Ti≤0.0030%, 잔부는 Fe 및 불가피적 불순물이다. 종래 기술에 비해, 본 발명의 CSP 공정은 고효율 냉연 무방향성 전기강을 생산하는 방법으로, 강 중의 화학 성분을 제어하고, 적합한 생산 공정을 채택함으로써, 표면 품질이 우수하고, 저철손, 고자성, 저제조 원가 및 생산 효율이 달성된다. | The invention provides efficient cold-rolled non-oriented electrical steel produced through a CSP process and a production method. The efficient cold-rolled non-oriented electrical steel comprises the following components: less than or equal to 0.0030% of C, 1.00-1.70% of Si, less than or equal to 0.0050% of Als, 0.10-0.30% of Mn, 0.01-0.3% of Sn, less than or equal to 0.050% of P, less than or equal to 0.0080% of S, less than or equal to 0.0030% of N, less than or equal to 0.0030% of Nb, less than or equal to 0.0030% of V, less than or equal to 0.0030% of Ti and the balance of Fe and inevitable impurities. Compared with the prior art, the method for producing the efficient cold-rolled non-oriented electrical steel through the CSP process has the advantages that by controlling chemical components in the steel and adopting a proper production process, excellent surface quality, low iron loss, high magnetic induction, low manufacturing cost and efficient production are realized. | 1. 상기 CSP 공정 생산 고효율 냉간 압연 무방향성 전기강은 이하의 질량 백분율 성분을 포함하는 것을 특징으로 하는 CSP 공정 생산 고효율 냉간 압연 무방향성 전기강: C≤0.0030%, Si 1.00-170%, Als≤0.0050%, Mn 0.10-0.30%, Sn 0.01-0.3%, P≤0.050%, S≤0.0080%, N ≤0.0030%, Nb≤0.0030%, V≤0.0030%, Ti≤0.0030%, 잔부는 Fe 및 불가피한 불순물이다; 상기 CSP 공정 생산 고효율 냉간 압연 무방향성 전기 강철 조직은 페라이트이고, 결정립 크기는 55-60μm이다; 철손 P1.5/50≤4.40W/kg, 자기감각 B5000≥1.76T, 골판지 결함이 없다; 상기 CSP 공정 생산 고효율 냉연 무방향성 전기강의 생산 방법은 이하의 단계를 포함한다: 1) 용선 KR 탈황; 2) 전로 제강; 3)RH 진공 정제 4) 연속 주조; 5) 주편 가열; 6) 열연압; 7) 산세; 8) 어닐링; 단계4)상기 연속 주조 구체적인 작업은: 연속 주조 빌렛의 두께는 60~90mm이고, 인장 속도는 3~4.5m/min이다; 연속 주조 세그먼트의 첫 번째 물 흐름은 3000-4000L/min, 두 번째 세그먼트는 1200-2200L/min, 세 번째 세그먼트는 800-1400L/min, 네 번째 세그먼트는 450-500L/min으로 제어됩니다; 단계 8)상기 어닐링, 승온 속도는 120°C/s보다 크고, 어닐링 균열 온도는 800-950°C이며, 균열 보온 시간은 1-4min이고, 노 내 수소 함량 ≥5%이고, 이슬점≤30°C이다. | 1. The high-efficiency cold-rolled non-oriented electrical steel produced by the CSP process is characterized by comprising the following components in percentage by mass: less than or equal to 0.0030 percent of C, 1.00 to 1.70 percent of Si, less than or equal to 0.0050 percent of Als, 0.10 to 0.30 percent of Mn, 0.01 to 0.3 percent of Sns, less than or equal to 0.050 percent of P, less than or equal to 0.0080 percent of S, less than or equal to 0.0030 percent of N, less than or equal to 0.0030 percent of Nb, less than or equal to 0.0030 percent of V, less than or equal to 0.0030 percent of Ti, and the balance of Fe and inevitable impurities; the CSP process is used for producing the high-efficiency cold-rolled non-oriented electrical steel with a ferrite structure and a grain size of 55-60 mu m; iron loss P 1.5/50 Less than or equal to 4.40W/kg, and magnetic induction B 5000 The temperature is more than or equal to 1.76T, and no corrugated defect exists; the production method for producing the high-efficiency cold-rolled non-oriented electrical steel by the CSP process comprises the following steps: 1) Desulfurizing the molten iron KR; 2) Converter steelmaking; 3) RH vacuum refining 4) Continuous casting; 5) Heating a casting blank; 6) Hot continuous rolling; 7) Acid washing; 8) Annealing; the continuous casting specific process in the step 4) comprises the following steps: the thickness of the continuous casting blank is 60-90mm, and the pulling speed is 3-4.5m/min; controlling the water flow of a first section of the continuous casting fan-shaped section at 3000-4000L/min, controlling the water flow of a second section at 1200-2200L/min, controlling the water flow of a third section at 800-1400L/min and controlling the water flow of a fourth section at 450-500L/min; and 8) annealing, wherein the heating rate is more than 120 ℃/s, the annealing soaking temperature is 800-950 ℃, the soaking and heat preservation time is 1-4min, the hydrogen content in the furnace is more than or equal to 5%, and the dew point is less than or equal to 30 ℃. | 1. 상기 CSP 공정 생산 고효율 냉간 압연 무방향성 전기강은 이하의 질량 백분율 성분을 포함하는 것을 특징으로 하는 CSP 공정 생산 고효율 냉간 압연 무방향성 전기강: C≤0.0030%, Si 1.00-170%, Als≤0.0050%, Mn 0.10-0.30%, Sn 0.01-0.3%, P≤0.050%, S≤0.0080%, N ≤0.0030%, Nb≤0.0030%, V≤0.0030%, Ti≤0.0030%, 잔부는 Fe 및 불가피한 불순물이다; 상기 CSP 공정 생산 고효율 냉간 압연 무방향성 전기 강철 조직은 페라이트이고, 결정립 크기는 55-60μm이다; 철손 P1.5/50≤4.40W/kg, 자기감각 B5000≥1.76T, 골판지 결함이 없다; 상기 CSP 공정 생산 고효율 냉연 무방향성 전기강의 생산 방법은 이하의 단계를 포함한다: 1) 용선 KR 탈황; 2) 전로 제강; 3)RH 진공 정제 4) 연속 주조; 5) 주편 가열; 6) 열연압; 7) 산세; 8) 어닐링; 단계4)상기 연속 주조 구체적인 작업은: 연속 주조 빌렛의 두께는 60~90mm이고, 인장 속도는 3~4.5m/min이다; 연속 주조 세그먼트의 첫 번째 물 흐름은 3000-4000L/min, 두 번째 세그먼트는 1200-2200L/min, 세 번째 세그먼트는 800-1400L/min, 네 번째 세그먼트는 450-500L/min으로 제어됩니다; 단계 8)상기 어닐링, 승온 속도는 120°C/s보다 크고, 어닐링 균열 온도는 800-950°C이며, 균열 보온 시간은 1-4min이고, 노 내 수소 함량 ≥5%이고, 이슬점≤30°C이다. | 1. The high-efficiency cold-rolled non-oriented electrical steel produced by the CSP process is characterized by comprising the following components in percentage by mass: less than or equal to 0.0030 percent of C, 1.00 to 1.70 percent of Si, less than or equal to 0.0050 percent of Als, 0.10 to 0.30 percent of Mn, 0.01 to 0.3 percent of Sns, less than or equal to 0.050 percent of P, less than or equal to 0.0080 percent of S, less than or equal to 0.0030 percent of N, less than or equal to 0.0030 percent of Nb, less than or equal to 0.0030 percent of V, less than or equal to 0.0030 percent of Ti, and the balance of Fe and inevitable impurities; the CSP process is used for producing the high-efficiency cold-rolled non-oriented electrical steel with a ferrite structure and a grain size of 55-60 mu m; iron loss P 1.5/50 Less than or equal to 4.40W/kg, and magnetic induction B 5000 The temperature is more than or equal to 1.76T, and no corrugated defect exists; the production method for producing the high-efficiency cold-rolled non-oriented electrical steel by the CSP process comprises the following steps: 1) Desulfurizing the molten iron KR; 2) Converter steelmaking; 3) RH vacuum refining 4) Continuous casting; 5) Heating a casting blank; 6) Hot continuous rolling; 7) Acid washing; 8) Annealing; the continuous casting specific process in the step 4) comprises the following steps: the thickness of the continuous casting blank is 60-90mm, and the pulling speed is 3-4.5m/min; controlling the water flow of a first section of the continuous casting fan-shaped section at 3000-4000L/min, controlling the water flow of a second section at 1200-2200L/min, controlling the water flow of a third section at 800-1400L/min and controlling the water flow of a fourth section at 450-500L/min; and 8) annealing, wherein the heating rate is more than 120 ℃/s, the annealing soaking temperature is 800-950 ℃, the soaking and heat preservation time is 1-4min, the hydrogen content in the furnace is more than or equal to 5%, and the dew point is less than or equal to 30 ℃. | 3 | 2021-11181650 | 2021-10-11 | 113913694 | 2022-01-11 | 113913694 | 2023-03-17 | MAANSHAN IRON & STEEL Co.,Ltd. | Zhu Degang ¦ Wu Zhanjun ¦ Wu Pengfei ¦ Zhang Ming |  |  |  | 1 | CN108570595B | 1 | CN115323283B | 65595400 | CN113913694B | 1 | 등록 | MAANSHAN IRON & STEEL Co.,Ltd. | 8423121007700
JP | JP | P | B1 | 무방향성 전기강판, 철심, 철심 제조 방법, 모터 및 모터 제조 방법 | 무방향성 전기강판, 철심, 철심 제조 방법, 모터 및 모터 제조 방법 | 【요약】 이 무방향성 전기강판은 화학 조성으로서, 질량%로, Si:1.0% 이상 5.0%다음을 함유하고 판 두께가 0.10 mm 이상 0.35 mm이하이며 평균 결정립 지름이 30 μm 이상 200 μm이하이며 X1= (2 ×B50L+B50C)/(3 ×Is)로 규정되는 X1값이 0.845 미만이며 X2= (B50L+2 ×B50D+B50C)/(4 ×Is)로 규정되는 X2값이 0.800 이상이며 철손 W10/1k가 80 W/kg이하이다. | 【요약】 이 무방향성 전기강판은 화학 조성으로서, 질량%로, Si:1.0% 이상 5.0%다음을 함유하고 판 두께가 0.10 mm 이상 0.35 mm이하이며 평균 결정립 지름이 30 μm 이상 200 μm이하이며 X1= (2 ×B50L+B50C)/(3 ×Is)로 규정되는 X1값이 0.845 미만이며 X2= (B50L+2 ×B50D+B50C)/(4 ×Is)로 규정되는 X2값이 0.800 이상이며 철손 W10/1k가 80 W/kg이하이다. | 【청구항1】 질량%로, C :0.005% 이하, Si:1.0% 이상 5.0%이하, sol.Al:2.5% 미만, Mn:3.0% 이하, P :0.3% 이하, S :0.01% 이하, N :0.01% 이하, B :0.10% 이하, O :0.10% 이하, Mg:0.10% 이하, Ca:0.01% 이하, Ti:0.10% 이하, V :0.10% 이하, Cr:5.0% 이하, Ni:5.0% 이하, Cu:5.0% 이하, Zr:0.10% 이하, Sn:0.10% 이하, Sb:0.10% 이하, Ce:0.10% 이하, Nd:0.10% 이하, Bi:0.10% 이하, W :0.10% 이하, Mo:0.10% 이하, Nb:0.10% 이하, Y :0.10% 이하, (을)를 함유하고 잔부가 Fe 및 불순물로 이루어진 화학 조성을 가지며, 판 두께가 0.10 mm 이상 0.35 mm이하이며 평균 결정립 지름이 30 μm 이상 200 μm이하이며 하기 (식 1)에서 규정되는 X1값이 0.800 이상 0.845 미만이며 하기 (식 2)에서 규정되는 X2값이 0.800 이상 0.833 이하 이며 자속밀도 1.0 T, 주파수 1 kHz에서 여자했을 때의 철손 W10/1k가 80 W/kg이하이다 일을 특징으로 하는 무방향성 전기강판. X1= (2 ×B50L+B50C)/(3 ×Is) (식 1) X2= (B50L+2 ×B50D+B50C)/(4 ×Is) (식 2) (여기서 B50L는 자화력 5000 A/m로 자화되었을 때의 압연 방향의 자속밀도, B50C는 자화력 5000 A/m로 자화되었을 때의 압연 직각 방향의 자속밀도, B50D는 자화력 5000 A/m로 자화되었을 때의 압연 방향에서 45 °방향의 자속밀도, Is는 실온에서의 자발자화이다. ) | 【청구항1】 질량%로, C :0.005% 이하, Si:1.0% 이상 5.0%이하, sol.Al:2.5% 미만, Mn:3.0% 이하, P :0.3% 이하, S :0.01% 이하, N :0.01% 이하, B :0.10% 이하, O :0.10% 이하, Mg:0.10% 이하, Ca:0.01% 이하, Ti:0.10% 이하, V :0.10% 이하, Cr:5.0% 이하, Ni:5.0% 이하, Cu:5.0% 이하, Zr:0.10% 이하, Sn:0.10% 이하, Sb:0.10% 이하, Ce:0.10% 이하, Nd:0.10% 이하, Bi:0.10% 이하, W :0.10% 이하, Mo:0.10% 이하, Nb:0.10% 이하, Y :0.10% 이하, (을)를 함유하고 잔부가 Fe 및 불순물로 이루어진 화학 조성을 가지며, 판 두께가 0.10 mm 이상 0.35 mm이하이며 평균 결정립 지름이 30 μm 이상 200 μm이하이며 하기 (식 1)에서 규정되는 X1값이 0.800 이상 0.845 미만이며 하기 (식 2)에서 규정되는 X2값이 0.800 이상 0.833 이하 이며 자속밀도 1.0 T, 주파수 1 kHz에서 여자했을 때의 철손 W10/1k가 80 W/kg이하이다 일을 특징으로 하는 무방향성 전기강판. X1= (2 ×B50L+B50C)/(3 ×Is) (식 1) X2= (B50L+2 ×B50D+B50C)/(4 ×Is) (식 2) (여기서 B50L는 자화력 5000 A/m로 자화되었을 때의 압연 방향의 자속밀도, B50C는 자화력 5000 A/m로 자화되었을 때의 압연 직각 방향의 자속밀도, B50D는 자화력 5000 A/m로 자화되었을 때의 압연 방향에서 45 °방향의 자속밀도, Is는 실온에서의 자발자화이다. ) | 【청구항1】 질량%로, C :0.005% 이하, Si:1.0% 이상 5.0%이하, sol.Al:2.5% 미만, Mn:3.0% 이하, P :0.3% 이하, S :0.01% 이하, N :0.01% 이하, B :0.10% 이하, O :0.10% 이하, Mg:0.10% 이하, Ca:0.01% 이하, Ti:0.10% 이하, V :0.10% 이하, Cr:5.0% 이하, Ni:5.0% 이하, Cu:5.0% 이하, Zr:0.10% 이하, Sn:0.10% 이하, Sb:0.10% 이하, Ce:0.10% 이하, Nd:0.10% 이하, Bi:0.10% 이하, W :0.10% 이하, Mo:0.10% 이하, Nb:0.10% 이하, Y :0.10% 이하, (을)를 함유하고 잔부가 Fe 및 불순물로 이루어진 화학 조성을 가지며, 판 두께가 0.10 mm 이상 0.35 mm이하이며 평균 결정립 지름이 30 μm 이상 200 μm이하이며 하기 (식 1)에서 규정되는 X1값이 0.800 이상 0.845 미만이며 하기 (식 2)에서 규정되는 X2값이 0.800 이상 0.833 이하 이며 자속밀도 1.0 T, 주파수 1 kHz에서 여자했을 때의 철손 W10/1k가 80 W/kg이하이다 일을 특징으로 하는 무방향성 전기강판. X1= (2 ×B50L+B50C)/(3 ×Is) (식 1) X2= (B50L+2 ×B50D+B50C)/(4 ×Is) (식 2) (여기서 B50L는 자화력 5000 A/m로 자화되었을 때의 압연 방향의 자속밀도, B50C는 자화력 5000 A/m로 자화되었을 때의 압연 직각 방향의 자속밀도, B50D는 자화력 5000 A/m로 자화되었을 때의 압연 방향에서 45 °방향의 자속밀도, Is는 실온에서의 자발자화이다. ) | 【청구항1】 질량%로, C :0.005% 이하, Si:1.0% 이상 5.0%이하, sol.Al:2.5% 미만, Mn:3.0% 이하, P :0.3% 이하, S :0.01% 이하, N :0.01% 이하, B :0.10% 이하, O :0.10% 이하, Mg:0.10% 이하, Ca:0.01% 이하, Ti:0.10% 이하, V :0.10% 이하, Cr:5.0% 이하, Ni:5.0% 이하, Cu:5.0% 이하, Zr:0.10% 이하, Sn:0.10% 이하, Sb:0.10% 이하, Ce:0.10% 이하, Nd:0.10% 이하, Bi:0.10% 이하, W :0.10% 이하, Mo:0.10% 이하, Nb:0.10% 이하, Y :0.10% 이하, (을)를 함유하고 잔부가 Fe 및 불순물로 이루어진 화학 조성을 가지며, 판 두께가 0.10 mm 이상 0.35 mm이하이며 평균 결정립 지름이 30 μm 이상 200 μm이하이며 하기 (식 1)에서 규정되는 X1값이 0.800 이상 0.845 미만이며 하기 (식 2)에서 규정되는 X2값이 0.800 이상 0.833 이하 이며 자속밀도 1.0 T, 주파수 1 kHz에서 여자했을 때의 철손 W10/1k가 80 W/kg이하이다 일을 특징으로 하는 무방향성 전기강판. X1= (2 ×B50L+B50C)/(3 ×Is) (식 1) X2= (B50L+2 ×B50D+B50C)/(4 ×Is) (식 2) (여기서 B50L는 자화력 5000 A/m로 자화되었을 때의 압연 방향의 자속밀도, B50C는 자화력 5000 A/m로 자화되었을 때의 압연 직각 방향의 자속밀도, B50D는 자화력 5000 A/m로 자화되었을 때의 압연 방향에서 45 °방향의 자속밀도, Is는 실온에서의 자발자화이다. ) | 10 | 2022-558029 | 2022-07-28 |  |  | 7243936 | 2023-03-13 | NIPPON STEEL CORP | 田中 一郎 ¦ 脇坂 岳顕 ¦ 太田 俊 | 2021-126290 | JP | 2021-07-30 | 4 | JP6651759B2(BE) ¦ JP5671872B2(BE) ¦ JP5447167B2(BE) ¦ JP3719183B2(BE) | 2 | KR10-2025-0104991A(FE) ¦ KR10-2025-0104999A(FE) | 92424296 | BR112023014735A2 ¦ CN116917521A ¦ EP4379072A1 ¦ IN202317053348 ¦ JP2021-126290 ¦ JP7243936B1 ¦ KR10-2023-0137416A ¦ US11859265B2 ¦ US2023-0349032A1 ¦ VN101894A ¦ WOWO2023-008514A1 | 11 | 등록 | NIPPON STEEL CORP | 2723053000962
JP | JP | P | B1 | 무방향성 전기강판, 철심, 철심 제조 방법, 모터 및 모터 제조 방법 | 무방향성 전기강판, 철심, 철심 제조 방법, 모터 및 모터 제조 방법 | 【요약】 이 무방향성 전기강판은 화학 조성으로서, 질량%로, Si:1.0% 이상 5.0%다음을 함유하고 판 두께가 0.10 mm 이상 0.35 mm이하이며 평균 결정립 지름이 30 μm 이상 200 μm이하이며 X1= (2 ×B50L+B50C)/(3 ×Is)로 규정되는 X1값이 0.845 미만이며 E1=EL/EC로 규정되는 E1값이 0.930 이상이며 철손 W10/1k가 80 W/kg이하이다. | 【요약】 이 무방향성 전기강판은 화학 조성으로서, 질량%로, Si:1.0% 이상 5.0%다음을 함유하고 판 두께가 0.10 mm 이상 0.35 mm이하이며 평균 결정립 지름이 30 μm 이상 200 μm이하이며 X1= (2 ×B50L+B50C)/(3 ×Is)로 규정되는 X1값이 0.845 미만이며 E1=EL/EC로 규정되는 E1값이 0.930 이상이며 철손 W10/1k가 80 W/kg이하이다. | 【청구항1】 질량%로, C :0.005% 이하, Si:1.0% 이상 5.0%이하, sol.Al:2.5% 미만, Mn:3.0% 이하, P :0.3% 이하, S :0.01% 이하, N :0.01% 이하, B :0.10% 이하, O :0.10% 이하, Mg:0.10% 이하, Ca:0.01% 이하, Ti:0.10% 이하, V :0.10% 이하, Cr:5.0% 이하, Ni:5.0% 이하, Cu:5.0% 이하, Zr:0.10% 이하, Sn:0.10% 이하, Sb:0.10% 이하, Ce:0.10% 이하, Nd:0.10% 이하, Bi:0.10% 이하, W :0.10% 이하, Mo:0.10% 이하, Nb:0.10% 이하, Y :0.10% 이하, (을)를 함유하고 잔부가 Fe 및 불순물로 이루어진 화학 조성을 가지며, 판 두께가 0.10 mm 이상 0.35 mm이하이며 평균 결정립 지름이 30 μm 이상 200 μm이하이며 하기 (식 1)에서 규정되는 X1값이 0.80 이상 0.845 미만이며 하기 (식 2)에서 규정되는 E1값이 0.930 이상이며 자속밀도 1.0 T, 주파수 1 kHz에서 여자했을 때의 철손 W10/1k가 80 W/kg이하이다 일을 특징으로 하는 무방향성 전기강판. X1= (2 ×B50L+B50C)/(3 ×Is) (식 1) E1=EL/EC (식 2) (여기서 B50L는 자화력 5000 A/m로 자화되었을 때의 압연 방향의 자속밀도, B50C는 자화력 5000 A/m로 자화되었을 때의 압연 직각 방향의 자속밀도, Is는 실온에서의 자발자화, EL는 압연 방향의 영률, EC는 압연 직각 방향의 영률이다. ) | 【청구항1】 질량%로, C :0.005% 이하, Si:1.0% 이상 5.0%이하, sol.Al:2.5% 미만, Mn:3.0% 이하, P :0.3% 이하, S :0.01% 이하, N :0.01% 이하, B :0.10% 이하, O :0.10% 이하, Mg:0.10% 이하, Ca:0.01% 이하, Ti:0.10% 이하, V :0.10% 이하, Cr:5.0% 이하, Ni:5.0% 이하, Cu:5.0% 이하, Zr:0.10% 이하, Sn:0.10% 이하, Sb:0.10% 이하, Ce:0.10% 이하, Nd:0.10% 이하, Bi:0.10% 이하, W :0.10% 이하, Mo:0.10% 이하, Nb:0.10% 이하, Y :0.10% 이하, (을)를 함유하고 잔부가 Fe 및 불순물로 이루어진 화학 조성을 가지며, 판 두께가 0.10 mm 이상 0.35 mm이하이며 평균 결정립 지름이 30 μm 이상 200 μm이하이며 하기 (식 1)에서 규정되는 X1값이 0.80 이상 0.845 미만이며 하기 (식 2)에서 규정되는 E1값이 0.930 이상이며 자속밀도 1.0 T, 주파수 1 kHz에서 여자했을 때의 철손 W10/1k가 80 W/kg이하이다 일을 특징으로 하는 무방향성 전기강판. X1= (2 ×B50L+B50C)/(3 ×Is) (식 1) E1=EL/EC (식 2) (여기서 B50L는 자화력 5000 A/m로 자화되었을 때의 압연 방향의 자속밀도, B50C는 자화력 5000 A/m로 자화되었을 때의 압연 직각 방향의 자속밀도, Is는 실온에서의 자발자화, EL는 압연 방향의 영률, EC는 압연 직각 방향의 영률이다. ) | 【청구항1】 질량%로, C :0.005% 이하, Si:1.0% 이상 5.0%이하, sol.Al:2.5% 미만, Mn:3.0% 이하, P :0.3% 이하, S :0.01% 이하, N :0.01% 이하, B :0.10% 이하, O :0.10% 이하, Mg:0.10% 이하, Ca:0.01% 이하, Ti:0.10% 이하, V :0.10% 이하, Cr:5.0% 이하, Ni:5.0% 이하, Cu:5.0% 이하, Zr:0.10% 이하, Sn:0.10% 이하, Sb:0.10% 이하, Ce:0.10% 이하, Nd:0.10% 이하, Bi:0.10% 이하, W :0.10% 이하, Mo:0.10% 이하, Nb:0.10% 이하, Y :0.10% 이하, (을)를 함유하고 잔부가 Fe 및 불순물로 이루어진 화학 조성을 가지며, 판 두께가 0.10 mm 이상 0.35 mm이하이며 평균 결정립 지름이 30 μm 이상 200 μm이하이며 하기 (식 1)에서 규정되는 X1값이 0.80 이상 0.845 미만이며 하기 (식 2)에서 규정되는 E1값이 0.930 이상이며 자속밀도 1.0 T, 주파수 1 kHz에서 여자했을 때의 철손 W10/1k가 80 W/kg이하이다 일을 특징으로 하는 무방향성 전기강판. X1= (2 ×B50L+B50C)/(3 ×Is) (식 1) E1=EL/EC (식 2) (여기서 B50L는 자화력 5000 A/m로 자화되었을 때의 압연 방향의 자속밀도, B50C는 자화력 5000 A/m로 자화되었을 때의 압연 직각 방향의 자속밀도, Is는 실온에서의 자발자화, EL는 압연 방향의 영률, EC는 압연 직각 방향의 영률이다. ) | 【청구항1】 질량%로, C :0.005% 이하, Si:1.0% 이상 5.0%이하, sol.Al:2.5% 미만, Mn:3.0% 이하, P :0.3% 이하, S :0.01% 이하, N :0.01% 이하, B :0.10% 이하, O :0.10% 이하, Mg:0.10% 이하, Ca:0.01% 이하, Ti:0.10% 이하, V :0.10% 이하, Cr:5.0% 이하, Ni:5.0% 이하, Cu:5.0% 이하, Zr:0.10% 이하, Sn:0.10% 이하, Sb:0.10% 이하, Ce:0.10% 이하, Nd:0.10% 이하, Bi:0.10% 이하, W :0.10% 이하, Mo:0.10% 이하, Nb:0.10% 이하, Y :0.10% 이하, (을)를 함유하고 잔부가 Fe 및 불순물로 이루어진 화학 조성을 가지며, 판 두께가 0.10 mm 이상 0.35 mm이하이며 평균 결정립 지름이 30 μm 이상 200 μm이하이며 하기 (식 1)에서 규정되는 X1값이 0.80 이상 0.845 미만이며 하기 (식 2)에서 규정되는 E1값이 0.930 이상이며 자속밀도 1.0 T, 주파수 1 kHz에서 여자했을 때의 철손 W10/1k가 80 W/kg이하이다 일을 특징으로 하는 무방향성 전기강판. X1= (2 ×B50L+B50C)/(3 ×Is) (식 1) E1=EL/EC (식 2) (여기서 B50L는 자화력 5000 A/m로 자화되었을 때의 압연 방향의 자속밀도, B50C는 자화력 5000 A/m로 자화되었을 때의 압연 직각 방향의 자속밀도, Is는 실온에서의 자발자화, EL는 압연 방향의 영률, EC는 압연 직각 방향의 영률이다. ) | 12 | 2022-558030 | 2022-07-28 |  |  | 7243937 | 2023-03-13 | NIPPON STEEL CORP | 脇坂 岳顕 ¦ 田中 一郎 | 2021-126291 | JP | 2021-07-30 | 4 | JP7147340B2 ¦ JP5447167B2(BE) ¦ KR10-1089305B1(BE) ¦ WOWO2020-149405A1(BE) | 0 |  | 92424294 | BR112023014812A2 ¦ CN116745452A ¦ EP4379070A1 ¦ IN202317049209 ¦ JP2021-126291 ¦ JP7243937B1 ¦ KR10-2023-0126730A ¦ US11749429B2 ¦ US2024-0013959A1 ¦ VN101863A ¦ WOWO2023-008510A1 | 11 | 등록 | NIPPON STEEL CORP | 2723053000963
JP | JP | P | B1 | 무방향성 전기강판, 철심, 철심 제조 방법, 모터 및 모터 제조 방법 | 무방향성 전기강판, 철심, 철심 제조 방법, 모터 및 모터 제조 방법 | 【요약】 이 무방향성 전기강판은 화학 조성으로서, 질량%로, Si:1.0% 이상 5.0%다음을 함유하고 판 두께가 0.10 mm 이상 0.35 mm이하이며 평균 결정립 지름이 30 μm 이상 200 μm이하이며 X= (2 ×B50L+B50C)/(3 ×Is)로 규정되는 X값이 0.800 이상이며 철손 W10/1k가 80 W/kg이하이다. | 【요약】 이 무방향성 전기강판은 화학 조성으로서, 질량%로, Si:1.0% 이상 5.0%다음을 함유하고 판 두께가 0.10 mm 이상 0.35 mm이하이며 평균 결정립 지름이 30 μm 이상 200 μm이하이며 X= (2 ×B50L+B50C)/(3 ×Is)로 규정되는 X값이 0.800 이상이며 철손 W10/1k가 80 W/kg이하이다. | 【청구항1】 질량%로, C :0.005% 이하, Si:1.0% 이상 5.0%이하, sol.Al: 1.7%이하 , Mn:3.0% 이하, P :0.3% 이하, S :0.01% 이하, N :0.01% 이하, B :0.10% 이하, O :0.10% 이하, Mg:0.10% 이하, Ca:0.01% 이하, Ti:0.10% 이하, V :0.10% 이하, Cr:5.0% 이하, Ni:5.0% 이하, Cu:5.0% 이하, Zr:0.10% 이하, Sn:0.10% 이하, Sb:0.10% 이하, Ce:0.10% 이하, Nd:0.10% 이하, Bi:0.10% 이하, W :0.10% 이하, Mo:0.10% 이하, Nb:0.10% 이하, Y :0.10% 이하, (을)를 함유하고 잔부가 Fe 및 불순물로 이루어진 화학 조성을 가지며, 판 두께가 0.10 mm 이상 0.35 mm이하이며 평균 결정립 지름이 30 μm 이상 200 μm이하이며 하기 (식 1)에서 규정되는 X값이 0.800 이상 0.845 미만 이며 자속밀도 1.0 T, 주파수 1 kHz에서 여자했을 때의 철손 W10/1k가 80 W/kg이하이다 일을 특징으로 하는 무방향성 전기강판. X= (2 ×B50L+B50C)/(3 ×Is) (식 1) (여기서 B50L는 자화력 5000 A/m로 자화되었을 때의 압연 방향의 자속밀도, B50C는 자화력 5000 A/m로 자화되었을 때의 압연 직각 방향의 자속밀도, Is는 실온에서의 자발자화이다. ) | 【청구항1】 질량%로, C :0.005% 이하, Si:1.0% 이상 5.0%이하, sol.Al: 1.7%이하 , Mn:3.0% 이하, P :0.3% 이하, S :0.01% 이하, N :0.01% 이하, B :0.10% 이하, O :0.10% 이하, Mg:0.10% 이하, Ca:0.01% 이하, Ti:0.10% 이하, V :0.10% 이하, Cr:5.0% 이하, Ni:5.0% 이하, Cu:5.0% 이하, Zr:0.10% 이하, Sn:0.10% 이하, Sb:0.10% 이하, Ce:0.10% 이하, Nd:0.10% 이하, Bi:0.10% 이하, W :0.10% 이하, Mo:0.10% 이하, Nb:0.10% 이하, Y :0.10% 이하, (을)를 함유하고 잔부가 Fe 및 불순물로 이루어진 화학 조성을 가지며, 판 두께가 0.10 mm 이상 0.35 mm이하이며 평균 결정립 지름이 30 μm 이상 200 μm이하이며 하기 (식 1)에서 규정되는 X값이 0.800 이상 0.845 미만 이며 자속밀도 1.0 T, 주파수 1 kHz에서 여자했을 때의 철손 W10/1k가 80 W/kg이하이다 일을 특징으로 하는 무방향성 전기강판. X= (2 ×B50L+B50C)/(3 ×Is) (식 1) (여기서 B50L는 자화력 5000 A/m로 자화되었을 때의 압연 방향의 자속밀도, B50C는 자화력 5000 A/m로 자화되었을 때의 압연 직각 방향의 자속밀도, Is는 실온에서의 자발자화이다. ) | 【청구항1】 질량%로, C :0.005% 이하, Si:1.0% 이상 5.0%이하, sol.Al: 1.7%이하 , Mn:3.0% 이하, P :0.3% 이하, S :0.01% 이하, N :0.01% 이하, B :0.10% 이하, O :0.10% 이하, Mg:0.10% 이하, Ca:0.01% 이하, Ti:0.10% 이하, V :0.10% 이하, Cr:5.0% 이하, Ni:5.0% 이하, Cu:5.0% 이하, Zr:0.10% 이하, Sn:0.10% 이하, Sb:0.10% 이하, Ce:0.10% 이하, Nd:0.10% 이하, Bi:0.10% 이하, W :0.10% 이하, Mo:0.10% 이하, Nb:0.10% 이하, Y :0.10% 이하, (을)를 함유하고 잔부가 Fe 및 불순물로 이루어진 화학 조성을 가지며, 판 두께가 0.10 mm 이상 0.35 mm이하이며 평균 결정립 지름이 30 μm 이상 200 μm이하이며 하기 (식 1)에서 규정되는 X값이 0.800 이상 0.845 미만 이며 자속밀도 1.0 T, 주파수 1 kHz에서 여자했을 때의 철손 W10/1k가 80 W/kg이하이다 일을 특징으로 하는 무방향성 전기강판. X= (2 ×B50L+B50C)/(3 ×Is) (식 1) (여기서 B50L는 자화력 5000 A/m로 자화되었을 때의 압연 방향의 자속밀도, B50C는 자화력 5000 A/m로 자화되었을 때의 압연 직각 방향의 자속밀도, Is는 실온에서의 자발자화이다. ) | 【청구항1】 질량%로, C :0.005% 이하, Si:1.0% 이상 5.0%이하, sol.Al: 1.7%이하 , Mn:3.0% 이하, P :0.3% 이하, S :0.01% 이하, N :0.01% 이하, B :0.10% 이하, O :0.10% 이하, Mg:0.10% 이하, Ca:0.01% 이하, Ti:0.10% 이하, V :0.10% 이하, Cr:5.0% 이하, Ni:5.0% 이하, Cu:5.0% 이하, Zr:0.10% 이하, Sn:0.10% 이하, Sb:0.10% 이하, Ce:0.10% 이하, Nd:0.10% 이하, Bi:0.10% 이하, W :0.10% 이하, Mo:0.10% 이하, Nb:0.10% 이하, Y :0.10% 이하, (을)를 함유하고 잔부가 Fe 및 불순물로 이루어진 화학 조성을 가지며, 판 두께가 0.10 mm 이상 0.35 mm이하이며 평균 결정립 지름이 30 μm 이상 200 μm이하이며 하기 (식 1)에서 규정되는 X값이 0.800 이상 0.845 미만 이며 자속밀도 1.0 T, 주파수 1 kHz에서 여자했을 때의 철손 W10/1k가 80 W/kg이하이다 일을 특징으로 하는 무방향성 전기강판. X= (2 ×B50L+B50C)/(3 ×Is) (식 1) (여기서 B50L는 자화력 5000 A/m로 자화되었을 때의 압연 방향의 자속밀도, B50C는 자화력 5000 A/m로 자화되었을 때의 압연 직각 방향의 자속밀도, Is는 실온에서의 자발자화이다. ) | 9 | 2022-558034 | 2022-07-28 |  |  | 7243938 | 2023-03-13 | NIPPON STEEL CORP | 田中 一郎 ¦ 脇坂 岳顕 | 2021-126289 | JP | 2021-07-30 | 4 | JP5447167B2(BE) ¦ JP2005-200756A(BE) ¦ JP2970423B2(BE) ¦ JP1995-116508B2(BE) | 0 |  | 105244265 | BR112023015130A2 ¦ CN117015626A ¦ EP4379071A1 ¦ IN202317051295 ¦ JP2021-126289 ¦ JP7243938B1 ¦ KR10-2023-0144583A ¦ US11814710B2 ¦ US2023-0416892A1 ¦ US2025-0277292A1 ¦ VN101879A ¦ WOWO2023-008513A1 | 12 | 무효 | NIPPON STEEL CORP | 2723053000964
PCT | PCT | P | A1 | 무방향성 전기강판 및 그 제조 방법 | NON-ORIENTED ELECTROMAGNETIC STEEL SHEET AND METHOD FOR PRODUCING SAME | 본 실시예의 무방향성 전기강판 1은 모재 강판 10과 모재 강판 10의 표면에 형성되어 있는 절연 피막 20을 구비한다. 절연 피막 20은 인산 금속염과 유기 수지와 아질산염을 함유한다. 절연 피막 20 중의 질소 함유량은 0.05~5.00질량%이다. | A non-oriented electromagnetic steel sheet 1 of the present embodiment is provided with: a base material steel sheet 10; and an insulating film 20 formed on a surface of the base material steel sheet 10. The insulating film 20 contains: a phosphoric acid metal salt; an organic resin; and a nitrite. The nitrogen content of the insulating film 20 is 0.05 to 5.00 mass%. | 모재 강판과 상기 모재 강판의 표면에 형성되어 있는 절연 피막을 구비하고, 상기 절연 피막은 인산 금속염과 유기 수지와 아질산염을 함유하고 상기 절연 피막 중의 질소 함유량이 0.05~5.00질량%인 무방향성 전기강판. | Base metal steel plate, An insulating film formed on the surface of the base metal steel plate, The insulating coating is with phosphate metal salts; With organic resins, Contains nitrite and The nitrogen content in the insulating coating is 0.05 ~ 5.00% by mass, United-oriented electrical steel sheet. |  |  |  | PCT-JP2022-033073 | 2022-09-02 | WO2023-033136 | 2023-03-09 |  |  | NIPPON STEEL CORPORATION | TAKEDA, Kazutoshi ¦ FUKUCHI, Minako ¦ NATORI, Yoshiaki ¦ FUJII, Hiroyasu ¦ TAKATANI, Shinsuke | 2021-142954 | JP | 2021-09-02 |  |  |  |  | 106325359 | BR112024003891A2 ¦ CN117940607A ¦ EP4397785A1 ¦ IN202417022155 ¦ JP2021-142954 ¦ JP7744600B2 ¦ KR10-2024-0045380A ¦ TW202319584A ¦ US2024-0379265A1 ¦ VN104295A ¦ WOWO2023-033136A1 | 11 |  |  | 6023010004602
CN | CN | P | B | 넓은 주파수 저철손 무방향성 전기 강 및 그 제조 방법 | Wide-frequency low-iron-loss non-oriented electrical steel and preparation method thereof | 본 발명은 넓은 주파수 저철손 무방향성 전기 강 및 그 제조 방법을 개시하고, 무방향성 전기 강 생산 제조 기술 영역에 속한다. 전기강 표면으로부터 안쪽으로 0.005mm~0.1mm의 침투층과 강재 내부 코어를 순차적으로 포함한다; 상기 투과층은 실리콘 원자로부터 전기강 내로 침투하여 형성되고, 투과층 중의 실리콘 원소 함량은 3wt%~8wt%이다; 상기 강재 내부 코어는 2.0wt%~5.5wt%의 실리콘 원소와 93.2wt%이상의 철 원소를 포함한다. 본 발명은 무방향성 전기 강철이 저주파 저철손 성능을 가지면서 동시에 효과적으로 고주파 조건 하의 철손을 낮추는 것을 보장할 수 있고, 구체적인 철손 성능은 다음과 같다: 철손 P1.5/50≤2.35 W/kg, 철손 P1.0/400≤13.8 W/kg. | The invention discloses wide-frequency low-iron-loss non-oriented electrical steel and a preparation method thereof, and belongs to the technical field of non-oriented electrical steel production and manufacturing. The electric steel comprises a 0.005 mm-0. 1mm permeable layer and a steel inner core from the surface of the electric steel to the inside in sequence, the permeable layer is formed by permeating silicon atoms into the electrical steel, and the content of the silicon element in the permeable layer is 3-8 wt%; the steel inner core comprises 2.0 wt%-5.5 wt% of a silicon element and not less than 93.2 wt% of an iron element. The low-frequency low-iron-loss performance of the non-oriented electrical steel can be guaranteed, meanwhile, the iron loss under the high-frequency condition is effectively reduced, and the specific iron loss performance is that the iron loss P1.5/50 is smaller than or equal to 2.35 W/kg, and the iron loss P1.0/400 is smaller than or equal to 13.8 W/kg. | 1. 전기강 표면으로부터 내측으로 순차적으로 침투층과 강재 내부 코어를 포함하는 것을 특징으로 하는 광대역 저철손 무방향성 전기강; 상기 투과층은 실리콘 원자로부터 전기 강 내로 침투하여 형성되고, 투과층 중의 실리콘 원소 함량은 3wt%~8wt%이다; 상기 강재 내심은 2.5wt%~3.5wt%의 실리콘 원소와 93.2wt%이상의 철 원소를 포함한다; 상기 침투층과 강재 내부 코어 사이에는 전이층을 더 포함한다; 는 삼투층이 강재 내부 코어의 방향으로, 상기 전이층 중의 규소 원소 함량이 점차 낮아진다; 상기 침투층의 두께는 0.01mm~0.05mm이고, 전이층의 두께는 0.005mm~0.030mm이며, 전기강판 전체의 두께는 0.2mm~0.45mm이다; 상기 전기강판 중 Als의 함량은 0.4wt%~0.8wt%이고, Mn의 함량은 0.2wt%~0.5wt%이며, C, S, N, Ti의 함량은 모두 0.005wt%미만이다, 또한, C, S, N, Ti의 함유량의 합은 0.009wt%를 초과하지 않는다; 상기 무방향성 전기강 제품 조직은 균일하고 굵은 등축정이다; 얻어진 전기 강은 철손 P1.5/50≤2.35 W/kg, 철손 P1.0/400≤13.8 W/kg이다. | 1. The wide-frequency low-iron-loss non-oriented electrical steel is characterized by comprising a permeable layer and a steel inner core from the surface of the electrical steel to the inside in sequence; the penetration layer is formed by penetrating silicon atoms into the electrical steel, and the content of silicon elements in the penetration layer is 3-8 wt%; the steel inner core comprises 2.5-3.5 wt% of silicon element and not less than 93.2wt% of iron element; a transition layer is also arranged between the permeable layer and the steel inner core; in the direction from the penetration layer to the steel inner core, the content of the silicon element in the transition layer is gradually reduced; the thickness of the permeable layer is 0.01mm to 0.05mm, the thickness of the transition layer is 0.005mm to 0.030mm, and the thickness of the whole electrical steel is 0.2mm to 0.45mm; the content of Als in the electrical steel is 0.4wt% -0.8 wt%, the content of Mn is 0.2wt% -0.5 wt%, the content of C, S, N, ti is less than 0.005wt%, and the sum of the content of C, S, N, ti is not more than 0.009wt%; the structure of the non-oriented electrical steel product is uniform and thick isometric crystals; iron loss P of the electrical steel 1.5/50 Less than or equal to 2.35W/kg, iron loss P 1.0/400 ≤13.8W/kg。 | 1. 전기강 표면으로부터 내측으로 순차적으로 침투층과 강재 내부 코어를 포함하는 것을 특징으로 하는 광대역 저철손 무방향성 전기강; 상기 투과층은 실리콘 원자로부터 전기 강 내로 침투하여 형성되고, 투과층 중의 실리콘 원소 함량은 3wt%~8wt%이다; 상기 강재 내심은 2.5wt%~3.5wt%의 실리콘 원소와 93.2wt%이상의 철 원소를 포함한다; 상기 침투층과 강재 내부 코어 사이에는 전이층을 더 포함한다; 는 삼투층이 강재 내부 코어의 방향으로, 상기 전이층 중의 규소 원소 함량이 점차 낮아진다; 상기 침투층의 두께는 0.01mm~0.05mm이고, 전이층의 두께는 0.005mm~0.030mm이며, 전기강판 전체의 두께는 0.2mm~0.45mm이다; 상기 전기강판 중 Als의 함량은 0.4wt%~0.8wt%이고, Mn의 함량은 0.2wt%~0.5wt%이며, C, S, N, Ti의 함량은 모두 0.005wt%미만이다, 또한, C, S, N, Ti의 함유량의 합은 0.009wt%를 초과하지 않는다; 상기 무방향성 전기강 제품 조직은 균일하고 굵은 등축정이다; 얻어진 전기 강은 철손 P1.5/50≤2.35 W/kg, 철손 P1.0/400≤13.8 W/kg이다. | 1. The wide-frequency low-iron-loss non-oriented electrical steel is characterized by comprising a permeable layer and a steel inner core from the surface of the electrical steel to the inside in sequence; the penetration layer is formed by penetrating silicon atoms into the electrical steel, and the content of silicon elements in the penetration layer is 3-8 wt%; the steel inner core comprises 2.5-3.5 wt% of silicon element and not less than 93.2wt% of iron element; a transition layer is also arranged between the permeable layer and the steel inner core; in the direction from the penetration layer to the steel inner core, the content of the silicon element in the transition layer is gradually reduced; the thickness of the permeable layer is 0.01mm to 0.05mm, the thickness of the transition layer is 0.005mm to 0.030mm, and the thickness of the whole electrical steel is 0.2mm to 0.45mm; the content of Als in the electrical steel is 0.4wt% -0.8 wt%, the content of Mn is 0.2wt% -0.5 wt%, the content of C, S, N, ti is less than 0.005wt%, and the sum of the content of C, S, N, ti is not more than 0.009wt%; the structure of the non-oriented electrical steel product is uniform and thick isometric crystals; iron loss P of the electrical steel 1.5/50 Less than or equal to 2.35W/kg, iron loss P 1.0/400 ≤13.8W/kg。 | 7 | 2021-11317124 | 2021-11-09 | 114231835 | 2022-03-25 | 114231835 | 2023-03-03 | MAANSHAN IRON & STEEL Co.,Ltd. | Liu Qingsong ¦ Pei Yinghao ¦ Shi Lifa ¦ Zhan Yungao ¦ Cheng Guoqing ¦ Qi Xuan ¦ Lu Tianlin |  |  |  | 10 | CN113186451A ¦ CN112410672B ¦ CN108823618B ¦ CN108026621B ¦ CN105296917B ¦ CN101122022A ¦ CN100453689C ¦ JP1999-293450A ¦ JP3948113B2 ¦ US6527876B2 | 0 |  | 66530095 | CN114231835B | 1 | 등록 | MAANSHAN IRON & STEEL Co.,Ltd. | 8423101012084
JP | JP | P | B2 | 와전류식 감속 장치용 회전자 | 와전류식 감속 장치용 회전자 | 【요약】 【과제】전기 저항을 낮게 억제할 수 있고 700℃에 있어서도 높은 강도를 유지할 수 있는, 와전류식 감속 장치용 회전자를 제공한다. 【해결 수단】본 실시예의 회전자 10의 원통부 11은 화학 조성이 질량%로 C:0.05~0.15%, Si:0.10~0.40%, Mn:0.50~1.00%, P:0.030% 이하, S:0.030% 이하, Mo:0.20~1.00%, Nb:0.020~0.060%, V:0.040~0.080%, sol.Al:0.030~0.100%, B:0.0005~0.0050%, N:0.003~0.010%, Cu:0~0.20%, Ni:0~0.20%, Cr:0~0.10% 및 잔부:Fe 및 불순물로 구성되며, 식 (1) 및 식 (2)을 충족해, 마르텐사이트 및 베이나이트의 총 면적률이 95.0% 이상이다. 0.060≦(51/93) Nb+V≦0.100 (1) 0.50<Nb/V (2)【선택도】도 1 | 【요약】 【과제】전기 저항을 낮게 억제할 수 있고 700℃에 있어서도 높은 강도를 유지할 수 있는, 와전류식 감속 장치용 회전자를 제공한다. 【해결 수단】본 실시예의 회전자 10의 원통부 11은 화학 조성이 질량%로 C:0.05~0.15%, Si:0.10~0.40%, Mn:0.50~1.00%, P:0.030% 이하, S:0.030% 이하, Mo:0.20~1.00%, Nb:0.020~0.060%, V:0.040~0.080%, sol.Al:0.030~0.100%, B:0.0005~0.0050%, N:0.003~0.010%, Cu:0~0.20%, Ni:0~0.20%, Cr:0~0.10% 및 잔부:Fe 및 불순물로 구성되며, 식 (1) 및 식 (2)을 충족해, 마르텐사이트 및 베이나이트의 총 면적률이 95.0% 이상이다. 0.060≦(51/93) Nb+V≦0.100 (1) 0.50<Nb/V (2)【선택도】도 1 | 【청구항1】 와전류식 감속 장치용 회전자로서, 원통부를 구비하고, 상기 원통부의 화학 조성이, 질량%로, C:0.05~0.15%, Si:0.10~0.40%, Mn:0.50~1.00%, P:0.030% 이하, S:0.030% 이하, Mo:0.20~1.00%, Nb:0.020~0.060%, V:0.040~0.080%, sol.Al:0.030~0.100%, B:0.0005~0.0050%, N:0.003~0.010%, Cu:0~0.20%, Ni:0~0.20%, Cr:0~0.10% 및 잔부:Fe 및 불순물, 로 구성되며, 식 (1) 및 식 (2)을 충족하고, 마이크로 조직의 마르텐사이트 및 베이나이트의 총 면적률이 95.0% 이상인 와전류식 감속 장치용 회전자. 0.060≦(51/93)Nb+V≦0.100 (1) 0.50<Nb/V (2) 여기서 식 (1) 및 식 (2) 중의 각 원소 기호에는, 대응하는 원소의 함유량 (질량%)이 대입된다. | 【청구항1】 와전류식 감속 장치용 회전자로서, 원통부를 구비하고, 상기 원통부의 화학 조성이, 질량%로, C:0.05~0.15%, Si:0.10~0.40%, Mn:0.50~1.00%, P:0.030% 이하, S:0.030% 이하, Mo:0.20~1.00%, Nb:0.020~0.060%, V:0.040~0.080%, sol.Al:0.030~0.100%, B:0.0005~0.0050%, N:0.003~0.010%, Cu:0~0.20%, Ni:0~0.20%, Cr:0~0.10% 및 잔부:Fe 및 불순물, 로 구성되며, 식 (1) 및 식 (2)을 충족하고, 마이크로 조직의 마르텐사이트 및 베이나이트의 총 면적률이 95.0% 이상인 와전류식 감속 장치용 회전자. 0.060≦(51/93)Nb+V≦0.100 (1) 0.50<Nb/V (2) 여기서 식 (1) 및 식 (2) 중의 각 원소 기호에는, 대응하는 원소의 함유량 (질량%)이 대입된다. | 【청구항1】 와전류식 감속 장치용 회전자로서, 원통부를 구비하고, 상기 원통부의 화학 조성이, 질량%로, C:0.05~0.15%, Si:0.10~0.40%, Mn:0.50~1.00%, P:0.030% 이하, S:0.030% 이하, Mo:0.20~1.00%, Nb:0.020~0.060%, V:0.040~0.080%, sol.Al:0.030~0.100%, B:0.0005~0.0050%, N:0.003~0.010%, Cu:0~0.20%, Ni:0~0.20%, Cr:0~0.10% 및 잔부:Fe 및 불순물, 로 구성되며, 식 (1) 및 식 (2)을 충족하고, 마이크로 조직의 마르텐사이트 및 베이나이트의 총 면적률이 95.0% 이상인 와전류식 감속 장치용 회전자. 0.060≦(51/93)Nb+V≦0.100 (1) 0.50<Nb/V (2) 여기서 식 (1) 및 식 (2) 중의 각 원소 기호에는, 대응하는 원소의 함유량 (질량%)이 대입된다. | 【청구항1】 와전류식 감속 장치용 회전자로서, 원통부를 구비하고, 상기 원통부의 화학 조성이, 질량%로, C:0.05~0.15%, Si:0.10~0.40%, Mn:0.50~1.00%, P:0.030% 이하, S:0.030% 이하, Mo:0.20~1.00%, Nb:0.020~0.060%, V:0.040~0.080%, sol.Al:0.030~0.100%, B:0.0005~0.0050%, N:0.003~0.010%, Cu:0~0.20%, Ni:0~0.20%, Cr:0~0.10% 및 잔부:Fe 및 불순물, 로 구성되며, 식 (1) 및 식 (2)을 충족하고, 마이크로 조직의 마르텐사이트 및 베이나이트의 총 면적률이 95.0% 이상인 와전류식 감속 장치용 회전자. 0.060≦(51/93)Nb+V≦0.100 (1) 0.50<Nb/V (2) 여기서 식 (1) 및 식 (2) 중의 각 원소 기호에는, 대응하는 원소의 함유량 (질량%)이 대입된다. | 2 | 2019-083114 | 2019-04-24 | 2020-180324 | 2020-11-05 | 7234773 | 2023-02-28 | NIPPON STEEL CORP | 岡田 浩一 ¦ 野口 泰隆 ¦ 大瀧 奈央 ¦ 今西 憲治 ¦ 田坂 方宏 |  |  |  | 5 | JP3591099B2(BE) ¦ JP3036372B2(BE) ¦ JP1992-293752A(BE) ¦ JP1991-247742A(BE) ¦ WOWO2020-218276A1(BE) | 3 | DE11-2021-004427T5 ¦ JP7688318B2 ¦ JP7744568B2 | 17733395 | JP7234773B2 | 1 | 등록 | NIPPON STEEL CORP | 2723044000309
CN | CN | P | B | 권취식 모터 코어용 고성능 무방향성 실리콘강 및 그 제조 방법 | High-performance non-oriented silicon steel for winding type motor iron core and production method of high-performance non-oriented silicon steel | 본 발명은 권취식 모터 코어용 고성능 무방향성 규소강 및 그 제조 방법을 제공하고, 성분은 [C]≤0.0015%이다 , [M n]0.10%-0.20% , [S ]≤0.0015% , [P ]≤0.010% , [S i]2.1%-2.5%, [Als]0.9%-1.3%, [Ce]0.002%-0.005% , [N ]≤0.0015% , [O ]≤0.0015%, 나머지는 Fe 및 불가피한 불순물이다. 종래 기술에 비해, 본 발명은 Si/Al을 합리적으로 배합함으로써, 전자기 성능을 보장하는 전제하에 강재의 인성을 향상시킨다; 본 발명의 생산 방법을 통해 제품은 초박 두께, 강인성, 저철손, 고자기감 등의 장점을 가지고 있으며, 모터의 부피와 중량을 감소시키고, 모터의 에너지 효율을 향상시키며, 에너지를 절약하고, 소음 오염을 감소시킬 수 있다. | The invention provides high-performance non-oriented silicon steel for a wound motor iron core and a production method of the high-performance non-oriented silicon steel. The high-performance non-oriented silicon steel comprises the following components: less than or equal to 0.0015% of [C], 0.10-0.20% of [Mn], less than or equal to 0.0015% of [S], less than or equal to 0.010% of [P], 2.1-2.5% of [Si], 0.9-1.3% of [Als], 0.002-0.005% of [Ce], less than or equal to 0.0015% of [N], less than or equal to 0.0015% of [O] and the balance of Fe and inevitable impurities. Compared with the prior art, Si/Al is reasonably blended, and the toughness of the steel is improved on the premise that the electromagnetic performance is guaranteed; according to the production method, the product has the advantages of ultra-thin thickness, obdurability, low iron loss, high magnetic induction and the like, the size and weight of the motor can be reduced, the energy efficiency of the motor is improved, energy is saved, and noise pollution is reduced. | 1. 상기 권취식 모터 코어용 고성능 무방향성 실리콘강은 이하의 질량 백분율 성분을 포함하는 것을 특징으로 하는 권취식 모터 코어용 고성능 무방향성 실리콘강: [C] ≤0.0015% , [M n]0.10%-0.20 % , [S ]≤0.0015% , [P ]≤0.010% , [S i]2.1%-2.5%,[Als]0.9%-1.3%,[Ce]0.002%-0.005 % , [N ]≤0.0015% , [O ]≤0.0015%, 나머지는 Fe 및 불가피한 불순물이다; 상기 권취식 모터 코어용 고성능 무방향성 실리콘강, 확실히 보증[S] i+Als]3.1%-3.8%,제어 [S i]/[Als]비율은 1.85-2.50입니다; 상기 권취식 모터 코어용 고성능 무방향성 실리콘강 소둔 후 결정립 크기는 100-150μm이다; 상기 권취식 모터 코어용 고성능 무방향성 실리콘강의 생산 방법은 이하의 공정 흐름을 포함한다: 전로 제련, RH 진공 정련, 연속 주조, 슬래브 가열, 열간 압연, 권취, 정규화, 산세, 냉간 압연, 연속 소둔, 냉각; 상기 연속 어닐링은, 2단식 연속 어닐링 공정을 채택하고, 제1단 어닐링 온도를 910-930°C로 제어하고, 분위기 체적 백분율을3%-18%H2및75%-90%N2로 보호한다, 이슬점 (-10°C)-(+30°C), 보온 시간은 1.5-3.0분입니다; 는 두 번째 단락의 어닐링 온도를 960°C-980°C로 제어하고 대기 부피 백분율을3%-18%H2및75%-90%N2, 이슬점(-40°C)-(+60°C)으로 보호합니다, 보온 시간은 1.0-2.5분입니다. | 1. The high-performance non-oriented silicon steel for the wound motor iron core is characterized by comprising the following components in percentage by mass: [C] less than or equal to 0.0015 percent, 0.10 to 0.20 percent of [ Mn ], less than or equal to 0.0015 percent of [ S ], [ P ] less than or equal to 0.010 percent, 2.1 to 2.5 percent of [ Si ], 0.9 to 1.3 percent of [ Als ], 0.002 to 0.005 percent of [ Ce ], less than or equal to 0.0015 percent of [ N ], [ O ] less than or equal to 0.0015 percent, and the balance of Fe and inevitable impurities; the high-performance non-oriented silicon steel for the wound motor iron core ensures that the [ Si + Als ] is 3.1-3.8 percent, and the ratio of [ Si ]/[ Als ] is controlled to be 1.85-2.50; the grain size of the annealed high-performance non-oriented silicon steel for the wound motor iron core is 100-150 mu m; the production method of the high-performance non-oriented silicon steel for the wound motor iron core comprises the following process flows of: converter smelting, RH vacuum refining, continuous casting, slab heating, hot rolling, coiling, normalizing, acid washing, cold rolling, continuous annealing and cooling; the continuous annealing adopts a two-stage continuous annealing process, the first-stage annealing temperature is controlled to be 910-930 ℃, the volume percentage of the protective atmosphere is 3% -18% 2 And 75% -90% of 2 Dew point (-10 deg.C) - (+ 30 deg.C), and holding time is 1.5-3.0min; controlling the second stage annealing temperature at 960 deg.C-980 deg.C, the volume percentage of the protective atmosphere at 3% -18% 2 And 75% -90% of 2 Dew point (-40 deg.C) - (+ 60 deg.C), and holding time is 1.0-2.5min. | 1. 상기 권취식 모터 코어용 고성능 무방향성 실리콘강은 이하의 질량 백분율 성분을 포함하는 것을 특징으로 하는 권취식 모터 코어용 고성능 무방향성 실리콘강: [C] ≤0.0015% , [M n]0.10%-0.20 % , [S ]≤0.0015% , [P ]≤0.010% , [S i]2.1%-2.5%,[Als]0.9%-1.3%,[Ce]0.002%-0.005 % , [N ]≤0.0015% , [O ]≤0.0015%, 나머지는 Fe 및 불가피한 불순물이다; 상기 권취식 모터 코어용 고성능 무방향성 실리콘강, 확실히 보증[S] i+Als]3.1%-3.8%,제어 [S i]/[Als]비율은 1.85-2.50입니다; 상기 권취식 모터 코어용 고성능 무방향성 실리콘강 소둔 후 결정립 크기는 100-150μm이다; 상기 권취식 모터 코어용 고성능 무방향성 실리콘강의 생산 방법은 이하의 공정 흐름을 포함한다: 전로 제련, RH 진공 정련, 연속 주조, 슬래브 가열, 열간 압연, 권취, 정규화, 산세, 냉간 압연, 연속 소둔, 냉각; 상기 연속 어닐링은, 2단식 연속 어닐링 공정을 채택하고, 제1단 어닐링 온도를 910-930°C로 제어하고, 분위기 체적 백분율을3%-18%H2및75%-90%N2로 보호한다, 이슬점 (-10°C)-(+30°C), 보온 시간은 1.5-3.0분입니다; 는 두 번째 단락의 어닐링 온도를 960°C-980°C로 제어하고 대기 부피 백분율을3%-18%H2및75%-90%N2, 이슬점(-40°C)-(+60°C)으로 보호합니다, 보온 시간은 1.0-2.5분입니다. | 1. The high-performance non-oriented silicon steel for the wound motor iron core is characterized by comprising the following components in percentage by mass: [C] less than or equal to 0.0015 percent, 0.10 to 0.20 percent of [ Mn ], less than or equal to 0.0015 percent of [ S ], [ P ] less than or equal to 0.010 percent, 2.1 to 2.5 percent of [ Si ], 0.9 to 1.3 percent of [ Als ], 0.002 to 0.005 percent of [ Ce ], less than or equal to 0.0015 percent of [ N ], [ O ] less than or equal to 0.0015 percent, and the balance of Fe and inevitable impurities; the high-performance non-oriented silicon steel for the wound motor iron core ensures that the [ Si + Als ] is 3.1-3.8 percent, and the ratio of [ Si ]/[ Als ] is controlled to be 1.85-2.50; the grain size of the annealed high-performance non-oriented silicon steel for the wound motor iron core is 100-150 mu m; the production method of the high-performance non-oriented silicon steel for the wound motor iron core comprises the following process flows of: converter smelting, RH vacuum refining, continuous casting, slab heating, hot rolling, coiling, normalizing, acid washing, cold rolling, continuous annealing and cooling; the continuous annealing adopts a two-stage continuous annealing process, the first-stage annealing temperature is controlled to be 910-930 ℃, the volume percentage of the protective atmosphere is 3% -18% 2 And 75% -90% of 2 Dew point (-10 deg.C) - (+ 30 deg.C), and holding time is 1.5-3.0min; controlling the second stage annealing temperature at 960 deg.C-980 deg.C, the volume percentage of the protective atmosphere at 3% -18% 2 And 75% -90% of 2 Dew point (-40 deg.C) - (+ 60 deg.C), and holding time is 1.0-2.5min. | 7 | 2022-10435923 | 2022-04-24 | 114737129 | 2022-07-12 | 114737129 | 2023-02-28 | XINYU IRON & STEEL Co.,Ltd. | Yu Xiaoqin ¦ Shuai Yong ¦ Pei Wei ¦ Wan Wei ¦ Liao Deqiao ¦ Leng Yemin ¦ Liao Jianjun ¦ Wang Yuan ¦ Fu Bing ¦ Xu Xihua ¦ Liu Chuanxing ¦ Xie Guiqiang ¦ Huang Suzhong ¦ Guo Wenbo | 2022-10199581 | CN | 2022-03-02 | 11 | CN113981329A ¦ CN114058953B ¦ CN113215473B ¦ CN111304518B ¦ CN110129671B ¦ CN109022703A ¦ CN104152800A ¦ CN104726668B ¦ CN102345001A ¦ CN102453838A ¦ CN101358272B | 1 | CN115433877B | 67759824 | CN114737129B ¦ CN2022-10199581 | 2 | 등록 | XINYU IRON & STEEL Co.,Ltd. ¦ Jiangxi New Steel South New Materials Co.,Ltd. | 8423092029274
JP | JP | P | B1 | 무방향성 전기강판 및 그 제조 방법 및 모터 코어 | 무방향성 전기강판 및 그 제조 방법 및 모터 코어 | 【요약】 회전자 코어에 적합한 양호한 피로 특성을 갖는 고강도무방향성 전기강판과 고정자 코어에 적합한 우수한 자기 특성을 갖는 무방향성 전기강판을 제공한다. 질량%로, C:0.01% 이하, Si:2.0% 이상 4.5% 미만, Mn:0.05% 이상 5.00%이하, P:0.1% 이하, S:0.01% 이하, Al:3.0% 이하 및 N:0.005% 이하를 포함하고 Si+Al가 4.5% 미만이며 잔부가 Fe 및 불가피한 불순물인 성분 조성을 가지며, 강판 중의 결정립에 대해, 평균 결정립 지름 X1가 50 μm이하이며 결정립 지름 분포의 표준 편차 S1가 소정식 (1)을 충족하고, 또한 결정립 지름 분포의 첨도 K1가 20.0 이하인 무방향성 전기강판이다. | 【요약】 회전자 코어에 적합한 양호한 피로 특성을 갖는 고강도무방향성 전기강판과 고정자 코어에 적합한 우수한 자기 특성을 갖는 무방향성 전기강판을 제공한다. 질량%로, C:0.01% 이하, Si:2.0% 이상 4.5% 미만, Mn:0.05% 이상 5.00%이하, P:0.1% 이하, S:0.01% 이하, Al:3.0% 이하 및 N:0.005% 이하를 포함하고 Si+Al가 4.5% 미만이며 잔부가 Fe 및 불가피한 불순물인 성분 조성을 가지며, 강판 중의 결정립에 대해, 평균 결정립 지름 X1가 50 μm이하이며 결정립 지름 분포의 표준 편차 S1가 소정식 (1)을 충족하고, 또한 결정립 지름 분포의 첨도 K1가 20.0 이하인 무방향성 전기강판이다. | 【청구항1】 무방향성 전기강판으로서, 질량%로, C:0.01% 이하, Si:2.0% 이상 4.5% 미만, Mn:0.05% 이상 5.00%이하, P:0.1% 이하, S:0.01% 이하, Al:3.0% 이하 및 N:0.0050% 이하 (을)를 포함하고 Si+Al가 4.5% 미만이며 잔부가 Fe 및 불가피한 불순물인 성분 조성을 가지며, 강판 중의 결정립에 대해, 평균 결정립 지름 X1가 50 μm이하이며 결정립 지름 분포의 표준 편차 S1가 다음 식 (1): S1/X1<0.75 …(1) (을)를 충족하고, 또한 결정립 지름 분포의 첨도 K1가 20.0 이하임을 특징으로 하는 무방향성 전기강판. | 【청구항1】 무방향성 전기강판으로서, 질량%로, C:0.01% 이하, Si:2.0% 이상 4.5% 미만, Mn:0.05% 이상 5.00%이하, P:0.1% 이하, S:0.01% 이하, Al:3.0% 이하 및 N:0.0050% 이하 (을)를 포함하고 Si+Al가 4.5% 미만이며 잔부가 Fe 및 불가피한 불순물인 성분 조성을 가지며, 강판 중의 결정립에 대해, 평균 결정립 지름 X1가 50 μm이하이며 결정립 지름 분포의 표준 편차 S1가 다음 식 (1): S1/X1<0.75 …(1) (을)를 충족하고, 또한 결정립 지름 분포의 첨도 K1가 20.0 이하임을 특징으로 하는 무방향성 전기강판. | 【청구항1】 무방향성 전기강판으로서, 질량%로, C:0.01% 이하, Si:2.0% 이상 4.5% 미만, Mn:0.05% 이상 5.00%이하, P:0.1% 이하, S:0.01% 이하, Al:3.0% 이하 및 N:0.0050% 이하 (을)를 포함하고 Si+Al가 4.5% 미만이며 잔부가 Fe 및 불가피한 불순물인 성분 조성을 가지며, 강판 중의 결정립에 대해, 평균 결정립 지름 X1가 50 μm이하이며 결정립 지름 분포의 표준 편차 S1가 다음 식 (1): S1/X1<0.75 …(1) (을)를 충족하고, 또한 결정립 지름 분포의 첨도 K1가 20.0 이하임을 특징으로 하는 무방향성 전기강판. | 【청구항1】 무방향성 전기강판으로서, 질량%로, C:0.01% 이하, Si:2.0% 이상 4.5% 미만, Mn:0.05% 이상 5.00%이하, P:0.1% 이하, S:0.01% 이하, Al:3.0% 이하 및 N:0.0050% 이하 (을)를 포함하고 Si+Al가 4.5% 미만이며 잔부가 Fe 및 불가피한 불순물인 성분 조성을 가지며, 강판 중의 결정립에 대해, 평균 결정립 지름 X1가 50 μm이하이며 결정립 지름 분포의 표준 편차 S1가 다음 식 (1): S1/X1<0.75 …(1) (을)를 충족하고, 또한 결정립 지름 분포의 첨도 K1가 20.0 이하임을 특징으로 하는 무방향성 전기강판. | 6 | 2022-568988 | 2022-10-26 |  |  | 7231133 | 2023-02-20 | JFE STEEL CORP | 田中 孝明 ¦ 大久保 智幸 ¦ 財前 善彰 ¦ 宮本 幸乃 |  |  |  | 5 | JP6891707B2(BE) ¦ JP6855895B2(BE) ¦ JP4292707B2(BE) ¦ US2014-0373340A1(BE) ¦ WOWO2020-090160A1(BE) | 0 |  | 105234193 | CN120077155A ¦ EP4603605A1 ¦ IN202517039989 ¦ JP7231133B1 ¦ KR10-2025-0079019A ¦ MXMX/a/2025/004810A ¦ TWI837908B ¦ VN115402A ¦ WOWO2024-089827A1 | 9 | 등록 | JFE STEEL CORP | 2723039000819
JP | JP | P | B1 | 무방향성 전기강판 및 그 제조 방법 | 무방향성 전기강판 및 그 제조 방법 | 【요약】 회전자 코어에 적합한 양호한 피로 특성을 가지며, 게다가 고정자 코어에 적합한 우수한 자기 특성을 갖는 무방향성 전기강판을 제공한다. 질량%로, C:0.01% 이하, Si:2.0% 이상 4.5% 미만, Mn:0.05% 이상 5.00%이하, P:0.1% 이하, S:0.01% 이하, Al:3.0% 이하 및 N:0.005% 이하를 포함하고 Si+Al가 4.5% 미만이며 잔부가 Fe 및 불가피한 불순물인 성분 조성을 가지며, 강판 중의 결정립에 대해, 평균 결정립 지름 X1가 60 μm 이상 200 μm이하이며 결정립 지름 분포의 표준 편차 S1가 소정식 (1)을 충족하고, 결정립 지름 분포의 첨도 K1가 2.00 이하인 무방향성 전기강판이다. | 【요약】 회전자 코어에 적합한 양호한 피로 특성을 가지며, 게다가 고정자 코어에 적합한 우수한 자기 특성을 갖는 무방향성 전기강판을 제공한다. 질량%로, C:0.01% 이하, Si:2.0% 이상 4.5% 미만, Mn:0.05% 이상 5.00%이하, P:0.1% 이하, S:0.01% 이하, Al:3.0% 이하 및 N:0.005% 이하를 포함하고 Si+Al가 4.5% 미만이며 잔부가 Fe 및 불가피한 불순물인 성분 조성을 가지며, 강판 중의 결정립에 대해, 평균 결정립 지름 X1가 60 μm 이상 200 μm이하이며 결정립 지름 분포의 표준 편차 S1가 소정식 (1)을 충족하고, 결정립 지름 분포의 첨도 K1가 2.00 이하인 무방향성 전기강판이다. | 【청구항1】 무방향성 전기강판으로서, 질량%로, C:0.01% 이하, Si:2.0% 이상 4.5% 미만, Mn:0.05% 이상 5.00%이하, P:0.1% 이하, S:0.01% 이하, Al:3.0% 이하 및 N:0.0050% 이하 (을)를 포함하고 Si+Al가 4.5% 미만이며 잔부가 Fe 및 불가피한 불순물인 성분 조성을 가지며, 강판 중의 결정립에 대해, 평균 결정립 지름 X1가 60 μm 이상 200 μm이하이며 결정립 지름 분포의 표준 편차 S1가 다음 식 (1): S1/X1<0.75 …(1) (을)를 충족하고, 또한 결정립 지름 분포의 첨도 K1가 2.00 이하임을 특징으로 하는 무방향성 전기강판. | 【청구항1】 무방향성 전기강판으로서, 질량%로, C:0.01% 이하, Si:2.0% 이상 4.5% 미만, Mn:0.05% 이상 5.00%이하, P:0.1% 이하, S:0.01% 이하, Al:3.0% 이하 및 N:0.0050% 이하 (을)를 포함하고 Si+Al가 4.5% 미만이며 잔부가 Fe 및 불가피한 불순물인 성분 조성을 가지며, 강판 중의 결정립에 대해, 평균 결정립 지름 X1가 60 μm 이상 200 μm이하이며 결정립 지름 분포의 표준 편차 S1가 다음 식 (1): S1/X1<0.75 …(1) (을)를 충족하고, 또한 결정립 지름 분포의 첨도 K1가 2.00 이하임을 특징으로 하는 무방향성 전기강판. | 【청구항1】 무방향성 전기강판으로서, 질량%로, C:0.01% 이하, Si:2.0% 이상 4.5% 미만, Mn:0.05% 이상 5.00%이하, P:0.1% 이하, S:0.01% 이하, Al:3.0% 이하 및 N:0.0050% 이하 (을)를 포함하고 Si+Al가 4.5% 미만이며 잔부가 Fe 및 불가피한 불순물인 성분 조성을 가지며, 강판 중의 결정립에 대해, 평균 결정립 지름 X1가 60 μm 이상 200 μm이하이며 결정립 지름 분포의 표준 편차 S1가 다음 식 (1): S1/X1<0.75 …(1) (을)를 충족하고, 또한 결정립 지름 분포의 첨도 K1가 2.00 이하임을 특징으로 하는 무방향성 전기강판. | 【청구항1】 무방향성 전기강판으로서, 질량%로, C:0.01% 이하, Si:2.0% 이상 4.5% 미만, Mn:0.05% 이상 5.00%이하, P:0.1% 이하, S:0.01% 이하, Al:3.0% 이하 및 N:0.0050% 이하 (을)를 포함하고 Si+Al가 4.5% 미만이며 잔부가 Fe 및 불가피한 불순물인 성분 조성을 가지며, 강판 중의 결정립에 대해, 평균 결정립 지름 X1가 60 μm 이상 200 μm이하이며 결정립 지름 분포의 표준 편차 S1가 다음 식 (1): S1/X1<0.75 …(1) (을)를 충족하고, 또한 결정립 지름 분포의 첨도 K1가 2.00 이하임을 특징으로 하는 무방향성 전기강판. | 3 | 2022-568991 | 2022-10-26 |  |  | 7231134 | 2023-02-20 | JFE STEEL CORP | 田中 孝明 ¦ 大久保 智幸 ¦ 財前 善彰 ¦ 宮本 幸乃 |  |  |  | 4 | JP6891682B2(BE) ¦ JP6855896B2(BE) ¦ JP4292707B2(BE) ¦ US2014-0373340A1(BE) | 1 | KR10-2025-0003169A | 105234191 | CN120092098A ¦ EP4603606A1 ¦ IN202517040092 ¦ JP7231134B1 ¦ KR10-2025-0077595A ¦ MXMX/a/2025/004809A ¦ TWI836685B ¦ VN115401A ¦ WOWO2024-089828A1 | 9 | 등록 | JFE STEEL CORP | 2723039000820
KR | KR | P | A |  | 무방향성 전기강판 및 그 제조 방법 |  | 본 발명의 일 실시예는 중량%로, Si: 2.5 내지 4%, Mn: 0.1 내지 1.0%, S: 0.001 내지 0.005%, Cu: 0.002 내지 0.01%, 및 잔부 Fe 및 불가피한 불순물을 포함하고, FGS(전체 결정립 중 입경 기준으로 하위 10% 이하인 결정립들의 평균 입경) ≥ 15㎛인 무방향성 전기강판 및 그 제조방법을 제공하기 위함이다. |  | 중량%로, Si: 2.5 내지 4%, Mn: 0.1 내지 1.0%, S: 0.001 내지 0.005%, Cu: 0.002 내지 0.01%, 잔부 Fe 및 불가피한 불순물을 포함하고, FGS(전체 결정립 중 입경 기준으로 하위 10% 이하인 결정립들의 평균 입경) ≥ 15㎛인, 무방향성 전기강판. |  | 1. 중량%로, Si: 2.5 내지 4%, Mn: 0.1 내지 1.0%, S: 0.001 내지 0.005%, Cu: 0.002 내지 0.01%, 잔부 Fe 및 불가피한 불순물을 포함하고, FGS(전체 결정립 중 입경 기준으로 하위 10% 이하인 결정립들의 평균 입경) ≥ 15㎛인, 무방향성 전기강판. ¦ 7. 중량%로, Si: 2.5 내지 4%, Mn: 0.1 내지 1.0%, S: 0.001 내지 0.005%, Cu: 0.002 내지 0.01%, 잔부 Fe 및 불가피한 불순물을 포함하는 슬라브를 열간압연하여 열연판을 제조하는 단계; 상기 열연판을 냉간압연하여 냉연판을 제조하는 단계; 및 상기 냉연판을 냉연판 소둔하는 단계;를 포함하며, 상기 냉연판 소둔하는 단계;에서, 600℃에서 균열 온도 사이의 평균 가열속도는 15 내지 50 ℃/s이고, 균열 온도에서 600℃ 사이의 평균 냉각속도는 10 내지 40℃/s이고, 하기 식 2를 만족하는, 무방향성 전기강판의 제조방법. [식 2] 200≤([가열속도]×[냉각속도])≤500 (여기서, [가열속도], [냉각속도]는 각각 냉연판 소둔 시 600℃와 균열 온도 사이의 평균 가열속도와 평균 냉각속도이고, 단위는 ℃/s임) | 11 | 10-2021-0104667 | 2021-08-09 | 10-2023-0023103 | 2023-02-17 |  |  | 주식회사 포스코 | 박준수 ¦ 홍재완 ¦ 송대현 |  |  |  | 0 |  | 1 | KR10-2024-0143582A | 105264212 | CN117858972A ¦ EP4386100A1 ¦ ID2023/08361A ¦ IN202337072238 ¦ JP2024-517690A ¦ KR10-2023-0023103A ¦ MXMX/a/2023/010390A ¦ US2024-0221982A1 ¦ WOWO2023-018195A1 | 9 | 심사중 |  | 3523081000035
JP | JP | P | B2 | 모터 코어의 어닐링 장치 및 모터 코어의 어닐링 방법 | 모터 코어의 어닐링 장치 및 모터 코어의 어닐링 방법 | 【요약】 【과제】모터 코어를 구성하는 전기강판의 펀칭 시나 코킹이나 비스멈추어 용접 등에 의한 고착 시에 발생한 변형을 단시간에부터 확실하게 제거한다. 【해결 수단】어닐링 장치 1은 피어닐링 모터 코어 C의 내측에 당해 피어닐링 모터 코어 C와 동심원형으로 배치되어 고리형으로 형성된 유도 코일 10과 유도 코일 10에 교류 전류를 인가하는 교류 전원 20과 수평면 내에서 유도 코일 10과 피어닐링 모터 코어 C와의 상대 위치를 변화시키는 이동 기구와 피어닐링 모터 코어 C의 온도를 측정하는 온도 측정 기구 16를 가지며, 이동 기구는 온도 측정 기구 16에서의 측정 결과에 기반한 피어닐링 모터 코어 C 둘레방향 온도 분포에 따라 상기 상대 위치를 변화시킨다. 【선택도】도 3 | 【요약】 【과제】모터 코어를 구성하는 전기강판의 펀칭 시나 코킹이나 비스멈추어 용접 등에 의한 고착 시에 발생한 변형을 단시간에부터 확실하게 제거한다. 【해결 수단】어닐링 장치 1은 피어닐링 모터 코어 C의 내측에 당해 피어닐링 모터 코어 C와 동심원형으로 배치되어 고리형으로 형성된 유도 코일 10과 유도 코일 10에 교류 전류를 인가하는 교류 전원 20과 수평면 내에서 유도 코일 10과 피어닐링 모터 코어 C와의 상대 위치를 변화시키는 이동 기구와 피어닐링 모터 코어 C의 온도를 측정하는 온도 측정 기구 16를 가지며, 이동 기구는 온도 측정 기구 16에서의 측정 결과에 기반한 피어닐링 모터 코어 C 둘레방향 온도 분포에 따라 상기 상대 위치를 변화시킨다. 【선택도】도 3 | 【청구항1】 펀칭 후 전기강판을 적층해서 형성되는 모터 코어를 1개 또는 복수개 적층해 어닐링하는 장치로서, 상기 1개 또는 복수개 적층한 모터 코어 (이하, 복수개의 경우도 포함해 단순히 피어닐링 모터 코어라고 한다. )의 외측 및 내측 중 한쪽 또는 양측에 그 피어닐링 모터 코어와 동심원 형태로 배치되어 고리형으로 형성된 유도 코일과 상기 유도 코일에 교류 전류를 인가하는 교류 전원과 상기 유도 코일의 축 방향 및 상기 전기강판의 적층 방향으로 수직인 면 내에서, 상기 유도 코일과 상기 피어닐링 모터 코어와의 상대 위치를 변화시키는 이동 기구와 상기 피어닐링 모터 코어의 온도를 측정하는 온도 측정 기구를 가지고 상기 이동 기구는 상기 온도 측정 기구에서의 측정 결과에 기반한 상기 피어닐링 모터 코어 둘레 방향 온도 분포에 따라 상기 상대 위치를 변화시키는 것을 특징으로 하는 모터 코어의 어닐링 장치. | 【청구항1】 펀칭 후 전기강판을 적층해서 형성되는 모터 코어를 1개 또는 복수개 적층해 어닐링하는 장치로서, 상기 1개 또는 복수개 적층한 모터 코어 (이하, 복수개의 경우도 포함해 단순히 피어닐링 모터 코어라고 한다. )의 외측 및 내측 중 한쪽 또는 양측에 그 피어닐링 모터 코어와 동심원 형태로 배치되어 고리형으로 형성된 유도 코일과 상기 유도 코일에 교류 전류를 인가하는 교류 전원과 상기 유도 코일의 축 방향 및 상기 전기강판의 적층 방향으로 수직인 면 내에서, 상기 유도 코일과 상기 피어닐링 모터 코어와의 상대 위치를 변화시키는 이동 기구와 상기 피어닐링 모터 코어의 온도를 측정하는 온도 측정 기구를 가지고 상기 이동 기구는 상기 온도 측정 기구에서의 측정 결과에 기반한 상기 피어닐링 모터 코어 둘레 방향 온도 분포에 따라 상기 상대 위치를 변화시키는 것을 특징으로 하는 모터 코어의 어닐링 장치. | 【청구항1】 펀칭 후 전기강판을 적층해서 형성되는 모터 코어를 1개 또는 복수개 적층해 어닐링하는 장치로서, 상기 1개 또는 복수개 적층한 모터 코어 (이하, 복수개의 경우도 포함해 단순히 피어닐링 모터 코어라고 한다. )의 외측 및 내측 중 한쪽 또는 양측에 그 피어닐링 모터 코어와 동심원 형태로 배치되어 고리형으로 형성된 유도 코일과 상기 유도 코일에 교류 전류를 인가하는 교류 전원과 상기 유도 코일의 축 방향 및 상기 전기강판의 적층 방향으로 수직인 면 내에서, 상기 유도 코일과 상기 피어닐링 모터 코어와의 상대 위치를 변화시키는 이동 기구와 상기 피어닐링 모터 코어의 온도를 측정하는 온도 측정 기구를 가지고 상기 이동 기구는 상기 온도 측정 기구에서의 측정 결과에 기반한 상기 피어닐링 모터 코어 둘레 방향 온도 분포에 따라 상기 상대 위치를 변화시키는 것을 특징으로 하는 모터 코어의 어닐링 장치. | 【청구항1】 펀칭 후 전기강판을 적층해서 형성되는 모터 코어를 1개 또는 복수개 적층해 어닐링하는 장치로서, 상기 1개 또는 복수개 적층한 모터 코어 (이하, 복수개의 경우도 포함해 단순히 피어닐링 모터 코어라고 한다. )의 외측 및 내측 중 한쪽 또는 양측에 그 피어닐링 모터 코어와 동심원 형태로 배치되어 고리형으로 형성된 유도 코일과 상기 유도 코일에 교류 전류를 인가하는 교류 전원과 상기 유도 코일의 축 방향 및 상기 전기강판의 적층 방향으로 수직인 면 내에서, 상기 유도 코일과 상기 피어닐링 모터 코어와의 상대 위치를 변화시키는 이동 기구와 상기 피어닐링 모터 코어의 온도를 측정하는 온도 측정 기구를 가지고 상기 이동 기구는 상기 온도 측정 기구에서의 측정 결과에 기반한 상기 피어닐링 모터 코어 둘레 방향 온도 분포에 따라 상기 상대 위치를 변화시키는 것을 특징으로 하는 모터 코어의 어닐링 장치. | 8 | 2019-009919 | 2019-01-24 | 2020-117768 | 2020-08-06 | 7222252 | 2023-02-07 | NIPPON STEEL CORP | 平 将人 |  |  |  | 6 | JP6645163B2(BE) ¦ JP5565635B2(BE) ¦ JP2965948B2(BE) ¦ JP1985-074417A(BE) ¦ JP1983-015471 U(미포함) ¦ JP1988-248086 A(미포함) | 0 |  | 17682201 | JP7222252B2 | 1 | 등록 | NIPPON STEEL CORP | 2723030000096
JP | JP | P | B2 | 회전자 코어 및 회전 전기기계 | 회전자 코어 및 회전 전기기계 | 【요약】 【과제】본 발명은 고강도의 전기강판끼리를 서로 접착한 회전자 코어를 제공하는 것을 목적으로 한다. 【해결 수단】서로 적층된 복수의 전기강판 40과 적층 방향으로 인접한 전기강판 40끼리 사이에 설치되고, 전기강판 40끼리를 각각 접착하는 접착부 35를 구비하고, 전기강판 40의 25℃에서의 항복 강도가 570~900 MPa이며 접착부 35가 하기식 (1)을 충족하는, 회전자 코어 31. [접착부 35의 25℃에서의 항복 강도(MPa)]≧[전기강판 40의 25℃에서의 항복 강도(MPa)]···(1)【선택도】도 3 | 【요약】 【과제】본 발명은 고강도의 전기강판끼리를 서로 접착한 회전자 코어를 제공하는 것을 목적으로 한다. 【해결 수단】서로 적층된 복수의 전기강판 40과 적층 방향으로 인접한 전기강판 40끼리 사이에 설치되고, 전기강판 40끼리를 각각 접착하는 접착부 35를 구비하고, 전기강판 40의 25℃에서의 항복 강도가 570~900 MPa이며 접착부 35가 하기식 (1)을 충족하는, 회전자 코어 31. [접착부 35의 25℃에서의 항복 강도(MPa)]≧[전기강판 40의 25℃에서의 항복 강도(MPa)]···(1)【선택도】도 3 | 【청구항1】 서로 적층된 복수의 전기강판과 적층 방향으로 인접한 상기 전기강판끼리 사이에 설치되고, 상기 전기강판끼리를 각각 접착하는 접착부를 구비하고, 상기 전기강판의 25℃에서의 항복 강도가 570~900MPa이며 상기 접착부가 하기 식 (1)을 만족하는 회전자 코어. [상기 접착부의 25℃에서의 항복 강도 (MPa)]≧[상기 전기강판의 25℃에서의 항복 강도 (MPa)]···(1) | 【청구항1】 서로 적층된 복수의 전기강판과 적층 방향으로 인접한 상기 전기강판끼리 사이에 설치되고, 상기 전기강판끼리를 각각 접착하는 접착부를 구비하고, 상기 전기강판의 25℃에서의 항복 강도가 570~900MPa이며 상기 접착부가 하기 식 (1)을 만족하는 회전자 코어. [상기 접착부의 25℃에서의 항복 강도 (MPa)]≧[상기 전기강판의 25℃에서의 항복 강도 (MPa)]···(1) | 【청구항1】 서로 적층된 복수의 전기강판과 적층 방향으로 인접한 상기 전기강판끼리 사이에 설치되고, 상기 전기강판끼리를 각각 접착하는 접착부를 구비하고, 상기 전기강판의 25℃에서의 항복 강도가 570~900MPa이며 상기 접착부가 하기 식 (1)을 만족하는 회전자 코어. [상기 접착부의 25℃에서의 항복 강도 (MPa)]≧[상기 전기강판의 25℃에서의 항복 강도 (MPa)]···(1) | 【청구항1】 서로 적층된 복수의 전기강판과 적층 방향으로 인접한 상기 전기강판끼리 사이에 설치되고, 상기 전기강판끼리를 각각 접착하는 접착부를 구비하고, 상기 전기강판의 25℃에서의 항복 강도가 570~900MPa이며 상기 접착부가 하기 식 (1)을 만족하는 회전자 코어. [상기 접착부의 25℃에서의 항복 강도 (MPa)]≧[상기 전기강판의 25℃에서의 항복 강도 (MPa)]···(1) | 5 | 2019-132042 | 2019-07-17 | 2021-019374 | 2021-02-15 | 7222327 | 2023-02-07 | NIPPON STEEL CORP | 脇坂 岳顕 ¦ 竹田 和年 ¦ 平山 隆 |  |  |  | 5 | JP5186036B2(BE) ¦ JP2005-160231A(BE) ¦ JP2003-199303A(BE) ¦ WOWO2017-126053A1(BE) ¦ WOWO2007-063581A1(BE) | 5 | JP7401842B1 ¦ JP6937451B1 ¦ KR10-2024-0135069A(FE) ¦ TWI853479B(FE) ¦ US12289017B2 | 17768337 | JP7222327B2 | 1 | 등록 | NIPPON STEEL CORP | 2723030000171
JP | JP | P | B2 | 적층 코어 및 회전 전기기계 | 적층 코어 및 회전 전기기계 | 【요약】 【과제】실용적이고 내열성 및 코어 철손이 양립된 적층 코어 및 회전 전기기계의 제공을 과제로 한다. 【해결 수단】서로 적층된 복수의 전기강판 40을 구비하고, 적층 방향으로 인접한 모든조의 전기강판 40끼리가 고정되어 모든조의 전기강판 40끼리 중 적어도 1 세트의 전기강판 40끼리가 접착제의 경화물로 이루어진 접착부 41에 의해 접착되고 상기 접착제가 유리 전이 온도를 가지지 않는 에폭시 수지(A)와 아크릴 수지, 페놀 수지 및 우레탄 수지로 이루어진 군에서 선택되는 1종 이상의 수지(B)를 함유하고 상기 에폭시 수지(A) 100 질량부에 대해 상기 수지(B)의 비율이1~50질량부이며 접착부 41의 200℃에서의 인장 탄성률이 100~2500 MPa인 고정자 코어. 【선택도】도 3 | 【요약】 【과제】실용적이고 내열성 및 코어 철손이 양립된 적층 코어 및 회전 전기기계의 제공을 과제로 한다. 【해결 수단】서로 적층된 복수의 전기강판 40을 구비하고, 적층 방향으로 인접한 모든조의 전기강판 40끼리가 고정되어 모든조의 전기강판 40끼리 중 적어도 1 세트의 전기강판 40끼리가 접착제의 경화물로 이루어진 접착부 41에 의해 접착되고 상기 접착제가 유리 전이 온도를 가지지 않는 에폭시 수지(A)와 아크릴 수지, 페놀 수지 및 우레탄 수지로 이루어진 군에서 선택되는 1종 이상의 수지(B)를 함유하고 상기 에폭시 수지(A) 100 질량부에 대해 상기 수지(B)의 비율이1~50질량부이며 접착부 41의 200℃에서의 인장 탄성률이 100~2500 MPa인 고정자 코어. 【선택도】도 3 | 【청구항1】 서로 적층된 복수의 전기강판을 구비하고, 적층 방향으로 인접한 모든 세트의 전기강판끼리가 고정된 적층 코어로서, 상기 모든 세트의 전기강판끼리 중 적어도 1 세트의 전기강판끼리가, 접착제의 경화물로 이루어진 접착부에 의해 접착되고 상기 접착제가, 유리 전이 온도를 가지지 않는 에폭시 수지 (A)와 아크릴 수지, 페놀 수지 및 우레탄 수지로 이루어진 군에서 선택되는 1종 이상의 수지 (B)를 함유하고 상기 에폭시 수지 (A)100질량부에 대해 상기 수지 (B)의 비율이1~50질량부이며 상기 접착부의 200℃에서의 인장 탄성률이 100~2500MPa인 적층 코어. | 【청구항1】 서로 적층된 복수의 전기강판을 구비하고, 적층 방향으로 인접한 모든 세트의 전기강판끼리가 고정된 적층 코어로서, 상기 모든 세트의 전기강판끼리 중 적어도 1 세트의 전기강판끼리가, 접착제의 경화물로 이루어진 접착부에 의해 접착되고 상기 접착제가, 유리 전이 온도를 가지지 않는 에폭시 수지 (A)와 아크릴 수지, 페놀 수지 및 우레탄 수지로 이루어진 군에서 선택되는 1종 이상의 수지 (B)를 함유하고 상기 에폭시 수지 (A)100질량부에 대해 상기 수지 (B)의 비율이1~50질량부이며 상기 접착부의 200℃에서의 인장 탄성률이 100~2500MPa인 적층 코어. | 【청구항1】 서로 적층된 복수의 전기강판을 구비하고, 적층 방향으로 인접한 모든 세트의 전기강판끼리가 고정된 적층 코어로서, 상기 모든 세트의 전기강판끼리 중 적어도 1 세트의 전기강판끼리가, 접착제의 경화물로 이루어진 접착부에 의해 접착되고 상기 접착제가, 유리 전이 온도를 가지지 않는 에폭시 수지 (A)와 아크릴 수지, 페놀 수지 및 우레탄 수지로 이루어진 군에서 선택되는 1종 이상의 수지 (B)를 함유하고 상기 에폭시 수지 (A)100질량부에 대해 상기 수지 (B)의 비율이1~50질량부이며 상기 접착부의 200℃에서의 인장 탄성률이 100~2500MPa인 적층 코어. | 【청구항1】 서로 적층된 복수의 전기강판을 구비하고, 적층 방향으로 인접한 모든 세트의 전기강판끼리가 고정된 적층 코어로서, 상기 모든 세트의 전기강판끼리 중 적어도 1 세트의 전기강판끼리가, 접착제의 경화물로 이루어진 접착부에 의해 접착되고 상기 접착제가, 유리 전이 온도를 가지지 않는 에폭시 수지 (A)와 아크릴 수지, 페놀 수지 및 우레탄 수지로 이루어진 군에서 선택되는 1종 이상의 수지 (B)를 함유하고 상기 에폭시 수지 (A)100질량부에 대해 상기 수지 (B)의 비율이1~50질량부이며 상기 접착부의 200℃에서의 인장 탄성률이 100~2500MPa인 적층 코어. | 6 | 2019-132068 | 2019-07-17 | 2021-019376 | 2021-02-15 | 7222328 | 2023-02-07 | NIPPON STEEL CORP | 竹田 和年 ¦ 高谷 真介 ¦ 平山 隆 |  |  |  | 6 | JP6908035B2(BE) ¦ JP6612498B2(BE) ¦ JP6134497B2(BE) ¦ JP3527413B2(BE) ¦ WOWO2018-116881A1(BE) ¦ 再公表特許第2017/199527(JP,A1)(미포함) | 1 | CN113949223B | 17768339 | JP7222328B2 | 1 | 등록 | NIPPON STEEL CORP | 2723030000172
CN | CN | P | A | 실리콘강 코팅의 발청 열처리 후의 부착성을 향상시키는 방법 | Method for improving adhesiveness of silicon steel coating after bluing heat treatment | 본 발명은 실리콘강 열처리 분야에 관한 것으로, 특히 실리콘강 코팅층의 블루밍 열처리 후 부착성을 향상시키는 방법에 관한 것이다; 는 규소강 코팅의 탈락을 감소시킬 수 있다. 기술 방안은 다음과 같습니다: 규소강 표면을 알칼리 세척하고, 상기 규소강 표면의 알칼리 세척 후의 청결도가 4급보다 높다; 상기 규소강 표면 부착 코팅층은 수용성 유기 수지를 포함하고, 상기 수용성 유기 수지는 수용성 아크릴 수지, 실리콘 변성 아크릴 수지, 실리콘 아크릴 수지, 에폭시 수지, 벤젠 프로필렌 수지, 순수 프로필렌 수지 중 1종 또는 2종을 포함한다; 에 기재된 수용성 유기 수지 중의 유기 비용의 비율은 5 내지 25%이다; 의 상기 코팅층의 두께는 0.2um~0.8um이다. | The invention belongs to the field of silicon steel heat treatment, and particularly relates to a method for improving adhesiveness of a silicon steel coating after bluing heat treatment. And the situation that the silicon steel coating falls off can be reduced. According to the technical scheme, the method comprises the steps that the silicon steel surface is subjected to alkali washing, and the cleanliness of the silicon steel surface subjected to alkali washing is higher than level 4; the silicon steel surface adhesion coating comprises water-soluble organic resin, and the water-soluble organic resin comprises one or two of water-soluble acrylic resin, organic silicon modified acrylic resin, silicone acrylic resin, epoxy resin, styrene acrylic resin and pure acrylic resin. The proportion of organic solvent in the water-soluble organic resin is 5%-25%; the thickness of the coating ranges from 0.2 micrometer to 0.8 micrometer. | 1. 실리콘강 코팅층의 청색 처리 후 부착성을 향상시키는 방법은 다음을 포함하는 것을 특징으로 한다: 규소강 표면을 알칼리 세척하고, 상기 규소강 표면의 알칼리 세척 후의 청결도가 4급보다 높다; 상기 규소강 표면 부착 코팅층은 수용성 유기 수지를 포함하고, 상기 수용성 유기 수지는 수용성 아크릴 수지, 실리콘 변성 아크릴 수지, 실리콘 프로필렌 수지, 에폭시 수지, 벤젠 프로필렌 수지, 순수 프로필렌 수지 중 1종 또는 2종을 포함한다; 상기 수용성 유기 수지 중의 유기 비용의 비율은 5%~25%이다; 상기 코팅층의 두께는 0.2um~0.8um이다. | 1. A method for improving the adhesiveness of a silicon steel coating after bluing heat treatment is characterized by comprising the following steps: carrying out alkaline washing on the surface of the silicon steel, wherein the cleanliness of the surface of the silicon steel after alkaline washing is higher than grade 4; the silicon steel surface adhesion coating comprises water-soluble organic resin, and the water-soluble organic resin comprises one or two of water-soluble acrylic resin, organic silicon modified acrylic resin, silicone acrylic resin, epoxy resin, styrene-acrylic resin and pure acrylic resin; the proportion of the organic cost in the water-soluble organic resin is 5-25%; the thickness of the coating is 0.2um to 0.8um. | 1. 실리콘강 코팅층의 청색 처리 후 부착성을 향상시키는 방법은 다음을 포함하는 것을 특징으로 한다: 규소강 표면을 알칼리 세척하고, 상기 규소강 표면의 알칼리 세척 후의 청결도가 4급보다 높다; 상기 규소강 표면 부착 코팅층은 수용성 유기 수지를 포함하고, 상기 수용성 유기 수지는 수용성 아크릴 수지, 실리콘 변성 아크릴 수지, 실리콘 프로필렌 수지, 에폭시 수지, 벤젠 프로필렌 수지, 순수 프로필렌 수지 중 1종 또는 2종을 포함한다; 상기 수용성 유기 수지 중의 유기 비용의 비율은 5%~25%이다; 상기 코팅층의 두께는 0.2um~0.8um이다. | 1. A method for improving the adhesiveness of a silicon steel coating after bluing heat treatment is characterized by comprising the following steps: carrying out alkaline washing on the surface of the silicon steel, wherein the cleanliness of the surface of the silicon steel after alkaline washing is higher than grade 4; the silicon steel surface adhesion coating comprises water-soluble organic resin, and the water-soluble organic resin comprises one or two of water-soluble acrylic resin, organic silicon modified acrylic resin, silicone acrylic resin, epoxy resin, styrene-acrylic resin and pure acrylic resin; the proportion of the organic cost in the water-soluble organic resin is 5-25%; the thickness of the coating is 0.2um to 0.8um. | 6 | 2022-11461155 | 2022-11-22 | 115678370 | 2023-02-03 |  |  | Shanxi Taigang Stainless Steel Co.,Ltd. | Chen Xiang ¦ Lin Yuan ¦ Zhang Wenkang ¦ Guang Hongbing ¦ Hu Zhiqiang ¦ Gu Xiangyu |  |  |  | 0 |  | 0 |  | 70040435 | CN115678370A | 1 | 거절 |  | 8423061027652
JP | JP | P | B2 | 무방향성 전기강판 및 그 제조 방법 | 무방향성 전기강판 및 그 제조 방법 | 【요약】 내층부와 표층부로 구성되는 무방향성 전기강판으로서, Si와 전체판 두께의 평균 함유량으로 C:0.020 질량%이하, Mn:0.010 질량%~2.0 질량% 및 S:0.0100 질량%이하를 함유하고 잔부가 Fe 및 불가피 불순물로 구성되며, 상기 표층부에서의 평균 Si함유량[Si]1가 2.5~7.0 질량%이며 상기 내층부에서의 평균 Si함유량[Si]0가 1.5~5.0 질량%인 성분 조성을 가지며, 상기 표층부가 5~50 MPa의 면 내 인장 응력을 가지며, 상기 무방향성 전기강판의 판 두께 t가 0.01~0.35 mm이며 상기 판 두께 t에 대한 상기 표층부의 합계 두께 t1의 비t1/t가 0.10~0.70이며 상기 무방향성 전기강판의 전체판 두께의 평균 N함유량[N]가 40 ppm 이하이며 철손 W10/400(W/kg)와 상기 판 두께 t(mm)가 하기 (1) 식을 충족하는 무방향성 전기강판. W10/400≦8+30t …(1) | 【요약】 내층부와 표층부로 구성되는 무방향성 전기강판으로서, Si와 전체판 두께의 평균 함유량으로 C:0.020 질량%이하, Mn:0.010 질량%~2.0 질량% 및 S:0.0100 질량%이하를 함유하고 잔부가 Fe 및 불가피 불순물로 구성되며, 상기 표층부에서의 평균 Si함유량[Si]1가 2.5~7.0 질량%이며 상기 내층부에서의 평균 Si함유량[Si]0가 1.5~5.0 질량%인 성분 조성을 가지며, 상기 표층부가 5~50 MPa의 면 내 인장 응력을 가지며, 상기 무방향성 전기강판의 판 두께 t가 0.01~0.35 mm이며 상기 판 두께 t에 대한 상기 표층부의 합계 두께 t1의 비t1/t가 0.10~0.70이며 상기 무방향성 전기강판의 전체판 두께의 평균 N함유량[N]가 40 ppm 이하이며 철손 W10/400(W/kg)와 상기 판 두께 t(mm)가 하기 (1) 식을 충족하는 무방향성 전기강판. W10/400≦8+30t …(1) | 【청구항1】 Si함유량이 전체판 두께의 평균 Si함유량 미만의 영역으로서 정의되는 내층부와 상기 내층부의 양측에 설치된 Si함유량이 전체판 두께의 평균 Si함유량 이상의 영역으로서 정의되는 표층부로 구성되는 무방향성 전기강판으로서, Si와 전체판 두께의 평균 함유량으로, C :0.020 질량%이하, Mn:0.010 질량%~2.0 질량%, S :0.0100 질량%이하, 및 Sn:0.1 0 질량%이하 및 Sb:0.1 0 질량%이하의 적어도 하나를 함유하고 잔부가 Fe 및 불가피 불순물로 구성되며, 상기 표층부에서의 평균 Si함유량[Si]1가 2.5~7.0 질량%이며 상기 내층부에서의 평균 Si함유량[Si]0가 1.5~5.0 질량%이며 상기 표층부에서의 평균 Si함유량[Si]1와 상기 내층부에서의 평균 Si함유량[Si]0와의 차이[Si]1-[Si]0로서 정의되는ΔSi가 1.0 질량%~3.3 질량%이며 Mn의 전체판 두께의 평균 함유량 (질량%)이다[Mn]와 S의 전체판 두께의 평균 함유량 (질량%)이다[S]가 하기 (2) 식을 만족하는 성분 조성을 가지며, 상기 표층부가 5~50 MPa의 면 내 인장 응력을 가지며, 상기 무방향성 전기강판의 판 두께 t가 0.05~0.35 mm이며 상기 판 두께 t에 대한 상기 표층부의 합계 두께 t1의 비t1/t가 0.30~0.50 이며 상기 무방향성 전기강판의 전체판 두께의 평균 N함유량[N]가 40 ppm 이하이며 최대자속밀도:1.0 T, 주파수 400 Hz의 철손 W10/400 (W/kg)와 상기 판 두께 t (mm)가 하기 (1) 식을 충족하고, 표면에서 판 두께의 것1/4한 깊이의 면에서의 방위 분포 함수의 Φ2=45 °단면에서{111}면 집적도에 대한{100}면 집적도의 비{100}/{111}가51~90%인 집합 조직을 가지는 무방향성 전기강판. W10/400≦8+30t …(1) [Mn][S]≦0.0030 …(2) | 【청구항1】 Si함유량이 전체판 두께의 평균 Si함유량 미만의 영역으로서 정의되는 내층부와 상기 내층부의 양측에 설치된 Si함유량이 전체판 두께의 평균 Si함유량 이상의 영역으로서 정의되는 표층부로 구성되는 무방향성 전기강판으로서, Si와 전체판 두께의 평균 함유량으로, C :0.020 질량%이하, Mn:0.010 질량%~2.0 질량%, S :0.0100 질량%이하, 및 Sn:0.1 0 질량%이하 및 Sb:0.1 0 질량%이하의 적어도 하나를 함유하고 잔부가 Fe 및 불가피 불순물로 구성되며, 상기 표층부에서의 평균 Si함유량[Si]1가 2.5~7.0 질량%이며 상기 내층부에서의 평균 Si함유량[Si]0가 1.5~5.0 질량%이며 상기 표층부에서의 평균 Si함유량[Si]1와 상기 내층부에서의 평균 Si함유량[Si]0와의 차이[Si]1-[Si]0로서 정의되는ΔSi가 1.0 질량%~3.3 질량%이며 Mn의 전체판 두께의 평균 함유량 (질량%)이다[Mn]와 S의 전체판 두께의 평균 함유량 (질량%)이다[S]가 하기 (2) 식을 만족하는 성분 조성을 가지며, 상기 표층부가 5~50 MPa의 면 내 인장 응력을 가지며, 상기 무방향성 전기강판의 판 두께 t가 0.05~0.35 mm이며 상기 판 두께 t에 대한 상기 표층부의 합계 두께 t1의 비t1/t가 0.30~0.50 이며 상기 무방향성 전기강판의 전체판 두께의 평균 N함유량[N]가 40 ppm 이하이며 최대자속밀도:1.0 T, 주파수 400 Hz의 철손 W10/400 (W/kg)와 상기 판 두께 t (mm)가 하기 (1) 식을 충족하고, 표면에서 판 두께의 것1/4한 깊이의 면에서의 방위 분포 함수의 Φ2=45 °단면에서{111}면 집적도에 대한{100}면 집적도의 비{100}/{111}가51~90%인 집합 조직을 가지는 무방향성 전기강판. W10/400≦8+30t …(1) [Mn][S]≦0.0030 …(2) | 【청구항1】 Si함유량이 전체판 두께의 평균 Si함유량 미만의 영역으로서 정의되는 내층부와 상기 내층부의 양측에 설치된 Si함유량이 전체판 두께의 평균 Si함유량 이상의 영역으로서 정의되는 표층부로 구성되는 무방향성 전기강판으로서, Si와 전체판 두께의 평균 함유량으로, C :0.020 질량%이하, Mn:0.010 질량%~2.0 질량%, S :0.0100 질량%이하, 및 Sn:0.1 0 질량%이하 및 Sb:0.1 0 질량%이하의 적어도 하나를 함유하고 잔부가 Fe 및 불가피 불순물로 구성되며, 상기 표층부에서의 평균 Si함유량[Si]1가 2.5~7.0 질량%이며 상기 내층부에서의 평균 Si함유량[Si]0가 1.5~5.0 질량%이며 상기 표층부에서의 평균 Si함유량[Si]1와 상기 내층부에서의 평균 Si함유량[Si]0와의 차이[Si]1-[Si]0로서 정의되는ΔSi가 1.0 질량%~3.3 질량%이며 Mn의 전체판 두께의 평균 함유량 (질량%)이다[Mn]와 S의 전체판 두께의 평균 함유량 (질량%)이다[S]가 하기 (2) 식을 만족하는 성분 조성을 가지며, 상기 표층부가 5~50 MPa의 면 내 인장 응력을 가지며, 상기 무방향성 전기강판의 판 두께 t가 0.05~0.35 mm이며 상기 판 두께 t에 대한 상기 표층부의 합계 두께 t1의 비t1/t가 0.30~0.50 이며 상기 무방향성 전기강판의 전체판 두께의 평균 N함유량[N]가 40 ppm 이하이며 최대자속밀도:1.0 T, 주파수 400 Hz의 철손 W10/400 (W/kg)와 상기 판 두께 t (mm)가 하기 (1) 식을 충족하고, 표면에서 판 두께의 것1/4한 깊이의 면에서의 방위 분포 함수의 Φ2=45 °단면에서{111}면 집적도에 대한{100}면 집적도의 비{100}/{111}가51~90%인 집합 조직을 가지는 무방향성 전기강판. W10/400≦8+30t …(1) [Mn][S]≦0.0030 …(2) ¦ 【청구항4】 Si함유량이 1.5~5.0 질량%인 강판에, SiCl4 분위기 중, 1000℃이상, 1300℃이하의 침규처리 온도로 침규처리를 실시해, 상기 침규처리 후 강판에 N2 분위기 중, 950℃이상, 1300℃이하의 온도에서 확산 처리를 실시해, 상기 확산 처리 후 강판을 확산 처리 온도에서 900℃까지의 온도역의 평균 냉각 속도 v1:5~20℃/s, 900℃ 내지 100℃까지의 온도역의 평균 냉각 속도 v2:30~100℃/s의 조건에서 냉각하는 무방향성 전기강판 제조 방법으로서, 상기 무방향성 전기강판은 Si함유량이 전체판 두께의 평균 Si함유량 미만의 영역으로서 정의되는 내층부와 상기 내층부의 양측에 설치된 Si함유량이 전체판 두께의 평균 Si함유량 이상의 영역으로서 정의되는 표층부로 구성되고, Si와 전체판 두께의 평균 함유량으로, C :0.020 질량%이하, Mn:0.010 질량%~2.0 질량% 및 S :0.0100 질량%다음을 함유하고 잔부가 Fe 및 불가피 불순물로 구성되며, 상기 표층부에서의 평균 Si함유량[Si]1가 2.5~7.0 질량%이며 상기 내층부에서의 평균 Si함유량[Si]0가 1.5~5.0 질량%이며 상기 표층부에서의 평균 Si함유량[Si]1와 상기 내층부에서의 평균 Si함유량[Si]0와의 차이[Si]1-[Si]0로서 정의되는ΔSi가 1.0 질량%~3.3 질량%이며 Mn의 전체판 두께의 평균 함유량 (질량%)이다[Mn]와 S의 전체판 두께의 평균 함유량 (질량%)이다[S]가 하기 (2) 식을 만족하는 성분 조성을 가지며, 상기 표층부가 5~50 MPa의 면 내 인장 응력을 가지며, 상기 무방향성 전기강판의 판 두께 t가 0.05~0.35 mm이며 상기 판 두께 t에 대한 상기 표층부의 합계 두께 t1의 비t1/t가 0.30~0.50 이며 상기 무방향성 전기강판의 전체판 두께의 평균 N함유량[N]가 40 ppm 이하이며 최대자속밀도:1.0 T, 주파수 400 Hz의 철손 W10/400 (W/kg)와 상기 판 두께 t (mm)가 하기 (1) 식을 충족하고, 표면에서 판 두께의 것1/4한 깊이의 면에서의 방위 분포 함수의 Φ2=45 °단면에서{111}면 집적도에 대한{100}면 집적도의 비{100}/{111}가51~90%인 집합 조직을 가지는 무방향성 전기강판 제조 방법. W10/400≦8+30t …(1) [Mn][S]≦0.0030 …(2) | 【청구항1】 Si함유량이 전체판 두께의 평균 Si함유량 미만의 영역으로서 정의되는 내층부와 상기 내층부의 양측에 설치된 Si함유량이 전체판 두께의 평균 Si함유량 이상의 영역으로서 정의되는 표층부로 구성되는 무방향성 전기강판으로서, Si와 전체판 두께의 평균 함유량으로, C :0.020 질량%이하, Mn:0.010 질량%~2.0 질량%, S :0.0100 질량%이하, 및 Sn:0.1 0 질량%이하 및 Sb:0.1 0 질량%이하의 적어도 하나를 함유하고 잔부가 Fe 및 불가피 불순물로 구성되며, 상기 표층부에서의 평균 Si함유량[Si]1가 2.5~7.0 질량%이며 상기 내층부에서의 평균 Si함유량[Si]0가 1.5~5.0 질량%이며 상기 표층부에서의 평균 Si함유량[Si]1와 상기 내층부에서의 평균 Si함유량[Si]0와의 차이[Si]1-[Si]0로서 정의되는ΔSi가 1.0 질량%~3.3 질량%이며 Mn의 전체판 두께의 평균 함유량 (질량%)이다[Mn]와 S의 전체판 두께의 평균 함유량 (질량%)이다[S]가 하기 (2) 식을 만족하는 성분 조성을 가지며, 상기 표층부가 5~50 MPa의 면 내 인장 응력을 가지며, 상기 무방향성 전기강판의 판 두께 t가 0.05~0.35 mm이며 상기 판 두께 t에 대한 상기 표층부의 합계 두께 t1의 비t1/t가 0.30~0.50 이며 상기 무방향성 전기강판의 전체판 두께의 평균 N함유량[N]가 40 ppm 이하이며 최대자속밀도:1.0 T, 주파수 400 Hz의 철손 W10/400 (W/kg)와 상기 판 두께 t (mm)가 하기 (1) 식을 충족하고, 표면에서 판 두께의 것1/4한 깊이의 면에서의 방위 분포 함수의 Φ2=45 °단면에서{111}면 집적도에 대한{100}면 집적도의 비{100}/{111}가51~90%인 집합 조직을 가지는 무방향성 전기강판. W10/400≦8+30t …(1) [Mn][S]≦0.0030 …(2) ¦ 【청구항4】 Si함유량이 1.5~5.0 질량%인 강판에, SiCl4 분위기 중, 1000℃이상, 1300℃이하의 침규처리 온도로 침규처리를 실시해, 상기 침규처리 후 강판에 N2 분위기 중, 950℃이상, 1300℃이하의 온도에서 확산 처리를 실시해, 상기 확산 처리 후 강판을 확산 처리 온도에서 900℃까지의 온도역의 평균 냉각 속도 v1:5~20℃/s, 900℃ 내지 100℃까지의 온도역의 평균 냉각 속도 v2:30~100℃/s의 조건에서 냉각하는 무방향성 전기강판 제조 방법으로서, 상기 무방향성 전기강판은 Si함유량이 전체판 두께의 평균 Si함유량 미만의 영역으로서 정의되는 내층부와 상기 내층부의 양측에 설치된 Si함유량이 전체판 두께의 평균 Si함유량 이상의 영역으로서 정의되는 표층부로 구성되고, Si와 전체판 두께의 평균 함유량으로, C :0.020 질량%이하, Mn:0.010 질량%~2.0 질량% 및 S :0.0100 질량%다음을 함유하고 잔부가 Fe 및 불가피 불순물로 구성되며, 상기 표층부에서의 평균 Si함유량[Si]1가 2.5~7.0 질량%이며 상기 내층부에서의 평균 Si함유량[Si]0가 1.5~5.0 질량%이며 상기 표층부에서의 평균 Si함유량[Si]1와 상기 내층부에서의 평균 Si함유량[Si]0와의 차이[Si]1-[Si]0로서 정의되는ΔSi가 1.0 질량%~3.3 질량%이며 Mn의 전체판 두께의 평균 함유량 (질량%)이다[Mn]와 S의 전체판 두께의 평균 함유량 (질량%)이다[S]가 하기 (2) 식을 만족하는 성분 조성을 가지며, 상기 표층부가 5~50 MPa의 면 내 인장 응력을 가지며, 상기 무방향성 전기강판의 판 두께 t가 0.05~0.35 mm이며 상기 판 두께 t에 대한 상기 표층부의 합계 두께 t1의 비t1/t가 0.30~0.50 이며 상기 무방향성 전기강판의 전체판 두께의 평균 N함유량[N]가 40 ppm 이하이며 최대자속밀도:1.0 T, 주파수 400 Hz의 철손 W10/400 (W/kg)와 상기 판 두께 t (mm)가 하기 (1) 식을 충족하고, 표면에서 판 두께의 것1/4한 깊이의 면에서의 방위 분포 함수의 Φ2=45 °단면에서{111}면 집적도에 대한{100}면 집적도의 비{100}/{111}가51~90%인 집합 조직을 가지는 무방향성 전기강판 제조 방법. W10/400≦8+30t …(1) [Mn][S]≦0.0030 …(2) | 6 | 2021-507723 | 2020-09-17 |  |  | 7218794 | 2023-01-30 | JFE STEEL CORP | 宮本 幸乃 ¦ 財前 善彰 ¦ 尾田 善彦 | 2019-183100 | JP | 2019-10-03 | 9 | JP7334673B2 ¦ JP5644680B2(BE) ¦ JP2000-045053A(BE) ¦ JP1999-307352A(BE) ¦ JP1999-307353A(BE) ¦ JP1999-199988A(BE) ¦ JP1998-140298A(BE) ¦ JP2639256B2(BE) ¦ JP2528750B2(BE) | 0 |  | 104225439 | CA3151160A1 ¦ CN114514332B ¦ EP4039832A1 ¦ IN502382 ¦ JP2019-183100 ¦ JP7218794B2 ¦ KR10-2691108B1 ¦ SG11202202733WB ¦ US12018357B2 ¦ WOWO2021-065555A1 | 10 | 등록 | JFE STEEL CORP | 2723024000300
KR | KR | P | B1 |  | 무방향성 전자 강판, 분할형 고정자 및 회전 전기 기계 |  | 이 무방향성 전자 강판은, 화학 조성이 질량%로, C: 0.0015% 이하, Si: 2.5 내지 4.0%를 함유하고, 평균 결정 입경이, 10 내지 40㎛이며, 표면으로부터 판 두께 방향으로 0.5 내지 3.0㎛의 두께의 내부 산화층이 존재하고 있다. |  | 화학 조성이, 질량%로, C: 0.0015% 이하, Si: 2.5 내지 4.0% 를 함유하고, 평균 결정 입경이, 10 내지 40㎛이며, 표면으로부터 판 두께 방향으로 0.5 내지 3.0㎛의 두께의 내부 산화층이 존재하며, 압연 방향의 영율 EL과 압연 방향에 직각의 방향의 영율 Ec의 비인 EL/Ec가 0.90 이상인, 무방향성 전자 강판. |  | 1. 화학 조성이, 질량%로, C: 0.0015% 이하, Si: 2.5 내지 4.0% 를 함유하고, 평균 결정 입경이, 10 내지 40㎛이며, 표면으로부터 판 두께 방향으로 0.5 내지 3.0㎛의 두께의 내부 산화층이 존재하며, 압연 방향의 영율 EL과 압연 방향에 직각의 방향의 영율 Ec의 비인 EL/Ec가 0.90 이상인, 무방향성 전자 강판. ¦ 5. 둘레 방향에 있어서 복수의 고정자편으로 분할된, 회전 전기 기계용 분할형 고정자이며, 축 방향으로 연장되는 원통형의 요크와, 상기 요크의 내주면으로부터 직경 방향으로 연장되는 복수의 티스를 구비하고, 상기 고정자편은, 복수매의 무방향성 전자 강판이 적층되어 이루어지고, 상기 티스의 연장하는 방향을 결정축의 기준으로 한 경우에, 상기 고정자편의 {110}<001> 방위의 X선 랜덤 강도비가 5 이상이며, 상기 무방향성 전자 강판의 평균 결정 입경이 100 내지 200㎛이며, 상기 무방향성 전자 강판의 화학 조성이, 질량%로, C: 0.0015% 이하, 및 Si: 2.5 내지 4.0%를 함유하는, 분할형 고정자. | 7 | 10-2021-7021292 | 2020-01-17 | 10-2021-0100161 | 2021-08-13 | 10-2494906 | 2023-01-30 | 닛폰세이테츠 가부시키가이샤 | 나토리 요시아키 ¦ 야시키 히로요시 ¦ 도미타 미호 | 2019-006447 | JP | 2019-01-17 | 5 | JP6870381B2(BE) ¦ JP5228379B2(BE) ¦ KR10-2227328B1(BE) ¦ KR10-1981874B1(BE) ¦ KR10-1897886B1(BE) | 1 | KR10-2024-0158586A(FE) | 101607793 | BR112021009689B1 ¦ CN113272455A ¦ EP3913079B1 ¦ IN534392 ¦ JP2019-006447 ¦ JP7192887B2 ¦ KR10-2494906B1 ¦ PL3913079T3 ¦ RS64914B1 ¦ TWI727616B ¦ US12283845B2 ¦ VN1-0044976B ¦ WOWO2020-149405A1 | 13 | 등록 | 닛폰세이테츠 가부시키가이샤 | 3523062001909
KR | KR | P | B1 |  | 이방향성 전기강판 및 그의 제조방법 |  | 본 발명의 일 실시예에 의한 이방향성 전기강판은 중량%로, Si: 2.0 내지 5.0%, Al: 1.5% 이하(0%를 제외함), S: 0.0004 내지 0.02%, Ti: 0.001 내지 0.008%, Mn: 0.05 내지 0.3%, N: 0.01% 이하(0%를 제외함)를 포함하고, 잔부는 Fe 및 기타 불가피한 불순물을 포함한다. |  | 중량%로, Si: 2.0 내지 5.0%, Al: 1.5% 이하(0%를 제외함), S: 0.0004 내지 0.02%, Ti: 0.001 내지 0.008%, Mn: 0.05 내지 0.3%, N: 0.01% 이하(0%를 제외함), 잔부는 Fe 및 기타 불가피한 불순물을 포함하고, {100}<001> 방위로부터 20° 이내의 각도의 방위를 갖는 결정립의 면적 분율이 25 내지 99 %이고, {110}<116> 방위로부터 20° 이내의 각도의 방위를 갖는 결정립의 면적 분율이 40 % 이하이고, {110}<001> 방위로부터 20° 이내의 각도의 방위를 갖는 결정립의 면적 분율이 30 % 이하인 이방향성 전기강판. |  | 1. 중량%로, Si: 2.0 내지 5.0%, Al: 1.5% 이하(0%를 제외함), S: 0.0004 내지 0.02%, Ti: 0.001 내지 0.008%, Mn: 0.05 내지 0.3%, N: 0.01% 이하(0%를 제외함), 잔부는 Fe 및 기타 불가피한 불순물을 포함하고, {100}<001> 방위로부터 20° 이내의 각도의 방위를 갖는 결정립의 면적 분율이 25 내지 99 %이고, {110}<116> 방위로부터 20° 이내의 각도의 방위를 갖는 결정립의 면적 분율이 40 % 이하이고, {110}<001> 방위로부터 20° 이내의 각도의 방위를 갖는 결정립의 면적 분율이 30 % 이하인 이방향성 전기강판. ¦ 13. 중량%로, Si: 2.0 내지 5.0%, Al: 1.5% 이하(0%를 제외함), S: 0.0004 내지 0.02%, Ti: 0.001 내지 0.008%, Mn: 0.05 내지 0.3%, N: 0.01% 이하(0%를 제외함)를 포함하고, 잔부는 Fe 및 기타 불가피한 불순물을 포함하는 슬라브를 제조하는 단계; 상기 슬라브를 열간 압연하여 열연판을 제조하는 단계; 상기 열연판을 소둔하는 단계; 상기 열연판을 냉간 압연하여 냉연판을 제조하는 단계; 상기 냉연판을 1차 재결정 소둔하는 단계 및 1차 재결정 소둔된 냉연판을 2차 재결정 소둔하는 단계를 포함하고, 상기 열연판을 소둔하는 단계는 700℃ 내지 1100℃ 온도 구간에서 10℃/초 이상의 속도로 승온하는 승온 단계를 포함하고, 제조된 이방향성 전기강판은 {100}<001> 방위로부터 20° 이내의 각도의 방위를 갖는 결정립의 면적 분율이 25 내지 99 %이고,{110}<116> 방위로부터 20° 이내의 각도의 방위를 갖는 결정립의 면적 분율이 40 % 이하이고, {110}<001> 방위로부터 20° 이내의 각도의 방위를 갖는 결정립의 면적 분율이 30 % 이하인 이방향성 전기강판의 제조 방법. | 14 | 10-2020-0179365 | 2020-12-21 | 10-2022-0089075 | 2022-06-28 | 10-2493771 | 2023-01-26 | 주식회사 포스코 | 이세일 ¦ 문현우 ¦ 이상우 ¦ 신수용 |  |  |  | 9 | JP6455468B2(BE) ¦ JP6690244B2 ¦ JP4929484B2 ¦ KR10-2105529B1(BE) ¦ KR10-2009834B1(BE) ¦ KR10-2139134B1 ¦ KR10-1223113B1 ¦ KR10-1297864B1 ¦ KR10-1286191B1 | 0 |  | 25064112 | KR10-2493771B1 | 1 | 등록 | 주식회사 포스코 | 3523052000887
KR | KR | P | B1 |  | 무방향성 전기강판 및 그 제조방법 |  | 본 발명의 일 실시예에 의한 무방향성 전기강판은 중량%로, Si : 3.0 내지 4.0%, Al : 0.3 내지 1.5%, Mn : 0.1 내지 0.6%, Sn 및 Sb 중 1종 이상: 0.006 내지 0.1%, C:0.0015 내지 0.0040%, Cr:0.01 내지 0.03%, Cu: 0.003 내지 0.008% 및 Mg: 0.0005 내지 0.0025%를 포함하고, 잔부 Fe 및 불가피한 불순물을 포함한다. |  | 중량%로, Si : 3.0 내지 4.0%, Al : 0.3 내지 1.5%, Mn : 0.1 내지 0.6%, Sn 및 Sb 중 1종 이상: 0.006 내지 0.1%, C:0.0015 내지 0.0040%, Cr:0.01 내지 0.03%, Cu: 0.003 내지 0.008% 및 Mg: 0.0005 내지 0.0025%를 포함하고, 잔부 Fe 및 불가피한 불순물을 포함하고, 하기 식 1을 만족하는 무방향성 전기강판. [식 1] 0.66 ≤ ([Sn]+[Sb])/([Cr]+[Cu]+[Mg]) ≤ 2 (식 1에서 [Sn], [Sb], [Cr], [Cu] 및 [Mg]는 각각 Sn, Sb, Cr, Cu 및 Mg의 함량(중량%)을 나타낸다.) |  | 1. 중량%로, Si : 3.0 내지 4.0%, Al : 0.3 내지 1.5%, Mn : 0.1 내지 0.6%, Sn 및 Sb 중 1종 이상: 0.006 내지 0.1%, C:0.0015 내지 0.0040%, Cr:0.01 내지 0.03%, Cu: 0.003 내지 0.008% 및 Mg: 0.0005 내지 0.0025%를 포함하고, 잔부 Fe 및 불가피한 불순물을 포함하고, 하기 식 1을 만족하는 무방향성 전기강판. [식 1] 0.66 ≤ ([Sn]+[Sb])/([Cr]+[Cu]+[Mg]) ≤ 2 (식 1에서 [Sn], [Sb], [Cr], [Cu] 및 [Mg]는 각각 Sn, Sb, Cr, Cu 및 Mg의 함량(중량%)을 나타낸다.) ¦ 10. 중량%로, Si : 3.0 내지 4.0%, Al : 0.3 내지 1.5%, Mn : 0.1 내지 0.6%, Sn 및 Sb 중 1종 이상: 0.006 내지 0.1%, C:0.0015 내지 0.0040%, Cr:0.01 내지 0.03%, Cu: 0.003 내지 0.008% 및 Mg: 0.0005 내지 0.0025%를 포함하고, 잔부 Fe 및 불가피한 불순물을 포함하고, 하기 식 1을 만족하는 슬라브를 열간 압연하여 열연판을 제조하는 단계; 상기 열연판을 냉간압연 하여 냉연판을 제조하는 단계 및 상기 냉연판을 최종 소둔하는 단계를 포함하는 무방향성 전기강판의 제조방법. [식 1] 0.66 ≤ ([Sn]+[Sb])/([Cr]+[Cu]+[Mg]) ≤ 2 (식 1에서 [Sn], [Sb], [Cr], [Cu] 및 [Mg]는 각각 상기 슬라브 내 Sn, Sb, Cr, Cu 및 Mg의 함량(중량%)을 나타낸다.) | 15 | 10-2020-0179378 | 2020-12-21 | 10-2022-0089734 | 2022-06-29 | 10-2493776 | 2023-01-26 | 주식회사 포스코 | 이헌주 ¦ 구주영 ¦ 김승일 ¦ 김원진 |  |  |  | 5 | KR10-2301751B1 ¦ KR10-2080174B1 ¦ KR10-2109241B1 ¦ KR10-1918720B1 ¦ KR10-2014-0060725A(BE) | 1 | KR10-2784042B1(FE) | 105263932 | CN116635555A ¦ EP4265779A1 ¦ ID2023/07363A ¦ JP2023-554663A ¦ KR10-2493776B1 ¦ MXMX/a/2023/007355A ¦ US2024-0309497A1 ¦ WOWO2022-139337A1 | 8 | 등록 | 주식회사 포스코 | 3523052000889
PCT | PCT | P | A1 | 무방향성 전기강판과 그 제조 방법 | NON-ORIENTED ELECTROMAGNETIC STEEL SHEET AND METHOD FOR MANUFACTURING SAME | 소정량의 C, Si, Mn, Al, N 및 Cr를 함유하는 슬래브를 열간 압연하고 열연판 어닐링, 냉각 압연하고 연속 소둔로로 마무리 어닐링이라고 무방향성 전기강판을 제조할 때, 상기 마무리 어닐링의 최고 도달 온도를 900℃미만, 상기 마무리 어닐링의 냉각 과정에서의 (최고 도달 온도-50℃)의 온도에서 500℃까지의 평균 냉각 속도를 40℃/s 이상으로 하고, 상기 마무리 어닐링 전후의 압연 방향의 소성 신장율 ε (%)와 마무리 어닐링의 균열 시간 t (s)에서 정의되는 파라미터ε/t를 0.10 이상으로 함으로써, 페라이트의 평균 입경이 50μm미만, 항복 응력이 500MPa 이상에서, X선 응력 측정법으로 구한 강판 표면 및 판 두께 중심부에서의 판폭방향의 압축 잔류 응력σS, σC가 각각 2.0MPa 이상인 고강도 및 고주파 영역에서 저철손의 무방향성 전기강판을 얻는다. | In the present invention, when a slab containing prescribed amounts of C, Si, Mn, Al, N, and Cr is hot rolled, hot-rolled-sheet annealed, cold rolled, and finishing-annealed in a continuous annealing furnace to manufacture a non-oriented electromagnetic steel sheet, the maximum temperature reached in the finishing annealing is set to below 900°C, the average cooling speed from a temperature of (maximum temperature reached – 50°C) to 500°C in the cooling process in the finishing annealing is set to 40°C/s or above, and a parameter ε/t defined by the plastic elongation ε(%) in the rolling direction between before and after the finishing annealing and the soaking time t(s) for the finishing annealing is set to 0.10 or above, whereby a non-oriented electromagnetic steel sheet is obtained in which the average particle diameter of ferrite is below 50 μm, the yield stress is 500 MPa or above, and the compressive residual stress σS, σC in the sheet width direction at the steel sheet surface and the sheet thickness center part obtained by an X-ray stress measurement method are both 2.0 MPa or above, the non-oriented electromagnetic steel sheet having a high strength and having a low core loss in the high-frequency region. | 페라이트의 평균 입경이 50μm미만, 항복 응력이 500MPa 이상이고 X선 응력 측정법으로 측정한 강판 표면 및 판 두께 중심부에서의 판폭방향의 압축 잔류 응력σS, σC가, 각각 2.0MPa 이상임을 특징으로 하는 무방향성 전기강판. 여기서 상기 X선 응력 측정법에는, α-Fe (211)피크를 이용한 2θ-sin2ψ법을 이용한다. | The average particle size of ferrite is less than 50 μm, The yield stress is 500 MPa or more, and An unoriented electrical steel sheet characterized by that the compressive residual stress σS and σC in the width direction of the plate width measured by X-ray stress measurement are 2.0 MPa or more, respectively. Here, for the X-ray stress measurement method, a 2θ-sin2ψ method using a α-Fe (211) peak is used. |  |  |  | PCT-JP2022-025040 | 2022-06-23 | WO2023-282071 | 2023-01-12 |  |  | JFE STEEL CORPORATION | OKUBO Tomoyuki ¦ ZAIZEN Yoshiaki ¦ TANAKA Takaaki ¦ SUEHIRO Ryuichi ¦ MIYAMOTO Yukino | 2021-111433 | JP | 2021-07-05 |  |  |  |  | 104349088 | CN117545868A ¦ EP4365318A1 ¦ IN202417002879 ¦ JP2021-111433 ¦ JP7231895B1 ¦ KR10-2024-0027787A ¦ MXMX/a/2024/000338A ¦ TH2401000044A ¦ TWI850690B ¦ US2024-0295015A1 ¦ WOWO2023-282071A1 | 11 |  |  | 6023002002997
PCT | PCT | P | A1 | 무방향성 전기강판과 그 제조 방법 | NON-ORIENTED ELECTRICAL STEEL PLATE AND MANUFACTURING METHOD THEREOF | 소정량의 C, Si, Mn, Al, N 및 Cr를 함유하는 슬래브를 열간 압연하고 열연판 어닐링, 냉각 압연하고 연속 소둔로로 마무리 어닐링이라고 무방향성 전기강판을 제조할 때, 상기 마무리 어닐링의 최고 도달 온도를 900℃이상이고 상기 마무리 어닐링의 냉각 과정에서의 (최고 도달 온도-50℃)의 온도에서 500℃까지의 평균 냉각 속도를 40℃/s 이상으로 하고, 상기 마무리 어닐링의 전후의 압연 방향의 소성 신장율 ε (%)와 마무리 어닐링의 균열 시간 t (s)에서 정의되는 파라미터ε/t를 0.10 이상으로 하고, 페라이트의 평균 입경을 50μm 이상으로 하며, X선 응력 측정법으로 구한 강판 표면 및 판 두께 중심부에서의 판폭방향의 압축 잔류 응력σS, σC를 각각 2.0MPa 이상으로 함으로써, 고주파 영역에서 저철손의 무방향성 전기강판을 얻는다. | When a non-oriented electrical steel plate is manufactured by hot rolling a slab including predetermined amounts of C, Si, Mn, Al, N and Cr, annealing the hot-rolled plate, cold rolling, and finish annealing in a continuous annealing furnace, a non-oriented electrical steel plate with low core loss in a high-frequency region is obtained by setting the maximum reached temperature of the finish annealing to 900°C or more, the average cooling rate from the temperature of (the maximum reached temperature - 50°C) to 500°C in the cooling process of the finish annealing to 40°C/s or more, a parameter ε/t defined from the plastic elongation rate ε (%) in the rolling direction before and after the finish annealing and the soaking time t (s) of the finish annealing to 0.10 or more, the average grain size of ferrite to 50 μm or more, and each of the compressive residual stresses σS and σC in the plate width direction at the steel plate surface and the plate thickness center, which are determined by an X-ray stress measurement method, to 2.0 MPa or more. | 페라이트의 평균 입경이 50μm 이상이고 X선 응력 측정법으로 측정한 강판 표면 및 판 두께 중심부에서의 판폭방향의 압축 잔류 응력σS, σC가, 각각 2.0MPa 이상임을 특징으로 하는 무방향성 전기강판. 여기서 상기 X선 응력 측정법에는, α-Fe (211)피크를 이용한 2θ-sin2ψ법을 이용한다. | The average particle size of ferrite is 50 μm or more, and An unoriented electrical steel sheet characterized by that the compressive residual stress σS and σC in the width direction of the plate width measured by X-ray stress measurement are 2.0 MPa or more, respectively. Here, for the X-ray stress measurement method, a 2θ-sin2ψ method using a α-Fe (211) peak is used. |  |  |  | PCT-JP2022-025041 | 2022-06-23 | WO2023-282072 | 2023-01-12 |  |  | JFE STEEL CORPORATION | OKUBO Tomoyuki ¦ ZAIZEN Yoshiaki ¦ TANAKA Takaaki ¦ SUEHIRO Ryuichi ¦ MIYAMOTO Yukino | 2021-111440 | JP | 2021-07-05 |  |  |  |  | 104348738 | CN117545866A ¦ EP4353851A1 ¦ IN202417001411 ¦ JP2021-111440 ¦ JP7444275B2 ¦ KR10-2024-0021880A ¦ MXMX/a/2024/000337A ¦ TH2401000043A ¦ TWI802458B ¦ US2024-0271255A1 ¦ WOWO2023-282072A1 | 11 |  |  | 6023002002998
PCT | PCT | P | A1 | 무방향성 전기강판 및 그 제조 방법 | NON-ORIENTED ELECTROMAGNETIC STEEL SHEET AND METHOD FOR MANUFACTURING SAME | 회전자 코어에 적합한 양호한 피로 특성을 가지며, 게다가 고정자 코어에 적합한 우수한 자기 특성을 가진 무방향성 전기강판을 제공한다. 무방향성 전기강판은 질량%로, C:0.01% 이하, Si:2.0% 이상 5.0%이하, Mn:0.05% 이상 5.00%이하, P:0.1% 이하, S:0.01% 이하, Al:3.0% 이하 및 N:0.005% 이하를 포함하고 Si+Al가 4.5% 이상이며 잔부가 Fe 및 불가피 불순물인 성분 조성을 가지며, 강판 중의 결정립에 대해, 평균 결정립 지름 X1가 60μm 이상 200μm이하이며 결정립 지름 분포의 표준 편차 S1가 S1/X1<0.75를 충족하고, 또한 결정립 지름 분포의 왜곡도γ1가 1.50이하이다. | Provided is a non-oriented electromagnetic steel sheet having favorable fatigue characteristics that are suitable for rotor cores, and having excellent magnetic characteristics that are suitable for stator cores. The non-oriented electromagnetic steel sheet has a component composition comprising, in mass%, of C: 0.01% or less, Si: 2.0-5.0%, Mn: 0.05-5.00%, P: 0.1% or less, S: 0.01% or less, Al: 3.0% or less, and N: 0.005% or less, Si+Al being at least 4.5%, and the balance being Fe and unavoidable impurities, wherein: the average crystal grain size X1 of the crystal grains in the steel sheet is 60-200 μm; the standard deviation S1 of the crystal grain size distribution fulfills S1/X1<0.75; and the skewness γ1 of the crystal grain size distribution is 1.50 or less. | 무방향성 전기강판으로서, 질량%로, C:0.01% 이하, Si:2.0% 이상 5.0%이하, Mn:0.05% 이상 5.00%이하, P:0.1% 이하, S:0.01% 이하, Al:3.0% 이하 및 N:0.0050% 이하를 포함하고 Si+Al가 4.5% 이상이며 잔부가 Fe 및 불가피 불순물인 성분 조성을 가지며, 강판 중의 결정립에 대해, 평균 결정립 지름 X1가 60μm 이상 200μm이하이며 결정립 지름 분포의 표준 편차 S1가 다음 식 (1):S1/X1<0.75 …(1)를 충족하고, 또한 결정립 지름 분포의 왜곡도γ1가 1.50이하임을 특징으로 하는 무방향성 전기강판. | An unoriented electrical steel sheet, In mass%, C: 0.01% or less, Si: 2.0% or more and 5.0% or less, Mn: 0.05% or more and 5.00% or less, P: 0.1% or less, S: 0.01% or less, Al: less than 3.0% and N: 0.0050% or less It has a component composition in which Si + Al is 4.5% or more, and the remaining part is Fe and inevitable impurities, For the crystal grains in the steel plate, the average crystal grain size X 1 is 60 μm or more and 200 μm or less, and the standard deviation S 1 of the grain size distribution is the following formula (1): S1/X1<0.75 ... (1) An undirected electrical steel sheet that satisfies and is characterized in that the skewness γ 1 of the grain size distribution is 1.50 or less. |  |  |  | PCT-JP2022-026417 | 2022-06-30 | WO2023-282194 | 2023-01-12 |  |  | JFE STEEL CORPORATION | TANAKA Takaaki ¦ OKUBO Tomoyuki ¦ ZAIZEN Yoshiaki ¦ MIYAMOTO Yukino | 2021-113867 | JP | 2021-07-08 |  |  |  |  | 104348628 | CN117651785A ¦ EP4350013A1 ¦ IN202317079105 ¦ JP2021-113867 ¦ JP7235188B1 ¦ KR10-2024-0005829A ¦ MXMX/a/2024/000391A ¦ TH2301008583A ¦ TWI855348B ¦ US2024-0290523A1 ¦ WOWO2023-282194A1 | 11 |  |  | 6023002003120
PCT | PCT | P | A1 | 무방향성 전기강판 및 그 제조 방법 | NON-ORIENTED ELECTROMAGNETIC STEEL SHEET AND METHOD FOR MANUFACTURING SAME | 회전자 코어에 적합한 양호한 피로 특성을 가지며, 게다가 고정자 코어에 적합한 우수한 자기 특성을 가진 무방향성 전기강판을 제공한다. 무방향성 전기강판은 질량%로, C:0.01% 이하, Si:2.0% 이상 4.5%미만, Mn:0.05% 이상 5.00%이하, P:0.1% 이하, S:0.01% 이하, Al:3.0% 이하 및 N:0.005% 이하를 포함하고 Si+Al가 4.5%미만이며 잔부가 Fe 및 불가피 불순물인 성분 조성을 가지며, 강판 중의 결정립에 대해, 평균 결정립 지름 X1가 60μm 이상 200μm이하이며 결정립 지름 분포의 표준 편차 S1가 S1/X1<0.75를 충족하고, 결정립 지름 분포의 첨도 K1가 2.00이하이다. | Provided is a non-oriented electromagnetic steel sheet having good fatigue characteristics suitable for a rotor core, and excellent magnetic characteristics suitable for a stator core. The non-oriented electromagnetic steel sheet has a component composition including, by mass, 0.01% or less of C, 2.0% to less than 4.5% of Si, 0.05-5.00% (inclusive) of Mn, 0.1% or less of P, 0.01% or less of S, 3.0% or less of Al, and 0.005% or less of N, Si + Al being less than 4.5%, with the remainder made up by Fe and unavoidable impurities. With regards to crystal grains in the steel sheet, the average crystal grain diameter X1 is 60-200 μm (inclusive), the standard deviation S1 of the crystal grain diameter distribution satisfies S1/X1 < 0.75, and the kurtosis K1 of the crystal grain diameter distribution is 2.00 or below. | 무방향성 전기강판으로서, 질량%로, C:0.01% 이하, Si:2.0% 이상 4.5%미만, Mn:0.05% 이상 5.00%이하, P:0.1% 이하, S:0.01% 이하, Al:3.0% 이하 및 N:0.0050% 이하를 포함하고 Si+Al가 4.5%미만이며 잔부가 Fe 및 불가피한 불순물인 성분 조성을 가지며, 강판 중의 결정립에 대해, 평균 결정립 지름 X1가 60μm 이상 200μm이하이며 결정립 지름 분포의 표준 편차 S1가 다음 식 (1):S1/X1<0.75 …(1)를 충족하고, 또한 결정립 지름 분포의 첨도 K1가 2.00이하임을 특징으로 하는 무방향성 전기강판. | An unoriented electrical steel sheet, In mass%, C: 0.01% or less, Si: more than 2.0% and less than 4.5%, Mn: 0.05% or more and 5.00% or less, P: 0.1% or less, S: 0.01% or less, Al: less than 3.0% and N: 0.0050% or less And has a component composition in which Si + Al is less than 4.5%, and the remaining part is Fe and inevitable impurities, For the crystal grains in the steel plate, the average crystal grain size X 1 is 60 μm or more and 200 μm or less, and the standard deviation S 1 of the grain size distribution is the following formula (1): S1/X1<0.75 ... (1) An undirected electrical steel sheet that satisfies and is characterized by a kurtosis K1 of the grain size distribution of 2.00 or less. |  |  |  | PCT-JP2022-026418 | 2022-06-30 | WO2023-282195 | 2023-01-12 |  |  | JFE STEEL CORPORATION | TANAKA Takaaki ¦ OKUBO Tomoyuki ¦ ZAIZEN Yoshiaki ¦ MIYAMOTO Yukino | 2021-113868 | JP | 2021-07-08 |  |  |  |  | 93466457 | JP2021-113868 ¦ TW202311537A ¦ WOWO2023-282195A1 | 3 |  |  | 6023002003121
PCT | PCT | P | A1 | 무방향성 전기강판 및 그 제조 방법 및 모터 코어 | NON-ORIENTED ELECTROMAGNETIC STEEL SHEET AND PRODUCTION METHOD THEREFOR, AND MOTOR CORE | 회전자 코어에 적합한 양호한 피로 특성을 가진 고강도무방향성 전기강판과 고정자 코어에 적합한 우수한 자기 특성을 가진 무방향성 전기강판을 제공한다. 무방향성 전기강판은 질량%로, C:0.01% 이하, Si:2.0% 이상 5.0%이하, Mn:0.05% 이상 5.00%이하, P:0.1% 이하, S:0.01% 이하, Al:3.0% 이하 및 N:0.005% 이하를 포함하고 Si+Al가 4.5% 이상이며 잔부가 Fe 및 불가피 불순물인 성분 조성을 가지며, 강판 중의 결정립에 대해, 평균 결정립 지름 X1가 50μm이하이며 결정립 지름 분포의 표준 편차 S1가 S1/X1<0.75를 충족하고, 또한 결정립 지름 분포의 왜곡도γ1가 2.00이하이다. | Provided are: a high-strength non-oriented electromagnetic steel sheet having good fatigue characteristics suitable for a rotor core; and a non-oriented electromagnetic steel sheet having excellent magnetic characteristics suitable for a stator core. This non-oriented electromagnetic steel sheet has a component composition containing, in mass%, at most 0.01% of C, 2.0-5.0% of Si, 0.05-5.00% of Mn, at most 0.1% of P, at most 0.01% of S, at most 3.0% of Al, and at most 0.005% of N, Si and Al accounting for at least 4.5%, and the balance being Fe and incidental impurities. Concerning crystal grains in the steel sheet, the average crystal grain size X1 is at most 50 μm, the standard deviation S1 of the crystal grain size distribution satisfies S1/X1 < 0.75, and the skewness γ1 of the crystal grain size distribution is at most 2.00. | 무방향성 전기강판으로서, 질량%로, C:0.01% 이하, Si:2.0% 이상 5.0%이하, Mn:0.05% 이상 5.00%이하, P:0.1% 이하, S:0.01% 이하, Al:3.0% 이하 및 N:0.0050% 이하를 포함하고 Si+Al가 4.5% 이상이며 잔부가 Fe 및 불가피 불순물인 성분 조성을 가지며, 강판 중의 결정립에 대해, 평균 결정립 지름 X1가 50μm이하이며 결정립 지름 분포의 표준 편차 S1가 다음 식 (1):S1/X1<0.75 …(1)를 충족하고, 또한 결정립 지름 분포의 왜곡도γ1가 2.00이하임을 특징으로 하는 무방향성 전기강판. | An unoriented electrical steel sheet, In mass%, C: 0.01% or less, Si: 2.0% or more and 5.0% or less, Mn: 0.05% or more and 5.00% or less, P: 0.1% or less, S: 0.01% or less, Al: less than 3.0% and N: 0.0050% or less It has a component composition in which Si + Al is 4.5% or more, and the remaining part is Fe and inevitable impurities, For the crystal grains in the steel plate, the average crystal particle sizeX 1 is 50 μm or less, and the standard deviation S 1 of the grain size distribution is the following formula (1): S1/X1<0.75 ... (1) An undirected electrical steel sheet that satisfies and is characterized in that the skewness γ1 of the crystal particle size distribution is 2.00 or less. |  |  |  | PCT-JP2022-026419 | 2022-06-30 | WO2023-282196 | 2023-01-12 |  |  | JFE STEEL CORPORATION | TANAKA Takaaki ¦ OKUBO Tomoyuki ¦ ZAIZEN Yoshiaki ¦ MIYAMOTO Yukino | 2021-113865 | JP | 2021-07-08 |  |  |  |  | 104348739 | CN117597459A ¦ EP4353852A1 ¦ IN202317079104 ¦ JP2021-113865 ¦ JP7235187B1 ¦ KR10-2024-0005830A ¦ MXMX/a/2024/000389A ¦ TH2301008577A ¦ TWI824601B ¦ US2024-0279783A1 ¦ WOWO2023-282196A1 | 11 |  |  | 6023002003122
PCT | PCT | P | A1 | 무방향성 전기강판 및 그 제조 방법 및 모터 코어 | NON-ORIENTED ELECTROMAGNETIC STEEL SHEET, MANUFACTURING METHOD THEREFOR, AND MOTOR CORE | 회전자 코어에 적합한 양호한 피로 특성을 가진 고강도무방향성 전기강판과 고정자 코어에 적합한 우수한 자기 특성을 가진 무방향성 전기강판을 제공한다. 질량%로, C:0.01% 이하, Si:2.0% 이상 4.5%미만, Mn:0.05% 이상 5.00%이하, P:0.1% 이하, S:0.01% 이하, Al:3.0% 이하 및 N:0.005% 이하를 포함하고 Si+Al가 4.5%미만이며 잔부가 Fe 및 불가피 불순물인 성분 조성을 가지며, 강판 중의 결정립에 대해, 평균 결정립 지름 X1가 50μm이하이며 결정립 지름 분포의 표준 편차 S1가 S1/X1<0.75를 충족하고, 또한 결정립 지름 분포의 첨도 K1가 20.0이하임을 특징으로 하는 무방향성 전기강판. | Provided are: a high-strength non-oriented electromagnetic steel sheet having favorable fatigue characteristics suitable for a rotor core; and a non-oriented electromagnetic steel sheet having excellent magnetic characteristics suitable for a stator core. This non-oriented electromagnetic steel sheet has a component composition which contains, in terms of mass%, at most 0.01% of C, 2.0-4.5% (exclusive of 4.5) of Si, 0.05-5.00% of Mn, at most 0.1% of P, at most 0.01% of S, at most 3.0% of Al, and at most 0.005% of N, with less than 4.5% of Si+Al and the remainder consisting of Fe and inevitable impurities, and is characterized in that crystal grains in the steel sheet have an average crystal grain diameter X1 of at most 50 μm, a standard deviation S1 of the crystal grain diameter distribution satisfying S1/X1<0.75, and a kurtosis K1 of the crystal grain diameter distribution of at most 20.0. | 무방향성 전기강판으로서, 질량%로, C:0.01% 이하, Si:2.0% 이상 4.5%미만, Mn:0.05% 이상 5.00%이하, P:0.1% 이하, S:0.01% 이하, Al:3.0% 이하 및 N:0.0050% 이하를 포함하고 Si+Al가 4.5%미만이며 잔부가 Fe 및 불가피 불순물인 성분 조성을 가지며, 강판 중의 결정립에 대해, 평균 결정립 지름 X1가 50μm이하이며 결정립 지름 분포의 표준 편차 S1가 다음 식 (1):S1/X1<0.75 …(1)를 충족하고, 또한 결정립 지름 분포의 첨도 K1가 20.0이하임을 특징으로 하는 무방향성 전기강판. | An unoriented electrical steel sheet, In mass%, C: 0.01% or less, Si: more than 2.0% and less than 4.5%, Mn: 0.05% or more and 5.00% or less, P: 0.1% or less, S: 0.01% or less, Al: less than 3.0% and N: 0.0050% or less It has a component composition in which Si + Al is less than 4.5%, and the remaining part is Fe and inevitable impurities, For the crystal grains in the steel plate, the average crystal particle sizeX 1 is 50 μm or less, and the standard deviation S 1 of the grain size distribution is the following formula (1): S1/X1<0.75 ... (1) An undirected electrical steel sheet that satisfies and is characterized in that the kurtosis K1 of the grain size distribution is 20.0 or less. |  |  |  | PCT-JP2022-026420 | 2022-06-30 | WO2023-282197 | 2023-01-12 |  |  | JFE STEEL CORPORATION | TANAKA Takaaki ¦ OKUBO Tomoyuki ¦ ZAIZEN Yoshiaki ¦ MIYAMOTO Yukino | 2021-113866 | JP | 2021-07-08 |  |  |  |  | 93466458 | JP2021-113866 ¦ TW202307230A ¦ WOWO2023-282197A1 | 3 |  |  | 6023002003123
JP | JP | P | B2 | 회전 전기기계 | 회전 전기기계 | 【요약】 【과제】고출력 밀도를 실현할 수 있는 액셜 갭형 회전 전기기계를 제공한다. 【해결 수단】회전 전기기계 100은 상측(Z축의 양의 방향 측) 및 하측(Z축의 음의 방향 측)에 각각 영구자석 520 a~520 h, 530 a~530 h가 배치된 회전자 130과 회전자 130의 상측 및 하측과 각각 소정의 간격을 가지고 마주보는 위치에 배치되는 상측 스테이터 110, 하측 스테이터 120를 가진다. 회전 전기기계 100은 상측 스테이터 110의 여자 코일군 220에 인가하는 여자 전압의 위상과 하측 스테이터 120의 여자 코일군 240에 인가하는 여자 전압의 위상을 늦춤과 동시에, 영구자석 520 a~520 h, 530 a~530 h의 위치를 당해 위상의 차이에 따라 회전 방향에서 어긋난 상태에서 동작한다. 【선택도】도 1 | 【요약】 【과제】고출력 밀도를 실현할 수 있는 액셜 갭형 회전 전기기계를 제공한다. 【해결 수단】회전 전기기계 100은 상측(Z축의 양의 방향 측) 및 하측(Z축의 음의 방향 측)에 각각 영구자석 520 a~520 h, 530 a~530 h가 배치된 회전자 130과 회전자 130의 상측 및 하측과 각각 소정의 간격을 가지고 마주보는 위치에 배치되는 상측 스테이터 110, 하측 스테이터 120를 가진다. 회전 전기기계 100은 상측 스테이터 110의 여자 코일군 220에 인가하는 여자 전압의 위상과 하측 스테이터 120의 여자 코일군 240에 인가하는 여자 전압의 위상을 늦춤과 동시에, 영구자석 520 a~520 h, 530 a~530 h의 위치를 당해 위상의 차이에 따라 회전 방향에서 어긋난 상태에서 동작한다. 【선택도】도 1 | 【청구항1】 축 방향의 일방 측에 배치되는 복수의 영구자석으로 이루어진 제1 영구자석군과 축 방향의 타방 측에 배치되는 복수의 영구자석으로 이루어진 제2 영구자석군과 상기 제1 영구자석군 및 상기 제2 영구자석군과 자기적으로 결합되는 회전자 코어를 가진 회전자와 상기 제1 영구자석군과 축 방향으로 소정의 간격을 가진 상태에서 배치되는 한편 측 고정자와 상기 제2 영구자석군과 축 방향으로 소정의 간격을 가진 상태에서 배치되는 다른방고정자를 가진 회전 전기기계로서, 상기 일방 측 고정자는 둘레방향으로 간격을 가지고 배치된 복수의 티스부를 가진 고정자 코어와 상기 복수의 티스부에 대해 감긴 3개의 코일로서, 각각 삼상 교류 전압이 인가되는 3개의 코일을 가진 여자 코일군을 가지고 상기 타방 측 고정자는 둘레방향으로 간격을 가지고 배치된 복수의 티스부를 가진 고정자 코어와 상기 복수의 티스부에 대해 감긴 3개의 코일로서, 각각 삼상 교류 전압이 인가되는 3개의 코일을 가진 여자 코일군을 가지고 상기 제1 영구자석군의 상기 복수의 영구자석은 상기 제2 영구자석군의 상기 복수의 영구자석의 위치를 기준으로서, 그 제2 영구자석군에 대해 둘레방향에서 제1 각도만큼 어긋난 상태로 배치되고 상기 일방 측 고정자의 상기 여자 코일군에 인가되는 삼상 교류 전압의 위상과 상기 타방 측 고정자의 상기 여자 코일군에 인가되는 삼상 교류 전압의 위상이 제2 각도만큼 어긋난 상태에서 동작하는 것을 특징으로 하는 회전 전기기계. | 【청구항1】 축 방향의 일방 측에 배치되는 복수의 영구자석으로 이루어진 제1 영구자석군과 축 방향의 타방 측에 배치되는 복수의 영구자석으로 이루어진 제2 영구자석군과 상기 제1 영구자석군 및 상기 제2 영구자석군과 자기적으로 결합되는 회전자 코어를 가진 회전자와 상기 제1 영구자석군과 축 방향으로 소정의 간격을 가진 상태에서 배치되는 한편 측 고정자와 상기 제2 영구자석군과 축 방향으로 소정의 간격을 가진 상태에서 배치되는 다른방고정자를 가진 회전 전기기계로서, 상기 일방 측 고정자는 둘레방향으로 간격을 가지고 배치된 복수의 티스부를 가진 고정자 코어와 상기 복수의 티스부에 대해 감긴 3개의 코일로서, 각각 삼상 교류 전압이 인가되는 3개의 코일을 가진 여자 코일군을 가지고 상기 타방 측 고정자는 둘레방향으로 간격을 가지고 배치된 복수의 티스부를 가진 고정자 코어와 상기 복수의 티스부에 대해 감긴 3개의 코일로서, 각각 삼상 교류 전압이 인가되는 3개의 코일을 가진 여자 코일군을 가지고 상기 제1 영구자석군의 상기 복수의 영구자석은 상기 제2 영구자석군의 상기 복수의 영구자석의 위치를 기준으로서, 그 제2 영구자석군에 대해 둘레방향에서 제1 각도만큼 어긋난 상태로 배치되고 상기 일방 측 고정자의 상기 여자 코일군에 인가되는 삼상 교류 전압의 위상과 상기 타방 측 고정자의 상기 여자 코일군에 인가되는 삼상 교류 전압의 위상이 제2 각도만큼 어긋난 상태에서 동작하는 것을 특징으로 하는 회전 전기기계. | 【청구항1】 축 방향의 일방 측에 배치되는 복수의 영구자석으로 이루어진 제1 영구자석군과 축 방향의 타방 측에 배치되는 복수의 영구자석으로 이루어진 제2 영구자석군과 상기 제1 영구자석군 및 상기 제2 영구자석군과 자기적으로 결합되는 회전자 코어를 가진 회전자와 상기 제1 영구자석군과 축 방향으로 소정의 간격을 가진 상태에서 배치되는 한편 측 고정자와 상기 제2 영구자석군과 축 방향으로 소정의 간격을 가진 상태에서 배치되는 다른방고정자를 가진 회전 전기기계로서, 상기 일방 측 고정자는 둘레방향으로 간격을 가지고 배치된 복수의 티스부를 가진 고정자 코어와 상기 복수의 티스부에 대해 감긴 3개의 코일로서, 각각 삼상 교류 전압이 인가되는 3개의 코일을 가진 여자 코일군을 가지고 상기 타방 측 고정자는 둘레방향으로 간격을 가지고 배치된 복수의 티스부를 가진 고정자 코어와 상기 복수의 티스부에 대해 감긴 3개의 코일로서, 각각 삼상 교류 전압이 인가되는 3개의 코일을 가진 여자 코일군을 가지고 상기 제1 영구자석군의 상기 복수의 영구자석은 상기 제2 영구자석군의 상기 복수의 영구자석의 위치를 기준으로서, 그 제2 영구자석군에 대해 둘레방향에서 제1 각도만큼 어긋난 상태로 배치되고 상기 일방 측 고정자의 상기 여자 코일군에 인가되는 삼상 교류 전압의 위상과 상기 타방 측 고정자의 상기 여자 코일군에 인가되는 삼상 교류 전압의 위상이 제2 각도만큼 어긋난 상태에서 동작하는 것을 특징으로 하는 회전 전기기계. | 【청구항1】 축 방향의 일방 측에 배치되는 복수의 영구자석으로 이루어진 제1 영구자석군과 축 방향의 타방 측에 배치되는 복수의 영구자석으로 이루어진 제2 영구자석군과 상기 제1 영구자석군 및 상기 제2 영구자석군과 자기적으로 결합되는 회전자 코어를 가진 회전자와 상기 제1 영구자석군과 축 방향으로 소정의 간격을 가진 상태에서 배치되는 한편 측 고정자와 상기 제2 영구자석군과 축 방향으로 소정의 간격을 가진 상태에서 배치되는 다른방고정자를 가진 회전 전기기계로서, 상기 일방 측 고정자는 둘레방향으로 간격을 가지고 배치된 복수의 티스부를 가진 고정자 코어와 상기 복수의 티스부에 대해 감긴 3개의 코일로서, 각각 삼상 교류 전압이 인가되는 3개의 코일을 가진 여자 코일군을 가지고 상기 타방 측 고정자는 둘레방향으로 간격을 가지고 배치된 복수의 티스부를 가진 고정자 코어와 상기 복수의 티스부에 대해 감긴 3개의 코일로서, 각각 삼상 교류 전압이 인가되는 3개의 코일을 가진 여자 코일군을 가지고 상기 제1 영구자석군의 상기 복수의 영구자석은 상기 제2 영구자석군의 상기 복수의 영구자석의 위치를 기준으로서, 그 제2 영구자석군에 대해 둘레방향에서 제1 각도만큼 어긋난 상태로 배치되고 상기 일방 측 고정자의 상기 여자 코일군에 인가되는 삼상 교류 전압의 위상과 상기 타방 측 고정자의 상기 여자 코일군에 인가되는 삼상 교류 전압의 위상이 제2 각도만큼 어긋난 상태에서 동작하는 것을 특징으로 하는 회전 전기기계. | 14 | 2019-075438 | 2019-04-11 | 2020-174470 | 2020-10-22 | 7205358 | 2023-01-06 | NIPPON STEEL CORP | 川又 竜太郎 ¦ 村川 鉄州 |  |  |  | 6 | CN101355339B(BE) ¦ JP6740865B2(BE) ¦ JP2017-063594A(BE) ¦ JP4400835B2(BE) ¦ JP4960748B2(BE) ¦ US2013-0049512A1(BE) | 0 |  | 17728630 | JP7205358B2 | 1 | 등록 | NIPPON STEEL CORP | 2723009000342
PCT | PCT | P | A1 | 전기강판 적층용 접착제 조성물 | ADHESIVE COMPOSITION FOR LAMINATING ELECTRICAL STEEL SHEET | 본 발명은 적층 전기강판을 제작하기 전까지는 우수한 지촉건조성을 가지며, 장기간 보관 후에도 접착성 능력이 우수하고 얻어진 접착제 경화물은 넓은 온도 범위에서 강인성이 우수한 전기강판 적층용 접착제 조성물을 제공하는 것을 목적으로 한다. 그리고 본 발명은 1분자 중에 3개 이상의 에폭시기를 가진 에폭시 수지 (A)를 포함하는 에폭시 수지 (AA), 시차 주사 열량 측정에 의한 미경화 상태에서의 유리 전이 온도가 120℃을 초과하는 페녹시 수지 (B) 및 아민계 잠재성 경화제 (C)를 함유하고 상기 에폭시 수지 (A)는 연화 온도가 60℃이상의 에폭시 수지를 포함하고 상기 페녹시 수지 (B)의 함유량이, 상기 에폭시 수지 (AA)100질량부에 대해,20~80질량부이며 얻어진 접착제 경화물의, 시차 주사 열량 측정에 의한 유리 전이 온도가 160℃을 초과하는 전기강판 적층용 접착제 조성물이다. | The objective of the present invention is to provide an adhesive composition for laminating an electrical steel sheet, the adhesive composition having excellent tack-free properties before being manufactured as a laminated electrical steel sheet, and having excellent adhesive performance even after being stored for a long period of time, wherein an adhesive cured product obtained from the adhesive composition has excellent toughness within a wide temperature range. The present invention is an adhesive composition for laminating an electrical steel sheet, the adhesive composition containing: an epoxy resin (AA) including an epoxy resin (A) that has at least 3 epoxy groups in one molecule; a phenoxy resin (B) having a glass transition temperature of more than 120 °C in an uncured state, as measured by differential scanning calorimetry; and an amine-based latent curing agent (C), wherein the epoxy resin (A) contains an epoxy resin having a softening temperature of at least 60 °C, and the content of the phenoxy resin (B) is 20-80 parts by mass with respect to 100 parts by mass of the epoxy resin (AA), and the adhesive cured product obtained from the adhesive composition has a glass transition temperature of more than 160 °C as measured by differential scanning calorimetry. | 1분자 중에 3개 이상의 에폭시기를 가진 에폭시 수지 (A)를 포함하는 에폭시 수지 (AA), 시차 주사 열량 측정에 의한 미경화 상태에서의 유리 전이 온도가 120℃을 초과하는 페녹시 수지 (B) 및 아민계 잠재성 경화제 (C)를 함유하고 상기 에폭시 수지 (A)는 연화 온도가 60℃이상의 에폭시 수지를 포함하고 상기 페녹시 수지 (B)의 함유량이, 상기 에폭시 수지 (AA)100질량부에 대해,20~80질량부이며 얻어진 접착제 경화물의, 시차 주사 열량 측정에 의한 유리 전이 온도가 160℃을 초과하는 전기강판 적층용 접착제 조성물. | Epoxy resin (AA) comprising an epoxy resin (A) having three or more epoxy groups in one molecule, A phenoxy resin (B) having a glass transition temperature exceeding 120 ° C. in an uncured state by differential scanning calorimetry, and Containing an amine potential curing agent (C), The epoxy resin (A) contains an epoxy resin having a softening temperature of 60 ° C. or higher, The content of the phenoxy resin (B) is 20 ~ 80 parts by mass with respect to 100 parts by mass of the epoxy resin (AA), An adhesive composition for laminating electrical steel sheets in which the glass transition temperature of the obtained cured adhesive product by differential scanning calorimetry exceeds 160 ° C. |  |  |  | PCT-JP2022-019251 | 2022-04-28 | WO2022-270154 | 2022-12-29 |  |  | SIKA HAMATITE CO., LTD. ¦ NIPPON STEEL CORPORATION | ISHIKAWA Kazunori ¦ ITO Tsubasa ¦ ARAMAKI Takashi ¦ OISHI Hiroshi | 2021-102360 | JP | 2021-06-21 |  |  |  |  | 104231484 | BR112023026586A2 ¦ CA3222811A1 ¦ CN117580925A ¦ EP4361230A1 ¦ IN202417002451 ¦ JP2021-102360 ¦ JP7660675B2 ¦ KR10-2024-0017060A ¦ MXMX/a/2023/014947A ¦ MYPI2023007677A0 ¦ RU2024101248A ¦ SG11202309734RA ¦ TH2301008261A ¦ TWI824572B ¦ US2024-0294812A1 ¦ VN101685A ¦ WOWO2022-270154A1 | 17 |  |  | 6022052003558
CN | CN | P | B | 초대형 발전기의 초저이방성 무방향성 규소강 제조 방법 | Production method of ultra-low anisotropic non-oriented silicon steel for oversize generator | 초대형 발전기의 초저이방성을 위한 무방향성 규소강 생산방법은 다음을 포함한다: 용선 전처리, 전로 제강, RH 정련, 용선 연속 주조 슬래브, 열간 압연, 상화 산세, 냉간 압연, 소둔, 코팅, 마무리; 여기서, 무방향성 전기 강철의 성분 중량 백분율은 C≤0.003%, Si 2.80~3.60%, Mn 0.15~0.45%, P≤0.04%, Als이다 0.4~1.2%, S≤0.002%, 나머지는 Fe 및 기타 불가피한 불순물이다; 의 상기 어닐링은 연속 어닐링로를 사용하고, 가열 세그먼트 및 균열 세그먼트 어닐링 온도는 860-1030°C에서 제어되고, 스트립 속도는 90-130m/min이며, 어닐링로의 출구 스트립 단위 장력은 2.5N/mm2보다 작다 소둔로 내 균열 구간의 스트립 단위 장력은 1N/mm2미만이다. 본 발명의 상기 무방향성 규소강의 철손 P15/50≤2.5W/kg, 자기감각 B50≥1.65T, 자기감각 B100≥1.76T, 철손 P15/50 이방성≤8%, P10/50C ≤1.12W/kg. | The invention discloses a production method of ultra-low anisotropic non-oriented silicon steel for an oversize generator. The production method comprises the steps of molten iron pretreatment, converter steelmaking, RH refining, continuous casting of molten steel into a plate blank, hot rolling, normalizing pickling, cold rolling, annealing, coating and finishing. Wherein the non-oriented electrical steel comprises the following components in percentage by weight: less than or equal to 0.003% of C, 2.80-3.60% of Si, 0.15-0.45% of Mn, less than or equal to 0.04% of P, 0.4-1.2% of Als, less than or equal to 0.002% of S and the balance of Fe and other inevitable impurities; a continuous annealing furnace is adopted for annealing, the annealing temperature of a heating section and a soaking section is controlled to be 860-1030 DEG C, the speed of the strip steel is 90-130 m/min, the unit tension of the strip steel at an inlet and an outlet of the annealing furnace is smaller than 2.5 N/mm < 2 >, and the unit tension of the strip steel at the soaking section in the annealing furnace is smaller than 1 N/mm < 2 >. According to the non-oriented silicon steel, the iron loss P15/50 is smaller than or equal to 2.5 W/kg, the magnetic induction B50 is larger than or equal to 1.65 T, the magnetic induction B100 is larger than or equal to 1.76 T, the iron loss P15/50 anisotropy is smaller than or equal to 8%, and P10/50C is smaller than or equal to 1.12 W/kg. | 1. 초대형 발전기의 초저이방성을 위한 무방향성 규소강 생산방법은 다음을 포함한다: 용선 전처리, 전로 제강, RH 정련, 용선 연속 주조 슬래브, 열간 압연, 상화 산세, 냉간 압연, 소둔, 코팅, 마무리; 의 특징은, 그중, 상기 무방향성 규소강의 화학성분 중량 백분율은 C≤0.003%, Si 2.80~3.60%, Mn 0.15~0.45%, P≤0.04%, Als 0.4~1.2%, S이다 0.002%이하, 나머지는 Fe 및 기타 불가피한 불순물이다; 상기 어닐링은 연속 어닐링로를 채택하고, 가열 세그먼트, 균열 세그먼트, 냉각 세그먼트를 포함한다; 가열단 및 균열단의 어닐링 온도는 860~1030°C로 제어되고, 스트립 속도는 90~130m/min이며, 어닐링로의 출구로의 스트립 단위 장력은 3N/mm2보다 작다 소둔로 내 균열 구간의 스트립 단위 장력은 1.5N/mm2미만이다; 어닐링로 내 분위기는 N2와 H2혼합가스로 H2농도는 20~50%체적비로, 노내 이슬점은-20°C 이하로 제어한다; 얻어진 무방향성 규소강의 철손 P15/50≤2.5W/kg, 자기감각 B50≥1.65T, 자기감각 B100≥1.76T, 철손 P15/50 이방성≤8%, P10/50C≤1.12W/kg. | 1. A production method of ultra-low anisotropy non-oriented silicon steel for an extra-large generator comprises the following steps: the method comprises the following steps of molten iron pretreatment, converter steelmaking, RH refining, continuous casting of molten steel into plate blanks, hot rolling, normalized pickling, cold rolling, annealing, coating and finishing; it is characterized in that, among them, the non-oriented silicon steel comprises the following chemical components in percentage by weight: less than or equal to 0.003 percent of C, 2.80 to 3.60 percent of Si, 0.15 to 0.45 percent of Mn, less than or equal to 0.04 percent of P, 0.4 to 1.2 percent of Als, less than or equal to 0.002 percent of S, and the balance of Fe and other inevitable impurities; the annealing adopts a continuous annealing furnace, which comprises a heating section, a soaking section and a cooling section; the annealing temperature of the heating section and the soaking section is controlled at 860-1030 ℃, the speed of the strip steel is 90-130 m/min, the unit tension of the strip steel at the inlet and the outlet of the annealing furnace is less than 3N/mm 2 The unit tension of the strip steel at the soaking section in the annealing furnace is less than 1.5N/mm 2 (ii) a The atmosphere in the annealing furnace is N 2 And H 2 Mixed gas of which H 2 The concentration is controlled to be 20 to 50 percentThe volume ratio and the dew point in the furnace are controlled below-20 ℃; the iron loss P15/50 of the obtained non-oriented silicon steel is less than or equal to 2.5W/kg, the magnetic induction B50 is more than or equal to 1.65T, the magnetic induction B100 is more than or equal to 1.76T, the anisotropy of the iron loss P15/50 is less than or equal to 8 percent, and the P10/50C is less than or equal to 1.12W/kg. | 1. 초대형 발전기의 초저이방성을 위한 무방향성 규소강 생산방법은 다음을 포함한다: 용선 전처리, 전로 제강, RH 정련, 용선 연속 주조 슬래브, 열간 압연, 상화 산세, 냉간 압연, 소둔, 코팅, 마무리; 의 특징은, 그중, 상기 무방향성 규소강의 화학성분 중량 백분율은 C≤0.003%, Si 2.80~3.60%, Mn 0.15~0.45%, P≤0.04%, Als 0.4~1.2%, S이다 0.002%이하, 나머지는 Fe 및 기타 불가피한 불순물이다; 상기 어닐링은 연속 어닐링로를 채택하고, 가열 세그먼트, 균열 세그먼트, 냉각 세그먼트를 포함한다; 가열단 및 균열단의 어닐링 온도는 860~1030°C로 제어되고, 스트립 속도는 90~130m/min이며, 어닐링로의 출구로의 스트립 단위 장력은 3N/mm2보다 작다 소둔로 내 균열 구간의 스트립 단위 장력은 1.5N/mm2미만이다; 어닐링로 내 분위기는 N2와 H2혼합가스로 H2농도는 20~50%체적비로, 노내 이슬점은-20°C 이하로 제어한다; 얻어진 무방향성 규소강의 철손 P15/50≤2.5W/kg, 자기감각 B50≥1.65T, 자기감각 B100≥1.76T, 철손 P15/50 이방성≤8%, P10/50C≤1.12W/kg. | 1. A production method of ultra-low anisotropy non-oriented silicon steel for an extra-large generator comprises the following steps: the method comprises the following steps of molten iron pretreatment, converter steelmaking, RH refining, continuous casting of molten steel into plate blanks, hot rolling, normalized pickling, cold rolling, annealing, coating and finishing; it is characterized in that, among them, the non-oriented silicon steel comprises the following chemical components in percentage by weight: less than or equal to 0.003 percent of C, 2.80 to 3.60 percent of Si, 0.15 to 0.45 percent of Mn, less than or equal to 0.04 percent of P, 0.4 to 1.2 percent of Als, less than or equal to 0.002 percent of S, and the balance of Fe and other inevitable impurities; the annealing adopts a continuous annealing furnace, which comprises a heating section, a soaking section and a cooling section; the annealing temperature of the heating section and the soaking section is controlled at 860-1030 ℃, the speed of the strip steel is 90-130 m/min, the unit tension of the strip steel at the inlet and the outlet of the annealing furnace is less than 3N/mm 2 The unit tension of the strip steel at the soaking section in the annealing furnace is less than 1.5N/mm 2 (ii) a The atmosphere in the annealing furnace is N 2 And H 2 Mixed gas of which H 2 The concentration is controlled to be 20 to 50 percentThe volume ratio and the dew point in the furnace are controlled below-20 ℃; the iron loss P15/50 of the obtained non-oriented silicon steel is less than or equal to 2.5W/kg, the magnetic induction B50 is more than or equal to 1.65T, the magnetic induction B100 is more than or equal to 1.76T, the anisotropy of the iron loss P15/50 is less than or equal to 8 percent, and the P10/50C is less than or equal to 1.12W/kg. | 7 | 2020-11064243 | 2020-09-30 | 114318127 | 2022-04-12 | 114318127 | 2022-12-16 | BAOSHAN IRON & STEEL Co.,Ltd. | Liu Jinxue ¦ Shen Kejin ¦ He Jiafeng ¦ Duan Jiangao ¦ Gao Yu |  |  |  | 4 | CN111440992B ¦ CN103041966B ¦ WOWO2009-093546A1 ¦ WOWO2009-084777A1 | 1 | CN115433877B | 66734675 | CN114318127B | 1 | 등록 | BAOSHAN IRON & STEEL Co.,Ltd. | 8422521009240
CN | CN | P | A | 전기강판 도료용 아크릴레이트 에멀젼 및 그 제조 방법 | Acrylate emulsion for electrical steel coating and preparation method thereof | 본 발명은 전기강판 기능성 도료용 유기 에멀젼 제조 기술 영역에 속하고, 본 발명은 전기강판 도료용 아크릴레이트 에멀젼 및 그 제조 방법을 개시하고, 단량체 총 질량 100부에 따라 계산하며, 각 성분이 차지하는 비율은 다음과 같다: 경질 단량체 50-75부, 연질 단량체 30-50부, 기능성 단량체 3-7부, 중합성 유화제 2-5부, 개시제 0.2-0.8부, 완충제 0.5-0.8부 및 탈이온수 100-150부. 본 발명은 비비누 에멀젼 중합과 코어 쉘 에멀젼 중합을 결합하는 공정을 채택하고, 자기 가교 단량체를 도입하여 코어 쉘 구조의 열경화성 아크릴레이트 에멀젼을 제조한다. 본 발명이 제조하는 아크릴레이트 유액으로, 유기 수지 유액 및 어떤 산성 무기염 용해액으로 전기 강철 절연 도료를 제조하고, 경화온도는 낮고, 경화를 거친 후 형성하는 프리코트층과 대형 모터 용도의 수성 2차 도색 호환성은 양호하고, 양자는 견고하게 결합한다 철심 적층 사이의 코팅에 대한 큰 모터의 환경 보호 및 높은 절연 요구 사항을 충족합니다. | The invention belongs to the technical field of preparation of organic emulsions for electrical steel functional coatings, and discloses an acrylate emulsion for electrical steel coatings and a preparation method thereof.The acrylate emulsion is prepared from, by mass, 50-75 parts of hard monomers, 30-50 parts of soft monomers, 3-7 parts of functional monomers, 2-5 parts of polymerizable emulsifiers and 0.2-0.8 part of initiators, 0.5 to 0.8 part of a buffering agent and 100 to 150 parts of deionized water. According to the invention, a process of combining soap-free emulsion polymerization and core-shell emulsion polymerization is adopted, and a self-crosslinking monomer is introduced, so that the thermosetting acrylate emulsion with a core-shell structure is prepared. The electrical steel insulating paint prepared from the acrylate emulsion as an organic resin emulsion and a certain acidic inorganic salt solution is low in curing temperature, a pre-coating layer formed after curing has good compatibility with water-based secondary paint applied to a large motor, the pre-coating layer and the water-based secondary paint are firmly combined, and the electrical steel insulating paint can be applied to the large motor. And the requirements of a large motor on environmental protection and high insulation of the coating between the iron core laminations are met. | 1. 전기강판 도료용 아크릴레이트 에멀젼 및 그 제조 방법은 다음을 포함하는 것을 특징으로 한다: 수성 2차 페인트와의 호환성이 우수한 전기강판 도료용 아크릴레이트 에멀젼은 단량체 총 질량 100부를 기준으로 각 성분의 비율이 다음과 같다: 경질 단량체 50-75부, 연질 단량체 30-50부, 기능성 단량체 3-7부, 중합성 유화제 2-5부, 개시제 0.2-0.8부, 완충제 0.5-0.8부 및 탈이온수 100-150부. | 1. An acrylic ester emulsion for electrical steel coating and a preparation method thereof are characterized in that: the acrylic ester emulsion for the electrical steel coating with excellent compatibility with the water-based secondary coating comprises the following components in parts by weight based on 100 parts of the total mass of the monomers: 50-75 parts of hard monomer, 30-50 parts of soft monomer, 3-7 parts of functional monomer, 2-5 parts of polymerizable emulsifier, 0.2-0.8 part of initiator, 0.5-0.8 part of buffering agent and 100-150 parts of deionized water. | 1. 전기강판 도료용 아크릴레이트 에멀젼 및 그 제조 방법은 다음을 포함하는 것을 특징으로 한다: 수성 2차 페인트와의 호환성이 우수한 전기강판 도료용 아크릴레이트 에멀젼은 단량체 총 질량 100부를 기준으로 각 성분의 비율이 다음과 같다: 경질 단량체 50-75부, 연질 단량체 30-50부, 기능성 단량체 3-7부, 중합성 유화제 2-5부, 개시제 0.2-0.8부, 완충제 0.5-0.8부 및 탈이온수 100-150부. ¦ 2. 전기강판 도료용 아크릴레이트 에멀젼 및 그 제조 방법은 다음을 포함하는 것을 특징으로 한다: 다음과 같이 합성합니다: (1) 예비 유화액 제조: 15-25개의 물, 0.9-1.3개의 중합성 유화제, 40-46개의 경질 단량체, 6-10개의 연질 단량체를 교반 기능이 있는 유화 용기에 순차적으로 첨가하고 500-1200r/min의 속도로 20-30분간 분산시켜 예비 유화액을 얻었다; (2) 쉘 단량체 에멀젼 제조: 물 15 내지 25부, 중합성 유화제 0.6 내지 1.1부, 경질 단량체 15 내지 25부, 연질 단량체 15 내지 25부, 기능성 단량체 2 내지 4부를 교반 기능이 있는 유화 용기에 순차적으로 첨가하고, 쉘 층 단량체 에멀젼을 500 내지 1200r/min의 속도로 20 내지 30분간 분산시킨다; (3) 개시제 용액 제조: 개시제 0.2~0.8부를 물 30~50부에 넣고 골고루 저어 개시제를 함유한 수용액을 만들고, 중량비 35%, 25%, 30%, 10%로 4등분한다; (4) 주전자 재료 제조: 30-50개의 물, 0.3-0.7개의 중합성 유화제, 0.5-0.8개의 완충제 및 20%(wt)상기 (1)의 예비유화액을 교반 기능을 갖는 반응 용기에 넣고 80-200r/min의 속도로 교반한다 40-50°C까지 가열할 때 질소를 주입합니다; (5) 케틀 베이스를 60-70°C로 가열할 때, 방금 만든 개시제 함유 수용액을 꺼내어 35%(wt)를 꺼내 준비된 케틀 베이스에 붓고 15-40분간 보온한 후 70-80°C로 가열한다; (6) 나머지 80%(wt)(1)예비 유화액에 3-6 부의 연질 단량체와 1-3 부의 기능성 단량체를 첨가하고, 다시 분산시켜 새로운 유화액을 얻고, 새로운 유화액과 25%(wt)개시제 수용액을 적가 방식으로 상기 공정(5)이 완성한 재료에 첨가한다 온도는 70~80°C로 유지되며, 적하 과정은 1.5~2시간 동안 지속되며, 적하가 완료된 후 최소 15~30분 동안 유지됩니다; (7) 계속해서 점적 방식으로 공정(6)이 완성된 재료에 쉘 단량체 에멀젼과 30%(wt)개시제 수용액을 첨가하고, 온도는 70~80°C로 유지하며, 점적 과정 시간은 1.5~2h이다; (8) 공정(7)에서 완성된 재료를 80~90°C로 승온하고, 나머지 10%(wt)개시제 수용액을 적하하고, 적하 완료 후 1~2시간 보온한다; (9) 공정(8)에서 완료된 재료를 45°C 이하로 자연 냉각하고 질소를 차단하고 암모니아수로 pH 값을 5~6으로 조정하고 여과하여 배출합니다. | 1. An acrylic ester emulsion for electrical steel coating and a preparation method thereof are characterized in that: the acrylic ester emulsion for the electrical steel coating with excellent compatibility with the water-based secondary coating comprises the following components in parts by weight based on 100 parts of the total mass of the monomers: 50-75 parts of hard monomer, 30-50 parts of soft monomer, 3-7 parts of functional monomer, 2-5 parts of polymerizable emulsifier, 0.2-0.8 part of initiator, 0.5-0.8 part of buffering agent and 100-150 parts of deionized water. ¦ 2. An acrylic ester emulsion for electrical steel coating and a preparation method thereof are characterized in that: the synthesis method comprises the following steps: (1) Preparing a pre-emulsion: respectively adding 15-25 parts of water, 0.9-1.3 parts of polymerizable emulsifier, 40-46 parts of hard monomer and 6-10 parts of soft monomer into an emulsifying container with a stirring function in sequence, and dispersing at the rotating speed of 500-1200 r/min for 20-30min to obtain pre-emulsion; (2) Preparing a shell layer monomer emulsion: respectively adding 15-25 parts of water, 0.6-1.1 part of polymerizable emulsifier, 15-25 parts of hard monomer, 15-25 parts of soft monomer and 2-4 parts of functional monomer into an emulsifying container with a stirring function in sequence, and dispersing at the rotating speed of 500-1200 r/min for 20-30min to obtain a shell layer monomer emulsion; (3) Preparing an initiator solution: adding 0.2-0.8 part of initiator into 30-50 parts of water, uniformly stirring to prepare an aqueous solution containing the initiator, and dividing the aqueous solution into 4 parts according to the weight percentage of 35%, 25%, 30% and 10%; (4) Preparing kettle bottom materials: adding 30-50 parts of water, 0.3-0.7 part of polymerizable emulsifier, 0.5-0.8 part of buffer and 20% (wt) of the pre-emulsion (1) into a reaction container with a stirring function, stirring at the rotating speed of 80-200 r/min, and introducing nitrogen when the temperature is raised to 40-50 ℃; (5) When the kettle bottom material is heated to 60-70 ℃, taking out 35% (wt) of the just-prepared aqueous solution containing the initiator, pouring the aqueous solution into the prepared kettle bottom material, preserving the heat for 15-40 min, and then heating to 70-80 ℃; (6) Adding 3-6 parts of soft monomer and 1-3 parts of functional monomer into the remaining 80% (wt) (1) of pre-emulsion, dispersing again to obtain new emulsion, adding the new emulsion and 25% (wt) of initiator aqueous solution into the material finished in the previous procedure (5) in a dropwise manner, keeping the temperature at 70-80 ℃, keeping the dropwise adding process for 1.5-2 h, and keeping the temperature for at least 15-30min after the dropwise adding is finished; (7) Continuously adding the shell layer monomer emulsion and 30 percent (wt) of initiator aqueous solution into the material finished in the step (6) in a dropwise adding mode, keeping the temperature at 70-80 ℃, and prolonging the time of the dropwise adding process for 1.5-2 h; (8) Heating the material finished in the step (7) to 80-90 ℃, dropwise adding the rest 10% (wt) of initiator aqueous solution, and preserving heat for 1-2 h after dropwise adding; (9) Naturally cooling the material obtained in the step (8) to below 45 ℃, stopping introducing nitrogen, adjusting the pH value to 5-6 by using ammonia water, filtering and discharging. | 10 | 2022-11268312 | 2022-10-17 | 115477730 | 2022-12-16 |  |  | Shanxi Taigang Stainless Steel Co.,Ltd. | Guang Hongbing ¦ Gu Xiangyu ¦ Lin Yuan ¦ Zhang Wenkang ¦ Hu Zhiqiang |  |  |  | 0 |  | 0 |  | 69493627 | CN115477730A | 1 | 심사중 |  | 8422521013501
KR | KR | P | B1 |  | 무방향성 전자 강판과 그의 제조 방법 |  | mass%로, C: 0.0050% 이하, Si: 3.2∼5.0%, Mn: 2.0% 이하, P: 0.02% 이하, S: 0.0050% 이하, Al: 0.5∼2.0%, N: 0.0050% 이하를 함유하고, 또한, Si+Al≥4.0%의 슬래브를 열간 압연하고, 열연판 어닐링하고, 냉간 압연하여 최종 판두께의 냉연판으로 하고, 마무리 어닐링을 실시하여 무방향성 전자 강판을 제조할 때, 열간 압연의 마무리 압연 최종 패스의 압하율을 10% 이상, 코일의 권취 온도를 620℃ 이하, 마무리 어닐링의 균열 온도를 600∼800℃로 함으로써, 재결정률이 면적률로 100% 미만이고, 판두께 중심층에서 얻어지는 ODF의 φ2=45도 단면에 있어서의 Φ=0도, φ1=0도의 강도를 C, Φ=20도, φ1=0도의 강도를 D로 했을 때, 강도 C를 2.0 이상, 강도차 C-D를 2.0 이하로 함으로써, 고강도이고 저철손의 무방향성 전자 강판을 얻는다. |  | C: 0.0050mass% 이하, Si: 3.2∼5.0mass%, Mn: 2.0mass% 이하, P: 0.02mass% 이하, S: 0.0050mass% 이하, Al: 0.5∼2.0mass%, N: 0.0050mass% 이하, Ti: 0.0030mass% 이하, Nb: 0.0010mass% 이하, V: 0.0050mass% 이하 및 O: 0.0050mass% 이하를 함유하고, 또한, Si+Al≥4.0mass%이고, 잔부가 Fe 및 불가피 불순물로 이루어지는 성분 조성을 갖고, 재결정률이 면적률로 100% 미만이고, 판두께 중심층에서 얻어지는 ODF의 φ2=45도 단면에 있어서의 Φ=0도, φ1=0도의 강도를 C, Φ=20도, φ1=0도의 강도를 D로 했을 때, 강도 C가 2.0 이상이고, 강도차 C-D가 2.0 이하인 것을 특징으로 하는 무방향성 전자 강판. |  | 1. C: 0.0050mass% 이하, Si: 3.2∼5.0mass%, Mn: 2.0mass% 이하, P: 0.02mass% 이하, S: 0.0050mass% 이하, Al: 0.5∼2.0mass%, N: 0.0050mass% 이하, Ti: 0.0030mass% 이하, Nb: 0.0010mass% 이하, V: 0.0050mass% 이하 및 O: 0.0050mass% 이하를 함유하고, 또한, Si+Al≥4.0mass%이고, 잔부가 Fe 및 불가피 불순물로 이루어지는 성분 조성을 갖고, 재결정률이 면적률로 100% 미만이고, 판두께 중심층에서 얻어지는 ODF의 φ2=45도 단면에 있어서의 Φ=0도, φ1=0도의 강도를 C, Φ=20도, φ1=0도의 강도를 D로 했을 때, 강도 C가 2.0 이상이고, 강도차 C-D가 2.0 이하인 것을 특징으로 하는 무방향성 전자 강판. | 7 | 10-2021-7021392 | 2020-01-22 | 10-2021-0099111 | 2021-08-11 | 10-2477535 | 2022-12-09 | 제이에프이 스틸 가부시키가이샤 | 오쿠보 토모유키 ¦ 다나카 타카아키 ¦ 자이젠 요시아키 ¦ 오다 요시히코 | 2019-010323 ¦ PCT-JP2019-034800 | JP ¦ WO | 2019-01-24 ¦ 2019-09-04 | 4 | JP6855895B2(BE) ¦ JP4946492B2(BE) ¦ KR10-0484989B1(BE) ¦ WOWO2018-164185A1(BE) | 1 | KR10-2024-0159386A | 105052589 | CA3127170A1 ¦ CN113366124B ¦ EP3916113A1 ¦ IN487778 ¦ JP2019-010323 ¦ JP6767687B1 ¦ JPPCT/JP2019/034800 ¦ KR10-2477535B1 ¦ MXMX/a/2021/008802A ¦ RU0002771133C1 ¦ TH2101004205A ¦ TWI717201B ¦ US12331376B2 ¦ US2025-0270668A1 ¦ WOPCT-JP2019-034800 ¦ WOWO2020-153387A1 | 17 | 등록 | 제이에프이 스틸 가부시키가이샤 | 3522514000720
CN | CN | P | A | 산세 압연기로 무방향성 고판호 실리콘강을 제조하는 방법 | Preparation method for producing non-oriented high-grade silicon steel by using pickling continuous mill | 본 발명은 산세 압연기 생산 무방향성 고표호 규소강의 제조법(preparative method)을 사용하고, 상화 산세 후의 무방향성 고표호 강철롤을 선택하고, 규소 알루미늄 함유량은 3.8~4.2%이다; 전자 유도 가열로 출구 판 온도는 90~100°C이다; 5대의 작업 롤의 각 프레임 롤의 롤면 거칠기는 0.20~0.28μm이고, 각 롤의 직경은 385~400mm이다; 에멀젼의 질량 농도는 3.0~3.5%이다; 1#랙의 압하율은 35~40%사이로 제어되고, 완성차의 5#랙이 20~22%사이로 제어될 때까지 중간 랙의 압하율은 점차 감소한다; 는 비교적 큰 압연력의 문제를 해결하고, 0.295mm 두께의 무방향성 고판호 실리콘강을 안정적으로 양산할 수 있어, 생산 안정성을 향상시키고, 생산량을 증가시킨다. | The invention discloses a preparation method for producing non-oriented high-grade silicon steel by using a pickling continuous mill, which comprises the following steps of: selecting a non-oriented high-grade steel coil after normalizing and pickling, wherein the content of silicon and aluminum is 3.8-4.2%; the outlet plate temperature of the electromagnetic induction heating furnace is 90-100 DEG C; the roller surface roughness of each rack roller of the five working rollers is 0.20-0.28 [mu] m, and the diameter of each roller is 385-400 mm; the mass concentration of the emulsion is 3.0-3.5%; the reduction rate of the 1 # rack is controlled to be between 35% and 40%, and the reduction rate of the middle rack is gradually reduced until the reduction rate of the 5 # rack of the finished product pass is controlled to be between 20% and 22%; the problem of large rolling force is solved, non-oriented high-grade silicon steel with the thickness of 0.295 mm can be stably produced in batches, the production stability is improved, and the yield is increased. | 1. 산세 압연기를 사용하여 무방향성 고판호 실리콘강을 생산하는 제조 방법은 다음을 포함하는 것을 특징으로 한다: 상기 제조 방법은 하기 단계를 포함한다: 실리카-알루미늄 함량은 3.8~4.2%입니다; 전자기 유도 가열로 출구 판의 온도는 90~100°C입니다; 5개의 작업 롤의 각 프레임 롤의 롤 표면 거칠기는 모두 0.20~0.28μm이고, 각 롤의 직경은 모두 385~400mm이다; 유화액의 질량 농도는 3.0~3.5%입니다; 압연 시 1#랙의 압하율은 35~40%사이로 제어되고, 중간 랙의 압하율은 완제품 패스 5#랙이 20~22%사이로 제어될 때까지 점차 감소한다; 제조된 무방향성 고번호 규소강의 두께는 0.295mm이다. | 1. A preparation method for producing non-oriented high-grade silicon steel by using an acid pickling continuous rolling mill is characterized by comprising the following steps of: the preparation method comprises the following steps: selecting a normalized and acid-washed non-oriented high-grade steel coil, wherein the content of silicon and aluminum is 3.8-4.2%; the temperature of an outlet plate of the electromagnetic induction heating furnace is 90-100 ℃; the roughness of the roller surface of each frame roller of the five working rollers is 0.20-0.28 μm, and the diameter of each roller is 385-400 mm; the mass concentration of the emulsion is 3.0-3.5%; during rolling, the reduction rate of the No. 1 rack is controlled to be 35-40%, and the reduction rate of the middle rack is gradually reduced until the No. 5 rack of a finished product passage is controlled to be 20-22%; the thickness of the prepared non-oriented high-grade silicon steel is 0.295mm. | 1. 산세 압연기를 사용하여 무방향성 고판호 실리콘강을 생산하는 제조 방법은 다음을 포함하는 것을 특징으로 한다: 상기 제조 방법은 하기 단계를 포함한다: 실리카-알루미늄 함량은 3.8~4.2%입니다; 전자기 유도 가열로 출구 판의 온도는 90~100°C입니다; 5개의 작업 롤의 각 프레임 롤의 롤 표면 거칠기는 모두 0.20~0.28μm이고, 각 롤의 직경은 모두 385~400mm이다; 유화액의 질량 농도는 3.0~3.5%입니다; 압연 시 1#랙의 압하율은 35~40%사이로 제어되고, 중간 랙의 압하율은 완제품 패스 5#랙이 20~22%사이로 제어될 때까지 점차 감소한다; 제조된 무방향성 고번호 규소강의 두께는 0.295mm이다. | 1. A preparation method for producing non-oriented high-grade silicon steel by using an acid pickling continuous rolling mill is characterized by comprising the following steps of: the preparation method comprises the following steps: selecting a normalized and acid-washed non-oriented high-grade steel coil, wherein the content of silicon and aluminum is 3.8-4.2%; the temperature of an outlet plate of the electromagnetic induction heating furnace is 90-100 ℃; the roughness of the roller surface of each frame roller of the five working rollers is 0.20-0.28 μm, and the diameter of each roller is 385-400 mm; the mass concentration of the emulsion is 3.0-3.5%; during rolling, the reduction rate of the No. 1 rack is controlled to be 35-40%, and the reduction rate of the middle rack is gradually reduced until the No. 5 rack of a finished product passage is controlled to be 20-22%; the thickness of the prepared non-oriented high-grade silicon steel is 0.295mm. | 6 | 2022-11210721 | 2022-09-30 | 115446112 | 2022-12-09 |  |  | WUHAN IRON AND STEEL Co.,Ltd. | Zhang Peiyi ¦ Wang Long ¦ Zhang Quan ¦ Duan Yadong ¦ Tong Haibin ¦ Wu Hong ¦ Li Gang ¦ Liu Bo ¦ Chen Wan ¦ Wang Jun |  |  |  | 0 |  | 0 |  | 69409982 | CN115446112A | 1 | 심사중 |  | 8422511014580
CN | CN | P | A | 산세 압연기에서 생산되는 규소-알루미늄 함량 3.8%이상의 무방향성 고판호 규소강의 제조 방법 | Manufacturing method for producing non-oriented high-grade silicon steel with silicon-aluminum content of 3.8% or above through pickling continuous mill | 본 발명은 산세 압연기 생산 규알루미늄 함량 3.8%이상의 무방향성 고표호 규강의 제조 방법을 개시하고, 포함한다: S1,산세척 후의 무방향성 고표호 강철 코일을 선택하여 용접을 진행하고, 강철 코일 중의 규소 함량은 3.0~3.1%, 알루미늄 함량은 0.8~0.85%이다; S2, 용접이 완료된 후 인위적인 전기 펀칭을 사용하여 강철 롤의 용접 비드를 펀칭하고 동시에 펀칭을 취소합니다; S3.연속 압연기를 이용하여 에지 파기 후의 스틸 롤을 연속 냉간 압연한다. 본 발명은 산세 압연기로 무방향성 고판호 규소강을 생산하고, 생산 안정성을 향상시키며, 생산량을 증가시킨다. | The invention discloses a manufacturing method for producing non-oriented high-grade silicon steel with the silicon-aluminum content of 3.8% or above through an acid pickling continuous mill. The manufacturing method comprises the steps that S1, a non-oriented high-grade steel coil obtained after acid pickling is selected and welded, the silicon content in the steel coil is 3.0%-3.1%, and the aluminum content in the steel coil is 0.8%-0.85%; s2, after welding is completed, a welding seam of the steel coil is subjected to edge digging treatment through manual electric punching shears, and meanwhile punching is omitted; and S3, a continuous rolling machine is adopted for conducting continuous cold rolling on the steel coil obtained after edge digging. According to the method, non-oriented high-grade silicon steel is produced through the pickling continuous mill, the production stability is improved, and the yield is increased. | 1. 산세 압연기 생산 실리콘 알루미늄 함량이 3.8%이상인 무방향성 고판호 실리콘강의 제조 방법은 다음을 포함하는 것을 특징으로 한다: S1,산세척 후의 무방향성 고표호 강철 코일을 선택하여 용접을 진행하고, 강철 코일 중의 규소 함량은 3.0~3.1%, 알루미늄 함량은 0.8~0.85%이다; S2,용접이 완성된 후, 인공 전기 펀칭을 채택하여 강철 롤의 용접선(weld)에 대해 에지 파기 처리를 진행하고, 동시에 펀칭을 취소한다; S3,연속 압연기를 채택하여 가장자리를 파낸 후 강철 롤에 대해 연속 냉간 압연을 한다. | 1. A manufacturing method for producing non-oriented high-grade silicon steel with silicon-aluminum content of more than 3.8% by using an acid pickling tandem mill is characterized by comprising the following steps: s1, selecting and welding a non-oriented high-grade steel coil after pickling, wherein the content of silicon in the steel coil is 3.0-3.1%, and the content of aluminum in the steel coil is 0.8-0.85%; s2, after welding is finished, edge digging processing is carried out on the welding line of the steel coil by adopting a manual electric punching shear, and punching is cancelled; and S3, carrying out continuous cold rolling on the steel coil after edge digging by adopting a continuous rolling mill. | 1. 산세 압연기 생산 실리콘 알루미늄 함량이 3.8%이상인 무방향성 고판호 실리콘강의 제조 방법은 다음을 포함하는 것을 특징으로 한다: S1,산세척 후의 무방향성 고표호 강철 코일을 선택하여 용접을 진행하고, 강철 코일 중의 규소 함량은 3.0~3.1%, 알루미늄 함량은 0.8~0.85%이다; S2,용접이 완성된 후, 인공 전기 펀칭을 채택하여 강철 롤의 용접선(weld)에 대해 에지 파기 처리를 진행하고, 동시에 펀칭을 취소한다; S3,연속 압연기를 채택하여 가장자리를 파낸 후 강철 롤에 대해 연속 냉간 압연을 한다. | 1. A manufacturing method for producing non-oriented high-grade silicon steel with silicon-aluminum content of more than 3.8% by using an acid pickling tandem mill is characterized by comprising the following steps: s1, selecting and welding a non-oriented high-grade steel coil after pickling, wherein the content of silicon in the steel coil is 3.0-3.1%, and the content of aluminum in the steel coil is 0.8-0.85%; s2, after welding is finished, edge digging processing is carried out on the welding line of the steel coil by adopting a manual electric punching shear, and punching is cancelled; and S3, carrying out continuous cold rolling on the steel coil after edge digging by adopting a continuous rolling mill. | 7 | 2022-11165568 | 2022-09-23 | 115446195 | 2022-12-09 |  |  | WUHAN IRON AND STEEL Co.,Ltd. | Zhang Peiyi ¦ Wang Long ¦ Zhang Quan ¦ Wu Hong ¦ Tong Haibin ¦ Li Gang ¦ Liu Bo ¦ Chen Wan ¦ Wang Jun ¦ Duan Yadong |  |  |  | 0 |  | 0 |  | 69410063 | CN115446195A | 1 | 심사중 |  | 8422511014663
JP | JP | P | B2 | IPM 모터의 회전자 | IPM 모터의 회전자 | 【요약】 【과제】항복 강도 780 MPa 이상의 고강도 강판을 회전자 철심의 베이스 강으로서 이용하면서, 회전자 철손을 감소시킬 수 있는 IPM 모터의 회전자를 제공한다. 【해결 수단】본 발명에 의한 IPM 모터의 회전자는 복수의 강판이 적층된 회전자 본체 1과 회전자 본체 1의 둘레방향 1 b에 이격되어 회전자 본체 1에 설치된 복수의 삽입 구멍쌍 2와 삽입 구멍 20에 삽입된 복수의 영구자석 3을 구비하고, 회전자 본체 1의 외연과 삽입 구멍쌍 2에 포함되는 한 쌍의 삽입 구멍 20에 삽입된 한 쌍의 영구자석 3의 외경 측 장변 30 및 상기 외경 측 장변 30의 연장선과 한 쌍의 영구자석 3의 외측 단변 31을 회전자 본체 1의 외연을 향해 연장한 선으로 구분되는 영역을 영역 M로 할 때 강판에는 베이스 강판과 영역 M 중 적어도 일부 영역에 설치됨과 동시에 베이스 강판과 일체로 되어 베이스 강판보다 철손이 낮은 저철손 강판이 포함되어 있다. 【선택도】도 4 | 【요약】 【과제】항복 강도 780 MPa 이상의 고강도 강판을 회전자 철심의 베이스 강으로서 이용하면서, 회전자 철손을 감소시킬 수 있는 IPM 모터의 회전자를 제공한다. 【해결 수단】본 발명에 의한 IPM 모터의 회전자는 복수의 강판이 적층된 회전자 본체 1과 회전자 본체 1의 둘레방향 1 b에 이격되어 회전자 본체 1에 설치된 복수의 삽입 구멍쌍 2와 삽입 구멍 20에 삽입된 복수의 영구자석 3을 구비하고, 회전자 본체 1의 외연과 삽입 구멍쌍 2에 포함되는 한 쌍의 삽입 구멍 20에 삽입된 한 쌍의 영구자석 3의 외경 측 장변 30 및 상기 외경 측 장변 30의 연장선과 한 쌍의 영구자석 3의 외측 단변 31을 회전자 본체 1의 외연을 향해 연장한 선으로 구분되는 영역을 영역 M로 할 때 강판에는 베이스 강판과 영역 M 중 적어도 일부 영역에 설치됨과 동시에 베이스 강판과 일체로 되어 베이스 강판보다 철손이 낮은 저철손 강판이 포함되어 있다. 【선택도】도 4 | 【청구항1】 복수의 강판이 적층된 회전자 본체와 한 쌍의 삽입 구멍을 각각 포함하고 상기 회전자 본체의 둘레 방향으로 이격되어 상기 회전자 본체에 설치된 복수의 삽입 구멍쌍과 상기 복수의 삽입 구멍 쌍의 각각 에 삽입된 복수의 영구자석과 (을)를 구비하고, 상기 삽입 구멍에 삽입된 각 영구자석을 회전자 본체의 축 방향을 따라 보았을 때, 각 영구자석은 직사각형 외형을 가지면 모두, 상기 회전자 본체가 외경측에 위치하는 외경 측 장변을 가지고 있고, 상기 회전자 본체의 외연과 상기 삽입 구멍쌍에 포함되는 상기 한 쌍의 삽입 구멍에 삽입된 한 쌍의 상기 영구자석의 상기 외경 측 장변 및 상기 외경 측 장변의 연장선과 상기 한 쌍의 영구자석의 외측 단변을 상기 회전자 본체의 외연을 향해 연장한 선으로 구분되는 영역을 영역 M로 할 때, 상기 강판에는, 브리지부를 포함하고 항복 강도 780 MPa 이상이다 베이스 강판과 상기 영역 M 의 1 부의 영역에 설치됨과 동시에 상기 베이스 강판과 일체로 되어 상기 베이스 강판보다 철손이 낮은 저철손 강판과 (이)가 포함되어 우리 , 상기 영역 M는 상기 회전자 본체의 외연을 형성하는 상기 저철손 강판에 의해 점유되는 영역과 상기 저철손 강판에 점유되는 영역의 지름 방향 내연에 인접함과 동시에, 상기 한 쌍의 삽입 구멍의 상기 영구자석의 외경 측 장변의 전역과 면하는 상기 베이스 강판에 의해 점유되는 영역을 포함하고 있는 IPM 모터의 회전자. | 【청구항1】 복수의 강판이 적층된 회전자 본체와 한 쌍의 삽입 구멍을 각각 포함하고 상기 회전자 본체의 둘레 방향으로 이격되어 상기 회전자 본체에 설치된 복수의 삽입 구멍쌍과 상기 복수의 삽입 구멍 쌍의 각각 에 삽입된 복수의 영구자석과 (을)를 구비하고, 상기 삽입 구멍에 삽입된 각 영구자석을 회전자 본체의 축 방향을 따라 보았을 때, 각 영구자석은 직사각형 외형을 가지면 모두, 상기 회전자 본체가 외경측에 위치하는 외경 측 장변을 가지고 있고, 상기 회전자 본체의 외연과 상기 삽입 구멍쌍에 포함되는 상기 한 쌍의 삽입 구멍에 삽입된 한 쌍의 상기 영구자석의 상기 외경 측 장변 및 상기 외경 측 장변의 연장선과 상기 한 쌍의 영구자석의 외측 단변을 상기 회전자 본체의 외연을 향해 연장한 선으로 구분되는 영역을 영역 M로 할 때, 상기 강판에는, 브리지부를 포함하고 항복 강도 780 MPa 이상이다 베이스 강판과 상기 영역 M 의 1 부의 영역에 설치됨과 동시에 상기 베이스 강판과 일체로 되어 상기 베이스 강판보다 철손이 낮은 저철손 강판과 (이)가 포함되어 우리 , 상기 영역 M는 상기 회전자 본체의 외연을 형성하는 상기 저철손 강판에 의해 점유되는 영역과 상기 저철손 강판에 점유되는 영역의 지름 방향 내연에 인접함과 동시에, 상기 한 쌍의 삽입 구멍의 상기 영구자석의 외경 측 장변의 전역과 면하는 상기 베이스 강판에 의해 점유되는 영역을 포함하고 있는 IPM 모터의 회전자. | 【청구항1】 복수의 강판이 적층된 회전자 본체와 한 쌍의 삽입 구멍을 각각 포함하고 상기 회전자 본체의 둘레 방향으로 이격되어 상기 회전자 본체에 설치된 복수의 삽입 구멍쌍과 상기 복수의 삽입 구멍 쌍의 각각 에 삽입된 복수의 영구자석과 (을)를 구비하고, 상기 삽입 구멍에 삽입된 각 영구자석을 회전자 본체의 축 방향을 따라 보았을 때, 각 영구자석은 직사각형 외형을 가지면 모두, 상기 회전자 본체가 외경측에 위치하는 외경 측 장변을 가지고 있고, 상기 회전자 본체의 외연과 상기 삽입 구멍쌍에 포함되는 상기 한 쌍의 삽입 구멍에 삽입된 한 쌍의 상기 영구자석의 상기 외경 측 장변 및 상기 외경 측 장변의 연장선과 상기 한 쌍의 영구자석의 외측 단변을 상기 회전자 본체의 외연을 향해 연장한 선으로 구분되는 영역을 영역 M로 할 때, 상기 강판에는, 브리지부를 포함하고 항복 강도 780 MPa 이상이다 베이스 강판과 상기 영역 M 의 1 부의 영역에 설치됨과 동시에 상기 베이스 강판과 일체로 되어 상기 베이스 강판보다 철손이 낮은 저철손 강판과 (이)가 포함되어 우리 , 상기 영역 M는 상기 회전자 본체의 외연을 형성하는 상기 저철손 강판에 의해 점유되는 영역과 상기 저철손 강판에 점유되는 영역의 지름 방향 내연에 인접함과 동시에, 상기 한 쌍의 삽입 구멍의 상기 영구자석의 외경 측 장변의 전역과 면하는 상기 베이스 강판에 의해 점유되는 영역을 포함하고 있는 IPM 모터의 회전자. | 【청구항1】 복수의 강판이 적층된 회전자 본체와 한 쌍의 삽입 구멍을 각각 포함하고 상기 회전자 본체의 둘레 방향으로 이격되어 상기 회전자 본체에 설치된 복수의 삽입 구멍쌍과 상기 복수의 삽입 구멍 쌍의 각각 에 삽입된 복수의 영구자석과 (을)를 구비하고, 상기 삽입 구멍에 삽입된 각 영구자석을 회전자 본체의 축 방향을 따라 보았을 때, 각 영구자석은 직사각형 외형을 가지면 모두, 상기 회전자 본체가 외경측에 위치하는 외경 측 장변을 가지고 있고, 상기 회전자 본체의 외연과 상기 삽입 구멍쌍에 포함되는 상기 한 쌍의 삽입 구멍에 삽입된 한 쌍의 상기 영구자석의 상기 외경 측 장변 및 상기 외경 측 장변의 연장선과 상기 한 쌍의 영구자석의 외측 단변을 상기 회전자 본체의 외연을 향해 연장한 선으로 구분되는 영역을 영역 M로 할 때, 상기 강판에는, 브리지부를 포함하고 항복 강도 780 MPa 이상이다 베이스 강판과 상기 영역 M 의 1 부의 영역에 설치됨과 동시에 상기 베이스 강판과 일체로 되어 상기 베이스 강판보다 철손이 낮은 저철손 강판과 (이)가 포함되어 우리 , 상기 영역 M는 상기 회전자 본체의 외연을 형성하는 상기 저철손 강판에 의해 점유되는 영역과 상기 저철손 강판에 점유되는 영역의 지름 방향 내연에 인접함과 동시에, 상기 한 쌍의 삽입 구멍의 상기 영구자석의 외경 측 장변의 전역과 면하는 상기 베이스 강판에 의해 점유되는 영역을 포함하고 있는 IPM 모터의 회전자. | 6 | 2019-051991 | 2019-03-19 | 2020-156192 | 2020-09-24 | 7189816 | 2022-12-06 | NIPPON STEEL CORP ¦ MITSUBISHI ELECTRIC CORP | 岩津 智永 ¦ 藤原 進 ¦ 重富 智治 |  |  |  | 11 | JP6658471B2(BE) ¦ JP6309065B1(BE) ¦ JP2013-076159A(BE) ¦ JP5186036B2(BE) ¦ JP2012-115089A(BE) ¦ JP2011-004529A(BE) ¦ JP1997-308146A(BE) ¦ JP3558308B2(BE) ¦ JP3305806B2(BE) ¦ WOWO2018-124093A1(BE) ¦ WOWO2015-189938A1(BE) | 0 |  | 17713962 | JP7189816B2 | 1 | 등록 | NIPPON STEEL CORP ¦ MITSUBISHI ELECTRIC CORP | 2722228000419
CN | CN | P | B | 고주파 작업 조건에서 저철손 무방향성 전기 강 및 그 제조 방법 | Low-iron-loss non-oriented electrical steel adapting to high-frequency working condition and production method thereof | 본 발명은 고주파 작업 상황에 적응하는 저철손 무방향성 전기 강철 및 그 생산 방법을 개시하고, 상기 생산 방법은 이하의 단계를 포함한다: 용강은 연속 주조되어 슬래브-열연-정화-산세척-냉연-연속 어닐링-절연 코팅층으로 코팅되고 경화된다; 의 상기 냉간 압연 순서 중에, 여섯 개의 롤러 싱글 프레임 왕복식 압연기를 채택하여 5 번 차 1차 냉간 압연을 거쳐 목표 두께로, 냉간 압연 과정 중에 앞 세 번 차 변속 비동기 압연 방법을 채택하고, 강판 표층이 전단 응력 작용 하에 전위 밀도는 증가하도록 한다 이렇게 어닐링 후 표층 결정립 사이즈가 미세화하고 심부 결정립이 굵고, 본 발명의 방법을 통해 생산이 획득될 수 있고 심부는 굵고 등축 결정립이고, 표층은 나노급 등축 결정립의 전기 강철 제품이고, 상기 제품의 철손 P1.5/50≤2.35W/kg, P1.0/400 ≤14.0W/kg. | The invention discloses low-iron-loss non-oriented electrical steel adapting to a high-frequency working condition and a production method thereof. The production method comprises the following steps of continuous casting of molten steel into a plate blank, hot rolling, normalizing, acid pickling, cold rolling, continuous annealing, coating of an insulating coating and curing; in the cold rolling step, a six-roller single-rack reciprocating rolling mill is adopted for cold rolling to the target thickness through five passes, a variable-speed asymmetrical rolling method is adopted in the first three passes in the cold rolling process, the dislocation density of the surface layer of the steel plate is increased under the action of shear stress, and therefore after annealing, the grain size of the surface layer is refined, and grains in the center are thick and large; by means of the method, an electrical steel product with thick and large equiaxed grains in the core and nanoscale fine equiaxed grains in the surface layer can be produced, the iron loss P1.5/50 of the product is smaller than or equal to 2.35 W/kg, and the iron loss P1.0/400 of the product is smaller than or equal to 14.0 W/kg. | 1. 고주파 작업 상황에서 저철손 무방향성 전기강에 적응하는 생산 방법에 있어서, 상기 생산 방법은 다음 단계를 포함하는 것을 특징으로 한다: 용강은 연속 주조되어 슬래브-열연-정화-산세척-냉연-연속 어닐링-절연 코팅층으로 코팅되고 경화된다; 상기 냉간압연 순서 중에, 6 롤 싱글 프레임 왕복식 압연기를 채택하여 5 번 차 1차 냉간 압연을 거쳐 목표 두께로, 냉간압연 과정 중에 앞 3 번 차 변속 비동기 압연 방법을 채택한다; 냉간 압연 과정에서 처음 세 번의 상하 작업 롤 속도 비율은 1.20~1.50이다; 의 상기 냉간 압연 총 압하율은 85%이상이다; 상기 저철손 무방향성 전기 강철의 심부는 굵은 등축 결정립이고, 표면은 나노급 가는 등축 결정립이고, 철손 성능은이다: 철손 P1.5/50≤2.35W/kg, P1.0/400≤14.0W/kg; 상기 전기강판은 하기 중량 백분율의 화학 성분을 포함한다:Si:2.0%~3.0%; Als:0.40%~1.0%; Mn:0.10%~0.50%; P:0.01%내지 0.20%; C:≤0.005%; S:≤0.02%; N:≤0.02%; Ti:≤0.005%; C+S+N+Ti:≤90ppm, 잔부는 철 및 불가피한 불순물이다. | 1. A production method of low-iron-loss non-oriented electrical steel suitable for high-frequency working conditions is characterized by comprising the following steps of: continuously casting molten steel into a plate blank, hot rolling, normalizing, acid washing, cold rolling, continuously annealing, coating an insulating coating and curing; in the cold rolling step, a six-roller single-rack reciprocating rolling mill is adopted to perform primary cold rolling to reach the target thickness by 5 times, and a variable speed asynchronous rolling method is adopted in the first three times in the cold rolling process; the linear speed ratio of the upper working roll to the lower working roll in the first three times in the cold rolling process is 1.20 to 1.50; the total cold rolling reduction rate is more than 85%; the core of the low-iron-loss non-oriented electrical steel is coarse equiaxial grains, the surface of the low-iron-loss non-oriented electrical steel is nano-grade fine equiaxial grains, and the iron loss performance is as follows: iron loss P 1.5/50 ≤2.35W/kg, P 1.0/400 ≤14.0W/kg; The electrical steel comprises the following chemical components in percentage by weight: si:2.0% -3.0%; and Als:0.40% -1.0%; mn:0.10% -0.50%; p:0.01% -0.20%; c: less than or equal to 0.005 percent; s: less than or equal to 0.02 percent; n: less than or equal to 0.02 percent; ti: less than or equal to 0.005 percent; c + S + N + Ti: less than or equal to 90ppm, and the balance of iron and inevitable impurities. | 1. 고주파 작업 상황에서 저철손 무방향성 전기강에 적응하는 생산 방법에 있어서, 상기 생산 방법은 다음 단계를 포함하는 것을 특징으로 한다: 용강은 연속 주조되어 슬래브-열연-정화-산세척-냉연-연속 어닐링-절연 코팅층으로 코팅되고 경화된다; 상기 냉간압연 순서 중에, 6 롤 싱글 프레임 왕복식 압연기를 채택하여 5 번 차 1차 냉간 압연을 거쳐 목표 두께로, 냉간압연 과정 중에 앞 3 번 차 변속 비동기 압연 방법을 채택한다; 냉간 압연 과정에서 처음 세 번의 상하 작업 롤 속도 비율은 1.20~1.50이다; 의 상기 냉간 압연 총 압하율은 85%이상이다; 상기 저철손 무방향성 전기 강철의 심부는 굵은 등축 결정립이고, 표면은 나노급 가는 등축 결정립이고, 철손 성능은이다: 철손 P1.5/50≤2.35W/kg, P1.0/400≤14.0W/kg; 상기 전기강판은 하기 중량 백분율의 화학 성분을 포함한다:Si:2.0%~3.0%; Als:0.40%~1.0%; Mn:0.10%~0.50%; P:0.01%내지 0.20%; C:≤0.005%; S:≤0.02%; N:≤0.02%; Ti:≤0.005%; C+S+N+Ti:≤90ppm, 잔부는 철 및 불가피한 불순물이다. | 1. A production method of low-iron-loss non-oriented electrical steel suitable for high-frequency working conditions is characterized by comprising the following steps of: continuously casting molten steel into a plate blank, hot rolling, normalizing, acid washing, cold rolling, continuously annealing, coating an insulating coating and curing; in the cold rolling step, a six-roller single-rack reciprocating rolling mill is adopted to perform primary cold rolling to reach the target thickness by 5 times, and a variable speed asynchronous rolling method is adopted in the first three times in the cold rolling process; the linear speed ratio of the upper working roll to the lower working roll in the first three times in the cold rolling process is 1.20 to 1.50; the total cold rolling reduction rate is more than 85%; the core of the low-iron-loss non-oriented electrical steel is coarse equiaxial grains, the surface of the low-iron-loss non-oriented electrical steel is nano-grade fine equiaxial grains, and the iron loss performance is as follows: iron loss P 1.5/50 ≤2.35W/kg, P 1.0/400 ≤14.0W/kg; The electrical steel comprises the following chemical components in percentage by weight: si:2.0% -3.0%; and Als:0.40% -1.0%; mn:0.10% -0.50%; p:0.01% -0.20%; c: less than or equal to 0.005 percent; s: less than or equal to 0.02 percent; n: less than or equal to 0.02 percent; ti: less than or equal to 0.005 percent; c + S + N + Ti: less than or equal to 90ppm, and the balance of iron and inevitable impurities. | 8 | 2021-10777440 | 2021-07-09 | 113512635 | 2021-10-19 | 113512635 | 2022-12-02 | MAANSHAN IRON & STEEL Co.,Ltd. | Liu Qingsong ¦ Pei Yinghao ¦ Shi Lifa ¦ Zhan Yungao ¦ Cheng Guoqing ¦ Lu Tianlin |  |  |  | 0 |  | 2 | CN120272687B ¦ JP7553877B2(FE) | 64221391 | CN113512635B | 1 | 등록 | MAANSHAN IRON & STEEL Co.,Ltd. | 8422501011337
CN | CN | P | B | 박규격 무방향성 규소강 및 그 제조 방법 | Thin-gauge non-oriented silicon steel and preparation method thereof | 박규격 무방향성 규소강 및 그 제조 방법은, 전기 강철 및 그 압연 기술 영역에 속하고, 전통 고패호 무방향성 규소강 역학이 비교적 낮고, 신형 초고강 규소강 자성 편차의 기술 문제를 해결하고, 해결책은 다음과 같다: 박규격 무방향성 규소강의 제조 방법은 이하의 단계를 포함한다: 전로 제련→RH 정련→연속주조→가열로 가열→열간 압연→상화→산세→냉간 압연→어닐링→코팅층, RH 정련 후 강철 중의 화학 성분, 연속주조 과정 중 둘 냉각 구역 주편 냉각 속도, 열간 압연 공정 중에 열간 압연 스트립재의 두께, 상화 공정의 상화 속도 및 상화 온도, 냉간 압연 공정에서는, 첫 번째 및 마지막 차의 압하율, 어닐링 공정의 어닐링 속도 및 어닐링 온도를 각각 한정한다. 본 발명은 미세 결정 강화와 Si, Mn의 고용 강화를 사용하고, 제품은 우수한 역학 및 자성 에너지를 구비하고, 동시에 고정자에 사용될 수 있으며, 현재 대부분의 신에너지 자동차 구동 모터의 사용 수요를 만족시킬 수 있다. | The invention discloses thin-gauge non-oriented silicon steel and a preparation method thereof, belongs to the technical field of electrical steel and rolling thereof, and solves the technical problems that traditional high-grade non-oriented silicon steel is low in mechanics and novel ultrahigh-strength silicon steel is poor in magnetism. According to the solution, the preparation method of the thin-gauge non-oriented silicon steel comprises the following steps of converter smelting, RH refining, continuous casting, heating in a heating furnace, hot rolling, normalizing, acid pickling, cold rolling, annealing and coating. Chemical components in RH refined steel, the cooling speed of a casting blank in a secondary cooling area in the continuous casting process, the thickness of a hot-rolled strip in the hot rolling process, the normalizing speed and the normalizing temperature of the normalizing process, the reduction rates of the first pass and the last pass in the cold rolling process and the annealing speed and the annealing temperature of the annealing process are limited respectively. Fine grain strengthening and Si and Mn solid solution strengthening are adopted, and the product has excellent mechanical and magnetic performance, can be used for a stator and a rotor at the same time, and can meet the use requirements of driving motors of most of new energy automobiles at present. | 1. 얇은 규격의 무방향성 실리콘강은 다음을 포함하는 것을 특징으로 한다: 상기 박규격 무방향성 규소강의 화학성분 및 그 중량 백분율은 C≤0.005%, Si:2.0-4.0%,Mn:0.20-2.0%,P≤0.02%, S≤0.005%이다 Al:0.30-1.4%,N≤0.005%, Ti≤0.005%, Nb≤0.005%및 (Si wt%+1.3Al wt%)/Mn wt%≥2.1, 3.0≤Siwt%+Mn wt%≤4.4, 나머지는 철 및 불가피한 불순물이다; 상기 박규격 무방향성 실리콘강의 제조 방법은 이하의 순서를 포함한다: 전로 제련→RH 정련→연속 주조→가열로 가열→열간 압연→상화→산세→냉간 압연→어닐링→코팅층: 1),상기 연속 주조 과정 중 둘 냉각 구역 주편 냉각 속도는 14~23°C/min이다; 2),상기 열간 압연 공정: 열간 압연 스트립의 두께≤2.0mm가 요구된다. 3),상기 상화 공정: 정상화 속도는 10~30m/min이며 정상화 온도 T1의 값은 다음 요구 사항을 충족해야 합니다: (식 1) 공식에서 T1은 's°C's로 계산되는 정규화 온도의 값입니다. Si wt%및 Mn wt%는 각각 Si 원소 및 Mn 원소의 중량 백분율 함량을 나타냅니다. U는 "m/min"으로 계산한 정규화 속도의 수치입니다. 4), 냉간 압연: 정규화 롤 프릴을 절단한 후 냉간 압연을 진행하며, 첫 번째 패스의 압하율은 18%미만, 마지막 패스의 압하율은 20%미만, 목표 두께 0.20~0.35 mm로 압연합니다. 5), 어닐링: 냉간 압연 롤은 어닐링을 수행하며, 어닐링 속도는 80~150m/min이며, 어닐링 온도 T2의 값은 다음 요구 사항을 충족해야 합니다: (식 2) 식 중, T2는 단위가 "°C"로 계산하는 어닐링 온도의 수치이다; t는 "mm" 로 계산한 강대 두께의 수치이다. C는 "m/min" 단위로 어닐링 속도의 수치이다. | 1. A thin non-oriented silicon steel is characterized in that: the thin non-oriented silicon steel comprises the following chemical components in percentage by weight: c is less than or equal to 0.005%, si:2.0-4.0%, mn:0.20-2.0%, P is less than or equal to 0.02%, S is less than or equal to 0.005%, al:0.30 to 1.4 percent of N, less than or equal to 0.005 percent of Ti, less than or equal to 0.005 percent of Nb, more than or equal to 2.1 percent of (Si wt percent and 1.3Al wt%)/Mn wt percent, more than or equal to 3.0 and less than or equal to 4.4 percent of Si wt percent and Mn wt percent, and the balance of iron and inevitable impurities; the preparation method of the thin non-oriented silicon steel comprises the following steps: converter smelting → RH refining → continuous casting → heating furnace heating → hot rolling → normalizing → acid washing → cold rolling → annealing → coating, wherein: 1) The cooling speed of the casting blank in the second cooling area in the continuous casting process is 14 to 23 ℃/min; 2) And the hot rolling step: the thickness of the hot rolled strip is required to be less than or equal to 2.0mm; 3) And the normalizing step: the normalizing speed is 10 to 30m/min, and the normalizing temperature T 1 The values of (A) should satisfy the following requirements: (formula one) In the formula, T 1 A value of normalizing temperature in units of "° c"; si wt% and Mn wt% respectively represent the weight percentage contents of Si element and Mn element; u is a numerical value of the normalizing speed in m/min; 4) And cold rolling: after the normalized coil is trimmed, cold rolling is carried out, the reduction rate of the first pass is less than 18%, the reduction rate of the last pass is less than 20%, and the normalized coil is rolled to the target thickness of 0.20-0.35mm; 5) And annealing: annealing the cold-rolled coil at an annealing speed of 80 to 150m/min and an annealing temperature T 2 The values of (a) should satisfy the following requirements: (formula two) In the formula, T 2 A value of annealing temperature in units of "° c"; t is a numerical value of the thickness of the steel strip in "mm" in units; c is a numerical value of the annealing speed in "m/min". | 1. 얇은 규격의 무방향성 실리콘강은 다음을 포함하는 것을 특징으로 한다: 상기 박규격 무방향성 규소강의 화학성분 및 그 중량 백분율은 C≤0.005%, Si:2.0-4.0%,Mn:0.20-2.0%,P≤0.02%, S≤0.005%이다 Al:0.30-1.4%,N≤0.005%, Ti≤0.005%, Nb≤0.005%및 (Si wt%+1.3Al wt%)/Mn wt%≥2.1, 3.0≤Siwt%+Mn wt%≤4.4, 나머지는 철 및 불가피한 불순물이다; 상기 박규격 무방향성 실리콘강의 제조 방법은 이하의 순서를 포함한다: 전로 제련→RH 정련→연속 주조→가열로 가열→열간 압연→상화→산세→냉간 압연→어닐링→코팅층: 1),상기 연속 주조 과정 중 둘 냉각 구역 주편 냉각 속도는 14~23°C/min이다; 2),상기 열간 압연 공정: 열간 압연 스트립의 두께≤2.0mm가 요구된다. 3),상기 상화 공정: 정상화 속도는 10~30m/min이며 정상화 온도 T1의 값은 다음 요구 사항을 충족해야 합니다: (식 1) 공식에서 T1은 's°C's로 계산되는 정규화 온도의 값입니다. Si wt%및 Mn wt%는 각각 Si 원소 및 Mn 원소의 중량 백분율 함량을 나타냅니다. U는 "m/min"으로 계산한 정규화 속도의 수치입니다. 4), 냉간 압연: 정규화 롤 프릴을 절단한 후 냉간 압연을 진행하며, 첫 번째 패스의 압하율은 18%미만, 마지막 패스의 압하율은 20%미만, 목표 두께 0.20~0.35 mm로 압연합니다. 5), 어닐링: 냉간 압연 롤은 어닐링을 수행하며, 어닐링 속도는 80~150m/min이며, 어닐링 온도 T2의 값은 다음 요구 사항을 충족해야 합니다: (식 2) 식 중, T2는 단위가 "°C"로 계산하는 어닐링 온도의 수치이다; t는 "mm" 로 계산한 강대 두께의 수치이다. C는 "m/min" 단위로 어닐링 속도의 수치이다. | 1. A thin non-oriented silicon steel is characterized in that: the thin non-oriented silicon steel comprises the following chemical components in percentage by weight: c is less than or equal to 0.005%, si:2.0-4.0%, mn:0.20-2.0%, P is less than or equal to 0.02%, S is less than or equal to 0.005%, al:0.30 to 1.4 percent of N, less than or equal to 0.005 percent of Ti, less than or equal to 0.005 percent of Nb, more than or equal to 2.1 percent of (Si wt percent and 1.3Al wt%)/Mn wt percent, more than or equal to 3.0 and less than or equal to 4.4 percent of Si wt percent and Mn wt percent, and the balance of iron and inevitable impurities; the preparation method of the thin non-oriented silicon steel comprises the following steps: converter smelting → RH refining → continuous casting → heating furnace heating → hot rolling → normalizing → acid washing → cold rolling → annealing → coating, wherein: 1) The cooling speed of the casting blank in the second cooling area in the continuous casting process is 14 to 23 ℃/min; 2) And the hot rolling step: the thickness of the hot rolled strip is required to be less than or equal to 2.0mm; 3) And the normalizing step: the normalizing speed is 10 to 30m/min, and the normalizing temperature T 1 The values of (A) should satisfy the following requirements: (formula one) In the formula, T 1 A value of normalizing temperature in units of "° c"; si wt% and Mn wt% respectively represent the weight percentage contents of Si element and Mn element; u is a numerical value of the normalizing speed in m/min; 4) And cold rolling: after the normalized coil is trimmed, cold rolling is carried out, the reduction rate of the first pass is less than 18%, the reduction rate of the last pass is less than 20%, and the normalized coil is rolled to the target thickness of 0.20-0.35mm; 5) And annealing: annealing the cold-rolled coil at an annealing speed of 80 to 150m/min and an annealing temperature T 2 The values of (a) should satisfy the following requirements: (formula two) In the formula, T 2 A value of annealing temperature in units of "° c"; t is a numerical value of the thickness of the steel strip in "mm" in units; c is a numerical value of the annealing speed in "m/min". | 6 | 2022-10018044 | 2022-01-07 | 114369761 | 2022-04-19 | 114369761 | 2022-11-25 | Shanxi Taigang Stainless Steel Co.,Ltd. | Pan Zhendong ¦ Lin Yuan ¦ Zhang Wenkang ¦ Wu Kun ¦ Zhao Xiangdong ¦ Zhao Jianwei |  |  |  | 7 | CN113789471B ¦ CN112063819A ¦ CN107974620B ¦ CN105950960B ¦ CN105296849B ¦ KR10-2045655B1 ¦ US2013-0224064A1 | 1 | CN115323283B | 66838240 | CN114369761B | 1 | 등록 | Shanxi Taigang Stainless Steel Co.,Ltd. | 8422491014399
US | US | P | B2 | 소프트 고규소 강판 및 이의 제조 방법 | Soft high-silicon steel sheet and manufacturing method thereof | 본 발명은 소프트 고규소 강판에 관한 것이다. 보다 구체적으로, 실리콘 함량이 4%보다 크더라도 연성을 갖는 연성의 고규소강판이다. 따라서 추가적인 실리콘화 공정 없이 압연에 의해서만 높은 실리콘 함량을 갖는 강판으로 제조될 수 있다. 상기 연질 고규소 강판은 4 중량%초과 7 중량%이하의 크롬과 1 내지 20%의 크롬을 포함할 수 있다. 또는 Si+Al 5 내지 7 중량%및 크롬 1 내지 20 중량%를 포함할 수 있다. | The present invention relates to a soft high-silicon steel sheet, and more particularly, to a soft high-silicon steel sheet which has ductility even if the silicon content thereof is greater than 4%, and can thus be manufactured into a steel sheet having a high silicon content only by means of rolling without an additional siliconizing process. The soft high-silicon steel sheet may include a silicon content greater than 4 wt % and less than or equal to 7 wt % and 1 to 20% of chromium, or may include 5 to 7 wt % of Si+Al and 1 to 20 wt % of chromium. | 1. 고규소강판의 제조 방법, 상기 방법을 포함하는 방법 중량%만큼 실리콘 (실리콘)을 포함하는 스틸 재료 준비 Si): 4%초과 내지 7%, 크롬 ( Cr): 1%내지 20%; 상기 강재를 800℃이상의 온도에서 열간압연하여 열연강판을 형성하는 단계 상기 열연 강판을 150℃내지 300℃의 온도 범위 내에서 냉간 압연한다. 그리고 상기 열연강판을 형성하는 단계는 상기 강재의 열연 후, 800℃내지 100℃의 열연강판을 800℃내지 100℃의 냉각속도로 냉각하는 단계를 포함한다. | 1. A method of manufacturing a high-silicon steel sheet, the method comprising: preparing a steel material comprising, by wt %, silicon (Si): greater than 4% to 7% and chromium (Cr): 1% to 20%;forming a hot rolled steel sheet by hot rolling the steel material at a temperature of 800° C. or higher; andcold rolling the hot rolled steel sheet within a temperature range of 150° C. to 300° C., andwherein the forming of the hot rolled steel sheet comprises cooling the hot rolled steel sheet from 800° C. to 100° C., at a cooling rate of 30° C./sec or higher after the hot rolling of the steel material. | 1. 고규소강판의 제조 방법, 상기 방법을 포함하는 방법 중량%만큼 실리콘 (실리콘)을 포함하는 스틸 재료 준비 Si): 4%초과 내지 7%, 크롬 ( Cr): 1%내지 20%; 상기 강재를 800℃이상의 온도에서 열간압연하여 열연강판을 형성하는 단계 상기 열연 강판을 150℃내지 300℃의 온도 범위 내에서 냉간 압연한다. 그리고 상기 열연강판을 형성하는 단계는 상기 강재의 열연 후, 800℃내지 100℃의 열연강판을 800℃내지 100℃의 냉각속도로 냉각하는 단계를 포함한다. | 1. A method of manufacturing a high-silicon steel sheet, the method comprising: preparing a steel material comprising, by wt %, silicon (Si): greater than 4% to 7% and chromium (Cr): 1% to 20%;forming a hot rolled steel sheet by hot rolling the steel material at a temperature of 800° C. or higher; andcold rolling the hot rolled steel sheet within a temperature range of 150° C. to 300° C., andwherein the forming of the hot rolled steel sheet comprises cooling the hot rolled steel sheet from 800° C. to 100° C., at a cooling rate of 30° C./sec or higher after the hot rolling of the steel material. | 13 | 16/565759 | 2019-09-10 | 2020-0048729 | 2020-02-13 | 11505845 | 2022-11-22 | POSCO CO., LTD | Dong-Kyun Kim ¦ Byung-Deug Hong ¦ Seok-Hwan Choi |  |  |  | 28 | CN103276174A ¦ CN103060701B ¦ CN101441914B ¦ CN100475982C ¦ EP1577413B1 ¦ EP0601549B1 ¦ JP5669392B2 ¦ JP4724431B2 ¦ JP4306445B2 ¦ JP2002-194513A(BE) ¦ JP3870616B2 ¦ JP3386717B2 ¦ JP3218921B2 ¦ JP1993-171281A ¦ JP2998676B2 ¦ JP2590199B2 ¦ JP1987-227078A ¦ JP1981-003625A ¦ KR10-0848022B1 ¦ KR10-0374292B1 ¦ US8241559B2 ¦ WOWO2003-095684A1 ¦ CN1784504(미포함) ¦ JP38-26263(미포함) ¦ JP45-21181(미포함) ¦ JPH06-172940(미포함) ¦ JPS56-016653(미포함) ¦ JPS62-133042(미포함) | 0 |  | 20668392 | CN105849299B ¦ JP6404356B2 ¦ US11505845B2 ¦ US2016-0319387A1 ¦ WOWO2015-099217A1 | 5 | 등록 | POSCO CO., LTD | 4922047002800
KR | KR | P | A |  | 분말로부터 전기강판을 제조하는 방법 |  | 본 발명의 일 실시예에 의한 전기 강판의 제조 방법은 Fe 분말 및 Si 분말을 혼합하여 혼합 분말을 제조하는 단계; 혼합 분말을 600 내지 900℃로 열처리하는 단계 혼합 분말을 압축하여 판재로 성형하는 단계; 판재를 냉간 압연하여 냉연재를 제조하는 단계; 및 냉연재를 균질화하는 단계를 포함한다. |  | Fe 분말 및 Si 분말을 혼합하여 혼합 분말을 제조하는 단계; 상기 혼합 분말을 600 내지 900℃로 열처리하는 단계; 상기 혼합 분말을 압축하여 판재로 성형하는 단계; 상기 판재를 냉간 압연하여 냉연재를 제조하는 단계; 및 상기 냉연재를 소둔하는 단계를 포함하는 전기 강판의 제조 방법. |  | 1. Fe 분말 및 Si 분말을 혼합하여 혼합 분말을 제조하는 단계; 상기 혼합 분말을 600 내지 900℃로 열처리하는 단계; 상기 혼합 분말을 압축하여 판재로 성형하는 단계; 상기 판재를 냉간 압연하여 냉연재를 제조하는 단계; 및 상기 냉연재를 소둔하는 단계를 포함하는 전기 강판의 제조 방법. | 11 | 10-2021-0060188 | 2021-05-10 | 10-2022-0152800 | 2022-11-17 |  |  | 주식회사 포스코 ¦ 재단법인 포항산업과학연구원 | 권기혁 ¦ 이택근 ¦ 박언병 ¦ 강희수 ¦ 서일록 ¦ 박준표 |  |  |  | 0 |  | 0 |  | 25114918 | KR10-2022-0152800A | 1 | 심사중 |  | 3522473000310
KR | KR | P | B1 |  | 무방향성 전기강판 및 그 제조방법 |  | 본 발명의 일 실시예에 의한 무방향성 전기강판은 중량%로, Si : 3.3 내지 4.0%, Al : 0.4 내지 1.5%, Mn : 0.2 내지 1.0%, C : 0.0015 내지 0.0040%, N : 0.0005 내지 0.0020%, S : 0.0005 내지 0.0025%, Mo : 0.005 내지 0.01%, Ti : 0.0005 내지 0.0020%, Nb : 0.0005 내지 0.0020% 및 V : 0.0005 내지 0.0020% 포함하고, 잔부 Fe 및 불가피한 불순물을 포함한다. |  | 중량%로, Si : 3.3 내지 4.0%, Al : 0.4 내지 1.5%, Mn : 0.2 내지 1.0%, C : 0.0015 내지 0.0040%, N : 0.0005 내지 0.0020%, S : 0.0005 내지 0.0025%, Mo : 0.005 내지 0.01%, Ti : 0.0005 내지 0.0020%, Nb : 0.0005 내지 0.0020% 및 V : 0.0005 내지 0.0020% 포함하고, 잔부 Fe 및 불가피한 불순물을 포함하고, 하기 식 1을 만족하고, 평균 결정립경이 55 내지 80㎛이고, 50nm 이하의 입경을 갖는 탄화물, 질화물 및 탄질화물 중 1종 이상의 분포밀도가 0.5개/mm2 이하인 무방향성 전기강판. [식 1] 1.75 ≤ ([Mo]+[Ti]+[Nb]+[V])/([C]+[N]) ≤ 4.00 (식 1에서, [Mo], [Ti], [Nb], [V], [C] 및 [N]은 각각 Mo, Ti, Nb, V, C 및 N의 함량(중량%)를 나타낸다.) |  | 1. 중량%로, Si : 3.3 내지 4.0%, Al : 0.4 내지 1.5%, Mn : 0.2 내지 1.0%, C : 0.0015 내지 0.0040%, N : 0.0005 내지 0.0020%, S : 0.0005 내지 0.0025%, Mo : 0.005 내지 0.01%, Ti : 0.0005 내지 0.0020%, Nb : 0.0005 내지 0.0020% 및 V : 0.0005 내지 0.0020% 포함하고, 잔부 Fe 및 불가피한 불순물을 포함하고, 하기 식 1을 만족하고, 평균 결정립경이 55 내지 80㎛이고, 50nm 이하의 입경을 갖는 탄화물, 질화물 및 탄질화물 중 1종 이상의 분포밀도가 0.5개/mm2 이하인 무방향성 전기강판. [식 1] 1.75 ≤ ([Mo]+[Ti]+[Nb]+[V])/([C]+[N]) ≤ 4.00 (식 1에서, [Mo], [Ti], [Nb], [V], [C] 및 [N]은 각각 Mo, Ti, Nb, V, C 및 N의 함량(중량%)를 나타낸다.) ¦ 9. 중량%로, Si : 3.3 내지 4.0%, Al : 0.4 내지 1.5%, Mn : 0.2 내지 1.0%, C : 0.0015 내지 0.0040%, N : 0.0005 내지 0.0020%, S : 0.0005 내지 0.0025%, Mo : 0.005 내지 0.01%, Ti : 0.0005 내지 0.0020%, Nb : 0.0005 내지 0.0020% 및 V : 0.0005 내지 0.0020% 포함하고, 잔부 Fe 및 불가피한 불순물을 포함하고, 하기 식 1을 만족하는 슬라브를 제조하는 단계; 상기 슬라브를 열간 압연하여 열연판을 제조하는 단계; 상기 열연판을 냉간압연하여 냉연판을 제조하는 단계 및 상기 냉연판을 최종 소둔하는 단계를 포함하고, 상기 최종 소둔하는 단계는 910 내지 1000℃의 균열 온도에서 균열하는 단계 및 상기 균열 온도로부터 600℃까지 25초 이내에 냉각하는 단계를 포함하는 무방향성 전기강판의 제조 방법. [식 1] 1.75 ≤ ([Mo]+[Ti]+[Nb]+[V])/([C]+[N]) ≤ 4.00 (식 1에서, [Mo], [Ti], [Nb], [V], [C] 및 [N]은 각각 Mo, Ti, Nb, V, C 및 N의 함량(중량%)를 나타낸다.) | 11 | 10-2020-0179458 | 2020-12-21 | 10-2022-0089123 | 2022-06-28 | 10-2468078 | 2022-11-14 | 주식회사 포스코 | 이헌주 ¦ 김용수 ¦ 신수용 |  |  |  | 6 | KR10-2178341B1 ¦ KR10-2164113B1 ¦ KR10-1903008B1 ¦ KR10-2175064B1 ¦ KR10-1659808B1 ¦ WOWO2020-090160A1 | 5 | KR10-2025-0129724A(FE) ¦ KR10-2025-0123929A(FE) ¦ KR10-2025-0126830A(FE) ¦ KR10-2025-0129794A(FE) ¦ KR10-2025-0131827A(FE) | 105263935 | CN116635542A ¦ EP4265749A1 ¦ ID2023/07449A ¦ IN570026 ¦ JP7736793B2 ¦ KR10-2468078B1 ¦ MXMX/a/2023/007353A ¦ US2024-0038422A1 ¦ WOWO2022-139359A1 | 9 | 등록 | 주식회사 포스코 | 3522474000469
KR | KR | P | B1 |  | 무방향성 전기강판 및 그 제조방법 |  | 본 발명의 일 실시예에 의한 무방향성 전기강판은 중량%로, C: 0.005% 이하(0%를 제외함), Si: 1.5 내지 3.3%, Mn: 0.4 내지 1.5%, S: 0.005%이하(0%를 제외함), Al: 0.0001 내지 0.7%, N:0.005% 이하(%를 제외함), Ti: 0.005% 이하(0%를 제외함), Cu: 0.001 내지 0.02%, Sb : 0.01 내지 0.05%, Sn: 0.001 내지 0.1%, 및 P : 0.005 내지 0.07% 포함하고, 잔부는 Fe 및 불가피한 불순물을 포함한다. |  | 중량%로, C: 0.005% 이하(0%를 제외함), Si: 1.5 내지 3.3%, Mn: 0.4 내지 1.5%, S: 0.005%이하(0%를 제외함), Al: 0.0001 내지 0.7%, N:0.005% 이하(%를 제외함), Ti: 0.005% 이하(0%를 제외함), Cu: 0.001 내지 0.02%, Sb : 0.01 내지 0.05%, Sn: 0.001 내지 0.1%, 및 P : 0.005 내지 0.07% 포함하고, 잔부는 Fe 및 불가피한 불순물을 포함하고, 하기 식 1 및 식 2를 만족하고, 입경이 0.5㎛이하인 황화물의 면적당 개수가 1개/㎛2이하이고, 강판 표면에 압연수직방향으로 0.5㎛ 이상 및 압연방향으로 3cm 이상 크기를 갖고, 강판 평균 표면 높이에 비해 0.5㎛ 이상 돌출된 요철 결함이 압연 수직 방향으로 1개/cm 이하인 무방향성 전기강판. [식 1] 0.19 ≤ [Mn]/([Si]+150×[Al]) ≤ 0.50 [식 2] [Sn] / 2 ≤ [Sb]+[P] ≤ 0.095 (식 1 및 식 2에서, [Si], [Al], [Mn], [Sn], [Sb] 및 [P]는 강판 내의 Si, Al, Mn, Sn, Sb 및 P의 함량(중량%)을 나타낸다.) |  | 1. 중량%로, C: 0.005% 이하(0%를 제외함), Si: 1.5 내지 3.3%, Mn: 0.4 내지 1.5%, S: 0.005%이하(0%를 제외함), Al: 0.0001 내지 0.7%, N:0.005% 이하(%를 제외함), Ti: 0.005% 이하(0%를 제외함), Cu: 0.001 내지 0.02%, Sb : 0.01 내지 0.05%, Sn: 0.001 내지 0.1%, 및 P : 0.005 내지 0.07% 포함하고, 잔부는 Fe 및 불가피한 불순물을 포함하고, 하기 식 1 및 식 2를 만족하고, 입경이 0.5㎛이하인 황화물의 면적당 개수가 1개/㎛2이하이고, 강판 표면에 압연수직방향으로 0.5㎛ 이상 및 압연방향으로 3cm 이상 크기를 갖고, 강판 평균 표면 높이에 비해 0.5㎛ 이상 돌출된 요철 결함이 압연 수직 방향으로 1개/cm 이하인 무방향성 전기강판. [식 1] 0.19 ≤ [Mn]/([Si]+150×[Al]) ≤ 0.50 [식 2] [Sn] / 2 ≤ [Sb]+[P] ≤ 0.095 (식 1 및 식 2에서, [Si], [Al], [Mn], [Sn], [Sb] 및 [P]는 강판 내의 Si, Al, Mn, Sn, Sb 및 P의 함량(중량%)을 나타낸다.) ¦ 7. 중량%로, C: 0.005% 이하(0%를 제외함), Si: 1.5 내지 3.3%, Mn: 0.4 내지 1.5%, S: 0.005%이하(0%를 제외함), Al: 0.0001 내지 0.7%, N:0.005% 이하(%를 제외함), Ti: 0.005% 이하(0%를 제외함), Cu: 0.001 내지 0.02%, Sb : 0.01 내지 0.05%, Sn: 0.001 내지 0.1%, 및 P : 0.005 내지 0.07% 포함하고, 잔부는 Fe 및 불가피한 불순물을 포함하고, 하기 식 1 및 식 2를 만족하는 슬라브를 가열하는 단계; 상기 슬라브를 열간압연하여 열연판을 제조하는 단계; 상기 열연판을 냉간압연하여 냉연판을 제조하는 단계 및 상기 냉연판을 최종소둔하는 단계를 포함하고, 상기 슬라브를 가열하는 단계에서 MnS의 평형 석출량(MnSSRT) 및 MnS의 최대 석출량 (MnSMax)가 하기 식을 만족하고, MnSSRT/MnSMax ≥ 0.6 상기 열연판을 제조하는 단계에서 하기 식 3을 만족하는 무방향성 전기강판의 제조 방법. [식 1] 0.19 ≤ [Mn]/([Si]+150×[Al]) ≤ 0.50 [식 2] [Sn] / 2 ≤ [Sb]+[P] ≤ 0.095 (식 1 및 식 2에서, [Si], [Al], [Mn], [Sn], [Sb] 및 [P]는 슬라브 내의 Si, Al, Mn, Sn, Sb 및 P의 함량(중량%)을 나타낸다.) [식 3] 0.000165×[CT]-0.0934 ≤[Sb] (식 3에서, [CT]는 권취온도(℃)를 나타내고, [Sb]는 슬라브 내의 Sb의 함량 (중량%)을 나타낸다.) | 13 | 10-2020-0179815 | 2020-12-21 | 10-2022-0089312 | 2022-06-28 | 10-2468079 | 2022-11-14 | 주식회사 포스코 | 주형돈 ¦ 홍재완 ¦ 신수용 ¦ 박준수 ¦ 김용수 |  |  |  | 6 | JP1984-074222A ¦ KR10-2139649B1 ¦ KR10-2108231B1 ¦ KR10-2043525B1 ¦ KR10-1665950B1 ¦ KR10-2016-0021164A | 0 |  | 25064320 | KR10-2468079B1 | 1 | 등록 | 주식회사 포스코 | 3522474000471
CN | CN | P | B | 박판 날기와 연속 주조 생산 고알루미늄 무방향성 규소강 타설성의 방법을 향상 | Method for improving castability of high-aluminum non-oriented silicon steel during thin slab continuous casting production | 본 발명은 박판 날기와 연속 주조 생산 고알루미늄 무방향성 규소강 타설성을 향상시키는 방법을 개시하고, 생산 순행, 품질 안정을 보장하는 기초 위에, 고알루미늄 무방향성 규소강 연타설 용광로 수를 10 용광로로부터 16 용광로로로 높일 수 있고, 시간 생산량, 생산 원가를 낮추는 방면의 효과가 현저합니다. | The invention discloses a method for improving the castability of high-aluminum non-oriented silicon steel during thin slab continuous casting production. The method can improve the continuous casting heat number of the high-aluminum non-oriented silicon steel from 10 heats to 16 heats on the basis of ensuring smooth production and stable quality, and has obvious effects in the aspects of improving the hourly yield and reducing the production cost. | 1. 박판 날기와 연속주조 생산 고알루미늄 무방향성 규소강 타설성을 향상시키는 방법은 다음을 포함하는 것을 특징으로 하여 순서에 다음과 같음: 1),철수 예비처리가 일반 탈황 생산 공정을 채택하고, 성분 시스템 수요 제어에 근거하여 강철 유황 함유량을 내놓는다; 2),로를 돌려 일반 제련 공정을 채택하고, 무방향성 규소강 탄소 함량 수요에 근거하여 저탄소강 제련을 진행한다; 3),강을 내놓은 후 강철 산소 함유량을 내놓는 것에 근거하여, 디자인 동적 제어 모드는, 기존의 RH를 채택하여 큰 가방 처리제로 슬래그 선행 개질을 진행한다; 4),RH 공정이 역에 도착하여 상규 규정 산소 작업을 진행하고, 산소 함량에 근거하여, 사전 판단 합금화 전산소를 결합하고, 동적은 손으로 큰 가방 처리제를 던져 슬래그(2)차 개질을 진행한다; 5),RH 전기 산소 블로잉 작업, 탈탄 작업 일반 공정에 따라 실행한다; 6),RH 탈탄이 종료된 후, 원료 포지션이 큰 가방 처리제를 첨가하여 강철 슬래그 인터페이스 개질을 한다; 7),RH 합금화 작업에, 알루미늄환은 계산값에 따라 단일 차수를 채택하여 첨가한 것을 추가하고, 첨가한 후 순환 시간이 6-7min에 따라 제어한다; 8),실리콘, 망간 합금이 알루미늄환에 싸이클 시간을 첨가하고 조건 하를 만족시키고, 정상 작업 단차에 따라 추가한다; 9),실리콘, 망간 합금이 첨가한 후 순환 시간(1-3min)제어 10),합금화가 완성된 후, 이미 설계된 동적 제어 모드에 따라 탈황제를 첨가하고, 탈황제를 첨가한 후 순환 시간이 3-5min에 따라 제어한다; 11),RH 처리가 종료된 후, 큰 패킷 개질제를 사용하여 슬래그에 대해 산소 제거 처리를 한다; 강철 종류 성분 체계는 다음과 같음:C●0.005; Si≤1.65; Mn≤1.2; P≤0.1; S≤0.007; Als 0.1~0.3; N≤0.005, Ti≤0.006; 상기 대형 포장 처리제의 요구는 다음과 같음:CaO 43±5%; Al2O3 25 +-5%; SiO2≤5%. Al 20 +-2% 상기 탈황제 요구는 다음과 같음:CaO≥52%; S≤0.025%; CaF 2≥22%; SiO2≤10%; 상기 단계1)중, 강철 유황 함유량 S●0.001%를 내놓는다; 의 상기 단계2)중, 무방향성 규소강 탄소 함량 강철 C=0.04~0.06%를 내놓는다; 의 상기 단계3)중에, 강철을 내놓은 후 강철 산소 함유량을 내놓는 것에 근거하여, 디자인 동적 제어 모드, 채택하고 이미 있는 RH는 큰 가방 처리제로 슬래그 선행 개질을 함: 강철 산소 ●600ppm, 100kg 오버백 처리제를 첨가한다; 출강 산소>600ppm, 200kg 대포 처리제 첨가; 의 상기 단계4)중, RH 공정이 역에 도착하여 상규 규정 산소 작업을 진행하고, 산소 함량에 근거하여, 사전 판단 합금화 선행산소를 결합하고, 동적은 손을 첨가하여 큰 가방 처리제를 쌓아 슬래그(2)차 개질을 진행: 도착하고 산소>550ppm, 큰 가방 처리제(50kg)를 더한다; 역 도착 산소>700ppm, 대형 코팅제 100kg 의 상기 단계6)중에, 정량이 300 kg 큰 가방 처리제를 첨가한다; 의 상기 단계10)구체적으로는, 합금화가 완성된 후, 이미 설계된 동적 제어 모드에 따라 탈황제를 첨가하고, 탈황제를 첨가한 후 순환 시간이 3-5min에 따라 제어: 1. 용광로 및 제2 용광로를 열고 800 kg/로에 따라 첨가한다; 제3 용광로가 선행 용광로 마개 봉 비트 및 탈황제 효능에 따라 조정을 하기 시작: 만약 앞 용광로 플러그 봉 비트 높게 유지하고 비트, 바로 후에 용광로는 앞 용광로 첨가량 기초에서 100-200kg을 증가시킨다; 같아서 앞 보일러 플러그 봉 비트 중위 유지하고, 바로 후에 보일러의 앞 보일러 첨가량 기초 위에 0-100kg을 증가시킨다; 이 앞 보일러 플러그 봉 비트 낮은 비트 또는 다운링크 추세가 있다면, 바로 후에 보일러가 앞 보일러 첨가량 기초에서 조정하고 0-100kg; . 단일 노 탈황제 첨가량: Front 6 Furnace: 상한 1200kg, 하한 500kg; 후속 Furnace: 상한(1000kg), 하한(300kg); 플러그 봉이 여전히 높은 위치에 있는 경우, 마지막 2번 용광로는 연속 100kg의 누적이 있습니다. | 1. A method for improving the castability of high-aluminum non-oriented silicon steel produced by continuous casting of a thin slab is characterized by comprising the following steps: 1) The molten iron pretreatment adopts a conventional desulfurization production process, and the sulfur content of the tapped steel is controlled based on the requirements of a component system; 2) The converter adopts a conventional smelting process and carries out low-carbon steel smelting based on the carbon content requirement of the non-oriented silicon steel; 3) After tapping, designing a dynamic control mode according to the oxygen content of tapping, and carrying out slag pre-modification by adopting the existing RH ladle treating agent; 4) The RH process is finished to carry out conventional oxygen determination operation, and according to the oxygen content and the oxygen before pre-judgment alloying, the large-package treating agent for hand throwing is dynamically added to carry out secondary modification of the molten slag; 5) The RH early stage oxygen blowing operation and the decarburization operation are carried out according to the conventional process; 6) After RH decarburization is finished, adding a large bag of treating agent into a storage bin to modify a steel slag interface; 7) Performing RH alloying operation, adding the aluminum pills according to the calculated value in a single batch, and controlling the cycle time after the addition according to 6-7 min; 8) Adding the silicon and manganese alloy once according to a normal process under the condition that the aluminum shot adding cycle time meets the requirement; 9) Controlling the cycle time of 1-3min after the silicon and manganese alloy is added 10 After alloying is finished, adding a desulfurizing agent according to a designed dynamic control mode, and controlling the cycle time after adding the desulfurizing agent according to 3-5 min; 11 After finishing RH treatment, deoxidizing the molten slag by using a bale modifier; the steel grade comprises the following components: c is less than or equal to 0.005; si is less than or equal to 1.65; mn is less than or equal to 1.2; p is less than or equal to 0.1; s is less than or equal to 0.007; als0.1-0.3; n is less than or equal to 0.005; ti is less than or equal to 0.006; the bale treatment agent is required to be as follows: caO 43 plus or minus 5 percent; 25 +/-5% of Al2O 3; siO2 is less than or equal to 5 percent; 20 +/-2% of Al; the desulfurizing agent is required to be as follows: caO is more than or equal to 52 percent; s is less than or equal to 0.025 percent; caF 2 ≥22 %;SiO2≤10%; In the step 1), the sulfur content S in the tapped steel is less than or equal to 0.001 percent; in the step 2), the carbon content of the non-oriented silicon steel tapping is C =0.04 to 0.06%; in the step 3), after tapping is finished, a dynamic control mode is designed according to the oxygen content of tapping, and the existing RH ladle treatment agent is adopted for slag pre-modification: tapping oxygen is less than or equal to 600ppm, and 100kg of bale treating agent is added; tapping oxygen is more than 600ppm, and 200kg of bale treating agent is added; in the step 4), the RH process is carried out on site to carry out conventional oxygen determination operation, and according to the oxygen content and in combination with pre-judgment of pre-alloying oxygen, a hand-throwing bale treating agent is dynamically added to carry out secondary modification of the molten slag: when the arrival oxygen is more than 550ppm, 50kg of bale treating agent is added; when the arrival oxygen is more than 700ppm, 100kg of bale treating agent is added; in the step 6), 300kg of bale treating agent is quantitatively added; the step 10) is specifically that after alloying is finished, a desulfurizer is added according to a designed dynamic control mode, and the cycle time after adding the desulfurizer is controlled according to 3-5 min: (1) adding the casting furnace and the furnace 2 according to 800 kg/furnace; and 3, adjusting the furnace according to the rod position of the front furnace stopper and the effect of the desulfurizer: if the rod position of the stopper rod of the front furnace is kept high, the addition amount of the rear furnace is increased by 100-200kg on the basis of the addition amount of the front furnace; if the rod position of the stopper rod of the front furnace is kept in the middle position, the addition amount of the rear furnace is increased by 0-100kg on the basis of the addition amount of the front furnace; if the front furnace stopper is low or has a downward trend, the amount of the rear furnace is reduced by 0-100kg on the basis of the addition amount of the front furnace; (2) the addition amount of the single furnace desulfurizer is as follows: the first 6 furnaces: the upper limit is 1200kg, and the lower limit is 500kg; and (3) a subsequent furnace: the upper limit is 1000kg, and the lower limit is 300kg; (3) and pouring the last but one furnace 3, and if the stopper rod position is still kept at the high position, continuously accumulating 100kg for the last two furnaces. | 1. 박판 날기와 연속주조 생산 고알루미늄 무방향성 규소강 타설성을 향상시키는 방법은 다음을 포함하는 것을 특징으로 하여 순서에 다음과 같음: 1),철수 예비처리가 일반 탈황 생산 공정을 채택하고, 성분 시스템 수요 제어에 근거하여 강철 유황 함유량을 내놓는다; 2),로를 돌려 일반 제련 공정을 채택하고, 무방향성 규소강 탄소 함량 수요에 근거하여 저탄소강 제련을 진행한다; 3),강을 내놓은 후 강철 산소 함유량을 내놓는 것에 근거하여, 디자인 동적 제어 모드는, 기존의 RH를 채택하여 큰 가방 처리제로 슬래그 선행 개질을 진행한다; 4),RH 공정이 역에 도착하여 상규 규정 산소 작업을 진행하고, 산소 함량에 근거하여, 사전 판단 합금화 전산소를 결합하고, 동적은 손으로 큰 가방 처리제를 던져 슬래그(2)차 개질을 진행한다; 5),RH 전기 산소 블로잉 작업, 탈탄 작업 일반 공정에 따라 실행한다; 6),RH 탈탄이 종료된 후, 원료 포지션이 큰 가방 처리제를 첨가하여 강철 슬래그 인터페이스 개질을 한다; 7),RH 합금화 작업에, 알루미늄환은 계산값에 따라 단일 차수를 채택하여 첨가한 것을 추가하고, 첨가한 후 순환 시간이 6-7min에 따라 제어한다; 8),실리콘, 망간 합금이 알루미늄환에 싸이클 시간을 첨가하고 조건 하를 만족시키고, 정상 작업 단차에 따라 추가한다; 9),실리콘, 망간 합금이 첨가한 후 순환 시간(1-3min)제어 10),합금화가 완성된 후, 이미 설계된 동적 제어 모드에 따라 탈황제를 첨가하고, 탈황제를 첨가한 후 순환 시간이 3-5min에 따라 제어한다; 11),RH 처리가 종료된 후, 큰 패킷 개질제를 사용하여 슬래그에 대해 산소 제거 처리를 한다; 강철 종류 성분 체계는 다음과 같음:C●0.005; Si≤1.65; Mn≤1.2; P≤0.1; S≤0.007; Als 0.1~0.3; N≤0.005, Ti≤0.006; 상기 대형 포장 처리제의 요구는 다음과 같음:CaO 43±5%; Al2O3 25 +-5%; SiO2≤5%. Al 20 +-2% 상기 탈황제 요구는 다음과 같음:CaO≥52%; S≤0.025%; CaF 2≥22%; SiO2≤10%; 상기 단계1)중, 강철 유황 함유량 S●0.001%를 내놓는다; 의 상기 단계2)중, 무방향성 규소강 탄소 함량 강철 C=0.04~0.06%를 내놓는다; 의 상기 단계3)중에, 강철을 내놓은 후 강철 산소 함유량을 내놓는 것에 근거하여, 디자인 동적 제어 모드, 채택하고 이미 있는 RH는 큰 가방 처리제로 슬래그 선행 개질을 함: 강철 산소 ●600ppm, 100kg 오버백 처리제를 첨가한다; 출강 산소>600ppm, 200kg 대포 처리제 첨가; 의 상기 단계4)중, RH 공정이 역에 도착하여 상규 규정 산소 작업을 진행하고, 산소 함량에 근거하여, 사전 판단 합금화 선행산소를 결합하고, 동적은 손을 첨가하여 큰 가방 처리제를 쌓아 슬래그(2)차 개질을 진행: 도착하고 산소>550ppm, 큰 가방 처리제(50kg)를 더한다; 역 도착 산소>700ppm, 대형 코팅제 100kg 의 상기 단계6)중에, 정량이 300 kg 큰 가방 처리제를 첨가한다; 의 상기 단계10)구체적으로는, 합금화가 완성된 후, 이미 설계된 동적 제어 모드에 따라 탈황제를 첨가하고, 탈황제를 첨가한 후 순환 시간이 3-5min에 따라 제어: 1. 용광로 및 제2 용광로를 열고 800 kg/로에 따라 첨가한다; 제3 용광로가 선행 용광로 마개 봉 비트 및 탈황제 효능에 따라 조정을 하기 시작: 만약 앞 용광로 플러그 봉 비트 높게 유지하고 비트, 바로 후에 용광로는 앞 용광로 첨가량 기초에서 100-200kg을 증가시킨다; 같아서 앞 보일러 플러그 봉 비트 중위 유지하고, 바로 후에 보일러의 앞 보일러 첨가량 기초 위에 0-100kg을 증가시킨다; 이 앞 보일러 플러그 봉 비트 낮은 비트 또는 다운링크 추세가 있다면, 바로 후에 보일러가 앞 보일러 첨가량 기초에서 조정하고 0-100kg; . 단일 노 탈황제 첨가량: Front 6 Furnace: 상한 1200kg, 하한 500kg; 후속 Furnace: 상한(1000kg), 하한(300kg); 플러그 봉이 여전히 높은 위치에 있는 경우, 마지막 2번 용광로는 연속 100kg의 누적이 있습니다. | 1. A method for improving the castability of high-aluminum non-oriented silicon steel produced by continuous casting of a thin slab is characterized by comprising the following steps: 1) The molten iron pretreatment adopts a conventional desulfurization production process, and the sulfur content of the tapped steel is controlled based on the requirements of a component system; 2) The converter adopts a conventional smelting process and carries out low-carbon steel smelting based on the carbon content requirement of the non-oriented silicon steel; 3) After tapping, designing a dynamic control mode according to the oxygen content of tapping, and carrying out slag pre-modification by adopting the existing RH ladle treating agent; 4) The RH process is finished to carry out conventional oxygen determination operation, and according to the oxygen content and the oxygen before pre-judgment alloying, the large-package treating agent for hand throwing is dynamically added to carry out secondary modification of the molten slag; 5) The RH early stage oxygen blowing operation and the decarburization operation are carried out according to the conventional process; 6) After RH decarburization is finished, adding a large bag of treating agent into a storage bin to modify a steel slag interface; 7) Performing RH alloying operation, adding the aluminum pills according to the calculated value in a single batch, and controlling the cycle time after the addition according to 6-7 min; 8) Adding the silicon and manganese alloy once according to a normal process under the condition that the aluminum shot adding cycle time meets the requirement; 9) Controlling the cycle time of 1-3min after the silicon and manganese alloy is added 10 After alloying is finished, adding a desulfurizing agent according to a designed dynamic control mode, and controlling the cycle time after adding the desulfurizing agent according to 3-5 min; 11 After finishing RH treatment, deoxidizing the molten slag by using a bale modifier; the steel grade comprises the following components: c is less than or equal to 0.005; si is less than or equal to 1.65; mn is less than or equal to 1.2; p is less than or equal to 0.1; s is less than or equal to 0.007; als0.1-0.3; n is less than or equal to 0.005; ti is less than or equal to 0.006; the bale treatment agent is required to be as follows: caO 43 plus or minus 5 percent; 25 +/-5% of Al2O 3; siO2 is less than or equal to 5 percent; 20 +/-2% of Al; the desulfurizing agent is required to be as follows: caO is more than or equal to 52 percent; s is less than or equal to 0.025 percent; caF 2 ≥22 %;SiO2≤10%; In the step 1), the sulfur content S in the tapped steel is less than or equal to 0.001 percent; in the step 2), the carbon content of the non-oriented silicon steel tapping is C =0.04 to 0.06%; in the step 3), after tapping is finished, a dynamic control mode is designed according to the oxygen content of tapping, and the existing RH ladle treatment agent is adopted for slag pre-modification: tapping oxygen is less than or equal to 600ppm, and 100kg of bale treating agent is added; tapping oxygen is more than 600ppm, and 200kg of bale treating agent is added; in the step 4), the RH process is carried out on site to carry out conventional oxygen determination operation, and according to the oxygen content and in combination with pre-judgment of pre-alloying oxygen, a hand-throwing bale treating agent is dynamically added to carry out secondary modification of the molten slag: when the arrival oxygen is more than 550ppm, 50kg of bale treating agent is added; when the arrival oxygen is more than 700ppm, 100kg of bale treating agent is added; in the step 6), 300kg of bale treating agent is quantitatively added; the step 10) is specifically that after alloying is finished, a desulfurizer is added according to a designed dynamic control mode, and the cycle time after adding the desulfurizer is controlled according to 3-5 min: (1) adding the casting furnace and the furnace 2 according to 800 kg/furnace; and 3, adjusting the furnace according to the rod position of the front furnace stopper and the effect of the desulfurizer: if the rod position of the stopper rod of the front furnace is kept high, the addition amount of the rear furnace is increased by 100-200kg on the basis of the addition amount of the front furnace; if the rod position of the stopper rod of the front furnace is kept in the middle position, the addition amount of the rear furnace is increased by 0-100kg on the basis of the addition amount of the front furnace; if the front furnace stopper is low or has a downward trend, the amount of the rear furnace is reduced by 0-100kg on the basis of the addition amount of the front furnace; (2) the addition amount of the single furnace desulfurizer is as follows: the first 6 furnaces: the upper limit is 1200kg, and the lower limit is 500kg; and (3) a subsequent furnace: the upper limit is 1000kg, and the lower limit is 300kg; (3) and pouring the last but one furnace 3, and if the stopper rod position is still kept at the high position, continuously accumulating 100kg for the last two furnaces. | 2 | 2021-10320511 | 2021-03-25 | 113088792 | 2021-07-09 | 113088792 | 2022-11-04 | WUHAN IRON AND STEEL Co.,Ltd. | Zhou Fu ¦ Qiu Chen ¦ He Jinping ¦ Wan Gunming ¦ Wang Yiming ¦ Wang Cheng ¦ Xu Peichun ¦ Liu Yitao ¦ Hu Junhui ¦ Zhou Yuanquan |  |  |  | 0 |  | 0 |  | 63097625 | CN113088792B | 1 | 등록 | WUHAN IRON AND STEEL Co.,Ltd. | 8422461010321
CN | CN | P | B | 무방향성 실리콘 강철 손실 균일성을 향상시키는 방법 | Method for improving iron loss uniformity of non-oriented silicon steel | 본 발명은 무방향성 규소 철강 손실 균일성을 향상시키는 방법을 제공하여 다음을 포함하는 것을 특징으로 하고, 무방향성 규소강판 날기와에 대해 가열하고 조압연하고, 중간 날기와를 취득한다; 는 상기 중간 블랭크를 마무리한 후 620~750°C의 온도로 권취하여 열연 코일을 획득한다. 이 상기 열연코일을 산세 및 냉연을 진행하고, 냉연코일을 취득한다; 는 상기 냉간 압연 롤을 900-960°C의 온도로 50-90s 보온하는 시간에 대해 소둔하여, 철손 균일성이 양호한 무방향성 규소강을 얻는다. 본 발명이 제공하는 방법, 그 철손 P1.0/50은 1.379-2.721W/kg이고, P1.5/50는 2.751-5.438W/kg, B임 5000은 1.706-1.741T이고, 온라인 P1.0/50극차는 0.062-0.188W/kg이며, 무방향성 규소강의 철손이 더욱 균일하다. | The invention provides a method for improving the iron loss uniformity of non-oriented silicon steel, which comprises the steps of heating a non-oriented silicon steel plate blank andrough rolling to obtain an intermediate blank; after the intermediate billet is finish rolled, coiling at the temperature of 620-750 ℃ to obtain a hot rolled coil; pickling and cold rolling the hot rolled coil to obtain a cold rolled coil; and heating the cold-rolled coil to the temperature of 900-960 ℃, and keeping the temperature for 50-90s for annealing to obtain the non-oriented silicon steel with good iron loss uniformity. The method of the present invention, iron loss P1.0/501.379-2.721W/kg, P1.5/50Is 2.751-5.438W/kg, B5000Is 1.706-1.741T, on line P1.0/50The range difference is 0.062-0.188W/kg, and the iron loss of the non-oriented silicon steel is more uniform. | 1. 무방향성 규소 철강 손실 균일성을 향상시키는 방법은 다음을 포함하는 것을 특징으로 하고, 무방향성 규소 강판 블랭크를 가열하고 조압연하여 중간 블랭크를 획득하고, 상기 슬래브는 다음과 같은 질량 분율의 화학 성분으로 구성된다:C≤0.0028%, Si: 0.30-1.70%,Al≤0.30%, Mn: 0.10-0.50%,P●0.030%, S●0.0030%, N●0.0025%, 나머지는 Fe 및 불가피한 불순물이다; 상기 중간의 슬라브 마무리압연 후 620-750°C의 온도로 코일러를 진행하고, 열간 압연 롤을 취득하고, 상기 열간 압연 롤의 두께는 2.0-2.5mm이다; 상기 열간 압연 롤을 산세 및 냉간 압연을 진행하고, 냉간 압연 롤을 취득하고, 상기 냉간 압연 롤의 두께는 0.49-0.50mm이다; 상기 냉간 압연권이 900-960°C의 온도 보온(50-90s)으로 온도를 올린 것에 대해 시간, 어닐링을 진행하고, 철손 균일성이 양호한 무방향성 규소강을 취득하고, 상기 어닐링 중에, 스트립 장력(●2.9Mpa) 승온 속도는 50-100°C/s이고, 냉각 속도 ●20°C/s, 상기 코일러 온도, 상기 어닐링 온도 및 상기 보온 시간이 하기 관계에 부합: 그 중에, t가 상기 보온 시간을 나타내고, Tc이 상기 코일러 온도를 나타내고, Tp이 상기 어닐링 온도를 나타내고, a가 상기 슬래브 중 Si의 질량 분율을 나타내고, b 상기 슬래브에서 Al의 질량 분율을 나타낸다. | 1. A method for improving the iron loss uniformity of non-oriented silicon steel is characterized by comprising the following steps, heating and rough rolling a non-oriented silicon steel plate blank to obtain an intermediate blank, wherein the plate blank comprises the following chemical components in percentage by mass: c is less than or equal to 0.0028%, si:0.30-1.70%, al is less than or equal to 0.30%, mn:0.10 to 0.50 percent of the total weight of the alloy, less than or equal to 0.030 percent of P, less than or equal to 0.0030 percent of S, less than or equal to 0.0025 percent of N, and the balance of Fe and inevitable impurities; after the intermediate blank is finely rolled, coiling the intermediate blank at the temperature of 620-750 ℃ to obtain a hot rolled coil, wherein the thickness of the hot rolled coil is 2.0-2.5mm; pickling and cold rolling the hot rolled coil to obtain a cold rolled coil, wherein the thickness of the cold rolled coil is 0.49-0.50mm; and (2) heating the cold-rolled coil to 900-960 ℃, keeping the temperature for 50-90s, and annealing to obtain the non-oriented silicon steel with good iron loss uniformity, wherein in the annealing, the tension of the strip steel is less than or equal to 2.9Mpa, the heating rate is 50-100 ℃/s, the cooling rate is less than or equal to 20 ℃/s, and the coiling temperature, the annealing temperature and the heat-preservation time accord with the following relations: wherein t represents the holding time, tc represents the coiling temperature, tp represents the annealing temperature, a represents the mass fraction of Si in the slab, and b represents the mass fraction of Al in the slab. | 1. 무방향성 규소 철강 손실 균일성을 향상시키는 방법은 다음을 포함하는 것을 특징으로 하고, 무방향성 규소 강판 블랭크를 가열하고 조압연하여 중간 블랭크를 획득하고, 상기 슬래브는 다음과 같은 질량 분율의 화학 성분으로 구성된다:C≤0.0028%, Si: 0.30-1.70%,Al≤0.30%, Mn: 0.10-0.50%,P●0.030%, S●0.0030%, N●0.0025%, 나머지는 Fe 및 불가피한 불순물이다; 상기 중간의 슬라브 마무리압연 후 620-750°C의 온도로 코일러를 진행하고, 열간 압연 롤을 취득하고, 상기 열간 압연 롤의 두께는 2.0-2.5mm이다; 상기 열간 압연 롤을 산세 및 냉간 압연을 진행하고, 냉간 압연 롤을 취득하고, 상기 냉간 압연 롤의 두께는 0.49-0.50mm이다; 상기 냉간 압연권이 900-960°C의 온도 보온(50-90s)으로 온도를 올린 것에 대해 시간, 어닐링을 진행하고, 철손 균일성이 양호한 무방향성 규소강을 취득하고, 상기 어닐링 중에, 스트립 장력(●2.9Mpa) 승온 속도는 50-100°C/s이고, 냉각 속도 ●20°C/s, 상기 코일러 온도, 상기 어닐링 온도 및 상기 보온 시간이 하기 관계에 부합: 그 중에, t가 상기 보온 시간을 나타내고, Tc이 상기 코일러 온도를 나타내고, Tp이 상기 어닐링 온도를 나타내고, a가 상기 슬래브 중 Si의 질량 분율을 나타내고, b 상기 슬래브에서 Al의 질량 분율을 나타낸다. | 1. A method for improving the iron loss uniformity of non-oriented silicon steel is characterized by comprising the following steps, heating and rough rolling a non-oriented silicon steel plate blank to obtain an intermediate blank, wherein the plate blank comprises the following chemical components in percentage by mass: c is less than or equal to 0.0028%, si:0.30-1.70%, al is less than or equal to 0.30%, mn:0.10 to 0.50 percent of the total weight of the alloy, less than or equal to 0.030 percent of P, less than or equal to 0.0030 percent of S, less than or equal to 0.0025 percent of N, and the balance of Fe and inevitable impurities; after the intermediate blank is finely rolled, coiling the intermediate blank at the temperature of 620-750 ℃ to obtain a hot rolled coil, wherein the thickness of the hot rolled coil is 2.0-2.5mm; pickling and cold rolling the hot rolled coil to obtain a cold rolled coil, wherein the thickness of the cold rolled coil is 0.49-0.50mm; and (2) heating the cold-rolled coil to 900-960 ℃, keeping the temperature for 50-90s, and annealing to obtain the non-oriented silicon steel with good iron loss uniformity, wherein in the annealing, the tension of the strip steel is less than or equal to 2.9Mpa, the heating rate is 50-100 ℃/s, the cooling rate is less than or equal to 20 ℃/s, and the coiling temperature, the annealing temperature and the heat-preservation time accord with the following relations: wherein t represents the holding time, tc represents the coiling temperature, tp represents the annealing temperature, a represents the mass fraction of Si in the slab, and b represents the mass fraction of Al in the slab. | 4 | 2021-10291809 | 2021-03-18 | 113106224 | 2021-07-13 | 113106224 | 2022-11-01 | WUHAN IRON AND STEEL Co.,Ltd. | Lv Li ¦ Yang Guang ¦ Shi Wenmin ¦ Huang Jingwen ¦ Li Zhun ¦ Cao Yang ¦ Cao Kang ¦ Ma Wenchao ¦ Gu Rui ¦ Fa Rui ¦ Wang Jun |  |  |  | 3 | CN111254341B ¦ CN109023116B ¦ JP4337146B2 | 2 | CN115491478B ¦ CN114427023B | 63136925 | CN113106224B | 1 | 등록 | WUHAN IRON AND STEEL Co.,Ltd. | 8422452011889
CN | CN | P | A | 무방향성 전기강판 고정자 철심의 가공방법 | Processing method of non-oriented electrical steel stator core | 본 출원 실시예가 무방향성 전기-강 고정자 철심의 가공방법을 공개하고, 흡입모터 가공기술 분야에 관련되고, 이하의 순서를 포함: 1) 강철 고정자 철 코어 원자재 성분 중의 Si의 함유량을 낮추고, Al의 함유량을 향상시킨다; 2)강철 고정자 철 코어 원자재 표면에 절연층을 도포해요. 3)강철 고정자 철 코어 원자재를 다수 세그먼트 철 코어로 가공하고, 상기 세그먼트 철 코어 상 용접홈이 설치되어 있고, 각 세그먼트 철 코어가 180°회전을 거친 후 스탬핑 리벳으로 제1 공작물을 형성하고, 제1 공작물 상 용접홈은 연속적으로 용접 비드 홈을 형성한다; 4)아르곤 아크 용접 수직 용접 방식을 사용하여 제1 공작물을 용접하여 제2 공작물을 형성한다; 5)제2 공작물은 보온 커버에서 천천히 냉각하여 목표 강철 고정자 코어를 형성한다. 유효할 수 있어서 고정자 철 코어 생산성, 용접선 품질을 향상시키고, 품질 손실을 낮춘다; 는 동시에 이 방법은 상이한 모터 가공 업계의 무방향성 전기-강 고정자 철심 용접 공정 생산 과정에도 적용된다. | The embodiment of the invention discloses a processing method of a non-oriented electrical steel stator iron core, and relates to the technical field of motor processing, and the processing method comprises the following steps: 1) reducing the content of Si in the raw material components of the steel stator iron core, and increasing the content of Al; 2) coating an insulating layer on the surface of the steel stator iron core raw material; (3) the steel stator iron core raw material is machined into a plurality of segmented iron cores, welding line grooves are formed in the segmented iron cores, all the segmented iron cores are punched and riveted to form a first workpiece after being rotated by 180 degrees, and the welding line grooves in the first workpiece continuously form welding bead grooves; (4) the first workpiece is welded in an argon arc welding vertical position welding mode to form a second workpiece; and 5) slowly cooling the second workpiece in the heat preservation cover to form the target steel stator iron core. The stator core production efficiency can be effectively improved, the welding seam quality is improved, and the quality loss is reduced; and meanwhile, the method is also suitable for non-oriented electrical steel stator core welding process production processes in different motor processing industries. | 1. 무방향성 전기강판 고정자 철심의 가공방법이 다음 단계를 포함하는 것을 특징으로 함: 1) 강철 고정자 철 코어 원자재 성분 중의 Si의 함유량을 낮추고, Al의 함유량을 향상시킨다; 2) 강철 고정자 철 코어 원자재 표면에서 절연막을 코팅한다; 3) 강철 고정자 철 코어 원자재 작업은 다수 세그먼트 철 코어이고, 상기 세그먼트 철 코어 상 용접홈이 설치되어 있고, 각 세그먼트 철 코어가 180°회전을 지난 후 스탬핑 리벳팅이 제1 공작물을 형성하고, 제1 공작물 상 용접홈은 연속적으로 용접 비드 홈을 형성한다; 4) 아르곤 아크 용접 수직 용접의 방식을 채택하여 제1 공작물에 대해 용접을 진행하여 제2 공작물을 형성한다; 5) 제2 공작물은 보온 커버에서 천천히 냉각하여 목표 강철 고정자 코어를 형성한다. | 1. The processing method of the non-oriented electrical steel stator core is characterized by comprising the following steps: 1) The content of Si in the raw material components of the steel stator core is reduced, and the content of Al is improved; 2) Coating an insulating layer on the surface of a steel stator core raw material; 3) Processing a steel stator core raw material into a plurality of segmented cores, wherein the segmented cores are provided with welding seam grooves, each segmented core is punched and riveted after being rotated for 180 degrees to form a first workpiece, and the welding seam grooves on the first workpiece continuously form welding bead grooves; 4) Welding the first workpiece by adopting an argon arc welding vertical welding mode to form a second workpiece; 5) And slowly cooling the second workpiece in the heat-insulating cover to form the target steel stator core. | 1. 무방향성 전기강판 고정자 철심의 가공방법이 다음 단계를 포함하는 것을 특징으로 함: 1) 강철 고정자 철 코어 원자재 성분 중의 Si의 함유량을 낮추고, Al의 함유량을 향상시킨다; 2) 강철 고정자 철 코어 원자재 표면에서 절연막을 코팅한다; 3) 강철 고정자 철 코어 원자재 작업은 다수 세그먼트 철 코어이고, 상기 세그먼트 철 코어 상 용접홈이 설치되어 있고, 각 세그먼트 철 코어가 180°회전을 지난 후 스탬핑 리벳팅이 제1 공작물을 형성하고, 제1 공작물 상 용접홈은 연속적으로 용접 비드 홈을 형성한다; 4) 아르곤 아크 용접 수직 용접의 방식을 채택하여 제1 공작물에 대해 용접을 진행하여 제2 공작물을 형성한다; 5) 제2 공작물은 보온 커버에서 천천히 냉각하여 목표 강철 고정자 코어를 형성한다. | 1. The processing method of the non-oriented electrical steel stator core is characterized by comprising the following steps: 1) The content of Si in the raw material components of the steel stator core is reduced, and the content of Al is improved; 2) Coating an insulating layer on the surface of a steel stator core raw material; 3) Processing a steel stator core raw material into a plurality of segmented cores, wherein the segmented cores are provided with welding seam grooves, each segmented core is punched and riveted after being rotated for 180 degrees to form a first workpiece, and the welding seam grooves on the first workpiece continuously form welding bead grooves; 4) Welding the first workpiece by adopting an argon arc welding vertical welding mode to form a second workpiece; 5) And slowly cooling the second workpiece in the heat-insulating cover to form the target steel stator core. | 7 | 2022-10950404 | 2022-08-09 | 115255707 | 2022-11-01 |  |  | SHOUGANG ZHIXIN QIAN'AN ELECTROMAGNETIC MATERIALS Co.,Ltd. | Yao Haidong ¦ Zhang Baolei ¦ Li Zelin ¦ Hu Zhiyuan ¦ Li Guanglin ¦ An Dongyang ¦ Ma Zheng ¦ Ma Lisheng |  |  |  | 0 |  | 0 |  | 68957479 | CN115255707A | 1 | 거절 |  | 8422452020547
JP | JP | P | B2 | 회전 전기기계 | 회전 전기기계 | 【요약】 【과제】 고효율과 저소음을 실현할 수 있는 액셜 갭형 회전 전기기계를 제공한다. 【해결 수단】 제1 영구자석 421 a~421 f 431 a~431 f 및 제2 영구자석 422 a~422 f 432 a~432 f를 둘레방향에서 할바흐 배열로 배열한다. 제1 영구자석 421 a~421 f 431 a~431 f가 제2 영구자석 422 a~422 f 432 a~432 f보다 제1 영구자석 421 a~421 f 431 a~431 f와 제2 영구자석 422 a~422 f 432 a~432 f의 지름 방향의 동일한 위치에 있어서의 둘레방향의 길이가 길어지도록 한다. 제1 영구자석 421 a~421 f, 431 a~431 f의 잔류자속밀도보다 제2 영구자석 422 a~422 f, 432 a~432 f의 잔류자속밀도를 낮게 한다. 【선택도】 도 6 | 【요약】 【과제】 고효율과 저소음을 실현할 수 있는 액셜 갭형 회전 전기기계를 제공한다. 【해결 수단】 제1 영구자석 421 a~421 f 431 a~431 f 및 제2 영구자석 422 a~422 f 432 a~432 f를 둘레방향에서 할바흐 배열로 배열한다. 제1 영구자석 421 a~421 f 431 a~431 f가 제2 영구자석 422 a~422 f 432 a~432 f보다 제1 영구자석 421 a~421 f 431 a~431 f와 제2 영구자석 422 a~422 f 432 a~432 f의 지름 방향의 동일한 위치에 있어서의 둘레방향의 길이가 길어지도록 한다. 제1 영구자석 421 a~421 f, 431 a~431 f의 잔류자속밀도보다 제2 영구자석 422 a~422 f, 432 a~432 f의 잔류자속밀도를 낮게 한다. 【선택도】 도 6 | 【청구항1】 둘레 방향에 배치되는 복수의 제1 영구자석과 둘레 방향에서 상기 제1 영구자석 사이의 위치에 배치되는 복수의 제2 영구자석을 갖는 회전자와 둘레 방향에 배치되는 상기 복수의 제1 영구자석 및 상기 제2 영구자석과 축 방향으로 소정의 간격을 갖은 상태에서 배치되는 고정자를 갖는 회전 전기기계로서, 상기 제1 영구자석 및 상기 제2 영구자석과 자속의 전달을 수행하는 상기 고정자측의 자속이 , 그 반대 측의 자속보다 커지도록, 상기 제1 영구자석 및 상기 제2 영구자석은 둘레 방향에서 할바흐 배열로 배열되고 상기 제1 영구자석 잔류자화 방향은 축 방향이며 상기 제2 영구자석 잔류자화 방향은 둘레 방향이며 상기 제1 영구자석과 상기 제2 영구자석 지름 방향의 동일한 위치에서의 둘레 방향의 길이는 상기 제1 영구자석이 상기 제2 영구자석보다 길게 상기 제1 영구자석 잔류자속밀도는 상기 제2 영구자석 잔류자속밀도보다 낮은 것을 특징으로 하는 회전 전기기계. | 【청구항1】 둘레 방향에 배치되는 복수의 제1 영구자석과 둘레 방향에서 상기 제1 영구자석 사이의 위치에 배치되는 복수의 제2 영구자석을 갖는 회전자와 둘레 방향에 배치되는 상기 복수의 제1 영구자석 및 상기 제2 영구자석과 축 방향으로 소정의 간격을 갖은 상태에서 배치되는 고정자를 갖는 회전 전기기계로서, 상기 제1 영구자석 및 상기 제2 영구자석과 자속의 전달을 수행하는 상기 고정자측의 자속이 , 그 반대 측의 자속보다 커지도록, 상기 제1 영구자석 및 상기 제2 영구자석은 둘레 방향에서 할바흐 배열로 배열되고 상기 제1 영구자석 잔류자화 방향은 축 방향이며 상기 제2 영구자석 잔류자화 방향은 둘레 방향이며 상기 제1 영구자석과 상기 제2 영구자석 지름 방향의 동일한 위치에서의 둘레 방향의 길이는 상기 제1 영구자석이 상기 제2 영구자석보다 길게 상기 제1 영구자석 잔류자속밀도는 상기 제2 영구자석 잔류자속밀도보다 낮은 것을 특징으로 하는 회전 전기기계. | 【청구항1】 둘레 방향에 배치되는 복수의 제1 영구자석과 둘레 방향에서 상기 제1 영구자석 사이의 위치에 배치되는 복수의 제2 영구자석을 갖는 회전자와 둘레 방향에 배치되는 상기 복수의 제1 영구자석 및 상기 제2 영구자석과 축 방향으로 소정의 간격을 갖은 상태에서 배치되는 고정자를 갖는 회전 전기기계로서, 상기 제1 영구자석 및 상기 제2 영구자석과 자속의 전달을 수행하는 상기 고정자측의 자속이 , 그 반대 측의 자속보다 커지도록, 상기 제1 영구자석 및 상기 제2 영구자석은 둘레 방향에서 할바흐 배열로 배열되고 상기 제1 영구자석 잔류자화 방향은 축 방향이며 상기 제2 영구자석 잔류자화 방향은 둘레 방향이며 상기 제1 영구자석과 상기 제2 영구자석 지름 방향의 동일한 위치에서의 둘레 방향의 길이는 상기 제1 영구자석이 상기 제2 영구자석보다 길게 상기 제1 영구자석 잔류자속밀도는 상기 제2 영구자석 잔류자속밀도보다 낮은 것을 특징으로 하는 회전 전기기계. | 【청구항1】 둘레 방향에 배치되는 복수의 제1 영구자석과 둘레 방향에서 상기 제1 영구자석 사이의 위치에 배치되는 복수의 제2 영구자석을 갖는 회전자와 둘레 방향에 배치되는 상기 복수의 제1 영구자석 및 상기 제2 영구자석과 축 방향으로 소정의 간격을 갖은 상태에서 배치되는 고정자를 갖는 회전 전기기계로서, 상기 제1 영구자석 및 상기 제2 영구자석과 자속의 전달을 수행하는 상기 고정자측의 자속이 , 그 반대 측의 자속보다 커지도록, 상기 제1 영구자석 및 상기 제2 영구자석은 둘레 방향에서 할바흐 배열로 배열되고 상기 제1 영구자석 잔류자화 방향은 축 방향이며 상기 제2 영구자석 잔류자화 방향은 둘레 방향이며 상기 제1 영구자석과 상기 제2 영구자석 지름 방향의 동일한 위치에서의 둘레 방향의 길이는 상기 제1 영구자석이 상기 제2 영구자석보다 길게 상기 제1 영구자석 잔류자속밀도는 상기 제2 영구자석 잔류자속밀도보다 낮은 것을 특징으로 하는 회전 전기기계. | 4 | 2019-077932 | 2019-04-16 | 2020-178416 | 2020-10-29 | 7163856 | 2022-10-24 | NIPPON STEEL CORP | 川又 竜太郎 |  |  |  | 2 | JP2010-098929A(BE) ¦ JP2006-222131A(BE) | 2 | KR10-2774774B1(FE) ¦ KR10-2726085B1(FE) | 17731882 | JP7163856B2 | 1 | 등록 | NIPPON STEEL CORP | 2722199000318
CN | CN | P | B | 자성 성능이 우수한 무방향성 전기강판 및 그 제조 방법 | Non-oriented electrical steel plate with excellent magnetic performance and manufacturing method thereof | 본 발명은 화학 원소 질량 백분율이 0<C인 자성이 우수한 무방향성 전기 강판을 개시한다. ≤ 0.005% Si: 0.1-1.6%; Mn: 0.15-1.0%; Al: 0.2~1.0%; Ca: 0.0003~0.0035%, 잔량은 Fe 및 불가피한 섞임이다. 또한, 본 발명은 또한 상기 무방향성 전기강판을 제조하는 RH 정련 공정을 공개하고, 상기 RH 정련 공정에서, 용강 중에 칼슘 합금을 첨가하여 칼슘 처리를 하고, 그 중에 칼슘이 처리하는 유효 칼슘의 첨가량 MCa:MCa=k×Fre e. ]/100, 그 단위 페러미터는 kg/t강이다. 그 중에 k은 계수이고, 그 값 범위는 0.11~0.31이고, Fre e. ]RH 정제 탈탄이 끝나는 자유 산소 함량을 나타내고, 그 단위 파라미터는 ppm이다. 더욱 추가의, 본 발명은 또 상기 무방향성 전기강판의 제조 방법(manufacturing method)을 공개하여 포함: 제강, 열연 및 냉간 압연 단계에 있어서, 제강 단계는 상기 개시된 RH 정제 공정을 포함한다. 본 발명 상기 무방향성 전기강판 자성 성능은 우수하고, 철손이 낮으며, 연속 주조 과정에서 매우 좋은 안정성을 가지고 있다. | The invention discloses a non-oriented electrical steel plate with excellent magnetic property, which comprises the following chemical elements in percentage by mass: c is more than 0 and less than or equal to 0.005 percent;si: 0.1 to 1.6 percent; mn: 0.15 to 1.0 percent; al: 0.2-1.0%; ca: 0.0003 to 0.0035 percent, and the balance of Fe and inevitable impurities. In addition, the present invention also discloses an RH refining process for manufacturing the non-oriented electrical steel sheet, in which a calcium alloy is added to the molten steel to perform a calcium treatment, wherein an addition amount M of effective calcium of the calcium treatmentCaComprises the following steps: mCa=k×Free[O]100, the unit parameter is kg/t steel. Wherein k is coefficient, and the value range of k is 0.11-0.31, Free [ O ]]The free oxygen content at the end of RH refining decarburization was expressed by ppm. Further, the present invention also discloses a method for manufacturing the non-oriented electrical steel sheet, which comprises: steel making, hot rolling and cold rolling, wherein the steel making step comprises the RH refining process disclosed above. The non-oriented electrical steel plate has excellent magnetic property, low iron loss and very good stability in the continuous casting process. | 1. 자성 성능이 우수한 무방향성 전기강판은 다음을 포함하는 것을 특징으로 하고, 그 화학원소 품질 백분율은: 0<C ≤ 0.005% Si: 0.1-1.6%; Mn: 0.15~1.0%; Al: 0.2~1.0%; Ca: 0.0003~0.0035%이고, 여분은 Fe 및 불가피한 불순물이다; 그 중에, 각 화학원소 품질 백분율 함유량은 0.11을 만족 ≤ Ca/(O+1/2S) ≤ 0.71; 그 중에, 상기 자성 성능이 우수한 무방향성 전기강판의 RH 정련 공정에서, 용강 중에 칼슘 합금을 첨가하여 칼슘 처리를 하고, 그 중에 칼슘이 처리하는 유효 칼슘의 첨가량 MCa:MCa=k×Fre e. ]/100, 그 단위 페러미터는 kg/t강이다; 그 중에 k은 계수이고, 그 값 범위는 0.11~0.31이고, Fre e. ]RH 정련 탈탄이 끝나는 자유 산소 함량을 나타내고, 그 단위 페러미터는 ppm이다; 은 RH 정련 시작을 제어하는 강액 온도 T始를 만족시킨다:T始=T液相线+(70~110°C). | 1. A non-oriented electrical steel sheet with excellent magnetic property is characterized in that the non-oriented electrical steel sheet comprises the following chemical elements by mass percent: c is more than 0 and less than or equal to 0.005 percent; si:0.1 to 1.6 percent; mn:0.15 to 1.0 percent; al:0.2 to 1.0 percent; ca:0.0003 to 0.0035 percent, and the balance of Fe and inevitable impurities; wherein, the mass percentage content of each chemical element is more than or equal to 0.11 and less than or equal to 0.71 of Ca/(O + 1/2S); wherein in the RH refining process of the non-oriented electrical steel sheet with excellent magnetic property, calcium alloy is added into the molten steel for calcium treatment, wherein the adding amount M of effective calcium of the calcium treatment Ca Comprises the following steps: m Ca =k×Free[O]100, the unit parameter is kg/t steel; wherein k is a coefficient having a value in the range of 0.11 to 0.31, free [ O ]]Represents the free oxygen content at the end of RH refining decarburization, and the unit parameter is ppm; controlling the temperature T of molten steel at the beginning of RH refining Starting point Satisfies the following conditions: t is Starting point =T Liquidus line +(70~110)℃。 | 1. 자성 성능이 우수한 무방향성 전기강판은 다음을 포함하는 것을 특징으로 하고, 그 화학원소 품질 백분율은: 0<C ≤ 0.005% Si: 0.1-1.6%; Mn: 0.15~1.0%; Al: 0.2~1.0%; Ca: 0.0003~0.0035%이고, 여분은 Fe 및 불가피한 불순물이다; 그 중에, 각 화학원소 품질 백분율 함유량은 0.11을 만족 ≤ Ca/(O+1/2S) ≤ 0.71; 그 중에, 상기 자성 성능이 우수한 무방향성 전기강판의 RH 정련 공정에서, 용강 중에 칼슘 합금을 첨가하여 칼슘 처리를 하고, 그 중에 칼슘이 처리하는 유효 칼슘의 첨가량 MCa:MCa=k×Fre e. ]/100, 그 단위 페러미터는 kg/t강이다; 그 중에 k은 계수이고, 그 값 범위는 0.11~0.31이고, Fre e. ]RH 정련 탈탄이 끝나는 자유 산소 함량을 나타내고, 그 단위 페러미터는 ppm이다; 은 RH 정련 시작을 제어하는 강액 온도 T始를 만족시킨다:T始=T液相线+(70~110°C). ¦ 7. 제1항 내지 제6항 중 어느 한 항에 있어서, 상기 RH 정련 공정에서, 용강에 칼슘 합금을 첨가하여 칼슘 처리를 진행하는 것을 특징으로 하는 무방향성 전기강판의 RH 정련 공정.그 중에 칼슘이 처리하는 유효 칼슘의 첨가량 MCa:MCa=k×Fre e. ]/100, 그 단위 페러미터는 kg/t강이다; 그 중에 k은 계수이고, 그 값 범위는 0.11~0.31이고, Fre e. ]RH 정련 탈탄이 끝나는 자유 산소 함량을 나타내고, 그 단위 페러미터는 ppm이다; 은 RH 정련 시작을 제어하는 강액 온도 T始만족:T始=T液相线+(70~1110)°C. ¦ 8. 자성 성능이 우수한 무방향성 전기강판의 강판의 제조 방법은 다음을 포함하는 것을 특징으로 함: 제강, 열간 압연 및 냉간 압연 단계, 그 중에 상기 제강 순서 제 7항에 있어서 상기 RH 정련 공정 포함한다. | 1. A non-oriented electrical steel sheet with excellent magnetic property is characterized in that the non-oriented electrical steel sheet comprises the following chemical elements by mass percent: c is more than 0 and less than or equal to 0.005 percent; si:0.1 to 1.6 percent; mn:0.15 to 1.0 percent; al:0.2 to 1.0 percent; ca:0.0003 to 0.0035 percent, and the balance of Fe and inevitable impurities; wherein, the mass percentage content of each chemical element is more than or equal to 0.11 and less than or equal to 0.71 of Ca/(O + 1/2S); wherein in the RH refining process of the non-oriented electrical steel sheet with excellent magnetic property, calcium alloy is added into the molten steel for calcium treatment, wherein the adding amount M of effective calcium of the calcium treatment Ca Comprises the following steps: m Ca =k×Free[O]100, the unit parameter is kg/t steel; wherein k is a coefficient having a value in the range of 0.11 to 0.31, free [ O ]]Represents the free oxygen content at the end of RH refining decarburization, and the unit parameter is ppm; controlling the temperature T of molten steel at the beginning of RH refining Starting point Satisfies the following conditions: t is Starting point =T Liquidus line +(70~110)℃。 ¦ 7. An RH refining process for manufacturing the non-oriented electrical steel sheet as set forth in any one of claims 1 to 6, wherein a calcium alloy is added to the molten steel to perform a calcium treatment, wherein an addition amount M of calcium effective for the calcium treatment Ca Comprises the following steps: m Ca =k×Free[O]100, the unit parameter is kg/t steel; wherein k is a coefficient having a value in the range of 0.11 to 0.31, free [ O ]]Represents the free oxygen content at the end of RH refining decarburization, and the unit parameter is ppm; controlling the temperature T of molten steel at the beginning of RH refining Starting point Satisfies the following conditions: t is Starting from =T Liquidus line +(70~110)℃。 ¦ 8. A method for manufacturing a non-oriented electrical steel sheet having excellent magnetic properties, comprising: steel making, hot rolling and cold rolling, wherein the steel making step comprises the RH refining process of claim 7. | 8 | 2020-10063045 | 2020-01-20 | 113136524 | 2021-07-20 | 113136524 | 2022-10-21 | BAOSHAN IRON & STEEL Co.,Ltd. | Zhang Feng ¦ Fang Xianshi ¦ Shen Kanyi ¦ Chen Xiao ¦ Song Yanli ¦ Zong Zhenyu |  |  |  | 3 | CN110592481A ¦ CN102925793B ¦ EP3533890B1 | 0 |  | 63219569 | CN113136524B | 1 | 등록 | BAOSHAN IRON & STEEL Co.,Ltd. | 8422441015136
PCT | PCT | P | A1 | 무방향성 전기강판용 열연 강판 및 그 제조 방법 | HOT-ROLLED STEEL SHEET FOR NON-ORIENTED ELECTRICAL STEEL SHEET AND METHOD FOR MANUFACTURING SAME | 이 무방향성 전기강판용 열연 강판은 고용 Ti량이 0.0005%이하이며 원상당 지름이 10nm 이상 50nm이하의 Ti탄화물이 페라이트 알갱이의 입자 내 및 입계에 존재하고 상기 입자 내에 존재하는 Ti탄화물의 10개수% 이상 100개수%이하가 Mn황화물과 복합 석출하고 있어 또한 상기 입계에 존재하는 Ti탄화물의 개수 밀도가 0.하나/μm이하이다. | This hot-rolled steel sheet for a non-oriented electrical steel sheet has a solid solution Ti amount of 0.0005% or less and includes Ti carbides having a circle equivalent diameter of 10-50 nm at the grain boundary or within ferrite grains. In the hot-rolled steel sheet, 10-100% in terms of the number of the Ti carbides present within the ferrite grains form a complex deposit with a Mn sulfide, and the number density of the Ti carbides existing at the grain boundary is 0.1 pieces/μm or less. | 화학 성분으로서, 질량%로 C:0.0010% 이상 0.0050%이하, Si:0.1% 이상 0.5%미만, Mn:0.1% 이상 0.5%이하, Al:0.1% 이상 0.5%이하, total-Ti:0.0010% 이상 0.0030%이하, N:0.0010% 이상 0.0030%이하, S:0.0015% 초과 0.0040%이하, Nb:0% 이상 0.0030%이하, V:0% 이상 0.0030%이하, Zr:0% 이상 0.0030%이하, Sn:0% 이상 0.100%이하를 함유하고 잔부가 Fe 및 불순물로 구성되며, 고용 Ti량이 0.0005%이하이며 압연 방향 및 판폭방향으로 평행한 관찰면에서 보았을 때, 원상당 지름이 10nm 이상 50nm이하의 Ti탄화물이, 페라이트 알갱이의 입자 내 및 입계에 존재하고 상기 입자 내에 존재하는 상기 Ti탄화물의 10개수% 이상 100개수%이하가 Mn황화물과 복합 석출하고 있어 또한 상기 입계에 존재하는 상기 Ti탄화물의 개수 밀도가 0.하나/μm이하임을 특징으로 하는 무방향성 전기강판용 열연 강판. | As a chemical component, in % by mass C: not less than 0.0010% and not more than 0.0050%, Si: more than 0.1% and less than 0.5%, Mn: 0.1% or more and not more than 0.5%, Al: not less than 0.1% and not more than 0.5%, total-Ti: not less than 0.0010% and not more than 0.0030%, N: 0.0010% or more and not more than 0.0030%, S: 0.0015% to 0.0040%, NB: ≥0% and ≤0.0030%, V: 0% or more and 0.0030% or less, Zr: not less than 0% and not more than 0.0030%, SN: not less than 0% and not more than 0.100%, The remaining part is composed of Fe and impurities, The amount of solid solution Ti is not more than 0.0005%, When viewed on observation surfaces parallel to the rolling direction and the plate width direction, Ti carbides having a circular equivalent diameter of 10 nm or more and 50 nm or less are present in the particles and at the grain boundaries of the ferrite grains, 10% or more and 100% or less of the Ti carbide present in the grain is compounded with Mn sulfide, and The number density of the Ti carbide present at the grain boundary is 0.1 pieces / μm or less. Hot-rolled steel sheets for non-oriented electrical steel sheets. |  |  |  | PCT-JP2021-015433 | 2021-04-14 | WO2022-219742 | 2022-10-20 |  |  | NIPPON STEEL CORPORATION | ARITA Yoshihiro | [7 empty] | 105996995 | BR112023016994A2 ¦ CN116940702A ¦ EP4324942A1 ¦ IN202317062180 ¦ JP7594213B2 ¦ KR10-2023-0136755A ¦ US2024-0170190A1 ¦ VN1-0049416B ¦ WOWO2022-219742A1 | 9 |  |  | 6022042002518
PCT | PCT | P | A1 | 전기강판 및 접착 적층 코어 제조 방법 | ELECTROMAGNETIC STEEL SHEET AND ADHESION LAMINATED CORE PRODUCTION METHOD | 이 전기강판은 화학 조성이, 단위 질량%로, Si:2.5%~3.9%, Al:0.001%~3.0%, Mn:0.05%~5.0%, 잔부:Fe 및 불순물을 함유하고 편면 또는 양면에, 경화 촉진제를 함유하는 절연 피막이 형성되어 있다. | This electromagnetic steel sheet has a chemical composition containing, in a unit of mass%, 2.5-3.9% of Si, 0.001-3.0% of Al, and 0.05-5.0% of Mn, the remaining portion being Fe and impurities, and has, on one or both surfaces, an insulating coating containing a curing accelerator. | 화학 조성이, 단위 질량%로, Si:2.5%~3.9%Al:0.001%~3.0%Mn:0.05%~5.0% 잔부:Fe 및 불순물을 함유하고 편면 또는 양면에, 경화 촉진제를 함유하는 절연 피막이 형성되어 있는 것을 특징으로 하는 전기강판. | The chemical composition is unit mass%, Si:2.5%~3.9% Al:0.001%~3.0% Mn:0.05%~5.0% Remainder: Fe & impurities Contains, An insulating film containing a curing accelerator is formed on one or both sides Electrical steel sheet characterized by that. |  |  |  | PCT-JP2022-017693 | 2022-04-13 | WO2022-220262 | 2022-10-20 |  |  | NIPPON STEEL CORPORATION ¦ TOAGOSEI CO., LTD. | TAKEDA Kazutoshi ¦ TAKATANI Shinsuke ¦ HIRAYAMA Ryu ¦ FUKUCHI Minako ¦ IWASE Yoshiaki ¦ NIWA Makoto ¦ HIRAKAWA Makoto | 2021-068106 | JP | 2021-04-14 |  |  |  |  | 105390395 | BR112023021204A2 ¦ CA3214436A1 ¦ CN117501589A ¦ EP4325701A1 ¦ IN202317068266 ¦ JP2021-068106 ¦ JP7662770B2 ¦ KR10-2860235B1 ¦ MXMX/a/2023/011968A ¦ MYPI2023006122A0 ¦ SG11202307713RA ¦ TWI876150B ¦ US2024-0209482A1 ¦ VN102720A ¦ WOWO2022-220262A1 | 15 |  |  | 6022042003040
CN | CN | P | A | 무방향성 전기 강철 및 그 제조 방법 | Non-oriented electrical steel and preparation method thereof | 본 발명은 특히 무방향성 전기강 및 그 제조 방법과 관련되고, 강재 제조 기술 영역에 속한다. 무방향성 전기 강철, 무방향성 전기 강철의 화학 성분은 질량 백분율로 계산하여 포함한다; C: 0.001-0.004%, Si: 1.0-4.0%, Mn: 0.1-1.5%, Al: 0.1-1.0%, P: ≤ 0.04%, S: ≤ 0.004%, Ce: 0.002-0.02%, La: 0.002-0.02%, 잔여량은 Fe 및 불가피한 불순물이다; 에서 Mn≥450S-0.35%. 그는 선행기술 중에 무방향성 전기강판의 이방성이 요구를 만족시키지 않는 기술 문제를 해결할 수 있고, 획득되는 0.50mm 무방향성 전기강판의 자기감 B5000≥1.63T, 철손 P1.5/50 ≤ 2.40W/kg, 철손 이방성 ≤ 10%, 횡방향 철손 P1.0/50 ≤ 1.11. | The invention particularly relates to non-oriented electrical steel and a preparation method thereof, and belongs to the technical field of steel preparation. The invention relates to non-oriented electrical steel. The non-oriented electrical steel comprises the following chemical components in percentage by mass; the steel comprises the following components in percentage by weight: 0.001 to 0.004 percent of C, 1.0 to 4.0 percent of Si, 0.1 to 1.5 percent of Mn, 0.1 to 1.0 percent of Al, less than or equal to 0.04 percent of P, less than or equal to 0.004 percent of S, 0.002 to 0.02 percent of Ce, 0.002 to 0.02 percent of La and the balance of Fe and inevitable impurities. Wherein Mn is greater than or equal to 450S-0.35%. The technical problem that the anisotropy of the non-oriented electrical steel in the prior art does not meet the requirement can be solved, the magnetic induction B5000 of the obtained 0.50 mm non-oriented electrical steel is larger than or equal to 1.63 T, the iron loss P1.5/50 is smaller than or equal to 2.40 W/kg, the iron loss anisotropy is smaller than or equal to 10%, and the transverse iron loss P1.0/50 is smaller than or equal to 1.11. | 1. 무방향성 전기 강철은 다음을 포함하는 것을 특징으로 하고, 상기 무방향성 전기 강철의 화학 성분이 품질 백분율로 계산하여 포함한다; C: 0.001-0.004%,Si: 1.0-4.0%,Mn. 0.1-1.5%,Al: 0.1-1.0%,P: ≤ 0.04%, S: ≤ 0.004%, Ce: 0.002-0.02%,La: 0.002-0.02%,나머지는 Fe 및 불가피한 불순물이다; 여기서, Mn≥450S-0.35%. | 1. A non-oriented electrical steel, characterized in that the chemical composition of the non-oriented electrical steel comprises, in mass percent; c:0.001-0.004%, si:1.0-4.0%, mn:0.1-1.5%, al:0.1-1.0%, P: less than or equal to 0.04 percent, S: less than or equal to 0.004 percent, ce:0.002-0.02%, la:0.002-0.02%, and the balance of Fe and inevitable impurities; wherein: mn is more than or equal to 450S-0.35%. | 1. 무방향성 전기 강철은 다음을 포함하는 것을 특징으로 하고, 상기 무방향성 전기 강철의 화학 성분이 품질 백분율로 계산하여 포함한다; C: 0.001-0.004%,Si: 1.0-4.0%,Mn. 0.1-1.5%,Al: 0.1-1.0%,P: ≤ 0.04%, S: ≤ 0.004%, Ce: 0.002-0.02%,La: 0.002-0.02%,나머지는 Fe 및 불가피한 불순물이다; 여기서, Mn≥450S-0.35%. | 1. A non-oriented electrical steel, characterized in that the chemical composition of the non-oriented electrical steel comprises, in mass percent; c:0.001-0.004%, si:1.0-4.0%, mn:0.1-1.5%, al:0.1-1.0%, P: less than or equal to 0.04 percent, S: less than or equal to 0.004 percent, ce:0.002-0.02%, la:0.002-0.02%, and the balance of Fe and inevitable impurities; wherein: mn is more than or equal to 450S-0.35%. | 10 | 2022-10725043 | 2022-06-23 | 115198179 | 2022-10-18 |  |  | SHOUGANG ZHIXIN QIAN'AN ELECTROMAGNETIC MATERIALS Co.,Ltd. | Liu Gongtao ¦ Zhu Yuxiu ¦ An Dongyang ¦ Zhang Baolei ¦ Hu Zhiyuan ¦ Zhang Yecheng ¦ Liu Zhaoyue ¦ Wang Lei ¦ Liu Shide ¦ Sun Maolin |  |  |  | 0 |  | 0 |  | 68807751 | CN115198179A | 1 | 거절 |  | 8422432019769
CN | CN | P | B | 적합한 와인딩 식 작업의 낮은 철손 무방향성 규소강 및 그 생산 방법 | Low-iron-loss non-oriented silicon steel suitable for winding type machining and production method of low-iron-loss non-oriented silicon steel | 본 발명은 권선식 가공에 적합한 저철손실 무방향성 규소강 및 그 생산 방법을 개시하고, 규소강 생산 기술 영역에 속한다. 본 발명의 무방향성 규소강은 이하의 질량 백분율의 원소를 포함:Si: 1.5~2.5%, Mn: 0.15~1.0%, Als: 0.5~1.5%, 나머지는 Fe 및 불가피한 불순물이다. 그 생산 공정 순서는: 쇳물 전처리, 전로 제련, 진공 처리, 연속 주조 ;열 열연; 정규화 처리. 냉간 압연, 소둔; 보온, 냉각; 절연층 코팅. 본 발명은 무방향성 규소강의 성분 및 그 배분율에 대해, 결합 공정 조작이 최적화를 하고, 생산이 전자기 성능 및 연신율을 획득되어 모두 우수한 무방향성 규소강을 획득될 수 있고, 따라서 효과적으로 전기-강 와인딩 가공 및 사용 수요를 만족시킬 수 있고, 또한 그 제조 공정 과정은 짧고, 비용이 상대적으로 낮습니다. | The invention discloses low-iron-loss non-oriented silicon steel suitable for winding type machining and a production method of the low-iron-loss non-oriented silicon steel, and belongs to the technical field of silicon steel production. The non-oriented silicon steel comprises the following elements in percentage by mass: 1.5 to 2.5 percent of Si, 0.15 to 1.0 percent of Mn, 0.5 to 1.5 percent of Als and the balance of Fe and inevitable impurities. The production process comprises the steps of molten iron pretreatment, converter smelting, vacuum treatment and continuous casting. Heating and hot rolling; normalizing treatment; cold rolling and annealing; preserving heat and cooling; and coating with an insulating layer. The non-oriented silicon steel with excellent electromagnetic performance and elongation can be produced by optimizing the components and proportion of the non-oriented silicon steel in combination with process operation, so that the winding type processing and use requirements of the electrical steel can be effectively met, and the manufacturing process is short in flow and relatively low in cost. | 1. 적합한 와인딩 식 작업의 낮은 철손 무방향성 규소강은 다음을 포함하는 것을 특징으로 함: 다음 품질 백분율이 포함된 요소:Si: 1.5~2.5%, Mn: 0.15~1.0%, Als: 0.5~1.5%, 나머지는 Fe 및 불가피한 불순물이다; 기타 요소 C ≤ 0.0020%, S ≤ 0.0030%, Ti ≤ 0.0030%, N ≤ 0.0020%, 나머지 불순물 V, Nb, B, Ca, Mo, Ni 총 함량은 0.02%이하로 통제되어야 합니다. Al에 대한 si 추가량 제어: si=0.42~0.45; 그 가공 방법은 다음을 포함하는 것을 특징으로 함: 단계1, 철수 예비처리, 전로 제련, 진공처리, 연속 주조; 강철 포장 슬래그 환원 개질을 통해, 슬래그 중에 FeO 함유량을 낮추고 5%이하로, 슬래그 중에 CaO/Al을 보장 2O 3비율은 1.4~1.8로 제어되며, 동시에 주조 블랭크의 산소 함량이 15ppm 이하로 안정화되도록 제어합니다. 단계2, 가열 열간압연; 단계3, 정규화 처리; 단계4, 냉간 압연, 어닐링; 단계 5:보온, 냉각 스트립은 고온 구간 보온(30~50s)에 있고 나서 스트립에 대해 냉각을 한다; 스트립에 대해 간접 냉각을 한 후, 규정의 냉각 속도에 따라 스트립을 냉각한다; 냉각 구간은 공냉을 채택하고, 제어 냉각 및 고속 냉각으로 나뉘며, 그 중에, 제어 냉각 때, 풍량 조절을 통해 스트립의 냉각 속도를 제어하고, 스트립이 상기 세그먼트에 냉각 속도(cooling rate)(15~35°C/s)에 따라 냉각을 하도록 하고, 제어 스트립 흡입부 및 출구 온도가 30~500°C을 차이한다; 단계 6:절연층을 코팅한다. | 1. The utility model provides a suitable winding type processing'ss no oriented silicon steel of low iron loss which characterized in that: the alloy comprises the following elements in percentage by mass: si:1.5 to 2.5%, mn:0.15 to 1.0%, als:0.5 to 1.5 percent, and the balance of Fe and inevitable impurities; the other elements C is less than or equal to 0.0030 percent, S is less than or equal to 0.0030 percent, ti is less than or equal to 0.0030 percent, N is less than or equal to 0.0020 percent, and the total content of the other impurities V, nb, B, ca, mo and Ni is required to be controlled below 0.02 percent; the adding amount of Si and Al is controlled as follows: si =0.42 to 0.45; the processing method comprises the following steps: firstly, pretreating molten iron, smelting in a converter, carrying out vacuum treatment and continuously casting; reducing and modifying the ladle top slag to reduce the FeO content in the slag to below 5 percent and ensure CaO/Al in the slag 2 O 3 The ratio is controlled to be 1.4 to 1.8, and the total oxygen content in the casting blank is controlled to be stable below 15 ppm; step two, heating and hot rolling; step three, normalizing treatment; step four, cold rolling and annealing; step five, heat preservation and cooling; the strip steel is subjected to heat preservation for 30 to 50s at a high temperature section, and then the strip steel is cooled; cooling the strip steel at a specified cooling speed after indirectly cooling the strip steel; the cooling section adopts air cooling and comprises controlled cooling and rapid cooling, wherein the cooling speed of the strip steel is controlled by adjusting the air quantity during the controlled cooling, so that the strip steel is cooled in the section at the cooling speed of 15-35 ℃/s, and the temperature difference between the inlet and the outlet of the strip steel is controlled to be 300-500 ℃; and step six, coating an insulating layer. | 1. 적합한 와인딩 식 작업의 낮은 철손 무방향성 규소강은 다음을 포함하는 것을 특징으로 함: 다음 품질 백분율이 포함된 요소:Si: 1.5~2.5%, Mn: 0.15~1.0%, Als: 0.5~1.5%, 나머지는 Fe 및 불가피한 불순물이다; 기타 요소 C ≤ 0.0020%, S ≤ 0.0030%, Ti ≤ 0.0030%, N ≤ 0.0020%, 나머지 불순물 V, Nb, B, Ca, Mo, Ni 총 함량은 0.02%이하로 통제되어야 합니다. Al에 대한 si 추가량 제어: si=0.42~0.45; 그 가공 방법은 다음을 포함하는 것을 특징으로 함: 단계1, 철수 예비처리, 전로 제련, 진공처리, 연속 주조; 강철 포장 슬래그 환원 개질을 통해, 슬래그 중에 FeO 함유량을 낮추고 5%이하로, 슬래그 중에 CaO/Al을 보장 2O 3비율은 1.4~1.8로 제어되며, 동시에 주조 블랭크의 산소 함량이 15ppm 이하로 안정화되도록 제어합니다. 단계2, 가열 열간압연; 단계3, 정규화 처리; 단계4, 냉간 압연, 어닐링; 단계 5:보온, 냉각 스트립은 고온 구간 보온(30~50s)에 있고 나서 스트립에 대해 냉각을 한다; 스트립에 대해 간접 냉각을 한 후, 규정의 냉각 속도에 따라 스트립을 냉각한다; 냉각 구간은 공냉을 채택하고, 제어 냉각 및 고속 냉각으로 나뉘며, 그 중에, 제어 냉각 때, 풍량 조절을 통해 스트립의 냉각 속도를 제어하고, 스트립이 상기 세그먼트에 냉각 속도(cooling rate)(15~35°C/s)에 따라 냉각을 하도록 하고, 제어 스트립 흡입부 및 출구 온도가 30~500°C을 차이한다; 단계 6:절연층을 코팅한다. | 1. The utility model provides a suitable winding type processing'ss no oriented silicon steel of low iron loss which characterized in that: the alloy comprises the following elements in percentage by mass: si:1.5 to 2.5%, mn:0.15 to 1.0%, als:0.5 to 1.5 percent, and the balance of Fe and inevitable impurities; the other elements C is less than or equal to 0.0030 percent, S is less than or equal to 0.0030 percent, ti is less than or equal to 0.0030 percent, N is less than or equal to 0.0020 percent, and the total content of the other impurities V, nb, B, ca, mo and Ni is required to be controlled below 0.02 percent; the adding amount of Si and Al is controlled as follows: si =0.42 to 0.45; the processing method comprises the following steps: firstly, pretreating molten iron, smelting in a converter, carrying out vacuum treatment and continuously casting; reducing and modifying the ladle top slag to reduce the FeO content in the slag to below 5 percent and ensure CaO/Al in the slag 2 O 3 The ratio is controlled to be 1.4 to 1.8, and the total oxygen content in the casting blank is controlled to be stable below 15 ppm; step two, heating and hot rolling; step three, normalizing treatment; step four, cold rolling and annealing; step five, heat preservation and cooling; the strip steel is subjected to heat preservation for 30 to 50s at a high temperature section, and then the strip steel is cooled; cooling the strip steel at a specified cooling speed after indirectly cooling the strip steel; the cooling section adopts air cooling and comprises controlled cooling and rapid cooling, wherein the cooling speed of the strip steel is controlled by adjusting the air quantity during the controlled cooling, so that the strip steel is cooled in the section at the cooling speed of 15-35 ℃/s, and the temperature difference between the inlet and the outlet of the strip steel is controlled to be 300-500 ℃; and step six, coating an insulating layer. | 5 | 2021-11239882 | 2021-10-25 | 114058953 | 2022-02-18 | 114058953 | 2022-10-14 | MAANSHAN IRON & STEEL Co.,Ltd. | Xia Xuelan ¦ Pei Yinghao ¦ Shi Lifa ¦ Qi Xuan ¦ Hu Ke ¦ Chen Mingxia ¦ Zhan Yungao ¦ Xu Wenxiang |  |  |  | 0 |  | 1 | CN114737129B | 66100442 | CN114058953B | 1 | 등록 | MAANSHAN IRON & STEEL Co.,Ltd. | 8422431014730
CN | CN | P | B | 저철손실 고 투자율 무방향성 전기강판 및 그 생산 방법 | Non-oriented electrical steel with low iron loss and high magnetic conductivity and production method thereof | 본 발명은 저철손실 고 투자율 무방향성 전기강 및 그 생산 방법을 개시하고, 상기 생산 방법이 이하의 순서를 포함: 강수는 연속 주조하여 슬래브가 되고, 슬래브가 가열로를 거쳐 가열하고, 다시 열간 압연을 거쳐 열연판을 획득되고 나서 공냉 및 수냉을 거쳐 500~650°C에 코일러를 진행한다; 열연판 상시화 처리, 염산 산세 산세 후 가역 압연기에서 냉간 압연을 진행합니다. 마지막으로 완제품 어닐링을 거쳐, 어닐링 온도는 840~900°C이고, 가열 시간은 240~500s이다; 그리고 나서 3°C/s를 초과하지 않는 냉각 속도로 500°C 이하로 냉각한다; 코팅 절연 코팅층, 경화, 후에 두 번 어닐링을 거쳐, 곧 낮은 철손 높은 투자율 무방향성 전기 강철을 획득될 수 있고, 그 자성 성능이 P1.5/50을 만족 ≤ 3.50W/kg, μ 1.5≥3800Gs/Oe, B 5000≥1.76T의 요구 사항. | The invention discloses non-oriented electrical steel with low iron loss and high magnetic conductivity and a production method thereof. The production method of the non-oriented electrical steel with low iron loss and high magnetic conductivity comprises the following steps of: continuously casting molten steel into a plate blank, heating the plate blank by a heating furnace, carrying out hot rolling to obtain a hot rolled plate, coiling the hot rolled plate at 500-650 DEG C after air cooling and water cooling are carried out on the hot rolled plate; carrying out normalizing treatment and hydrochloric acid pickling on the hot-rolled plate; performing cold rolling the hot-rolled plate on a reversible rolling mill after pickling; and finally, conducting finished product annealing on an obtained cold-rolled plate, wherein the annealing temperature ranges from 840 DEG C to 900 DEG C, and the heating time ranges from 240 s to 500 s; and then cooling the annealed plate to a temperature below 500 DEG C at a cooling speed of not more than 3 DEG C/s; coating an insulated coating to the cooled plate and curing the insulated coating; and then conducting secondary annealing on the plate to obtain the non-oriented electrical steel with low iron loss and high magnetic conductivity, wherein the magnetic properties of the non-oriented electrical steel meet the requirements that P1.5/50 is less than or equal to 3.50 W/kg, mu1.5 is more than or equal to 3800 Gs/Oe, and B5000 is more than or equal to 1.76 T. | 1. 저철손실 고 투자율 무방향성 전기강판의 생산 방법은 다음을 포함하는 것을 특징으로 하고, 상기 생산 방법이 이하의 순서를 포함: (1) 강철물은 연속 주조하여 슬래브가 된다; (2) 슬래브가 가열로를 거쳐 가열하고, 다시 열간 압연을 거쳐 열연판을 획득되고 나서 공냉 및 수냉을 거친 후 500~650°C에 코일러를 진행한다; (3) 열연판 상시화 처리. (4) 판권은 염산을 거쳐 산세합니다. 산세 후 가역 압연기에서 냉간 압연을 진행합니다. (5) 최종 완제품 소둔: 어닐링할 때 가열 구간이 급속 가열 방식을 채택하고, 판 온도는 상온에서 35~45s를 거쳐 목표 어닐링 온도까지 가열하고, 속도(85~95m/min), 우선 화염 가열 구역의 공기 연소를 제어하여 0.85~0.95까지, 온도를 60~700°C까지 조정하고, 조정 전열로 중의 분위기 수소 함유량은 40%이고, 전열로가 둘 세그먼트 가열로 나뉘고, 제1 세그먼트 가열 온도를 목표 온도(50°C)보다 높은 것까지 설정하고, 견본판이 신속하게 목표 온도에 승온하여 보온을 진행하도록 하고, 제2 세그먼트 온도를 가열하여 어닐링 목표 온도(840~900°C)이고, 가열 시간은 240~500s이고, 이슬점은-20°C 이하로 제어한 후, 3°C/s를 초과하지 않는 냉각 속도로 500°C 이하로 냉각하고, 실온으로 공냉한다; (6) 절연 코팅 및 경화. (7) 이차 어닐링: 질소 가스의 보호 하에 2차 어닐링을 진행하고, 어닐링 온도는 700~850°C이고, 보온 시간은 2~2.5 h이고, 어닐링 후에 3°C/s보다 낮은 속도로 상온으로 냉각한다; 상기 무방향성 전기강은 이하의 중량 백분율의 화학 성분을 포함한다:C ≤ 0.0030%;0.10% ≤ si ≤ 1.00%;0.10% ≤ n. ≤ 0.24%;P ≤ 0.0050%;0.57% ≤ als ≤ 1.00%;S ≤ 0.0025%;N ≤ 0.0025%;Ti ≤ 0.0025%;C+S+N+Ti: ≤ 85ppm, 그리고 각 원소 함량은 ≤ 25ppm, 나머지는 Fe 및 불가피한 불순물이다. | 1. A method for producing a non-oriented electrical steel with low iron loss and high magnetic permeability, characterized in that the method comprises the following steps: (1) Continuously casting the molten steel into a plate blank; (2) Heating the plate blank by a heating furnace, carrying out hot rolling to obtain a hot rolled plate, then carrying out air cooling and water cooling, and coiling at 500-650 ℃; (3) The hot rolled plate is subjected to normalizing treatment; (4) Pickling the coiled sheet with hydrochloric acid; cold rolling on a reversible rolling mill after acid washing; (5) Finally, annealing a finished product: during annealing, a heating section adopts a rapid heating mode, the temperature of a plate is heated to a target annealing temperature from room temperature through 35 to 45s at a speed of 85 to 95m/min, firstly, the air combustion ratio of an open flame heating area is controlled to be 0.85 to 0.95, the temperature is adjusted to be 600 to 700 ℃, the atmospheric hydrogen content in an electric heating furnace is adjusted to be 40 percent, the electric heating furnace is heated in two sections, the heating temperature of the first section is set to be 50 ℃ higher than the target temperature, so that the sample plate is rapidly heated to the target temperature for heat preservation, the heating temperature of the second section is 840 to 900 ℃, the heating time is 240 to 500s, the dew point is controlled to be below-20 ℃, then, the sample plate is cooled to be below 500 ℃ at a cooling speed of no more than 3 ℃/s, and the sample plate is air-cooled to the room temperature; (6) Coating an insulating coating and curing; (7) And (3) secondary annealing: carrying out secondary annealing under the protection of nitrogen, wherein the annealing temperature is 700-850 ℃, the heat preservation time is 2-2.5 h, and cooling to the room temperature at the speed of less than 3 ℃/s after annealing; the non-oriented electrical steel comprises the following chemical components in percentage by weight: c is less than or equal to 0.0030 percent; si is more than or equal to 0.10 percent and less than or equal to 1.00 percent; mn is more than or equal to 0.10 percent and less than or equal to 0.24 percent; p is less than or equal to 0.0050 percent; als is more than or equal to 0.57% and less than or equal to 1.00%; s is less than or equal to 0.0025 percent; n is less than or equal to 0.0025 percent; ti is less than or equal to 0.0025 percent; c + S + N + Ti: less than or equal to 85ppm, and the content of each element is less than or equal to 25ppm; the balance of Fe and inevitable impurities. | 1. 저철손실 고 투자율 무방향성 전기강판의 생산 방법은 다음을 포함하는 것을 특징으로 하고, 상기 생산 방법이 이하의 순서를 포함: (1) 강철물은 연속 주조하여 슬래브가 된다; (2) 슬래브가 가열로를 거쳐 가열하고, 다시 열간 압연을 거쳐 열연판을 획득되고 나서 공냉 및 수냉을 거친 후 500~650°C에 코일러를 진행한다; (3) 열연판 상시화 처리. (4) 판권은 염산을 거쳐 산세합니다. 산세 후 가역 압연기에서 냉간 압연을 진행합니다. (5) 최종 완제품 소둔: 어닐링할 때 가열 구간이 급속 가열 방식을 채택하고, 판 온도는 상온에서 35~45s를 거쳐 목표 어닐링 온도까지 가열하고, 속도(85~95m/min), 우선 화염 가열 구역의 공기 연소를 제어하여 0.85~0.95까지, 온도를 60~700°C까지 조정하고, 조정 전열로 중의 분위기 수소 함유량은 40%이고, 전열로가 둘 세그먼트 가열로 나뉘고, 제1 세그먼트 가열 온도를 목표 온도(50°C)보다 높은 것까지 설정하고, 견본판이 신속하게 목표 온도에 승온하여 보온을 진행하도록 하고, 제2 세그먼트 온도를 가열하여 어닐링 목표 온도(840~900°C)이고, 가열 시간은 240~500s이고, 이슬점은-20°C 이하로 제어한 후, 3°C/s를 초과하지 않는 냉각 속도로 500°C 이하로 냉각하고, 실온으로 공냉한다; (6) 절연 코팅 및 경화. (7) 이차 어닐링: 질소 가스의 보호 하에 2차 어닐링을 진행하고, 어닐링 온도는 700~850°C이고, 보온 시간은 2~2.5 h이고, 어닐링 후에 3°C/s보다 낮은 속도로 상온으로 냉각한다; 상기 무방향성 전기강은 이하의 중량 백분율의 화학 성분을 포함한다:C ≤ 0.0030%;0.10% ≤ si ≤ 1.00%;0.10% ≤ n. ≤ 0.24%;P ≤ 0.0050%;0.57% ≤ als ≤ 1.00%;S ≤ 0.0025%;N ≤ 0.0025%;Ti ≤ 0.0025%;C+S+N+Ti: ≤ 85ppm, 그리고 각 원소 함량은 ≤ 25ppm, 나머지는 Fe 및 불가피한 불순물이다. | 1. A method for producing a non-oriented electrical steel with low iron loss and high magnetic permeability, characterized in that the method comprises the following steps: (1) Continuously casting the molten steel into a plate blank; (2) Heating the plate blank by a heating furnace, carrying out hot rolling to obtain a hot rolled plate, then carrying out air cooling and water cooling, and coiling at 500-650 ℃; (3) The hot rolled plate is subjected to normalizing treatment; (4) Pickling the coiled sheet with hydrochloric acid; cold rolling on a reversible rolling mill after acid washing; (5) Finally, annealing a finished product: during annealing, a heating section adopts a rapid heating mode, the temperature of a plate is heated to a target annealing temperature from room temperature through 35 to 45s at a speed of 85 to 95m/min, firstly, the air combustion ratio of an open flame heating area is controlled to be 0.85 to 0.95, the temperature is adjusted to be 600 to 700 ℃, the atmospheric hydrogen content in an electric heating furnace is adjusted to be 40 percent, the electric heating furnace is heated in two sections, the heating temperature of the first section is set to be 50 ℃ higher than the target temperature, so that the sample plate is rapidly heated to the target temperature for heat preservation, the heating temperature of the second section is 840 to 900 ℃, the heating time is 240 to 500s, the dew point is controlled to be below-20 ℃, then, the sample plate is cooled to be below 500 ℃ at a cooling speed of no more than 3 ℃/s, and the sample plate is air-cooled to the room temperature; (6) Coating an insulating coating and curing; (7) And (3) secondary annealing: carrying out secondary annealing under the protection of nitrogen, wherein the annealing temperature is 700-850 ℃, the heat preservation time is 2-2.5 h, and cooling to the room temperature at the speed of less than 3 ℃/s after annealing; the non-oriented electrical steel comprises the following chemical components in percentage by weight: c is less than or equal to 0.0030 percent; si is more than or equal to 0.10 percent and less than or equal to 1.00 percent; mn is more than or equal to 0.10 percent and less than or equal to 0.24 percent; p is less than or equal to 0.0050 percent; als is more than or equal to 0.57% and less than or equal to 1.00%; s is less than or equal to 0.0025 percent; n is less than or equal to 0.0025 percent; ti is less than or equal to 0.0025 percent; c + S + N + Ti: less than or equal to 85ppm, and the content of each element is less than or equal to 25ppm; the balance of Fe and inevitable impurities. | 8 | 2021-10089370 | 2021-01-22 | 112921164 | 2021-06-08 | 112921164 | 2022-10-11 | MAANSHAN IRON & STEEL Co.,Ltd. | Cheng Guoqing ¦ Pei Yinghao ¦ Shi Lifa ¦ He Zhijian ¦ Liu Qingsong ¦ Lu Tianlin ¦ Qi Xuan |  |  |  | 3 | CA2262144A1 ¦ CN103667879B ¦ JP4235132B2 | 0 |  | 62682271 | CN112921164B | 1 | 등록 | MAANSHAN IRON & STEEL Co.,Ltd. | 8422422009649
CN | CN | P | A | 초박형 규격 전기-강 자기 접착 코팅의 생산 방법 및 그 용도 | Production method and application of ultra-thin electrical steel self-adhesive coating | 본 발명은 특수 코팅 기술 분야에 관한 것으로, 초박형 규격 전기강 자기 접착 코팅의 생산 방법 및 그 적용에 관한 것이다. 본 발명의 초박형 규격 전기강 자가접착 코팅층의 생산 방법이, 포함: (1) 20 롤 압연기를 이용하여 전기강 스트립의 두께를<0.30mm로 압연한다; (2) 전기공학 스틸 스트립 표면에 대해 세척, 건조를 한 후, 어닐링로 보내어 어닐링을 진행한다; 그 중에, 어닐링을 거친 후, 전기-강 스트립 표면에 산화를 생성하고, 총 산소 함량은 30-70 ppm이다; (3) 2 롤식 순도 코팅의 방식을 채택하여 자가접착(adhesive)코팅액을 전기공학 스틸 스트립 표면으로 바르는다; (4) 코팅 후 전기강 스트립을 경화, 권취한다. 본 발명의 초박형 규격 전기-강 자기 접착 코팅층의 생산 방법은, 자기 접착 코팅층 생산 공정 윈도우가 좁고, 간섭 요인이 많은 등 많은 기술적 난점을 극복하고, 두께가 0.30mm 미만인 전기-강에 사용될 수 있다. | The invention belongs to the technical field of special coatings, and relates to a production method and application of an ultra-thin electrical steel self-adhesive coating. The production method of the ultrathin electrical steel self-bonding coating comprises the following steps: (1) rolling the thickness of an electrical steel strip to be less than 0.30 mm by adopting a twenty-high rolling mill; (2) after the surface of the electrical steel strip is cleaned and dried, the electrical steel strip is fed into an annealing furnace to be annealed; wherein after annealing, the surface of the electrical steel strip is oxidized, and the total oxygen content is 30-70 ppm; (3) the surface of the electrical steel strip is coated with the self-bonding coating liquid in a two-roller type sequential coating mode; and (4) curing and coiling the electrical steel strip coated with the coating. The production method of the ultra-thin electrical steel self-adhesive coating overcomes the technical difficulties of narrow window, many influence interference factors and the like in the production process of the self-adhesive coating, and can be used for the electrical steel with the thickness of less than 0.30 mm. | 1. 초박 규격 전기강 자가접착 코팅층의 생산 방법은 다음을 포함하는 것을 특징으로 함: (1) 20 롤 압연기를 이용하여 전기강 스트립의 두께를<0.30mm로 압연한다; (2) 전기공학 스틸 스트립 표면에 대해 세척, 건조를 한 후, 어닐링로 보내어 어닐링을 진행한다; 그 중에, 어닐링을 거친 후, 전기-강 스트립 표면은 산화를 생성하고, 총 산소 함유량은 30-70ppm이다; (3) 2 롤식 순도 코팅의 방식을 채택하여 자가접착(adhesive)코팅액을 전기공학 스틸 스트립 표면으로 바르는다; (4) 코팅 후 전기강 스트립을 경화, 권취한다. | 1. A production method of an ultrathin electrical steel self-bonding coating is characterized by comprising the following steps: (1) Rolling the thickness of the electrical steel strip by a twenty-high roll mill to be less than 0.30mm; (2) Cleaning and drying the surface of the electrical steel strip, and then sending the electrical steel strip into an annealing furnace for annealing; wherein, after annealing, the surface of the electrical steel strip is oxidized, and the total oxygen content is 30-70ppm; (3) Coating the self-bonding coating liquid on the surface of the electrical steel strip by adopting a two-roller sequential coating mode; (4) And curing and coiling the electrical steel strip coated with the coating. | 1. 초박 규격 전기강 자가접착 코팅층의 생산 방법은 다음을 포함하는 것을 특징으로 함: (1) 20 롤 압연기를 이용하여 전기강 스트립의 두께를<0.30mm로 압연한다; (2) 전기공학 스틸 스트립 표면에 대해 세척, 건조를 한 후, 어닐링로 보내어 어닐링을 진행한다; 그 중에, 어닐링을 거친 후, 전기-강 스트립 표면은 산화를 생성하고, 총 산소 함유량은 30-70ppm이다; (3) 2 롤식 순도 코팅의 방식을 채택하여 자가접착(adhesive)코팅액을 전기공학 스틸 스트립 표면으로 바르는다; (4) 코팅 후 전기강 스트립을 경화, 권취한다. | 1. A production method of an ultrathin electrical steel self-bonding coating is characterized by comprising the following steps: (1) Rolling the thickness of the electrical steel strip by a twenty-high roll mill to be less than 0.30mm; (2) Cleaning and drying the surface of the electrical steel strip, and then sending the electrical steel strip into an annealing furnace for annealing; wherein, after annealing, the surface of the electrical steel strip is oxidized, and the total oxygen content is 30-70ppm; (3) Coating the self-bonding coating liquid on the surface of the electrical steel strip by adopting a two-roller sequential coating mode; (4) And curing and coiling the electrical steel strip coated with the coating. | 10 | 2022-10987931 | 2022-08-17 | 115156008 | 2022-10-11 |  |  | Shanxi Taigang Stainless Steel Co.,Ltd. | Hu Zhiqiang ¦ Lin Yuan ¦ Zhang Wenkang ¦ Zhao Jianwei ¦ Guang Hongbing ¦ Gu Xiangyu ¦ Zhang Yugang ¦ Pan Zhendong |  |  |  | 0 |  | 0 |  | 68725584 | CN115156008A | 1 | 거절 |  | 8422422016736
PCT | PCT | P | A1 | 무방향성 전기강판, 모터 코어, 무방향성 전기강판 제조 방법 및 모터 코어 제조 방법 | NON-ORIENTED ELECTROMAGNETIC STEEL SHEET, MOTOR CORE, PRODUCTION METHOD FOR NON-ORIENTED ELECTROMAGNETIC STEEL SHEET, AND PRODUCTION METHOD FOR MOTOR CORE | 무방향성 전기강판으로서, 소정의 화학 조성을 가지며, 상기 무방향성 전기강판의 압연면에 평행한 단면에서, 입자 지름이 100μm 이상인 결정립으로 구성되는 결정 조직 A의 면적률이1~30%이며 상기 결정 조직 A 이외의 결정 조직인 결정 조직 B의 평균 입경이 40μm이하이며 상기 결정 조직 A의 비커스 경도 HvA와 상기 결정 조직 B의 비커스 경도 HvB가 식 1 ( (HvA2+HvB2)/2-(HvA+HvB)2/4≦7.0)을 충족하는 것을 특징으로 하는 무방향성 전기강판을 제공한다. | Provided is a non-oriented electromagnetic steel sheet that is characterized by having a prescribed chemical composition. The non-oriented electromagnetic steel sheet is also characterized in that, in a cross-section that is parallel to a rolled surface of the non-oriented electromagnetic steel sheet, the area ratio of a crystal structure A that is formed from crystal grains that have a grain size of at least 100 μm is 1%–30%. The non-oriented electromagnetic steel sheet is also characterized in that the average grain size of a crystal structure B that is not crystal structure A is no more than 40 μm. The non-oriented electromagnetic steel sheet is also characterized in that the Vickers hardness HvA of crystal structure A and the Vickers hardness HvB of crystal structure B satisfy expression 1 ((HvA2+HvB2)/2-(HvA+HvB)2/4≤7.0). | 무방향성 전기강판으로서, 화학 조성이, 질량%로, C:0.0100% 이하, Si:2.6% 이상 4.1%이하, Mn:0.1% 이상 3.0%이하, P:0.15% 이하, S:0.0013% 이하, N:0.0050% 이하, Al:0.1% 이상 2.0%이하, Mg:0.0002% 이상 0.0100%이하, B:0.0001~0.0010%, Sn 및 Sb에서 선택되는 1종 이상:0~0.100%, Cr:0~0.1%, Ni:0~5.0%, Cu:0~5.0%, Ca:0~0.010% 및 희토류 원소 (REM):0~0.010%를 함유하고 잔부는 Fe 및 불순물로 구성되며, 상기 무방향성 전기강판의 압연면에 평행한 단면에서, 입자 지름이 100μm 이상인 결정립으로 구성되는 결정 조직 A의 면적률이1~30%이며 상기 결정 조직 A 이외의 결정 조직인 결정 조직 B의 평균 입경이 40μm이하이며 상기 결정 조직 A의 비커스 경도 HvA와 상기 결정 조직 B의 비커스 경도 HvB가 하기식 1을 충족하는 것을 특징으로 하는 무방향성 전기강판. (HvA2+HvB2)/2-(HvA+HvB)2/4≦7.0 ···식 1 | It is an undirectional electromagnetic steel plate, and the chemical composition is % by mass, C: 0.0100% or less, Si: 2.6% to 4.1%, Mn: 0.1% to 3.0%, P: 0.15% or less, S: 0.0013% or less, N: 0.0050% or less, Al: 0.1% to 2.0%, Mg: 0.0002% or more and not more than 0.0100%, B:0.0001~0.0010%、 One or more species selected from Sn and Sb: 0~0.100%, Cr:0~0.1%、 Ni:0~5.0%、 Cu:0~5.0%、 Ca: 0~0.010%, and Rare Earth Element (REM): contains 0~0.010%, the remainder is composed of Fe and impurities, In a cross-section parallel to the rolling surface of the non-directional electromagnetic steel sheet, the area ratio of the crystal structure A composed of crystal grains having a particle size of 100 μm or more is 1 ~ 30%, The average particle size of the crystal structure B, which is a crystal structure other than the crystal structure A, is 40 μm or less, Vickers hardness HvA of the crystalline structure A and Vickers hardness HvB of the crystalline structure B satisfy the following formula 1, Non-directional electromagnetic steel sheet characterized by that. (HvA2+HvB 2)/2-(HvA+HvB)2/4≦7.0 ・・・Equation 1 |  |  |  | PCT-JP2022-014988 | 2022-03-28 | WO2022-210530 | 2022-10-06 |  |  | NIPPON STEEL CORPORATION | TANAKA Ichiro ¦ WAKISAKA Takeaki ¦ MURAKAWA Tesshu ¦ NATORI Yoshiaki ¦ FUJIMURA Hiroshi | 2021-061565 ¦ 2021-061707 ¦ 2021-094802 | JP ¦ JP ¦ JP | 2021-03-31 ¦ 2021-03-31 ¦ 2021-06-04 |  |  |  |  | 102808497 | BR112023017117A2 ¦ CN116888295B ¦ EP4273279B1 ¦ IN202317055429 ¦ JP2021-061565 ¦ JP2021-061707 ¦ JP2021-094802 ¦ JP7303476B2 ¦ KR10-2670258B1 ¦ PL4273279T3 ¦ TWI796983B ¦ US2024-0096531A1 ¦ US2025-0140456A1 ¦ VN1-0047280B ¦ WOWO2022-210530A1 | 16 |  |  | 6022040005833
PCT | PCT | P | A1 | 회전자 코어, 회전자 및 회전 전기기계 | ROTOR CORE, ROTOR, AND ROTATING ELECTRICAL MACHINE | 회전자 코어는 영구자석이 설치되는 복수의 구멍을 구비하고, 회전 축선에 대해 수직인 단면에서, 상기 복수의 구멍 중 적어도 하나는 상기 영구자석의 자화 방향으로 대해 좌우 양측의 방향인 좌우 방향에서의 회전 방향의 선두 측에 위치하는 제1단부와 상기 좌우 방향에서의 상기 회전 방향 후미 측에 위치하는 제2단부를 포함하고 상기 제1단부는 외주면에 개구되어, 상기 개구 둘레방향의 길이가 상기 제2단부 둘레방향의 길이보다 길고 상기 단면에서, 상기 제1단부가 개구되어 있는 상기 구멍은 폭방향의 길이가 상기 영구자석의 자화 방향의 길이에 대응하는 길이와 동등한 내측 공간과 상기 내측 공간에 연통하고 상기 제1단부를 상기 구멍의 상기 좌우 방향의 단부 중 하나로서 가지고 상기 내측 공간보다 광폭한 제1외측 공간을 가지고 상기 제1단부는 상기 제1외측 공간과 연통하는 위치에서의 상기 내측 공간 둘레방향 중심 위치에 대해, 회전 방향 후미 측에 치우치도록 배치되어 있다. | This rotor core is provided with a plurality of holes in which permanent magnets are installed, wherein: in a cross section perpendicular to a rotational axis, at least one of the plurality of holes includes a first end portion positioned on a leading side in a direction of rotation, in a left-right direction which is the direction of both left and right sides with respect to a magnetization direction of the permanent magnet, and a second end portion positioned on a trailing side in the direction of rotation in the left-right direction; the first end portion opens in an outer circumferential surface, and a length of the opening in a circumferential direction is greater than a length of the second end portion in the circumferential direction; in the cross section, the hole that opens at the first end portion has an inside space the length of which in a width direction is equivalent to a length corresponding to a length of the permanent magnet in a magnetization direction, and a first outside space which communicates with the inside space, includes the first end portion as an end portion of the hole in the left-right direction, and is wider than the inside space; and the first end portion is arranged offset toward the trailing side in the direction of rotation relative to a central position, in the circumferential direction, of the inside space at the position communicating with the first outside space. | 영구자석이 설치되는 복수의 구멍을 구비하고, 회전의 중심이 되는 회전 축선에 대해 수직인 단면에서, 상기 복수의 구멍 중 적어도 하나는 상기 영구자석의 자화 방향으로 대해 좌우 양측의 방향인 좌우 방향에서의 회전 방향의 선두 측에 위치하는 제1단부와 상기 좌우 방향에서의 상기 회전 방향 후미 측에 위치하는 제2단부를 포함하고 상기 제1단부는 외주면에 개구되어, 상기 개구 둘레방향의 길이가 상기 제2단부 둘레방향의 길이보다 길고 상기 단면에서, 상기 제1단부가 개구되어 있는 상기 구멍은 폭방향의 길이가 상기 영구자석의 자화 방향의 길이에 대응하는 길이와 동등한 내측 공간과 상기 내측 공간에 연통하고 상기 제1단부를 상기 구멍의 상기 좌우 방향의 단부 중 하나로서 가지고 상기 내측 공간보다 광폭한 제1외측 공간을 가지고 상기 제1단부는 상기 제1외측 공간과 연통하는 위치에서의 상기 내측 공간 둘레방향 중심 위치에 대해, 회전 방향 후미 측에 치우치도록 배치되어 있는 회전자 코어. | comprising a plurality of holes in which the permanent magnet is installed, In a cross section perpendicular to the rotation axis that is the center of rotation, at least one of the plurality of holes is a first end located on the front side of the direction of rotation in the left and right directions that are directions on both the left and right sides with respect to the magnetization direction of the permanent magnet, and a second end located on the rear tail side of the rotation direction in the left and right directions, The first end opens to the outer peripheral surface, and the circumferential length of the opening is longer than the circumferential length of the second end, In the cross section, the hole in which the first end is opened is connected to the inner space in which the length in the width direction is equal to the length corresponding to the length in the magnetization direction of the permanent magnet, and the inner space, and the first end is one of the ends in the left and right directions of the hole, and a first outer space wider than the inner space; The rotor core is arranged so as to be biased toward the rear tail side of the rotation direction with respect to the center position in the circumferential direction of the inner space at a position that communicates with the first outer space. |  |  |  | PCT-JP2022-015202 | 2022-03-28 | WO2022-210609 | 2022-10-06 |  |  | NIPPON STEEL CORPORATION | OHSUGI, Yasuo ¦ HONMA, Rei | 2021-060596 | JP | 2021-03-31 |  |  |  |  | 104230668 | BR112023019968A2 ¦ CA3213779A1 ¦ CN117121335A ¦ EP4318885A1 ¦ IN202317071458 ¦ JP2021-060596 ¦ JP7620240B2 ¦ KR10-2794995B1 ¦ MXMX/a/2023/011497A ¦ MYPI2023005938A0 ¦ RU2023127484A ¦ SG11202307381QA ¦ TWI823313B ¦ US2024-0171024A1 ¦ VN103313A ¦ WOWO2022-210609A1 | 16 |  |  | 6022040005912
PCT | PCT | P | A1 | 회전자 코어, 회전자 및 회전 전기기계 | ROTOR CORE, ROTOR, AND ROTATING ELECTRICAL MACHINE | 회전자 코어는 영구자석이 설치되는 구멍을 포함하는 복수의 구멍을 가진 회전자 코어로서, 고투자율부와 비투자율이 상기 고투자율부의 비투자율보다 작고 진공의 비투자율보다 큰 저투자율부를 구비하고, 적어도 일부 영역이, 상기 영구자석이 설치되는 영역 중 적어도 하나보다, 상기 회전자 코어의 내주면 측에 배치되는 내주 측 브리지부의 전체가, 상기 저투자율부이다. | This rotor core has a plurality of holes including holes in which permanent magnets are installed, and is provided with a high magnetic permeability portion, and a low magnetic permeability portion having a relative magnetic permeability that is lower than the relative magnetic permeability of the high magnetic permeability portion and higher than the relative magnetic permeability of a vacuum, wherein the whole of an inner circumferential side bridge portion, of which at least a partial region is disposed further toward the rotor core inner circumferential surface side than at least one of the regions in which the permanent magnets are arranged, is the low magnetic permeability portion. | 영구자석이 설치되는 구멍을 포함하는 복수의 구멍을 가진 회전자 코어로서, 고투자율부와 비투자율이 상기 고투자율부의 비투자율보다 작고 진공의 비투자율보다 큰 저투자율부를 구비하고, 적어도 일부 영역이, 상기 영구자석이 설치되는 영역 중 적어도 하나보다, 상기 회전자 코어의 내주면 측에 배치되는 내주 측 브리지부의 전체가, 상기 저투자율부인 회전자 코어. | A rotor core having a plurality of holes including a hole in which a permanent magnet is installed, High permeability part, A low magnetic permeability portion having a specific permeability fraction smaller than the specific permeability of the high magnetic permeability portion and greater than the specific permeability of the vacuum; At least a part of the region, the whole of the inner peripheral side bridge portion disposed on the inner peripheral surface side of the rotor core is the low permeability portion than at least one of the regions where the permanent magnet is installed, the rotor core. |  |  |  | PCT-JP2022-015203 | 2022-03-28 | WO2022-210610 | 2022-10-06 |  |  | NIPPON STEEL CORPORATION | OHSUGI, Yasuo ¦ HONMA, Rei | 2021-060471 | JP | 2021-03-31 |  |  |  |  | 105092179 | BR112023019987A2 ¦ CA3213782A1 ¦ CN117099287A ¦ EP4318886A1 ¦ IN202317071379 ¦ JP2021-060471 ¦ JP7716014B2 ¦ KR10-2856103B1 ¦ MXMX/a/2023/011573A ¦ MYPI2023005937A0 ¦ RU2023127485A ¦ SG11202307407SA ¦ TWI823314B ¦ US2024-0195241A1 ¦ VN103312A ¦ WOWO2022-210610A1 | 16 |  |  | 6022040005913
PCT | PCT | P | A1 | 무방향성 전기강판, 무방향성 전기강판 제조 방법, 전동기 및 전동기 제조 방법 | NON-ORIENTED ELECTROMAGNETIC STEEL SHEET, PRODUCTION METHOD FOR NON-ORIENTED ELECTROMAGNETIC STEEL SHEET, ELECTRIC MOTOR, AND PRODUCTION METHOD FOR ELECTRIC MOTOR | 이 무방향성 전기강판은 모재의 화학 조성이, 질량%로, Si:3.2~4.5%를 포함하고 인장 강도가 550MPa 이상이며 결정립계를 오거 전자분광법으로 측정했을 때의 700eV에 있어서의 Fe의 피크 간 높이 Fe700B와 120eV에 있어서의 P의 피크 간 높이 P120B의 비 (P120B/Fe700B)B가, 결정 내를 오거 전자분광법으로 측정했을 때의 700eV에 있어서의 Fe의 피크 간 높이 Fe700i와 120eV에 있어서의 P의 피크 간 높이 P120i의 비 (P120i/Fe700i)i의 2.0배 이하이다. | The base material of this non-oriented electromagnetic steel sheet has a chemical composition that includes 3.2–4.5 mass% of Si, the tensile strength of the non-oriented electromagnetic steel sheet is at least 550 MPa, and the ratio (P120B/Fe700B)B between the inter-peak height Fe700B for Fe at 700 eV and the inter-peak height P120B for P at 120 eV when the crystal grain boundaries of the non-oriented electromagnetic steel sheet are analyzed by Auger electron spectroscopy is no more than 2.0 times the ratio (P120i/Fe700i)i of the inter-peak height Fe700i for Fe at 700 eV and the inter-peak height P120i for P at 120 eV when the interiors of the crystals of the non-oriented electromagnetic steel sheet are analyzed by Auger electron spectroscopy. | 모재의 화학 조성이, 질량%로, C :0.0010~0.0040%, Si:3.2~4.5%, sоl.Al:0.2~2.0%, Mn:0.1~3.5%, P :0% 이상, 0.10%이하, S :0~0.0030%, N :0~0.0030%, Ti:0~0.0030%, Mo:0.0010~0.1000%, Cr:0~0.10%, B :0~0.0010%, Ni:0~0.50%, Cu:0~0.50%, Sn:0~0.2000%, Sb:0~0.2000%, Ca:0~0.0050%, Zn:0~0.0050%, La:0~0.0050%, Ce:0~0.0050%, O :0~0.1000%, V :0~0.1000%, W :0~0.1000%, Zr:0~0.1000%, Nb:0~0.1000%, Mg:0~0.1000%, Bi:0~0.1000%, Nd:0~0.1000%, Y :0~0.1000%, As:0~0.1000%, Ga:0~0.1000%, Ge:0~0.1000%, Co:0~0.1000%, Se:0~0.1000%, Pb;0~0.1000% 및 잔부:Fe 및 불순물이며 인장 강도가 550MPa 이상이며 결정립계를 오거 전자분광법으로 측정했을 때의 700eV에 있어서의 Fe의 피크 간 높이 Fe700B와 120eV에 있어서의 P의 피크 간 높이 P120B의 비 (P120B/Fe700B)B가, 결정 내를 오거 전자분광법으로 측정했을 때의 700eV에 있어서의 Fe의 피크 간 높이 Fe700i와 120eV에 있어서의 P의 피크 간 높이 P120i의 비 (P120i/Fe700i)i의 2.0배 이하임을 특징으로 하는 무방향성 전기강판. | The chemical composition of the base metal is % by mass, C :0.0010~0.0040%、 Si:3.2~4.5%、 sоl.Al:0.2~2.0%、 Mn:0.1~3.5%、 P: More than 0%, 0.10% or less, S :0~0.0030%、 N :0~0.0030%、 Ti:0~0.0030%、 Mo:0.0010~0.1000%、 Cr:0~0.10%、 B :0~0.0010%、 Ni:0~0.50%、 Cu:0~0.50%、 Sn:0~0.2000%、 Sb:0~0.2000%、 Ca:0~0.0050%、 Zn:0~0.0050%、 La:0~0.0050%、 Ce:0~0.0050%、 O :0~0.1000%、 V :0~0.1000%、 W :0~0.1000%、 Zr:0~0.1000%、 Nb:0~0.1000%、 Mg:0~0.1000%、 Bi:0~0.1000%、 Nd:0~0.1000%、 Y :0~0.1000%、 As:0~0.1000%、 Ga:0~0.1000%、 Ge:0~0.1000%、 Co:0~0.1000%、 Se:0~0.1000%、 Pb;0~0.1000%, and Remainder: Fe & Impurities is, The tensile strength is more than 550MPa, The ratio between the peak-to-peak height Fe 700B of Fe at 700 eV and the peak-to-peak height P 120B of P at 120 eV when the grain boundary is measured by Auger electron spectroscopy (P 120B / Fe700B) B is The ratio of the peak-to-peak height Fe 700i of Fe at 700 eV and the peak-to-peak height P 120i of P at 120 eV when the crystal is measured by Auger electron spectroscopy (P 120i / Fe700i) It is less than 2.0 times that of iNon-directional electromagnetic steel sheet characterized by that. |  |  |  | PCT-JP2022-015920 | 2022-03-30 | WO2022-210864 | 2022-10-06 |  |  | NIPPON STEEL CORPORATION | NATORI Yoshiaki ¦ YASHIKI Hiroyoshi ¦ FUKUCHI Minako ¦ TAKEDA Kazutoshi | 2021-061782 | JP | 2021-03-31 |  |  |  |  | 92418285 | BR112023019274A2 ¦ CN117157420B ¦ EP4317473A1 ¦ IN202317059895 ¦ JP2021-061782 ¦ JP7231115B2 ¦ KR10-2780464B1 ¦ TWI799219B ¦ US12119706B2 ¦ VN101131A ¦ WOWO2022-210864A1 | 11 |  |  | 6022040006167
PCT | PCT | P | A1 | 무방향성 전기강판, 무방향성 전기강판의 펀칭 방법 및 무방향성 전기강판의 타발용 금형 | NON-ORIENTED ELECTRICAL STEEL SHEET, METHOD FOR PUNCHING NON-ORIENTED ELECTRICAL STEEL SHEET, AND DIE FOR PUNCHING NON-ORIENTED ELECTRICAL STEEL SHEET | 이 무방향성 전기강판은 모재로서 규소강판을 구비하는 무방향성 전기강판으로서, 상기 규소강판은 압연 방향으로 대한 방향으로 따른 소정의 기계적 특성을 가지며, 거의 원형 금형으로 펀칭한 후의 원 구멍의 직경 최대값과 최소값의 차이가 상기 최대값과 상기 최소값의 평균값 0.20%이하이다. | This non-oriented electrical steel sheet comprises a silicon steel plate as a base material. The silicon steel plate has a predetermined mechanical property according to a direction with respect to a rolling direction, and the difference between a maximum value and a minimum value of the diameter of a circular hole after punching the silicon steel plate with a substantially circular die is 0.20% or less of the average value of the maximum value and the minimum value. | 모재로서 규소강판을 구비하는 무방향성 전기강판으로서, 상기 규소강판은 압연 방향으로 대한 방향으로 따른 소정의 기계적 특성을 가지며, 거의 원형 금형으로 펀칭한 후의 원 구멍의 직경 최대값과 최소값의 차이가 상기 최대값과 상기 최소값의 평균값 0.20%이하인 무방향성 전기강판. | An undirectional electromagnetic steel sheet comprising a silicon steel plate as a base material, The silicon steel plate has predetermined mechanical properties according to the direction with respect to the rolling direction, Non-directional electromagnetic steel plate, in which the difference between the maximum value and the minimum value of the diameter of the circular hole after punching with a substantially circular mold is 0.20% or less of the average value of the maximum value and the minimum value. |  |  |  | PCT-JP2022-015938 | 2022-03-30 | WO2022-210867 | 2022-10-06 |  |  | NIPPON STEEL CORPORATION | WAKISAKA Takeaki ¦ NATORI Yoshiaki | 2021-061846 ¦ 2021-099782 | JP ¦ JP | 2021-03-31 ¦ 2021-06-15 |  |  |  |  | 92418286 | BR112023019081A2 ¦ CN117098617A ¦ EP4316685A1 ¦ IN202317061636 ¦ JP2021-061846 ¦ JP2021-099782 ¦ JP7260841B2 ¦ KR10-2023-0151530A ¦ TWI813236B ¦ US2024-0309498A1 ¦ VN101993A ¦ WOWO2022-210867A1 | 12 |  |  | 6022040006170
PCT | PCT | P | A1 | 무방향성 전기강판 | NON-ORIENTED ELECTROMAGNETIC STEEL SHEET | 이 무방향성 전기강판은 강판 표면에 평행한 단면에서, 결정 방위차가 2° 이상 15°미만의 경계를 결정립계로 간주했을 때, 결정립 지름이 200μm미만인 결정립의 면적률이10% 이하를 만족한다. | This non-oriented electromagnetic steel sheet satisfies the condition that, in a cross-section parallel to the surface of the steel sheet, the surface area ratio of crystal grains having a crystal-grain diameter of less than 200μm is 10% or less, when a boundary at which the crystal orientation difference is at least 2° but less than 15° is deemed to be the crystal grain boundary. | 강판 표면에 평행한 단면에서, 결정 방위차가 2° 이상 15°미만의 경계를 결정립계로 간주했을 때, 결정립 지름이 200μm미만인 결정립의 면적률이10% 이하를 만족하는 것을 특징으로 하는 무방향성 전기강판. | When a boundary having a crystal azimuth difference of 2 ° or more but less than 15 ° is regarded as a crystal grain boundary in a cross-section parallel to the steel plate surface, the crystal grain size is less than 200 μm. |  |  |  | PCT-JP2022-015948 | 2022-03-30 | WO2022-210870 | 2022-10-06 |  |  | NIPPON STEEL CORPORATION | WAKISAKA Takeaki ¦ NATORI Yoshiaki | 2021-061752 ¦ 2021-099597 | JP ¦ JP | 2021-03-31 ¦ 2021-06-15 |  |  |  |  | 106428603 | BR112023019184A2 ¦ CN117120648A ¦ EP4317474A1 ¦ IN202317062876 ¦ JP2021-061752 ¦ JP2021-099597 ¦ JP7755183B2 ¦ KR10-2023-0150986A ¦ TWI836392B ¦ US2024-0153684A1 ¦ VN101996A ¦ WOWO2022-210870A1 | 12 |  |  | 6022040006173
PCT | PCT | P | A1 | 무방향성 전기강판 및 그 제조 방법 | NON-ORIENTED ELECTROMAGNETIC STEEL SHEET AND METHOD FOR MANUFACTURING SAME | 본 발명의 일실시예에 따른 무방향성 전기강판은 모재 강판과 상기 모재 강판의 표면에 형성된, Zn함유 인산염과 유기 수지와의 복합 피막을 구비하는 무방향성 전기강판으로서, 상기 복합 피막을 광각 X선 회절법으로 측정했을 때 , ICDD 번호01-074-3256에 귀속하는 회절선을 나타내는 결정성 인산 알루미늄을 포함한다. | The non-oriented electromagnetic steel sheet according to an embodiment of the present invention comprises a base steel sheet and a composite coating film of a Zn-containing phosphate and an organic resin that is formed on a surface of the base steel sheet, the non-oriented electromagnetic steel sheet including crystalline aluminum phosphate that exhibits a diffraction line pertaining to ICDD No. 01-074-3256 when the composite coating film is measured by wide-angle X-ray diffraction. | 모재 강판과 상기 모재 강판의 표면에 형성된, Zn함유 인산염과 유기 수지와의 복합 피막을 구비하는 무방향성 전기강판으로서, 상기 복합 피막을 광각 X선 회절법으로 측정했을 때 , ICDD 번호01-074-3256에 귀속하는 회절선을 나타내는 결정성 인산 알루미늄을 포함하는 무방향성 전기강판. | Base material steel plate, A composite film of Zn-containing phosphate and an organic resin formed on the surface of the base steel plate; An undirectional electromagnetic steel sheet comprising When the composite film is measured by a wide-angle X-ray diffraction method, including crystalline aluminum phosphate indicating a diffraction line attributed to ICDD number 01-074-3256, Non-directional electromagnetic steel sheet. |  |  |  | PCT-JP2022-015953 | 2022-03-30 | WO2022-210871 | 2022-10-06 |  |  | NIPPON STEEL CORPORATION | FUJII, Hiroyasu ¦ MAKI, Jun ¦ TAKEDA, Kazutoshi ¦ AKAGI, Akira ¦ FUJII, Yuya | 2021-057776 | JP | 2021-03-30 |  |  |  |  | 92412290 | BR112023013818A2 ¦ CN117157426A ¦ EP4261293A1 ¦ IN202317051907 ¦ JP2021-057776 ¦ JP7226662B1 ¦ KR10-2644761B1 ¦ TWI808704B ¦ US11948710B2 ¦ VN102866A ¦ WOWO2022-210871A1 | 11 |  |  | 6022040006174
PCT | PCT | P | A1 | 무방향성 전기강판 및 그 제조 방법 | NON-ORIENTED ELECTROMAGNETIC STEEL SHEET AND MANUFACTURING METHOD THEREFOR | 이 무방향성 전기강판은 소정의 화학 조성을 함유하고 인장 강도가 580MPa 이상이며 지철 재결정부의 평균 결정립 지름이 50μm이하이며 지철 중에 함유되는 원상당 지름이 1μm 이상이고 S함유량이 5질량% 이상의 개재물에 있어서, Mg함유량이 5질량%이하이고 Mn함유량이 5질량% 이상인 개재물의 개수에 비해 Mg함유량이 5질량%이상 및 Mn함유량이 5질량% 이상인 개재물의 개수가 5배 이상이다. | This non-oriented electromagnetic steel sheet contains a predetermined chemical composition and has a tensile strength of at least 580 MPa, wherein: the average crystal grain diameter of ferrite in a recrystallization part is at most 50 μm; and in inclusions contained in the ferrite and having an equivalent circle diameter of at least 1 μm and a S content of at least 5 mass%, the number of inclusions having a Mg content of greater than 5 mass% and a Mn content of at least 5 mass% is at least 5 times the number of inclusions having a Mg content of at most 5 mass% and a Mn content of at least 5 mass%. | 화학 조성이, 질량%로, Si:2.5~4.5%, sol.Al:0~2.0%, Mn:0.1~3.5%, C :0~0.0030%, P :0~0.10%, S :0~0.0030%, N :0~0.050%, O :0~0.050%, Mg:0.0003~0.0050%, Ti:0~0.0030%, V :0~0.10%, Sb:0~0.10%, Nd:0~0.10%, Bi:0~0.10%, W :0~0.10%, Nb:0~0.10%, Y :0~0.10% 및 Ni:0~0.5%, Cr:0~0.5%, Cu:0~0.5%, Sn:0~0.2%, La:0~0.0050% 및 Ce:0~0.0050%로 이루어진 군에서 선택되는 1종 이상을 함유하고 잔부:Fe 및 불순물이며 인장 강도가 580MPa 이상이며 지철 재결정부의 평균 결정립 지름이 50μm이하이며 지철 중에 함유되는 원상당 지름이 1μm 이상이고 S함유량이 5질량% 이상의 개재물에 있어서, Mg함유량이 5질량%이하이고 Mn함유량이 5질량% 이상인 개재물의 개수에 비해 Mg함유량이 5질량%이상 및 Mn함유량이 5질량% 이상인 개재물의 개수가 5배 이상임을 특징으로 하는 무방향성 전기강판. | The chemical composition is % by mass, Si:2.5~4.5%、 sol.Al:0~2.0%、 Mn:0.1~3.5%、 C :0~0.0030%、 P :0~0.10%、 S :0~0.0030%、 N :0~0.050%、 O :0~0.050%、 Mg:0.0003~0.0050%、 Ti:0~0.0030%、 V :0~0.10%、 Sb:0~0.10%、 Nd:0~0.10%、 Bi:0~0.10%、 W :0~0.10%、 Nb:0~0.10%、 Y :0~0.10%、 and Ni:0~0.5%、 Cr:0~0.5%、 Cu:0~0.5%、 Sn:0~0.2%、 La: 0~0.0050%, and Ce:0~0.0050% contains one or more species selected from the group consisting of, Remainder: Fe and impurities are The tensile strength is more than 580MPa, The average crystal grain size of the recrystallized portion of the ground iron is 50 μm or less, In inclusions having a circumstance equivalent to a circle of 1 μm or more and an S content of 5% by mass or more contained in the ground iron, the number of inclusions having an Mg content of 5% by mass or less and a Mn content of 5% by mass or more is more than 5 times that of inclusions having an Mg content of 5% by mass or more and a Mn content of 5% by mass or more. Non-directional electromagnetic steel sheet characterized by that. |  |  |  | PCT-JP2022-016029 | 2022-03-30 | WO2022-210890 | 2022-10-06 |  |  | NIPPON STEEL CORPORATION | NATORI Yoshiaki ¦ YASHIKI Hiroyoshi ¦ FUKUCHI Minako ¦ TAKEDA Kazutoshi | 2021-061872 | JP | 2021-03-31 |  |  |  |  | 105997041 | BR112023019556A2 ¦ CN117157421A ¦ EP4317475A1 ¦ IN202317062587 ¦ JP2021-061872 ¦ JP7222444B1 ¦ KR10-2706843B1 ¦ TWI813235B ¦ US2024-0035131A1 ¦ VN1-0049432B ¦ WOWO2022-210890A1 | 11 |  |  | 6022040006193
PCT | PCT | P | A1 | 회전 전기기계, 고정자의 철심 및 회전자의 철심 세트, 회전 전기기계 제조 방법, 고정자용 무방향성 전기강판 및 회전자용 무방향성 전기강판 제조 방법, 고정자 및 회전자 제조 방법 및 무방향성 전기강판 세트 | ROTATING ELECTRIC MACHINE, SET OF IRON CORE OF STATOR AND IRON CORE OF ROTOR, METHOD FOR MANUFACTURING ROTATING ELECTRIC MACHINE, METHOD FOR MANUFACTURING NON-ORIENTED ELECTRICAL STEEL SHEET FOR STATOR AND NON-ORIENTED ELECTRICAL STEEL SHEET FOR ROTOR, METHOD FOR MANUFACTURING STATOR AND ROTOR, AND SET OF NON-ORIENTED ELECTRICAL STEEL SHEETS | 이 회전 전기기계는 고정자와 회전자와 상기 고정자 및 상기 회전자를 수용하는 하우징을 가지며, 하기 조건 1과 하기 조건 2 중 적어도 하나를 충족한다. 조건 1 상기 고정자의 철심에 이용하는 무방향성 전기강판의 열전도율 A가, 12~35W/ (m K)이며 상기 회전자의 철심에 이용하는 무방향성 전기강판의 열전도율 B가, 10~33W/ (m K)로서, 또한 양자의 열전도율이, 식 (1):A>B. 조건 2 상기 고정자의 철심에 이용하는 무방향성 전기강판의 열확산율 A1가, 3.0×10-6~9.0×10-6m2/sW/ (m K)이며 상기 회전자의 철심에 이용하는 무방향성 전기강판의 열확산율 B1가, 2.5×10-6~8.5×10-6m2/sW/ (m K)로서, 또한 양자의 열확산율이, 식 (3):A1>B1. | This rotating electric machine includes a stator, a rotor, and a housing that houses the stator and rotor, wherein at least one of the following conditions 1 and 2 is satisfied. Condition 1. The thermal conductivity A of a non-oriented electrical steel sheet used in an iron core of the stator is 12 to 35 W/(m·K), the thermal conductivity B of the non-oriented electrical steel sheet used in an iron core of the rotor is 10 to 33 W/(m·K), and the thermal conductivities of the two satisfy the following formula (1): A > B. Condition 2. The thermal diffusivity A1 of the non-oriented electrical steel sheet used in the iron core of the stator is 3.0×10-6 to 9.0×10-6 m2/sW/(m·K), the thermal diffusivity B1 of the non-oriented electrical steel sheet used in the iron core of the rotor is 2.5×10-6 to 8.5×10-6 m2/sW/(m·K), and the thermal diffusivities of the two satisfy the following formula (3): A1 > B1. | 고정자와 회전자와 상기 고정자 및 상기 회전자를 수용하는 하우징을 가지며, 조건 1···상기 고정자의 철심에 이용하는 무방향성 전기강판의 열전도율 A가, 12~35W/ (m K)이며 상기 회전자의 철심에 이용하는 무방향성 전기강판의 열전도율 B가, 10~33W/ (m K)로서, 또한 양자의 열전도율이, 식 (1):A>B의 관계 조건 2···상기 고정자의 철심에 이용하는 무방향성 전기강판의 열확산율 A1가, 3.0×10-6~9.0×10-6m2/sW/ (m K)이며 상기 회전자의 철심에 이용하는 무방향성 전기강판의 열확산율 B1가, 2.5×10-6~8.5×10-6m2/sW/ (m K)로서, 또한 양자의 열확산율이, 식 (3):A1>B1의 관계 중 적어도 하나를 충족하는 것을 특징으로 하는 회전 전기기계. | With the stator, With a rotor, a housing that accommodates the stator and the rotor; and Condition 1: The thermal conductivity A of the non-directional electromagnetic steel plate used in the iron core of the stator is 12 ~ 35 W / (m・K), and the thermal conductivity B of the non-directional electromagnetic steel sheet used in the iron core of the rotor is 10 ~ 33 W / (m / K), and the thermal conductivity of both is Equation (1): A > B relationship Condition 2: The thermal diffusivity A1 of the nondirectional electromagnetic steel sheet used in the iron core of the stator is 3.0×10-6 ~ 9.0× 10-6 m 2 / sW / (m·K), and the thermal diffusivity B1 of the non-directional electromagnetic steel sheet used in the iron core of the rotor is 2.5×10-6~8.5×10-6m2/sW / (m·K), and the thermal diffusivity of both is Equation (3):A1>B1 A rotating electric machine characterized by satisfying at least one of the. |  |  |  | PCT-JP2022-016049 | 2022-03-30 | WO2022-210895 | 2022-10-06 |  |  | NIPPON STEEL CORPORATION | MURAKAWA Tesshu ¦ NATORI Yoshiaki | 2021-061620 ¦ 2021-094807 | JP ¦ JP | 2021-03-31 ¦ 2021-06-04 |  |  |  |  | 106528792 | BR112023012738A2 ¦ CA3203040A1 ¦ CN116806406A ¦ EP4318879A1 ¦ IN202317047202 ¦ JP2021-061620 ¦ JP2021-094807 ¦ JP7527378B2 ¦ KR10-2810261B1 ¦ MXMX/a/2023/008758A ¦ MYPI2023004019A0 ¦ RU0002826073C2 ¦ SG11202304947SA ¦ TWI813234B ¦ US12451737B2 ¦ VN99681A ¦ WOWO2022-210895A1 | 17 |  |  | 6022040006198
PCT | PCT | P | A1 | 무방향성 전기강판 및 그 제조 방법 | NON-ORIENTED ELECTROMAGNETIC STEEL SHEET AND METHOD FOR MANUFACTURING SAME | 이 무방향성 전기강판은 모재 강판 (10)과 모재 강판 (10)의 표면에 형성되어 있는 절연 피막 (20)을 구비하고, 절연 피막 (20)은 인산 금속염과 유기 수지를 함유하고 모재 강판 (10)의 압연 방향의 절연 피막 (20)의 중심선 평균 엉성함 Ra75와 압연 방향과 직각 방향에서의 절연 피막 (20)의 중심선 평균 엉성함 Ra75와의 상가평균이 0.20~0.50μm이며 절연 피막 (20) 중의 질소 함유량이 0.05~5.00질량%이다. | This non-oriented electromagnetic steel sheet comprises a parent-material steel sheet (10) and an insulating film (20) formed on the surface of the parent-material steel sheet (10). The insulating film (20) contains a metal phosphate and an organic resin. The arithmetic average of the center-line average roughness Ra75 of the insulating film (20) in the rolling direction of the parent-material steel sheet (10) and the center-line average roughness Ra75 of the insulating film (20) in a direction perpendicular to the rolling direction is 0.20-0.50 μm. The nitrogen content of the insulating film (20) is 0.05-5.00 mass%. | 모재 강판과 상기 모재 강판의 표면에 형성되어 있는 절연 피막을 구비하고, 상기 절연 피막은 인산 금속염과 유기 수지를 함유하고 상기 모재 강판의 압연 방향에서의 상기 절연 피막의 중심선 평균 엉성함 Ra75와 상기 압연 방향과 직각 방향에서의 상기 절연 피막의 중심선 평균 엉성함 Ra75와의 상가평균이 0.20~0.50μm이며 상기 절연 피막 중의 질소 함유량이 0.05~5.00질량%인 무방향성 전기강판. | Base material steel plate, comprising an insulating film formed on the surface of the base steel plate, The insulating coating comprises: metal phosphate, Contains organic resin and The phase additive average of the centerline average roughness of the insulating coating in the rolling direction of the base steel sheet R a75 and the centerline average roughness of the insulating film in the direction perpendicular to the rolling direction is 0.20 ~ 0.50 μm, The nitrogen content in the insulating coating is 0.05 ~ 5.00% by mass, Non-directional electromagnetic steel sheet. |  |  |  | PCT-JP2022-016210 | 2022-03-30 | WO2022-210947 | 2022-10-06 |  |  | NIPPON STEEL CORPORATION | TAKEDA Kazutoshi ¦ FUKUCHI Minako ¦ NATORI Yoshiaki ¦ FUJII Hiroyasu ¦ TAKATANI Shinsuke | 2021-060499 | JP | 2021-03-31 |  |  |  |  | 92418294 | BR112023017312A2 ¦ CN116940709B ¦ EP4317485A1 ¦ IN202317055197 ¦ JP2021-060499 ¦ JP7215644B1 ¦ KR10-2701024B1 ¦ TWI829134B ¦ US12033776B2 ¦ VN100459A ¦ WOWO2022-210947A1 | 11 |  |  | 6022040006250
PCT | PCT | P | A1 | 회전 전기기계, 고정자의 철심 및 회전자의 철심 세트, 회전 전기기계 제조 방법, 무방향성 전기강판 제조 방법, 회전 전기기계의 회전자 및 고정자 제조 방법 및 무방향성 전기강판 세트 | ROTATING ELECTRIC MACHINE, STATOR CORE AND ROTOR CORE SET, METHOD FOR MANUFACTURING ROTATING ELECTRIC MACHINE, METHOD FOR MANUFACTURING NON-ORIENTED ELECTROMAGNETIC STEEL PLATE, METHOD FOR MANUFACTURING ROTOR AND STATOR OF ROTATING ELECTRIC MACHINE, AND NON-ORIENTED ELECTROMAGNETIC STEEL PLATE SET | 이 회전 전기기계는 고정자와 회전자와 고정자 및 회전자를 수용하는 하우징을 가지며, 고정자의 철심 소재의{111}<211>방위 강도 (A)가,2~30이며 회전자의 철심 소재의{111}<211>방위 강도 (B)가,1~15로서, 또한 양자의 방위 강도가, 식 (1)A>B의 관계를 충족하고 있는 것을 특징으로 한다. | This rotating electric machine is characterized by having a stator, a rotor, and a case accommodating the stator and the rotor, wherein a stator core material has a {111} <211> orientation strength (A) of 2 to 30, a rotor core material has a {111} <211> orientation strength (B) of 1 to 15, and the orientation strengths of the both core materials satisfy the relation expressed by formula (1): A > B. | 고정자와 회전자와 상기 고정자 및 상기 회전자를 수용하는 하우징을 가지며, 상기 고정자의 철심 소재의{111}<211>방위 강도 (A)가,2~30이며 상기 회전자의 철심 소재의{111}<211>방위 강도 (B)가,1~15로서, 또한 양자의 방위 강도가, 식 (1)A>B의 관계를 충족하고 있는 것을 특징으로 하는 회전 전기기계. | A stator, a rotor, and a housing that accommodates the stator and the rotor, The {111}< 211> bearing strength (A) of the iron core material of the stator is 2 ~ 30, and the {111}< 211> bearing strength (B) of the iron core material of the rotor is 1 ~ 15, and the bearing strength of both is a rotating electric machine characterized in that it satisfies the relationship between the equation (1) A >B. |  |  |  | PCT-JP2022-016234 | 2022-03-30 | WO2022-210955 | 2022-10-06 |  |  | NIPPON STEEL CORPORATION | MURAKAWA Tesshu ¦ NATORI Yoshiaki | 2021-061734 ¦ 2021-094801 | JP ¦ JP | 2021-03-31 ¦ 2021-06-04 |  |  |  |  | 105997974 | BR112023010304A2 ¦ CA3200440A1 ¦ CN116323990B ¦ EP4317476A1 ¦ IN202317035735 ¦ JP2021-061734 ¦ JP2021-094801 ¦ JP7184226B1 ¦ KR10-2023-0154419A ¦ KR10-2571587B1 ¦ TWI815383B ¦ US12009709B2 ¦ US2024-0356417A1 ¦ VN1-0049844B ¦ WOWO2022-210955A1 | 15 |  |  | 6022040006258
PCT | PCT | P | A1 | 무방향성 전기강판 및 그 제조 방법 | NON-ORIENTED ELECTROMAGNETIC STEEL SHEET AND METHOD FOR MANUFACTURING SAME | 이 무방향성 전기강판은 모재 강판과 상기 모재 강판의 표면에 형성되어 있는 절연 피막을 구비하고, 상기 절연 피막은 인산 금속염과 유기 수지를 함유하고 상기 절연 피막의 수분량이 0.003~0.03wt%이며 상기 절연 피막에서의 물의 접촉각이 55~85°이다. | This non-oriented electromagnetic steel sheet comprises a parent-material steel sheet and an insulating film formed on the surface of the parent-material steel sheet. The insulating film contains a metal phosphate and an organic resin. The moisture content of the insulating film is 0.003-0.03 wt%. The contact angle of water on the insulating film is 55-85°. | 모재 강판과 상기 모재 강판의 표면에 형성되어 있는 절연 피막을 구비하고, 상기 절연 피막은 인산 금속염과 유기 수지를 함유하고 상기 절연 피막의 수분량이 0.003~0.03wt%이며 상기 절연 피막에서의 물의 접촉각이 55~85°인 무방향성 전기강판. | Base material steel plate, comprising an insulating film formed on the surface of the base steel plate, The insulating coating comprises: metal phosphate, Contains organic resin and The moisture content of the insulating coating is 0.003 ~ 0.03 wt%, The contact angle of water in the insulating coating is 55 ~ 85 °, Non-directional electromagnetic steel sheet. |  |  |  | PCT-JP2022-016264 | 2022-03-30 | WO2022-210962 | 2022-10-06 |  |  | NIPPON STEEL CORPORATION | TAKEDA Kazutoshi ¦ FUKUCHI Minako ¦ TAKATANI Shinsuke | 2021-060409 | JP | 2021-03-31 |  |  |  |  | 92418295 | BR112023016300A2 ¦ CN116888301A ¦ EP4317486A1 ¦ IN202317053108 ¦ JP2021-060409 ¦ JP7226663B1 ¦ KR10-2650460B1 ¦ TWI830188B ¦ US12084750B2 ¦ VN99870A ¦ WOWO2022-210962A1 | 11 |  |  | 6022040006265
PCT | PCT | P | A1 | 무방향성 전기강판 | NON-ORIENTED ELECTRIC STEEL SHEET | 본 발명의 무방향성 전기강판은α-γ변태가 발생할 수 있는 화학 조성의 것으로서, 질량%로, C:0.010% 이하, Si:1.50%~4.00%, sol.Al:0.0001%~1.0%, S:0.010% 이하, N:0.010% 이하, Ti를 0.0005%~0.0050%, Mn, Ni, Cu로 이루어진 군에서 선택되는 1종 이상을 총계로 2.50%~5.00%를 적어도 함유하고 잔부가 Fe 및 불순물로 이루어진 화학 조성의 것이며 EBSD에 의해 측정했을 때의{hkl}<uvw>방위 (여유도 10°이내)의 결정 방위를 가진 결정립의 면적률을 Ahkl-uvw와 표기했을 때, A411-011을 15.0% 이상으로 하고, 또한 평균 결정립 지름을 10.0μm~40.0μm로 하는 것이다. | This non-oriented electric steel sheet has a chemical composition likely generating the α-y transformation, and contains by mass at least 0.010% or less C, 1.50%-4.00% Si, 0.0001%-1.0% sol.Al, 0.010% or less S, 0.010% or less N, 0.0005%-0.0050% Ti, and 2.50%-5.00% in total of one or more selected from the group consisting of Mn, Ni, and Cu, the remainder comprising Fe and impurities, and when measured by EBSD and the area ratio of crystal grains having a crystal orientation of /{hkl/}<uvw> orientation (within a margin of 10°) is expressed as Ahkl-uvw, A411-011 is 15.0% or greater, and the average crystal grain diameter is 10.0 μm–40.0 μm. | 질량%로, C :0.0100% 이하, Si:1.5%~4.0%, sol.Al:0.0001%~1.000%, S :0.0100% 이하, N :0.0100% 이하, Ti:0.0005%~0.0050%, Mn, Ni 및 Cu로 이루어진 군에서 선택되는 1종 이상:총계로 2.5%~5.0%, Co:0.0%~1.0%, Sn:0.00%~0.40%, Sb:0.00%~0.40%, P :0.000%~0.400% 및 Mg, Ca, Sr, Ba, Ce, La, Nd, Pr, Zn 및 Cd로 이루어진 군에서 선택되는 1종 이상:총계로 0.000%~0.010%를 함유하고 Mn함유량 (질량%)을[Mn], Ni함유량 (질량%)을[Ni], Cu함유량 (질량%)을[Cu], Si함유량 (질량%)을[Si], sol.Al 함유량 (질량%)을[sol.Al], P함유량 (질량%)을[P]로 했을 때, 이하의 (1)식을 충족하고, 잔부가 Fe 및 불순물로 이루어진 화학 조성을 가지며, EBSD에 의해 측정했을 때의{hkl}<uvw>방위 (여유도 10°이내)의 결정 방위를 가진 결정립의 면적률을 Ahkl-uvw와 표기했을 때, A411-011이 15.0% 이상이며 평균 결정립 지름이 10.0μm~40.0μm임을 특징으로 하는 무방향성 전기강판. (2×[Mn]+2.5×[Ni]+[Cu])-([Si]+2×[sol.Al]+4×[P])≧1.50% ···(1) | In % of mass, C: 0.0100% or less, Si:1.5%~4.0%、 sol.Al:0.0001%~1.000%、 S: 0.0100% or less, N: 0.0100% or less, Ti:0.0005%~0.0050%、 One or more species selected from the group consisting of Mn, Ni and Cu: 2.5% ~ 5.0% in total, Co:0.0%~1.0%、 Sn:0.00%~0.40%、 Sb:0.00%~0.40%、 P : 0.000%~0.400%, and One or more species selected from the group consisting of Mg, Ca, Sr, Ba, Ce, La, Nd, Pr, Zn and Cd: containing 0.000% ~ 0.010% in total, When the Mn content (mass %) is [Mn], the Ni content (mass %) is [Ni], the Cu content (mass %) is [Cu], the Si content (mass %) is [Si], the sol.Al content (mass %) is [sol.Al], and the P content (mass %) is [P], the following equation (1) is satisfied, the remainder has a chemical composition consisting of Fe and impurities, When the area ratio of the crystal grain having a crystal orientation of {hkl}<uvw> bearing (within a high degree of 10 °) when measured by EBSD is expressed as Ahkl-uvw, A411-011 is 15.0% or more, Non-directional electromagnetic steel sheet characterized by an average crystal grain size of 10.0 μm ~ 40.0 μm. (2×[Mn]+2.5×[Ni]+[Cu])-(Si]+2×[sol.Al] +4×[P])≧1.50% ...(1) |  |  |  | PCT-JP2022-016385 | 2022-03-31 | WO2022-210998 | 2022-10-06 |  |  | NIPPON STEEL CORPORATION | FUKUCHI Minako ¦ NATORI Yoshiaki ¦ MURAKAWA Tesshu | 2021-063551 | JP | 2021-04-02 |  |  |  |  | 92418298 | BR112023014726A2 ¦ CN116848279B ¦ EP4317506A1 ¦ IN202317049714 ¦ JP2021-063551 ¦ JP7164071B1 ¦ KR10-2668145B1 ¦ TWI870657B ¦ US11942246B2 ¦ VN100277A ¦ WOWO2022-210998A1 | 11 |  |  | 6022040006301
PCT | PCT | P | A1 | 무방향성 전기강판 및 그 제조 방법 | NON-ORIENTED ELECTROMAGNETIC STEEL SHEET AND METHOD FOR MANUFACTURING SAME | 이 무방향성 전기강판은 모재의 화학 조성이 Si:3.7~4.8%를 포함하고 재결정율이 면적률로100% 미만이며 하기 (i)식 및 (ii)식을 만족하고 인장 강도가 700MPa이상이다. 4.3≦Si+sоl.Al+0.5×Mn≦4.9 ···(i) (B50 (0°)+2×B50 (45°)+B50 (90°))/4≧1.57 ···(ii) | This non-oriented electromagnetic steel sheet has a base material having a chemical composition containing 3.7-4.8% of Si, has a recrystallization rate less than 100% in terms of area ratio, satisfies formulae (i) and (ii), and has a tensile strength of more than 700 MPa. (i): 4.3≤Si+sоl.Al+0.5×Mn≤4.9 (ii): (B50(0°)+2×B50(45°)+B50(90°))/4≥1.57 | 모재의 화학 조성이, 질량%로, C:0~0.0050%, Si:3.7~4.8%, Mn:0.05% 이상 0.50%미만, sоl.Al:0.05~0.45%, P:0~0.030%, S:0~0.0030%, N:0~0.0040%, Ti:0% 이상, 0.0050%미만, Nb:0% 이상, 0.0050%미만, Zr:0% 이상, 0.0050%미만, V:0% 이상, 0.0050%미만, Cu:0% 이상, 0.200%미만, Ni:0% 이상, 0.500%미만, Sn:0~0.100%, Sb:0~0.100% 및 잔부:Fe 및 불순물이며 재결정율이 면적률로100% 미만이며 하기 (i)식 및 (ii)식을 만족하고 인장 강도가 700MPa이상인 무방향성 전기강판. 4.3≦Si+sоl.Al+0.5×Mn≦4.9 ···(i)단, 상기 식 중의 원소 기호는 각 원소의 함유량 (질량%)이다. (B50 (0°)+2×B50 (45°)+B50 (90°))/4≧1.57 ···(ii)단, 상기 (ii)식 B50 (0°)는 압연 방향의 자화력 5000A/m의 자속밀도 (T), B50 (45°)는 압연 방향에서 45°방향의 자화력 5000A/m의 자속밀도 (T), B50 (90°)는 압연 방향에서 90°방향의 자화력 5000A/m의 자속밀도 (T)이다. | The chemical composition of the base metal is % by mass, C:0~0.0050%、 Si:3.7~4.8%、 Mn: 0.05% but less than 0.50%, sоl.Al:0.05~0.45%、 P:0~0.030%、 S:0~0.0030%、 N:0~0.0040%、 Ti: more than 0%, less than 0.0050%, Nb: more than 0%, less than 0.0050%, Zr: more than 0%, less than 0.0050%, V: more than 0%, less than 0.0050%, Cu: more than 0%, less than 0.200%, Ni: more than 0%, less than 0.500%, Sn:0~0.100%、 Sb: 0~0.100%, and Remainder: Fe and impurities are The recrystallization rate is less than 100% in terms of area ratio, satisfying equations (i) and (ii) below, The tensile strength is over 700MPa, Non-directional electromagnetic steel sheet. 4.3≦Si+sоl.Al+0.5×Mn≦4.9...(i) However, the element symbol in the above formula is the content (mass%) of each element. (B 50 (0°) + 2×B 50 (45°) + B50 (90°)) / 4≧1.57 ...(ii)However, B 50 (0 °) in the above equation (ii) has a magnetic flux density (T) at a magnetization force of 5000 A / m in the rolling direction, B 50 (45 °) is a magnetic flux density (T) at a magnetization force of 5000 A / m in the 45 ° direction from the rolling direction, and B 50 (90 °) is a magnetic flux density (T) at a magnetization force of 5000 A / m in the90 ° direction from the rolling direction. |  |  |  | PCT-JP2022-016425 | 2022-03-31 | WO2022-211004 | 2022-10-06 |  |  | NIPPON STEEL CORPORATION | YASHIKI Hiroyoshi ¦ NATORI Yoshiaki ¦ TAKEDA Kazutoshi ¦ TANAKA Ichiro ¦ ARITA Yoshihiro ¦ HORI Hiroki ¦ OHASHI Wataru | 2021-063642 | JP | 2021-04-02 |  |  |  |  | 92418299 | BR112023019779A2 ¦ CN117120651B ¦ EP4317477A1 ¦ IN202317064256 ¦ JP2021-063642 ¦ JP7231116B2 ¦ KR10-2706290B1 ¦ TWI809799B ¦ US2024-0084415A1 ¦ VN101533A ¦ WOWO2022-211004A1 | 11 |  |  | 6022040006307
PCT | PCT | P | A1 | 무방향성 전기강판 | NON-ORIENTED ELECTRICAL STEEL SHEET | 본 발명의 무방향성 전기강판은α-γ변태가 발생할 수 있는 화학 조성의 것으로서, 질량%로, C:0.010% 이하, Si:1.50%~4.00%, sol.Al:0.0001%~1.0%, S:0.010% 이하, N:0.010% 이하, Mn, Ni, Cu로 이루어진 군에서 선택되는 1종 이상을 총계로 2.50%~5.00%를 적어도 함유하고 잔부가 Fe 및 불순물로 이루어진 화학 조성의 것이며 EBSD에 의해 측정했을 때의{hkl}<uvw>방위 (여유도 10°이내)의 결정 방위를 가진 결정립의 면적률을 Ahkl-uvw와 표기했을 때, A411-011을 15.0% 이상으로 하고, 또한 평균 결정립 지름을 10.0μm~40.0μm로 하는 것이다. | This non-oriented electrical steel sheet has a chemical composition likely generating the α-γ transformation, and contains, by mass, at least 0.010% or less C, 1.50%-4.00% Si, 0.0001%-1.0% sol.Al, 0.010% or less S, 0.010% or less N, and 2.50%-5.00% in total of one or more selected from the group consisting of Mn, Ni, and Cu, the remainder comprising Fe and impurities, and when measured by EBSD and the area ratio of crystal grains having a crystal orientation of \{hkl\}<uvw> orientation (within a margin of 10°) is expressed as Ahkl-uvw, A411-011 is 15.0% or greater, and the average crystal grain diameter is 10.0 μm – 40.0 μm. | 질량%로, C :0.0100% 이하, Si:1.5%~4.0%, sol.Al:0.0001%~1.000%, S :0.0100% 이하, N :0.0100% 이하, Mn, Ni 및 Cu로 이루어진 군에서 선택되는 1종 이상:총계로 2.5%~5.0%, Co:0.0%~1.0%, Sn:0.00%~0.40%, Sb:0.00%~0.40%, P :0.000%~0.400% 및 Mg, Ca, Sr, Ba, Ce, La, Nd, Pr, Zn 및 Cd로 이루어진 군에서 선택되는 1종 이상:총계로 0.000%~0.010%를 함유하고 Mn함유량 (질량%)을[Mn], Ni함유량 (질량%)을[Ni], Cu함유량 (질량%)을[Cu], Si함유량 (질량%)을[Si], sol.Al 함유량 (질량%)을[sol.Al], P함유량 (질량%)을[P]로 했을 때, 이하의 (1)식을 충족하고, 잔부가 Fe 및 불순물로 이루어진 화학 조성을 가지며, EBSD에 의해 측정했을 때의{hkl}<uvw>방위 (여유도 10°이내)의 결정 방위를 가진 결정립의 면적률을 Ahkl-uvw와 표기했을 때, A411-011이 15.0% 이상이며 평균 결정립 지름이 10.0μm~40.0μm임을 특징으로 하는 무방향성 전기강판. (2×[Mn]+2.5×[Ni]+[Cu])-([Si]+2×[sol.Al]+4×[P])≧1.50% ···(1) | In % of mass, C: 0.0100% or less, Si:1.5%~4.0%、 sol.Al:0.0001%~1.000%、 S: 0.0100% or less, N: 0.0100% or less, One or more species selected from the group consisting of Mn, Ni and Cu: 2.5% ~ 5.0% in total, Co:0.0%~1.0%、 Sn:0.00%~0.40%、 Sb:0.00%~0.40%、 P : 0.000%~0.400%, and One or more species selected from the group consisting of Mg, Ca, Sr, Ba, Ce, La, Nd, Pr, Zn and Cd: containing 0.000% ~ 0.010% in total, When the Mn content (mass %) is [Mn], the Ni content (mass %) is [Ni], the Cu content (mass %) is [Cu], the Si content (mass %) is [Si], the sol.Al content (mass %) is [sol.Al], and the P content (mass %) is [P], the following equation (1) is satisfied, the remainder has a chemical composition consisting of Fe and impurities, When the area ratio of the crystal grain having a crystal orientation of {hkl}<uvw> bearing (within a high degree of 10 °) when measured by EBSD is expressed as Ahkl-uvw, A411-011 is 15.0% or more, Non-directional electromagnetic steel sheet characterized by an average crystal grain size of 10.0 μm ~ 40.0 μm. (2×[Mn]+2.5×[Ni]+[Cu])-(Si]+2×[sol.Al] +4×[P])≧1.50% ...(1) |  |  |  | PCT-JP2022-016445 | 2022-03-31 | WO2022-211007 | 2022-10-06 |  |  | NIPPON STEEL CORPORATION | FUKUCHI Minako ¦ NATORI Yoshiaki ¦ MURAKAWA Tesshu | 2021-063523 | JP | 2021-04-02 |  |  |  |  | 92413800 | BR112023014920A2 ¦ CN116897213B ¦ EP4276210A1 ¦ IN202317045875 ¦ JP2021-063523 ¦ JP7164070B1 ¦ KR10-2670094B1 ¦ TWI870656B ¦ US12286694B2 ¦ VN100278A ¦ WOWO2022-211007A1 | 11 |  |  | 6022040006310
PCT | PCT | P | A1 | 무방향성 전기강판 | NON-ORIENTED ELECTROMAGNETIC STEEL SHEET | 본 발명의 무방향성 전기강판은α-γ변태가 발생할 수 있는 화학 조성의 것으로서, 질량%로, C:0.010% 이하, Si:1.50%~4.00%, sol.Al:0.0001%~1.0%, S:0.010% 이하, N:0.010% 이하, Mn, Ni, Cu로 이루어진 군에서 선택되는 1종 이상을 총계로 2.50%~5.00%를 적어도 함유하고 잔부가 Fe 및 불순물로 이루어진 화학 조성의 것이며{411}결정립의 평균 입경을 d411,{111}결정립의 평균 입경을 d111로 했을 때, d411/d111≧1.10으로 하는 것이다. | A non-oriented electromagnetic steel sheet according to the present invention has a chemical composition with which α-γ transformation can occur and which contains at least, in terms of mass%, at most 0.010% of C, 1.50-4.00% of Si, 0.0001-1.0% of sol. Al, at most 0.010% of S, at most 0.010% of N, and a total of 2.50-5.00% of at least one selected from the group consisting of Mn, Ni, and Cu, with the remainder consisting of Fe and impurities, wherein when the average grain diameter of 411 crystal grains is defined as d411 and the average grain diameter of 111 crystal grains is defined as d111, d411/d111≥1.10. | 질량%로, C :0.0100% 이하, Si:1.5%~4.0%, sol.Al:0.0001%~1.000%, S :0.0100% 이하, N :0.0100% 이하, Mn, Ni 및 Cu로 이루어진 군에서 선택되는 1종 이상:총계로 2.5%~5.0%, Co:0.0%~1.0%, Sn:0.00%~0.40%, Sb:0.00%~0.40%, P:0.000%~0.400% 및 Mg, Ca, Sr, Ba, Ce, La, Nd, Pr, Zn 및 Cd로 이루어진 군에서 선택되는 1종 이상:총계로 0.000%~0.010%를 함유하고 Mn함유량 (질량%)을[Mn], Ni함유량 (질량%)을[Ni], Cu함유량 (질량%)을[Cu], Si함유량 (질량%)을[Si], sol.Al 함유량 (질량%)을[sol.Al], P함유량 (질량%)을[P]로 했을 때, 이하의 (1)식을 충족하고, 잔부가 Fe 및 불순물로 이루어진 화학 조성을 가지며,{411}결정립의 평균 입경을 d411,{111}결정립의 평균 입경을 d111로 한 경우에, d411/d111≧1.10임을 특징으로 하는 무방향성 전기강판. (2×[Mn]+2.5×[Ni]+[Cu])-([Si]+2×[sol.Al]+4×[P])≧1.5% ···(1) | In % of mass, C: 0.0100% or less, Si:1.5%~4.0%、 sol.Al:0.0001%~1.000%、 S: 0.0100% or less, N: 0.0100% or less, One or more species selected from the group consisting of Mn, Ni and Cu: 2.5% ~ 5.0% in total, Co:0.0%~1.0%、 Sn:0.00%~0.40%、 Sb:0.00%~0.40%、 P: 0.000%~0.400%, and One or more species selected from the group consisting of Mg, Ca, Sr, Ba, Ce, La, Nd, Pr, Zn and Cd: containing 0.000% ~ 0.010% in total, When the Mn content (mass %) is [Mn], the Ni content (mass %) is [Ni], the Cu content (mass %) is [Cu], the Si content (mass %) is [Si], the sol.Al content (mass %) is [sol.Al], and the P content (mass %) is [P], the following equation (1) is satisfied, the remainder has a chemical composition consisting of Fe and impurities, When the average particle size of {411} crystal grains is d 411 and the average particle size of {111} crystal grains is d 111, it is an undirectional electromagnetic steel sheet characterized in that D411≧ / d111 is1.10.(2×[Mn]+2.5×[Ni]+[Cu])-(Si] +2×[sol.Al] +4×[P])≧1.5% ...(1) |  |  |  | PCT-JP2022-016490 | 2022-03-31 | WO2022-211016 | 2022-10-06 |  |  | NIPPON STEEL CORPORATION | FUKUCHI Minako ¦ NATORI Yoshiaki ¦ MURAKAWA Tesshu | 2021-063652 | JP | 2021-04-02 |  |  |  |  | 92418301 | BR112023019179A2 ¦ CN117062929B ¦ EP4317507A1 ¦ IN202317061254 ¦ JP2021-063652 ¦ JP7164069B1 ¦ KR10-2669809B1 ¦ TWI869665B ¦ US12024762B2 ¦ VN101106A ¦ WOWO2022-211016A1 | 11 |  |  | 6022040006319
PCT | PCT | P | A1 | 무방향성 전기강판 및 무방향성 전기강판 제조 방법 | NON-ORIENTED ELECTRIC STEEL SHEET AND METHOD FOR MANUFACTURING NON-ORIENTED ELECTRIC STEEL SHEET | 모재의 판두께 방향 단면에서, 상기 모재의 표면에서 판두께 방향으로 2.0~5.0μm의 범위에 존재하는 원상당 지름이 50~500nm의 석출물 개수 밀도 N2-5가 0.30개/μm2 이하이며, 상기 개수 밀도 N2-5와 상기 모재의 표면~2.0μm의 범위에 존재하는 원상당 지름이 50~500nm의 석출물 개수 밀도 N0-2와의 관계가, 식 (1)을 만족하는 것을 특징으로 하는 무방향성 전기강판. (N2-5)/(N0-2) ≦ 0.5 ··· 식 (1) | A non-oriented electric steel sheet characterized in that, in a cross section in the plate thickness direction of a base material, the number density N2-5 of precipitates having an equivalent circle diameter of 50-500 nm present in a range of 2.0-5.0 μm in the plate thickness direction from the surface of the base material is 0.30/μm2 or less, and the relationship between the number density N2-5 and the number density N0-2 of precipitates having an equivalent circle diameter of 50-500 nm present in a range of 2.0 μm from the surface of the base material satisfies formula (1). (N2-5)/(N0-2)<0.5 ··· Formula (1) | 화학 성분으로서, 질량%로, C:0.005% 이하, Si:2.0% 이상 4.5%이하, Mn:0.01% 이상 5.00%이하, S, Se 및 Te 중 1종 또는 2종 이상의 합계:0.0003% 이상 0.0050%이하, Al:0.01% 이상 5.00%이하, N:0.0005% 이상 0.0050%이하, P:1.0% 이하를 함유하고 잔부가 Fe 및 불순물로 이루어진 모재를 구비하고, 상기 모재의 판두께 방향 단면에서, 상기 모재의 표면에서 판두께 방향으로 2.0~5.0μm의 범위에 존재하는 원상당 지름이 50~500nm의 석출물 개수 밀도 N2-5가 0.30개/μm2 이하이며, 상기 개수 밀도 N2-5와 상기 모재의 표면~2.0μm의 범위에 존재하는 원상당 지름이 50~500nm의 석출물 개수 밀도 N0-2와의 관계가, 식 (1)을 만족하는 것을 특징으로 하는 무방향성 전기강판. (N2-5)/(N0-2) ≦ 0.5 ··· 식 (1) | As a chemical composition, by mass%, C: 0.005% or less, Si: 2.0% to 4.5%, Mn: 0.01% or more and not more than 5.00%, The sum of one or two or more of S, Se and Te: 0.0003% to 0.0050%, Al: 0.01% to 5.00%, N: 0.0005% or more and 0.0050%, P: 1.0% or less, containing, The remainder comprises a base material consisting of Fe and impurities, In a cross-section in the plate thickness direction of the base material, the number of precipitates having a circular equivalent diameter of 50 ~ 500 nm existing in the range of 2.0 ~ 5.0 μm in the thickness direction from the surface of the basematerial is 0.30 pieces / μm2 or less, and The relationship between the number density N 2-5 and the number density N0-2 of the precipitate having a circular equivalent diameter of 50 ~ 500 nm existing in the range of ~2.0 μm on the surface of the base material satisfies the equation (1). (N 2-5)/(N0-2) ≦0.5 ・・・ Equation (1) |  |  |  | PCT-JP2022-016651 | 2022-03-31 | WO2022-211053 | 2022-10-06 |  |  | NIPPON STEEL CORPORATION | MORISHIGE Nobusato ¦ ICHIE Takeru ¦ YASUDA Masato ¦ URAGO Masahide ¦ MURAKAMI Fuminobu ¦ HAMADA Daichi ¦ SHIBAYAMA Atsushi ¦ MIZUKAMI Kazumi ¦ ITABASHI Daisuke | 2021-060959 | JP | 2021-03-31 |  |  |  |  | 92418308 | BR112023012742A2 ¦ CN116685704B ¦ EP4317478A1 ¦ IN202317041569 ¦ JP2021-060959 ¦ JP7222445B1 ¦ KR10-2653156B1 ¦ TWI814327B ¦ US11970750B2 ¦ VN99611A ¦ WOWO2022-211053A1 | 11 |  |  | 6022040006356
CN | CN | P | B | 저철손실 고자기감 무방향성 전기강판 및 그 제조 방법 | Low-iron-loss high-magnetic-induction non-oriented electrical steel and manufacturing method thereof | 본 발명은 저철손실 고자기감 무방향성 전기강 및 그 제조 방법을 개시하고, 전기강 기술 영역에 속한다. 주조 블랭크 화학 성분은 다음 중량 백분율의 성분을 포함한다:C. ≤ 0.005%, Si 0.3~1.0%, Mn 0.10~0.50%, Al 0.15~0.80%, S ≤ 0.0050%, N ≤ 0.0050%, Ti ≤ 0.0050%;0~0.15%Cr 또는 0~0.06%P 중 1종 또는 2종을 추가하고, 나머지는 Fe 및 불가피한 불순물이다. 제조 프로세스: 주조 블랭크는 가열, 권취, 열연판이 정규화되지 않고, 산세 후 1차 냉간 압연을 거쳐 완제품 두께로 냉연하고, 저온 완제품 어닐링을 진행하며, 소둔 후 결정립 미세 균일 사용자가 펀칭한 후 720~800°C, 2~4시간 동안 응력 제거 어닐링을 진행하면, 어닐링 후 결정립의 크기가 현저히 이상적으로 성장하여 최대 200μm 이상에 도달할 수 있으며, 종합적인 자성 능력이 우수한 저철손실 고자기감 무방향성 전기강판을 얻는다. | The invention discloses low-iron-loss high-magnetic-induction non-oriented electrical steel and a manufacturing method thereof, and belongs to the technical field of electrical steel. The casting blank comprises the following chemical components in percentage by weight: less than or equal to 0.005% of C, 0.3-1.0% of Si, 0.10-0.50% of Mn, 0.15-0.80% of Al, less than or equal to 0.0050% of S, less than or equal to 0.0050% of N and less than or equal to 0.0050% of Ti. And one or two of 0-0.15% of Cr or 0-0.06% of P, and the balance of Fe and inevitable impurities are added. The manufacturing process comprises the steps that a casting blank is heated and coiled, a hot-rolled plate is not normalized and is subjected to primary cold rolling to the finished product thickness after being subjected to acid pickling, low-temperature finished product annealing is conducted, and grains are fine and uniform after annealing; stress relief annealing is carried out for 2-4 hours at the temperature of 720-800 DEG C after punching by a user, the grain size obviously abnormally grows after annealing, the maximum grain size can reach 200 microns or above, and the low-iron-loss high-magnetic-induction non-oriented electrical steel with excellent comprehensive magnetic performance is obtained. | 1. 이하의 중량 백분율의 성분으로 구성되는 것을 특징으로 하는 저철손실 고자기감 무방향성 전기강판. ≤ 0.005%, Si 0.3~1.0%, Mn 0. 10~0 50%, Al 0. 15~0.80%, S ≤ 0. 0050%N ≤ 0.0050%, Ti ≤ 0. 0050%;0-0 추가요. 15%Cr 또는 0~0.06%P 중 하나 또는 두 가지, 나머지는 Fe 및 불가피한 불순물이다; 상기 저철손실 고자기감 무방향성 전기강판의 제조 방법(manufacturing method), 이하의 순서를 포함: 전기강 주조 블랭크를 채택하여 열간 압연 원료이고, 주조 블랭크를 가열하고, 열간 압연한 후 코일러를 진행한다; 열연판이 정규화(normalized crosscorrelation)처리를 하지 않고, 산세 후 1차 냉간 압연 완제품 두께로, 저온 완제품 어닐링을 진행하고, 어닐링 후의 결정립 미세 균일; 사용자 펀칭 후에 응력 제거 어닐링을 진행하고, 어닐링 후 결정립 크기는 뚜렷한 이상 성장이 발생하고, 최종적으로 저철손실 고자기감 비방향성 전기강 제품을 취득한다; 얻어진 전기강의 결정립 크기는 200μm 이상으로 굵다. | 1. The non-oriented electrical steel with low iron loss and high magnetic induction is characterized by comprising the following components in percentage by weight: less than or equal to 0.005 percent of C, 0.3 to 1.0 percent of Si, 0.10 to 0.50 percent of Mn, 0.15 to 0.80 percent of Al, less than or equal to 0.0050 percent of S, less than or equal to 0.0050 percent of N, and less than or equal to 0.0050 percent of Ti; adding one or two of 0-0.15% Cr or 0-0.06% P, and the balance Fe and inevitable impurities; the manufacturing method of the low-iron-loss high-magnetic-induction non-oriented electrical steel comprises the following steps of: adopting an electrical steel casting blank as a hot rolling raw material, heating and hot rolling the casting blank, and then coiling the casting blank; the hot rolled plate is not subjected to normalizing treatment, is subjected to acid cleaning and then is subjected to primary cold rolling to the thickness of a finished product, and is subjected to low-temperature finished product annealing, and grains after annealing are fine and uniform; after punching, a user carries out stress relief annealing, after annealing, the grain size is obviously and abnormally increased, and finally a low-iron-loss high-magnetic-induction non-oriented electrical steel product is obtained; the grain size of the obtained electrical steel is coarse and can reach more than 200 mu m. | 1. 이하의 중량 백분율의 성분으로 구성되는 것을 특징으로 하는 저철손실 고자기감 무방향성 전기강판. ≤ 0.005%, Si 0.3~1.0%, Mn 0. 10~0 50%, Al 0. 15~0.80%, S ≤ 0. 0050%N ≤ 0.0050%, Ti ≤ 0. 0050%;0-0 추가요. 15%Cr 또는 0~0.06%P 중 하나 또는 두 가지, 나머지는 Fe 및 불가피한 불순물이다; 상기 저철손실 고자기감 무방향성 전기강판의 제조 방법(manufacturing method), 이하의 순서를 포함: 전기강 주조 블랭크를 채택하여 열간 압연 원료이고, 주조 블랭크를 가열하고, 열간 압연한 후 코일러를 진행한다; 열연판이 정규화(normalized crosscorrelation)처리를 하지 않고, 산세 후 1차 냉간 압연 완제품 두께로, 저온 완제품 어닐링을 진행하고, 어닐링 후의 결정립 미세 균일; 사용자 펀칭 후에 응력 제거 어닐링을 진행하고, 어닐링 후 결정립 크기는 뚜렷한 이상 성장이 발생하고, 최종적으로 저철손실 고자기감 비방향성 전기강 제품을 취득한다; 얻어진 전기강의 결정립 크기는 200μm 이상으로 굵다. | 1. The non-oriented electrical steel with low iron loss and high magnetic induction is characterized by comprising the following components in percentage by weight: less than or equal to 0.005 percent of C, 0.3 to 1.0 percent of Si, 0.10 to 0.50 percent of Mn, 0.15 to 0.80 percent of Al, less than or equal to 0.0050 percent of S, less than or equal to 0.0050 percent of N, and less than or equal to 0.0050 percent of Ti; adding one or two of 0-0.15% Cr or 0-0.06% P, and the balance Fe and inevitable impurities; the manufacturing method of the low-iron-loss high-magnetic-induction non-oriented electrical steel comprises the following steps of: adopting an electrical steel casting blank as a hot rolling raw material, heating and hot rolling the casting blank, and then coiling the casting blank; the hot rolled plate is not subjected to normalizing treatment, is subjected to acid cleaning and then is subjected to primary cold rolling to the thickness of a finished product, and is subjected to low-temperature finished product annealing, and grains after annealing are fine and uniform; after punching, a user carries out stress relief annealing, after annealing, the grain size is obviously and abnormally increased, and finally a low-iron-loss high-magnetic-induction non-oriented electrical steel product is obtained; the grain size of the obtained electrical steel is coarse and can reach more than 200 mu m. | 7 | 2022-10135980 | 2022-02-15 | 114574756 | 2022-06-03 | 114574756 | 2022-10-04 | Shanxi Taigang Stainless Steel Co.,Ltd. | Jiang Shiyong ¦ Zhang Wenkang ¦ Lin Yuan |  |  |  | 6 | CN110819879A ¦ CN102925793B ¦ CN101713047B ¦ CN101358318B ¦ KR10-1308727B1 ¦ US2018-0355454A1 | 1 | CN115404410B | 67347830 | CN114574756B | 1 | 등록 | Shanxi Taigang Stainless Steel Co.,Ltd. | 8422412014396
PCT | PCT | P | A1 | 배터리 구동 모터 및 모터 구동 시스템 | BATTERY-DRIVEN MOTOR AND MOTOR-DRIVEN SYSTEM | 시스템 전체의 효율을 손상시키지 않고 높은 출력 밀도를 달성하는 배터리 구동 모터 및 모터 구동 시스템이 제공된다. 배터리 구동 모터는 인버터를 통해 배터리에서 전력이 공급되어 부하를 구동하는 배터리 구동 모터로서, 최대 출력에서의 구동 시에, 배터리로부터의 공급 전류가 3.0C 이상이며 철심 재료로서, 자계강도가 5000A/m의 자속밀도가 1.65T 이상이고 1kHz-1.0T의 정현파 여자의 철손이 40.0W/kg이하인 전기강판을 이용한 고정자 코어 (12)를 구비한다. | Provided are a battery-driven motor and a motor-driven system which achieve high output density without impairing the efficiency of the total system. This battery-driven motor is supplied with power from a battery via an inverter and drives a load. The battery-driven motor is supplied with a supply current of 3.0C or more from the battery when being driven at the maximum output and is provided with a stator core (12) using, as a core material, an electromagnetic steel sheet having a magnetic flux density of 1.65T or more at a magnetic field strength of 5000A/m and an iron loss of 40.0W/kg or less with a sine-wave excitation of 1kHz-1.0T. | 인버터를 통해 배터리에서 전력이 공급되어 부하를 구동하는 배터리 구동 모터로서, 최대 출력에서의 구동 시에, 상기 배터리로부터의 공급 전류가 3.0C 이상이며 철심 재료로서, 자계강도가 5000A/m의 자속밀도가 1.65T 이상이고 1kHz-1.0T의 정현파 여자의 철손이 40.0W/kg이하인 전기강판을 이용한 고정자 코어를 구비하는 배터리 구동 모터. | A battery-powered motor that is supplied with power from a battery via an inverter to drive a load, When driving at the maximum output, the supply current from the battery is 3.0C or more, As an iron core material, a battery-powered motor equipped with a stator core using an electromagnetic steel sheet having a magnetic flux density of 1.65T or more at a magnetic field strength of 5000 A/m and an iron loss of 40.0 W/kg or less in sinusoidal excitation of 1 kHz to 1.0 T. |  |  |  | PCT-JP2022-007743 | 2022-02-24 | WO2022-202085 | 2022-09-29 |  |  | JFE STEEL CORPORATION | YOSHIZAKI Soichiro ¦ SENDA Kunihiro | 2021-050812 | JP | 2021-03-24 |  |  |  |  | 104347347 | CN116964899A ¦ EP4307556A1 ¦ IN202317058188 ¦ JP2021-050812 ¦ JP7599491B2 ¦ KR10-2023-0135148A ¦ SG11202306551SA ¦ US2024-0154507A1 ¦ WOWO2022-202085A1 | 9 |  |  | 6022039003893
CN | CN | P | A | 수용성 친환경 증후형 무방향성 규소강 절연 코팅액 및 제조법(preparative method) | Water-soluble environment-friendly thickening type non-oriented silicon steel insulating coating liquid and preparation method thereof | 본 발명은 금속 표면 코팅 도금 처리 기술 영역에 관련된다. 수용성 친환경 두께 증가형 무방향성 규소강 절연 코팅액은 질량 백분율에 따라 계산하면 인산이수소알루미늄, 인산이수소마그네슘 복합염이 15-35%, 붕산 1-5%를 차지하고질산아연 0.5-2%, 보조제:0.1-5%, 열경화성 실리콘 프로필렌 에멀젼:15-40%, 나머지는 탈이온수, 인산이수소알루미늄,인산이수소마그네슘 복합염 중, 알루미늄과 마그네슘의 몰비는 3.5-7.2이다. 본 발명은 또한 그 수용성 친환경 두께 증가형 무방향성 규소강 절연 코팅액의 제조 방법과 관련된다. | The invention relates to the technical field of metal surface coating treatment. A water-soluble environment-friendly thickening type non-oriented silicon steel insulating coating liquid comprises, by mass, 15-35% of aluminum dihydrogen phosphate and magnesium dihydrogen phosphate composite salt, 1-5% of boric acid, 0.5-2% of zinc nitrate, 0.1-5% of an auxiliary agent, 15-40% of a thermosetting silicone acrylic emulsion and the balance deionized water, and the molar ratio of aluminum to magnesium in the aluminum dihydrogen phosphate and magnesium dihydrogen phosphate composite salt is 3.5-7.2. The invention further relates to a preparation method of the water-soluble environment-friendly thickening type non-oriented silicon steel insulating coating liquid. | 1. 수용성 친환경 증후형 무방향성 규소강 절연 코팅액은 다음을 포함하는 것을 특징으로 함:질량 백분율에 따라 계산하면 인산이수소알루미늄, 인산이수소마그네슘 복합염은15-35%,붕산1-5%,질산아연0.5-2%,를 차지합니다. 보조제:0.1-5%,열경화성 실리콘 프로필렌 에멀젼:15-40%,나머지는 탈이온수, 인산이수소알루미늄, 인산이수소마그네슘 복합염 중,알루미늄과 마그네슘의 몰비는 3.5-7.2이다. | 1. A water-soluble environment-friendly thickening non-oriented silicon steel insulating coating liquid is characterized in that: the aluminum dihydrogen phosphate and magnesium dihydrogen phosphate composite salt accounts for 15-35% by mass, the boric acid accounts for 1-5% by mass, the zinc nitrate accounts for 0.5-2% by mass, and the auxiliary agent comprises: 0.1-5%, thermosetting silicone-acrylic emulsion: 15-40 percent of deionized water, and 3.5-7.2 of the molar ratio of aluminum to magnesium in the aluminum dihydrogen phosphate and magnesium dihydrogen phosphate composite salt. | 1. 수용성 친환경 증후형 무방향성 규소강 절연 코팅액은 다음을 포함하는 것을 특징으로 함:질량 백분율에 따라 계산하면 인산이수소알루미늄, 인산이수소마그네슘 복합염은15-35%,붕산1-5%,질산아연0.5-2%,를 차지합니다. 보조제:0.1-5%,열경화성 실리콘 프로필렌 에멀젼:15-40%,나머지는 탈이온수, 인산이수소알루미늄, 인산이수소마그네슘 복합염 중,알루미늄과 마그네슘의 몰비는 3.5-7.2이다. | 1. A water-soluble environment-friendly thickening non-oriented silicon steel insulating coating liquid is characterized in that: the aluminum dihydrogen phosphate and magnesium dihydrogen phosphate composite salt accounts for 15-35% by mass, the boric acid accounts for 1-5% by mass, the zinc nitrate accounts for 0.5-2% by mass, and the auxiliary agent comprises: 0.1-5%, thermosetting silicone-acrylic emulsion: 15-40 percent of deionized water, and 3.5-7.2 of the molar ratio of aluminum to magnesium in the aluminum dihydrogen phosphate and magnesium dihydrogen phosphate composite salt. | 6 | 2022-10675260 | 2022-06-15 | 115109485 | 2022-09-27 |  |  | Shanxi Taigang Stainless Steel Co.,Ltd. | Gu Xiangyu ¦ Lin Yuan ¦ Zhang Wenkang ¦ Guang Hongbing ¦ Wang Lixia ¦ Chen Xiang ¦ Zhang Yugang ¦ Hu Zhiqiang ¦ Jiang Shiyong ¦ Pan Zhendong |  |  |  | 0 |  | 0 |  | 68628984 | CN115109485A | 1 | 거절 |  | 8422402020886
KR | KR | P | A |  | 라미네이션 스택의 제조 방법, 라미네이션 스택, 및 전기 기계 |  | 본 발명은 라미네이션 스택, 예를 들어, 고정자 패키지 또는 회전자 패키지 라미네이션 스택을 제조하는 방법에 관한 것이다. 본 방법은 다음 단계를 포함한다: A) 접착 코팅된 금속 시트(1)를 제공하는 단계; B) 절단 수단(4), 분리 수단(6) 및 활성화 수단(5, 5a 5b)을 포함하는 인라인 시스템에서 금속 시트를 운송하는 단계; C) 절단 수단(4)으로 성형 부품(2)을 절단하는 단계; D) 접착 코팅을 활성화하는 단계; E) 성형 부품(2)을 분리하는 단계; F) 성형 부품(2)을 배치하는 단계; G) 단계 C) 내지 F)를 반복하는 단계. 여기서 일부 성형 부품(8)의 접착 코팅은 성형 부품 스택을 분리하기 위한 목표 절단점을 허용하기 위해 처리 장치(9)에 의해 처리 유체가 제공된다(3, 3'). 어떤 경우에는 압축 스테이션(7)에서 후속 압축을 수행할 수 있다. 본 발명은 또한 라미네이션 스택 및 전기 기계에 관한 것이다. |  | 다음 단계들을 포함하는 전기 기계용 라미네이션 스택의 제조 방법으로서, 상기 라미네이션 스택은 바람직하게는 고정자 코어 또는 회전자 패키지인 것을 특징으로 하는 방법: A) 적어도 부분적으로 경화가능한 폴리머-기반(polymer-based) 접착 코팅(adhesive coating)이 제공된 금속 시트 또는 상기 적어도 부분적으로 경화가능한 중합체-기반 접착 코팅이 제공된 복수의 금속 시트를 제공하는 단계, B) 적어도 하나의 절단 수단, 분리 수단, 및 상기 접착 코팅을 활성화하기 위해 바람직하게는 상기 적어도 하나의 절단 수단과 상기 분리 수단 사이에 배치된 활성화 수단을 포함하는 인라인 시스템으로 상기 금속 시트를 운송하는 단계, C) 상기 적어도 하나의 절단 수단을 사용하여 단계 A에서 제공된 상기 금속 시트로부터 고정자 라멜라 또는 회전자 라멜라로 바람직하게 설계된 성형 부품을 절단하는 단계, D) 상기 성형 부품의 상기 접착 코팅을 활성화하기 위한 상기 활성화 수단을 사용하여 상기 성형 부품, 바람직하게는 단계 C)에서 형성된 상기 성형 부품의 접착 코팅을 활성화하는 단계, E) 상기 분리 수단을 사용하여 상기 금속 시트로부터 상기 성형 부품을 분리하는 단계, F) 성형 부품 스택을 형성하기 위한 위치 지정 영역에 상기 성형 부품을 배치하는 단계, G) 상기 위치 지정 영역을 상기 성형 부품으로 연속적으로 채우기 위해 단계 C) 내지 F)를 반복하되, 여기서 미리 정의된 수의 성형 부품에 도달한 후, 다음 성형 부품과 관련하여 단계 F)를 수행하기 전에, 이 후속 성형 부품의 접착코팅이 감소된 접착코팅의 결과로서 위치 지정 영역에서 감소된 효과의 상기 접착 코팅 아래의 적층부의, 감소된 효과의 상기 접착 코팅 위의 적층부로부터의 개선된 분리성을 야기하도록, 이 후속 성형 부품 위의 상기 접착 코팅의 효과를 감소기키는 처리 장치를 사용하여 적어도 처리 유체가 있는 영역들에서 상기 다음 성형 부품이 제공되는 단계. |  | 1. 다음 단계들을 포함하는 전기 기계용 라미네이션 스택의 제조 방법으로서, 상기 라미네이션 스택은 바람직하게는 고정자 코어 또는 회전자 패키지인 것을 특징으로 하는 방법: A) 적어도 부분적으로 경화가능한 폴리머-기반(polymer-based) 접착 코팅(adhesive coating)이 제공된 금속 시트 또는 상기 적어도 부분적으로 경화가능한 중합체-기반 접착 코팅이 제공된 복수의 금속 시트를 제공하는 단계, B) 적어도 하나의 절단 수단, 분리 수단, 및 상기 접착 코팅을 활성화하기 위해 바람직하게는 상기 적어도 하나의 절단 수단과 상기 분리 수단 사이에 배치된 활성화 수단을 포함하는 인라인 시스템으로 상기 금속 시트를 운송하는 단계, C) 상기 적어도 하나의 절단 수단을 사용하여 단계 A에서 제공된 상기 금속 시트로부터 고정자 라멜라 또는 회전자 라멜라로 바람직하게 설계된 성형 부품을 절단하는 단계, D) 상기 성형 부품의 상기 접착 코팅을 활성화하기 위한 상기 활성화 수단을 사용하여 상기 성형 부품, 바람직하게는 단계 C)에서 형성된 상기 성형 부품의 접착 코팅을 활성화하는 단계, E) 상기 분리 수단을 사용하여 상기 금속 시트로부터 상기 성형 부품을 분리하는 단계, F) 성형 부품 스택을 형성하기 위한 위치 지정 영역에 상기 성형 부품을 배치하는 단계, G) 상기 위치 지정 영역을 상기 성형 부품으로 연속적으로 채우기 위해 단계 C) 내지 F)를 반복하되, 여기서 미리 정의된 수의 성형 부품에 도달한 후, 다음 성형 부품과 관련하여 단계 F)를 수행하기 전에, 이 후속 성형 부품의 접착코팅이 감소된 접착코팅의 결과로서 위치 지정 영역에서 감소된 효과의 상기 접착 코팅 아래의 적층부의, 감소된 효과의 상기 접착 코팅 위의 적층부로부터의 개선된 분리성을 야기하도록, 이 후속 성형 부품 위의 상기 접착 코팅의 효과를 감소기키는 처리 장치를 사용하여 적어도 처리 유체가 있는 영역들에서 상기 다음 성형 부품이 제공되는 단계. | 18 | 10-2022-7028883 | 2021-01-25 | 10-2022-0129065 | 2022-09-22 |  |  | 티센크루프 스틸 유럽 악티엔게젤샤프트 | 레위, 토비아스 ¦ 마샬리차, 카스텐 ¦ 위트호프, 크리스티안 ¦ 티에츠, 마르코 ¦ 카멘, 볼커 ¦ 헤니그, 앤 ¦ 슈레이어, 디르크 | 10-2020-109985 | DE | 2020-04-09 | 9 | DE10-2012-001744A1 ¦ JP4587323B2 ¦ JP2001-078399A(BE) ¦ JP1983-047051A(BE) ¦ JP1982-074377A(BE) ¦ KR10-2256174B1(BE) ¦ KR10-2154497B1(BE) ¦ KR10-2211301B1(BE) ¦ JP1987-030581 A(미포함) | 0 |  | 106505390 | CN115461969A ¦ DE10-2020-109985A1 ¦ EP4062523A1 ¦ EP4418507A2 ¦ EP4432530A2 ¦ JP2024-009070A ¦ JP2025-098174A ¦ JP7386354B2 ¦ KR10-2022-0129065A ¦ US12381458B2 ¦ WOWO2021-204433A1 | 11 | 심사중 |  | 3522393000559
PCT | PCT | P | A1 | 무방향성 전기강판 및 그 제조 방법 | NON-ORIENTED ELECTROMAGNETIC STEEL SHEET AND METHOD FOR MANUFACTURING SAME | 이 무방향성 전기강판은 소정의 화학 조성을 가지며, Mg, Ca, Sr, Ba, Ce, La, Nd, Pr, Zn, Cd로 이루어진 군에서 선택되는 1종 이상의 황화물 혹은 산 황화물 또는 이들의 양쪽 석출물로 직경이 0.5μm이상의 입자가 10000μm2의 시야 중에 하나 이상 존재하고 강판 표면에 평행한 면에서 EBSD에 의해 관찰했을 때, 전면적을 Stot,{100}방위 입자의 면적을 S100, 테일러 인자 M가 2.8이상이 되는 방위 입자의 면적을 Styl, 상기 테일러 인자 M가 2.8이하가 되는 방위 입자의 합계 면적을 Stra, 상기{100}방위 입자의 평균 KAM값을 K100, 상기 테일러 인자 M가 2.8이상이 되는 방위 입자의 평균 KAM값을 Ktyl로 한 경우에 0.20≦Styl/Stot≦0.85, 0.05≦S100/Stot≦0.80, S100/Stra≧0.50, K100/Ktyl≦0.990을 충족한다. | This non-oriented electromagnetic steel sheet has a prescribed chemical composition, wherein one or more particles formed from a precipitate of one or more kinds of sulfides or oxysulfides selected from the group consisting of Mg, Ca, Sr, Ba, Ce, La, Nd, Pr, Zn, and Cd or a precipitate of both a sulfide and an oxysulfide and having a particle diameter of greater than 0.5 μm are present in a 10000 μm2 visual field, and under observation by means of EBSD in a plane parallel to the surface of the steel sheet, when the entire surface area is Stot, the surface area of {100} orientation particles is S100, the surface area of oriented particles for which the Taylor factor M is greater than 2.8 is Styl, the total surface area of oriented particles for which the Taylor factor M is 2.8 or less is Stra, the average KAM value of the {100} orientation particles is K100, and the average KAM value of the oriented particles for which the Taylor factor M is greater than 2.8 is Ktyl, the inequalities 0.20≤Styl/Stot≤0.85, 0.05≤S100/Stot≤0.80, S100/Stra≥0.50, and K100/Ktyl≤0.990 are satisfied. | 질량%로, C:0.0100% 이하, Si:1.50%~4.00%, Mn, Ni, Co, Pt, Pb, Cu, Au로 이루어진 군에서 선택되는 1종 이상:총계로 2.50%미만, sol.Al:0.0001%~3.0000%, S:0.0003%~0.0100%, N:0.0100% 이하, Mg, Ca, Sr, Ba, Ce, La, Nd, Pr, Zn, Cd로 이루어진 군에서 선택되는 1종 이상:총계로 0.0003%~0.0100%, Cr:0.001%~0.100%, Sn:0.00%~0.40%, Sb:0.00%~0.40%, P:0.00%~0.40%, B:0.0000%~0.0050% 및 O:0.0000%~0.0200%를 함유하고 Mn함유량 (질량%)을[Mn], Ni함유량 (질량%)을[Ni], Co함유량 (질량%)을[Co], Pt함유량 (질량%)을[Pt], Pb함유량 (질량%)을[Pb], Cu함유량 (질량%)을[Cu], Au함유량 (질량%)을[Au], Si함유량 (질량%)을[Si], sol.Al 함유량 (질량%)을[sol.Al]로 했을 때, 이하의 (1)식을 충족하고, 잔부가 Fe 및 불순물로 이루어진 화학 조성을 가지며, Mg, Ca, Sr, Ba, Ce, La, Nd, Pr, Zn, Cd로 이루어진 군에서 선택되는 1종 이상의 황화물 혹은 산 황화물 또는 이들의 양쪽 석출물로 직경이 0.5μm이상의 입자가 10000μm2의 시야 중에 하나 이상 존재하고 또한 강판 표면에 평행한 면에서 EBSD에 의해 관찰했을 때, 전면적을 Stot,{100}방위 입자의 면적을 S100, 이하의 (2)식에 따른 테일러 인자 M가 2.8이상이 되는 방위 입자의 면적을 Styl, 상기 테일러 인자 M가 2.8이하가 되는 방위 입자의 합계 면적을 Stra, 상기{100}방위 입자의 평균 KAM값을 K100, 상기 테일러 인자 M가 2.8이상이 되는 방위 입자의 평균 KAM값을 Ktyl로 한 경우에, 이하의 (3)~(6)식을 만족하는 것을 특징으로 하는 무방향성 전기강판. ([Mn]+[Ni]+[Co]+[Pt]+[Pb]+[Cu]+[Au])-([Si]+[sol.Al])≦0.00% ···(1)M= (cosφ×cosλ)-1···(2)0.20≦Styl/Stot≦0.85 ···(3)0.05≦S100/Stot≦0.80 ···(4)S100/Stra≧0.50 ···(5)K100/Ktyl≦0.990 ···(6)여기서 (2)식 중의φ는 응력 벡터와 결정의 미끄럼 방향 벡터가 이루는 모서리를 나타내고λ는 응력 벡터와 결정의 미끄럼면의 법선 벡터가 이루는 모서리를 나타낸다. | In % of mass, C: 0.0100% or less, Si:1.50%~4.00%、 One or more species selected from the group consisting of Mn, Ni, Co, Pt, Pb, Cu, and Au: less than 2.50% in total, sol.Al:0.0001%~3.0000%、 S:0.0003%~0.0100%、 N: 0.0100% or less, One or more species selected from the group consisting of Mg, Ca, Sr, Ba, Ce, La, Nd, Pr, Zn, and Cd: 0.0003% ~ 0.0100% in total, Cr:0.001%~0.100%、 Sn:0.00%~0.40%、 Sb:0.00%~0.40%、 P:0.00%~0.40%、 B: 0.0000%~0.0050%, and O: 0.0000%~0.0200%, contains, When the Mn content (mass %) is [Mn], the Ni content (mass %) is [Ni], the Co content (mass %) is [Co], the Pt content (mass %) is [Pt], the Pb content (mass %) is [Pb], the Cu content (mass %) is [Cu], the Au content (mass %) is [Au], the Si content (mass %) is [Si], and the sol.Al content (mass %) is [sol.Al], satisfying the following equation (1), the remainder has a chemical composition consisting of Fe and impurities, One or more sulfides or acid sulfides selected from the group consisting of Mg, Ca, Sr, Ba, Ce, La, Nd, Pr, Zn, Cd, or both of these, and there is one or more particles having a diameter of more than 0.5 μm in the field of view of 10000 μm2 , Furthermore, when EBSD is observed on a surface parallel to the surface of the steel plate, the total area is Stot, the area of the {100} compass grain is S100, and the Taylor factor M according to the following equation (2) is 2.8 or more The area of the compass grain that exceeds 2.8 is Styl, and the total area of the compass grain having the Taylor factor M is 2.8 or less is Stra, When the average KAM value of the {100} compass grain is K100 and the average KAM value of the compass grain having a Tayl factor M of 2.8 or more, the following equation (3) ~ (6) is satisfied. ([Mn]+[Ni]+[Co]+[Pt]+[Pb]+[Cu]+[Au])-([Si]+[sol.Al])≦0.00% ...(1) M=(cosφ×cosλ)-1 ・・・(2) 0.20≦Styl/Stot≦.85 ...(3) 0.05≦S100/Stot≦.80 ...(4) S100/Stra≧0.50 ...(5) K100/Ktyl≦0.990 ...(6) Here, the φ in equation (2) represents the angle formed by the stress vector and the slip direction vector of the crystal, and λ represents the angle formed by the normal vector of the stress vector and the slip surface of the crystal. |  |  |  | PCT-JP2022-012698 | 2022-03-18 | WO2022-196800 | 2022-09-22 |  |  | NIPPON STEEL CORPORATION | MURAKAWA Tesshu ¦ FUKUCHI Minako | 2021-045986 | JP | 2021-03-19 |  |  |  |  | 106539947 | BR112023017583A2 ¦ CN116981790B ¦ EP4310201A1 ¦ IN202317057561 ¦ JP2021-045986 ¦ JP7269527B2 ¦ KR10-2023-0142784A ¦ TWI816331B ¦ US2024-0141463A1 ¦ VN1-0049777B ¦ WOWO2022-196800A1 | 11 |  |  | 6022038003944
PCT | PCT | P | A1 | 무방향성 전기강판 및 그 제조 방법 | NON-DIRECTIONAL ELECTROMAGNETIC STEEL SHEET AND METHOD FOR MANUFACTURING SAME | 이 무방향성 전기강판은 소정의 화학 조성을 가지며, 강판 표면에 평행한 면에서 EBSD에 의해 관찰했을 때, 전면적을 Stot,{411}방위 입자의 면적을 S411, 테일러 인자 M가 2.8이상이 되는 방위 입자의 면적을 Styl, 상기 테일러 인자 M가 2.8이하가 되는 방위 입자의 합계 면적을 Stra, 상기{411}방위 입자의 평균 KAM값을 K411, 상기 테일러 인자 M가 2.8이상이 되는 방위 입자의 평균 KAM값을 Ktyl로 한 경우에, 0.20≦Styl/Stot≦0.85, 0.05≦S411/Stot≦0.80, S411/Stra≧0.50, K411/Ktyl≦0.990을 충족한다. | This non-directional electromagnetic steel sheet has a prescribed chemical composition, and when, upon observing by EBSD in a plane parallel to the steel sheet surface, the total area is represented by Stot, the area of grains in the (411) orientation is represented by S411, the area of grains in the orientation in which the Taylor factor M is over 2.8 is represented by Styl, the total area of grains in the orientation in which the Taylor factor M is 2.8 or below is represented by Stra, the average KAM value of grains in the (411) orientation is represented by K411, and the average KAM value of grains in the orientation in which the Taylor factor M is over 2.8 is represented by Ktyl, satisfies the relationships 0.20 ≤ Styl/Stot ≤ 0.85, 0.05 ≤ S411/Stot ≤ 0.80, S411/Stra ≥ 0.50, and K411/Ktyl ≤ 0.990. | 질량%로, C:0.0100% 이하, Si:1.50%~4.00%, Mn, Ni, Co, Pt, Pb, Cu, Au로 이루어진 군에서 선택되는 1종 이상:총계로 2.50%미만, sol.Al:4.000% 이하, S:0.0400% 이하, N:0.0100% 이하, Sn:0.00%~0.40%, Sb:0.00%~0.40%, P:0.00%~0.40%, Cr:0.000%~0.100%, B:0.0000%~0.0050%, O:0.0000%~0.0200% 및 Mg, Ca, Sr, Ba, Ce, La, Nd, Pr, Zn, Cd로 이루어진 군에서 선택되는 1종 이상:총계로 0.0000%~0.0100%를 함유하고 Mn함유량 (질량%)을[Mn], Ni함유량 (질량%)을[Ni], Co함유량 (질량%)을[Co], Pt함유량 (질량%)을[Pt], Pb함유량 (질량%)을[Pb], Cu함유량 (질량%)을[Cu], Au함유량 (질량%)을[Au], Si함유량 (질량%)을[Si], sol.Al 함유량 (질량%)을[sol.Al]로 했을 때, 이하의 (1)식을 충족하고, 잔부가 Fe 및 불순물로 이루어진 화학 조성을 가지며, 추가로 강판 표면에 평행한 면에서 EBSD에 의해 관찰했을 때, 전면적을 Stot,{411}방위 입자의 면적을 S411, 이하의 (2)식에 따른 테일러 인자 M가 2.8이상이 되는 방위 입자의 면적을 Styl, 상기 테일러 인자 M가 2.8이하가 되는 방위 입자의 합계 면적을 Stra, 상기{411}방위 입자의 평균 KAM값을 K411, 상기 테일러 인자 M가 2.8이상이 되는 방위 입자의 평균 KAM값을 Ktyl로 한 경우에, 이하의 (3)~(6)식을 만족하는 것을 특징으로 하는 무방향성 전기강판. ([Mn]+[Ni]+[Co]+[Pt]+[Pb]+[Cu]+[Au])-([Si]+[sol.Al])≦0.00% ···(1)M= (cosφ×cosλ)-1···(2)0.20≦Styl/Stot≦0.85 ···(3)0.05≦S411/Stot≦0.80 ···(4)S411/Stra≧0.50 ···(5)K411/Ktyl≦0.990 ···(6)여기서 (2)식 중의φ는 응력 벡터와 결정의 미끄럼 방향 벡터가 이루는 모서리를 나타내고λ는 응력 벡터와 결정의 미끄럼면의 법선 벡터가 이루는 모서리를 나타낸다. | In % of mass, C: 0.0100% or less, Si:1.50%~4.00%、 One or more species selected from the group consisting of Mn, Ni, Co, Pt, Pb, Cu, and Au: less than 2.50% in total, sol.Al: 4.000% or less, S: 0.0400% or less, N: 0.0100% or less, Sn:0.00%~0.40%、 Sb:0.00%~0.40%、 P:0.00%~0.40%、 Cr:0.000%~0.100%、 B:0.0000%~0.0050%、 O: 0.0000%~0.0200%, and One or more species selected from the group consisting of Mg, Ca, Sr, Ba, Ce, La, Nd, Pr, Zn, Cd: Contains 0.0000% ~ 0.0100% in total, When the Mn content (mass %) is [Mn], the Ni content (mass %) is [Ni], the Co content (mass %) is [Co], the Pt content (mass %) is [Pt], the Pb content (mass %) is [Pb], the Cu content (mass %) is [Cu], the Au content (mass %) is [Au], the Si content (mass %) is [Si], and the sol.Al content (mass %) is [sol.Al], satisfying the following equation (1), the remainder has a chemical composition consisting of Fe and impurities, Furthermore, when observed by EBSD on a surface parallel to the surface of the steel plate, the total area is Stot, the area of the {411} compass grain is S411, and the area of the compass grain having a Taylor factor M exceeding 2.8 according to the following equation (2) is Styl, and the total area of the compass grain having the Tayl factor M is 2.8 or less is Stra, When the average KAM value of the {411} compass grain is K411 and the average KAM value of the compass grain having a Taylor factor M of 2.8 or more is Ktyl, the following equation (3) ~ (6) is satisfied. ([Mn]+[Ni]+[Co]+[Pt]+[Pb]+[Cu]+[Au])-([Si]+[sol.Al])≦0.00% ...(1) M=(cosφ×cosλ)-1 ・・・(2) 0.20≦Styl/Stot≦.85 ...(3) 0.05≦S411/Stot≦.80 ...(4) S411/Stra≧0.50 ...(5) K411/Ktyl≦0.990 ...(6) Here, the φ in equation (2) represents the angle formed by the stress vector and the slip direction vector of the crystal, and λ represents the angle formed by the normal vector of the stress vector and the slip surface of the crystal. |  |  |  | PCT-JP2022-012735 | 2022-03-18 | WO2022-196805 | 2022-09-22 |  |  | NIPPON STEEL CORPORATION | MURAKAWA Tesshu | 2021-046056 | JP | 2021-03-19 |  |  |  |  | 105998302 | BR112023018538A2 ¦ CN117098865A ¦ EP4310202A1 ¦ IN202317059604 ¦ JP2021-046056 ¦ JP7667490B2 ¦ KR10-2023-0145142A ¦ TWI795240B ¦ US2024-0153683A1 ¦ VN1-0050874B ¦ WOWO2022-196805A1 | 11 |  |  | 6022038003949
PCT | PCT | P | A1 | 무방향성 전기강판 및 그 제조 방법 | NON-ORIENTED ELECTROMAGNETIC STEEL SHEET AND METHOD FOR MANUFACTURING SAME | 이 무방향성 전기강판은 소정의 화학 조성을 가지며, 강판 표면에 평행한 면에서 EBSD에 의해 관찰했을 때, 전면적을 Stot,{100}방위 입자의 면적을 S100, 테일러 인자 M가 2.8이상이 되는 방위 입자의 면적을 Styl, 상기 테일러 인자 M가 2.8이하가 되는 방위 입자의 합계 면적을 Stra,{100}방위 입자의 평균 KAM값을 K100, 상기 테일러 인자 M가 2.8이상이 되는 방위 입자의 평균 KAM값을 Ktyl로 한 경우에, 0.20≦Styl/Stot≦0.85, 0.05≦S100/Stot≦0.80, S100/Stra≧0.5, K100/Ktyl≦0.990을 충족한다. | This non-oriented electromagnetic steel sheet has a prescribed chemical composition, and under observation by means of EBSD in a plane parallel to the surface of the steel sheet, when the entire surface area is Stot, the surface area of {100} orientation particles is S100, the surface area of oriented particles for which the Taylor factor M is greater than 2.8 is Styl, the total surface area of oriented particles for which the Taylor factor M is 2.8 or less is Stra, the average KAM value of the {100} orientation particles is K100, and the average KAM value of the oriented particles for which the Taylor factor M is greater than 2.8 is Ktyl, the inequalities 0.20≤Styl/Stot≤0.85, 0.05≤S100/Stot≤0.80, S100/Stra≥0.5, and K100/Ktyl≤0.990 are satisfied. | 질량%로, Si:1.50%~4.00%, Mn, Ni, Co, Pt, Pb, Cu, Au로 이루어진 군에서 선택되는 1종 이상:총계로 2.50%미만, C:0.0100% 이하, sol.Al:4.00% 이하, S:0.0400% 이하, N:0.0100% 이하, Sn:0.00%~0.40%, Sb:0.00%~0.40%, P:0.00%~0.40%, Cr:0.001%~0.100%, B:0.0000%~0.0050%, O:0.0000%~0.0200% 및 Mg, Ca, Sr, Ba, Ce, La, Nd, Pr, Zn, Cd로 이루어진 군에서 선택되는 1종 이상:총계로 0.0000%~0.0100%를 함유하고 Mn함유량 (질량%)을[Mn], Ni함유량 (질량%)을[Ni], Co함유량 (질량%)을[Co], Pt함유량 (질량%)을[Pt], Pb함유량 (질량%)을[Pb], Cu함유량 (질량%)을[Cu], Au함유량 (질량%)을[Au], Si함유량 (질량%)을[Si], sol.Al 함유량 (질량%)을[sol.Al]로 했을 때, 이하의 (1)식을 충족하고, 잔부가 Fe 및 불순물로 이루어진 화학 조성을 가지며, 추가로 강판 표면에 평행한 면에서 EBSD에 의해 관찰했을 때, 전면적을 Stot,{100}방위 입자의 면적을 S100, 이하의 (2)식에 따른 테일러 인자 M가 2.8이상이 되는 방위 입자의 면적을 Styl, 상기 테일러 인자 M가 2.8이하가 되는 방위 입자의 합계 면적을 Stra, 상기{100}방위 입자의 평균 KAM값을 K100, 상기 테일러 인자 M가 2.8이상이 되는 방위 입자의 평균 KAM값을 Ktyl로 한 경우에, 이하의 (3)~(6)식을 만족하는 것을 특징으로 하는 무방향성 전기강판. ([Mn]+[Ni]+[Co]+[Pt]+[Pb]+[Cu]+[Au])-([Si]+[sol.Al])≦0.00% ···(1)M= (cosφ×cosλ)-1···(2)0.20≦Styl/Stot≦0.85 ···(3)0.05≦S100/Stot≦0.80 ···(4)S100/Stra≧0.50 ···(5)K100/Ktyl≦0.990 ···(6)여기서 (2)식 중의φ는 응력 벡터와 결정의 미끄럼 방향 벡터가 이루는 모서리를 나타내고λ는 응력 벡터와 결정의 미끄럼면의 법선 벡터가 이루는 모서리를 나타낸다. | In % of mass, Si:1.50%~4.00%、 One or more species selected from the group consisting of Mn, Ni, Co, Pt, Pb, Cu, and Au: less than 2.50% in total, C: 0.0100% or less, sol.Al: 4.00% or less, S: 0.0400% or less, N: 0.0100% or less, Sn:0.00%~0.40%、 Sb:0.00%~0.40%、 P:0.00%~0.40%、 Cr:0.001%~0.100%、 B:0.0000%~0.0050%、 O: 0.0000%~0.0200%, and One or more species selected from the group consisting of Mg, Ca, Sr, Ba, Ce, La, Nd, Pr, Zn, Cd: Contains 0.0000% ~ 0.0100% in total, When the Mn content (mass %) is [Mn], the Ni content (mass %) is [Ni], the Co content (mass %) is [Co], the Pt content (mass %) is [Pt], the Pb content (mass %) is [Pb], the Cu content (mass %) is [Cu], the Au content (mass %) is [Au], the Si content (mass %) is [Si], and the sol.Al content (mass %) is [sol.Al], satisfying the following equation (1), the remainder has a chemical composition consisting of Fe and impurities, Furthermore, when observed by EBSD on a surface parallel to the surface of the steel plate, the total area is Stot, the area of the {100} compass grain is S100, and the area of the compass grain having a Tayl factor M exceeding 2.8 according to the following equation (2) is Styl, and the total area of the compass grain having the Tayl factor M is 2.8 or less is Stra, When the average KAM value of the {100} compass grain is K100 and the average KAM value of the compass grain having a Taylor factor M of 2.8 or more is Ktyl, the following equation (3) ~ (6) is satisfied. ([Mn]+[Ni]+[Co]+[Pt]+[Pb]+[Cu]+[Au])-([Si]+[sol.Al])≦0.00% ...(1) M=(cosφ×cosλ)-1 ・・・(2) 0.20≦Styl/Stot≦.85 ...(3) 0.05≦S100/Stot≦.80 ...(4) S100/Stra≧0.50 ...(5) K100/Ktyl≦0.990 ...(6) Here, the φ in equation (2) represents the angle formed by the stress vector and the slip direction vector of the crystal, and λ represents the angle formed by the normal vector of the stress vector and the slip surface of the crystal. |  |  |  | PCT-JP2022-012760 | 2022-03-18 | WO2022-196807 | 2022-09-22 |  |  | NIPPON STEEL CORPORATION | MURAKAWA Tesshu ¦ KANO Satoshi | 2021-046004 | JP | 2021-03-19 |  |  |  |  | 106366010 | BR112023017003A2 ¦ CN116981792B ¦ EP4310203A1 ¦ IN202317057055 ¦ JP2021-046004 ¦ JP7667491B2 ¦ KR10-2023-0144606A ¦ TWI817400B ¦ US2024-0158896A1 ¦ VN1-0050737B ¦ WOWO2022-196807A1 | 11 |  |  | 6022038003951
CN | CN | P | B | 스테이터, 로터 철 코어 동시 재봉용 무방향성 전기강판 및 그 제조 방법 | Non-oriented electrical steel plate for simultaneously sleeving and cutting stator iron cores and rotor iron cores and manufacturing method of non-oriented electrical steel plate | 본 발명은 고정자, 회전자 코어 동시 슬리브용 무방향성 전기 강판을 개시하고, 그는 Fe 이외에 질량 백분율을 포함하여 하기 화학 원소를 포함한다:C. ≤0.0035%, Si:3.0~3.6%, Mn:1.2~2.0%, Al:0.8~1.2%, Sb+Sn:0.005~0.2%. 또한, 본 발명이 또 상기 스테이터, 로터 철 코어를 공개하여 동시에 재단용 무방향성 전기강판의 강판의 제조 방법을 동시이게 순서를 포함:(1)주형을 제작한다;(2)조압연, 마무리 압연 및 코일러 순서를 거쳐 열간 압연 롤링을 취득한다;(3)정규화, 냉연 및 어닐링 단계를 거쳐 완제품 강철 롤링을 취득한다;(4)평탄:제어 평준화 비율은 0.83~10.71%입니다. (5)응력 완화 어닐링:균열 온도 T均热=T再结晶开始温度+(80~155°C). 본 발명 상기 무방향성 전기 강판 합리적인 화학 성분 및 공정 설계를 채택하고, 우수한 기계적 성능을 가질 뿐만 아니라, 우수한 전자기 성능을 가지고 있고, 양호한 보급 전망 및 응용 가치를 가지고 있다. | The invention discloses a non-oriented electrical steel plate for simultaneously sleeving and cutting stator iron cores and rotor iron cores. The non-oriented electrical steel plate comprises the following chemical elements of in percentage by mass, C less than or equal to 0.0035%, 3.0-3.6% of Si, 1.2-2.0% of Mn, 0.8-1.2% of Al and 0.005-0.2% of Sb + Sn besides Fe. In addition, the invention further discloses a manufacturing method of the non-oriented electrical steel plate for simultaneously sleeving and cutting the stator iron cores and the rotor iron cores. The manufacturing method comprises the following steps that (1) a casting blank is prepared; (2) a hot-rolled coil is obtained through the steps of rough rolling, finish rolling and coiling; (3) a finished steel coil is obtained through the steps of normalizing, cold rolling and annealing steps; (4) flattening is carried out, specifically, the flattening rate is controlled to be 0.83%-10.71%; and (5) stress relief annealing is conducted, wherein the soaking temperature T is equal to the sum of T <recrystallization starting temperature> and the temperature ranging from 80 DEG C to 155 DEG C. The non-oriented electrical steel plate provided by the invention adopts reasonable chemical components and process design, not only has excellent mechanical properties, but also has excellent electromagnetic properties, and has good popularization prospects and application values. | 1. 스테이터, 로터 철 코어가 동시에 재단용 무방향성 전기 강판을 사용하고 다음을 포함하는 것을 특징으로 하며, 그 각 화학원소 품질 백분율은: C≤0.0035%, Si:3.0~3.6%, Mn:1.6~2.0%, Al:0.8~1.2%, Sb+Sn:0.005~0.2%나머지는 Fe 및 기타 불가피한 불순물이다;기타 불가피한 불순물 중에, P≤0.04%, S≤0.003%, O≤0.003%, N≤0.003%; 상기 스테이터, 로터 철 코어는 동시에 재단용 무방향성 전기 강판이 잡동사니를 포함하고, 상기 잡동사니는 산화물, 황화물 및 질화물을 포함하고 만족:(산화물+황화물)/질화물≤0.43; 그 중 크기 범위≤1μm의 산화물과 황화물의 단위 부피 함량은 7.0×107개/mm3~13.2×107개/mm3이다; 상기 고정자, 회전자 코어 동시 재봉용 무방향성 전기강판은 응력 제거 어닐링 단계에서 균열 온도 T均热=T再结晶开始温度+(80~155°C)를 제어한다. | 1. A non-oriented electrical steel plate for simultaneously cutting stator and rotor cores is characterized in that the non-oriented electrical steel plate comprises the following chemical elements in percentage by mass: c is less than or equal to 0.0035 percent, Si: 3.0-3.6%, Mn: 1.6-2.0%, Al: 0.8 to 1.2%, Sb + Sn: 0.005-0.2%; the balance being Fe and other unavoidable impurities; among other inevitable impurities, P is less than or equal to 0.04 percent, S is less than or equal to 0.003 percent, O is less than or equal to 0.003 percent, and N is less than or equal to 0.003 percent; the non-oriented electrical steel plate for simultaneously cutting the stator and the rotor iron core contains inclusions which comprise oxides, sulfides and nitrides and meet the following requirements: (oxide + sulfide)/nitride < 0.43; wherein the content of oxide and sulfide with size range less than or equal to 1 μm in unit volume is 7.0 × 10 7 Per mm 3 ~13.2×10 7 Per mm 3 ; The soaking temperature T of the non-oriented electrical steel plate for simultaneously cutting the stator core and the rotor core is controlled in the step of stress relief annealing Soaking heat =T Recrystallization onset temperature +(80~155℃)。 | 1. 스테이터, 로터 철 코어가 동시에 재단용 무방향성 전기 강판을 사용하고 다음을 포함하는 것을 특징으로 하며, 그 각 화학원소 품질 백분율은: C≤0.0035%, Si:3.0~3.6%, Mn:1.6~2.0%, Al:0.8~1.2%, Sb+Sn:0.005~0.2%나머지는 Fe 및 기타 불가피한 불순물이다;기타 불가피한 불순물 중에, P≤0.04%, S≤0.003%, O≤0.003%, N≤0.003%; 상기 스테이터, 로터 철 코어는 동시에 재단용 무방향성 전기 강판이 잡동사니를 포함하고, 상기 잡동사니는 산화물, 황화물 및 질화물을 포함하고 만족:(산화물+황화물)/질화물≤0.43; 그 중 크기 범위≤1μm의 산화물과 황화물의 단위 부피 함량은 7.0×107개/mm3~13.2×107개/mm3이다; 상기 고정자, 회전자 코어 동시 재봉용 무방향성 전기강판은 응력 제거 어닐링 단계에서 균열 온도 T均热=T再结晶开始温度+(80~155°C)를 제어한다. | 1. A non-oriented electrical steel plate for simultaneously cutting stator and rotor cores is characterized in that the non-oriented electrical steel plate comprises the following chemical elements in percentage by mass: c is less than or equal to 0.0035 percent, Si: 3.0-3.6%, Mn: 1.6-2.0%, Al: 0.8 to 1.2%, Sb + Sn: 0.005-0.2%; the balance being Fe and other unavoidable impurities; among other inevitable impurities, P is less than or equal to 0.04 percent, S is less than or equal to 0.003 percent, O is less than or equal to 0.003 percent, and N is less than or equal to 0.003 percent; the non-oriented electrical steel plate for simultaneously cutting the stator and the rotor iron core contains inclusions which comprise oxides, sulfides and nitrides and meet the following requirements: (oxide + sulfide)/nitride < 0.43; wherein the content of oxide and sulfide with size range less than or equal to 1 μm in unit volume is 7.0 × 10 7 Per mm 3 ~13.2×10 7 Per mm 3 ; The soaking temperature T of the non-oriented electrical steel plate for simultaneously cutting the stator core and the rotor core is controlled in the step of stress relief annealing Soaking heat =T Recrystallization onset temperature +(80~155℃)。 | 12 | 2020-10725450 | 2020-07-24 | 113969371 | 2022-01-25 | 113969371 | 2022-09-20 | BAOSHAN IRON & STEEL Co.,Ltd. | Shen Kanyi ¦ Zhang Feng ¦ Li Guobao ¦ Liu Baojun ¦ Chu Shuangjie ¦ Wang Bo |  |  |  | 10 | CN108504926B ¦ CN105950960B ¦ CN104480383B ¦ CN104136637B ¦ CN100999050A ¦ CN100529115C ¦ EP1444372B1 ¦ JP6593555B2 ¦ WOWO2019-125078A1 ¦ JPWO2016002904(미포함) | 0 |  | 65789898 | CN113969371B | 1 | 등록 | BAOSHAN IRON & STEEL Co.,Ltd. | 8422392014408
CN | CN | P | B | 자성 성능이 우수한 고강도 무방향성 전기강판 및 그 제조 방법 | High-strength non-oriented electrical steel plate with excellent magnetic performance and manufacturing method thereof | 본 발명은 Fe 이외에 질량 백분율을 포함하는 하기 화학 원소를 포함하는 자성이 우수한 고강도 무방향성 전기 강판을 개시한다:C:0.0020~0.0045%, Si:25~3.5%, Mn:0.8~2.0%, Al:0.6~1.2%, S≤0.0010%, O≤0.003%, N≤0.003%, 또한 Si+Al+Mn을 만족:4.8~6.2%. 또한, 본 발명은 또 상기 무방향성 전기강판의 제조 방법을 공개하여 순서를 포함:(1)제강;(2)연속 주조;(3)열연;(4)정상화. (5)냉간 압연;(6)연속 어닐링:실온 이상의 온도에서 시작해 냉연 강판을 50∼5000°C/s의 속도로 급속 가열해 T终=T居里温度+(2500°C)까지 가열한다. 본 발명 상기 자성 성능이 우수한 고강도 무방향성 전기강판은 합리적인 화학 성분 및 공정 설계를 채택함으로써 우수한 기계적 강도뿐만 아니라 높은 자기감과 낮은 철손의 특성을 갖는다. | The invention discloses a high-strength non-oriented electrical steel plate with excellent magnetic performance. The steel plate comprises the following chemical elements in percentage by mass besides Fe: 0.0020-0.0045% of C, 2.5-3.5% of Si, 0.8-2.0% of Mn, 0.6-1.2% of Al, less than or equal to 0.0010% of S, less than or equal to 0.003% of O and less than or equal to 0.003% of N, wherein the Si+Al+Mn is 4.8-6.2%. In addition, the invention also discloses a manufacturing method of the non-oriented electrical steel plate. The method comprises the following steps: (1) steelmaking; (2) continuous casting; (3) hot rolling; (4) normalizing; (5) cold rolling; and (6) continuous annealing: from a temperature above the room temperature, rapidly heating the cold-rolled steel plate at a speed of 50-5000 DEG C/s till T final = T Curie temperature + (20-50 DEG C). According to the high-strength non-oriented electrical steel plate with the excellent magnetic performance, reasonable chemical components and process design are adopted, so that the high-strength non-oriented electrical steel plate not only has excellent mechanical strength, but also has the characteristics of high magnetic induction and low iron loss. | 1. 자성 성능이 우수한 고강도 무방향성 전기강판은 다음을 포함하는 것을 특징으로 하고, 그는 Fe를 제외하고 또 질량백분율(mass fraction)은 다음과 같은 하기 화학원소를 포함: c:0.0020~0.0045%, Si:25~3.5%, Mn:0.8~2.0%, Al:0.6~1.2%, S≤0.0010%, O≤0.003%, N≤0.003%, 또한 Si+Al+Mn을 만족:4.8~6.2% 상기 고강도 무방향성 전기강판의 평행 압연 방향 상 따라 평균 결정립 크기는 110~230μm이다; 상기 고강도 무방향성 전기강판의 인장강도(≥600MPa), 철손 P10/400≤12.0W/kg, 자기감 B50≥1.62T; 상기 고강도 무방향성 전기강판은 연속 소둔단계에서 실온 이상의 온도로부터 냉연강판을 50~5000°C/s의 속도로 T终=T居里温度+(250~50°C)까지 급속 가열한다. | 1. A high-strength non-oriented electrical steel sheet having excellent magnetic properties, characterized by containing, in addition to Fe, the following chemical elements in mass percent: c: 0.0020 to 0.0045%, Si: 2.5 to 3.5%, Mn: 0.8 to 2.0%, Al: 0.6-1.2%, S is less than or equal to 0.0010%, O is less than or equal to 0.003%, N is less than or equal to 0.003%, and Si + Al + Mn: 4.8-6.2%; the average grain size of the high-strength non-oriented electrical steel sheet in the parallel rolling direction is 110-230 μm; the tensile strength of the high-strength non-oriented electrical steel plate is more than or equal to 600MPa, and the iron loss P 10/400 Less than or equal to 12.0W/kg, magnetic induction B 50 ≥1.62T; In the continuous annealing step of the high-strength non-oriented electrical steel sheet, the cold-rolled steel sheet is rapidly heated to T from the temperature above room temperature at the speed of 50-5000 ℃/s Terminal =T Curie temperature +(20~50℃)。 | 1. 자성 성능이 우수한 고강도 무방향성 전기강판은 다음을 포함하는 것을 특징으로 하고, 그는 Fe를 제외하고 또 질량백분율(mass fraction)은 다음과 같은 하기 화학원소를 포함: c:0.0020~0.0045%, Si:25~3.5%, Mn:0.8~2.0%, Al:0.6~1.2%, S≤0.0010%, O≤0.003%, N≤0.003%, 또한 Si+Al+Mn을 만족:4.8~6.2% 상기 고강도 무방향성 전기강판의 평행 압연 방향 상 따라 평균 결정립 크기는 110~230μm이다; 상기 고강도 무방향성 전기강판의 인장강도(≥600MPa), 철손 P10/400≤12.0W/kg, 자기감 B50≥1.62T; 상기 고강도 무방향성 전기강판은 연속 소둔단계에서 실온 이상의 온도로부터 냉연강판을 50~5000°C/s의 속도로 T终=T居里温度+(250~50°C)까지 급속 가열한다. | 1. A high-strength non-oriented electrical steel sheet having excellent magnetic properties, characterized by containing, in addition to Fe, the following chemical elements in mass percent: c: 0.0020 to 0.0045%, Si: 2.5 to 3.5%, Mn: 0.8 to 2.0%, Al: 0.6-1.2%, S is less than or equal to 0.0010%, O is less than or equal to 0.003%, N is less than or equal to 0.003%, and Si + Al + Mn: 4.8-6.2%; the average grain size of the high-strength non-oriented electrical steel sheet in the parallel rolling direction is 110-230 μm; the tensile strength of the high-strength non-oriented electrical steel plate is more than or equal to 600MPa, and the iron loss P 10/400 Less than or equal to 12.0W/kg, magnetic induction B 50 ≥1.62T; In the continuous annealing step of the high-strength non-oriented electrical steel sheet, the cold-rolled steel sheet is rapidly heated to T from the temperature above room temperature at the speed of 50-5000 ℃/s Terminal =T Curie temperature +(20~50℃)。 | 15 | 2020-10735883 | 2020-07-28 | 114000045 | 2022-02-01 | 114000045 | 2022-09-16 | BAOSHAN IRON & STEEL Co.,Ltd. | Li Guobao ¦ Zhang Feng ¦ Liu Baojun ¦ Chen Xiao ¦ Chu Shuangjie ¦ Shen Kanyi |  |  |  | 10 | CN111206192B ¦ CN104136637B ¦ CN103834858B ¦ CN103305659B ¦ CN102453837B ¦ CN101684514A ¦ CN101528385B ¦ JP5854182B2 ¦ JP2005-240050A ¦ US9920393B2 | 1 | CN117127110B | 65897556 | CN114000045B | 1 | 등록 | BAOSHAN IRON & STEEL Co.,Ltd. | 8422391012038
KR | KR | P | B1 |  | 무방향성 전기강판 및 그 제조방법 |  | 본 발명의 일 실시예에 의한 무방향성 전기강판은 중량%로, C: 0.005%이하(0%를 제외함), Si:1.2 내지 2.7%, Mn: 0.4 내지 2.0%, S: 0.005%이하(0%를 제외함), Al: 0.3% 이하(0%를 제외함), N:0.005% 이하(0%를 제외함), Ti: 0.005% 이하(0%를 제외함) 잔부는 Fe 및 불가피한 불순물을 포함하고, 하기 식 1을 만족하고, 강판 중 {112}면이 압연면과 이루는 각도가 15° 이하인 결정립의 부피 분율이 40 내지 60%이다. [식 1] 0.3 ≤ ([Si]+ [Al]-1.5)/[Mn] ≤ 0.85 (식 1에서, [Si] 및 [Al], [Mn] 은 각각 Si, Al 및 Mn의 함량(중량%)을 나타낸다.) |  | 중량%로, C: 0.005%이하(0%를 제외함), Si:1.2 내지 2.7%, Mn: 0.4 내지 2.0%, S: 0.005%이하(0%를 제외함), Al: 0.3% 이하(0%를 제외함), N:0.005% 이하(0%를 제외함), Ti: 0.005% 이하(0%를 제외함) 잔부는 Fe 및 불가피한 불순물을 포함하고, 하기 식 1을 만족하고, 강판 중 {112}면이 압연면과 이루는 각도가 15° 이하인 결정립의 부피 분율이 40 내지 60%인 무방향성 전기강판. [식 1] 0.3 ≤ ([Si]+ [Al]-1.5)/[Mn] ≤ 0.85 (식 1에서, [Si] 및 [Al], [Mn] 은 각각 Si, Al 및 Mn의 함량(중량%)을 나타낸다.) |  | 1. 중량%로, C: 0.005%이하(0%를 제외함), Si:1.2 내지 2.7%, Mn: 0.4 내지 2.0%, S: 0.005%이하(0%를 제외함), Al: 0.3% 이하(0%를 제외함), N:0.005% 이하(0%를 제외함), Ti: 0.005% 이하(0%를 제외함) 잔부는 Fe 및 불가피한 불순물을 포함하고, 하기 식 1을 만족하고, 강판 중 {112}면이 압연면과 이루는 각도가 15° 이하인 결정립의 부피 분율이 40 내지 60%인 무방향성 전기강판. [식 1] 0.3 ≤ ([Si]+ [Al]-1.5)/[Mn] ≤ 0.85 (식 1에서, [Si] 및 [Al], [Mn] 은 각각 Si, Al 및 Mn의 함량(중량%)을 나타낸다.) ¦ 5. 중량%로, C: 0.005%이하(0%를 제외함), Si:1.2 내지 2.7%, Mn: 0.4 내지 2.0%, S: 0.005%이하(0%를 제외함), Al: 0.3% 이하(0%를 제외함), N:0.005% 이하(0%를 제외함), Ti: 0.005% 이하(0%를 제외함) 잔부는 Fe 및 불가피한 불순물을 포함하고, 하기 식 1을 만족하는 슬라브를 가열하는 단계; 상기 슬라브를 열간압연하여 열연판을 제조하는 단계; 상기 열연판을 굽힘 가공하는 단계; 상기 열연판을 냉간압연하여 냉연판을 제조하는 단계 및 상기 냉연판을 최종소둔하는 단계를 포함하고, 상기 열연판을 굽힘 가공하는 단계에서 신장율이 0.1 내지 0.5%인 무방향성 전기강판의 제조 방법. [식 1] 0.3 ≤ ([Si]+ [Al]-1.5)/[Mn] ≤ 0.85 (식 1에서, [Si] 및 [Al], [Mn] 은 각각 Si, Al 및 Mn의 함량(중량%)을 나타낸다.) | 15 | 10-2020-0179366 | 2020-12-21 | 10-2022-0089076 | 2022-06-28 | 10-2438474 | 2022-08-26 | 주식회사 포스코 | 홍재완 ¦ 주형돈 ¦ 박준수 |  |  |  | 4 | KR10-2080167B1 ¦ KR10-1722702B1 ¦ KR10-2015-0073798A ¦ KR10-1597473B1 | 3 | KR10-2024-0143592A ¦ KR10-2811642B1(FE) ¦ KR10-2024-0059450A | 105263939 | CN116848271A ¦ EP4265750A1 ¦ IN568911 ¦ JP2024-500843A ¦ KR10-2438474B1 ¦ MXMX/a/2023/007361A ¦ US12272474B2 ¦ WOWO2022-139567A1 | 8 | 등록 | 주식회사 포스코 | 3522364000567
KR | KR | P | B1 |  | 무방향성 전기강판 및 그 제조방법 |  | 본 발명의 일 실시예에 의한 무방향성 전기강판은 중량%로, Si : 2.0 내지 3.8%, Al: 0.1 내지 2.5%, Mn: 0.1 내지 2.5%, Mo: 0.01 내지 0.08%, Ti: 0.0010 내지 0.0050%, Nb: 0.0010 내지 0.0050%, C:0.0020 내지 0.0060% 및 N:0.0010 내지 0.0050% 포함하고, 잔부 Fe 및 불가피한 불순물을 포함한다. |  | 중량%로, Si : 2.0 내지 3.8%, Al: 0.1 내지 2.5%, Mn: 0.1 내지 2.5%, Mo: 0.01 내지 0.08%, Ti: 0.0010 내지 0.0050%, Nb: 0.0010 내지 0.0050%, C:0.0020 내지 0.0060% 및 N:0.0010 내지 0.0050% 포함하고, 잔부 Fe 및 불가피한 불순물을 포함하고, 하기 식 1을 만족하고, 0.1㎛ 이하의 입경을 갖는 탄화물, 질화물 및 탄질화물 중 1종 이상의 밀도가 100개/mm2 이하인 무방향성 전기강판. [식 1] 0.02 ≤ ([Ti]+[Nb])×[Mo]/([C]+[N]) ≤ 0.05 (식 1에서, [Ti], [Nb], [Mo], [C] 및 [N]은 각각 Ti, Nb, Mo, C 및 N의 함량(중량%)를 나타낸다.) |  | 1. 중량%로, Si : 2.0 내지 3.8%, Al: 0.1 내지 2.5%, Mn: 0.1 내지 2.5%, Mo: 0.01 내지 0.08%, Ti: 0.0010 내지 0.0050%, Nb: 0.0010 내지 0.0050%, C:0.0020 내지 0.0060% 및 N:0.0010 내지 0.0050% 포함하고, 잔부 Fe 및 불가피한 불순물을 포함하고, 하기 식 1을 만족하고, 0.1㎛ 이하의 입경을 갖는 탄화물, 질화물 및 탄질화물 중 1종 이상의 밀도가 100개/mm2 이하인 무방향성 전기강판. [식 1] 0.02 ≤ ([Ti]+[Nb])×[Mo]/([C]+[N]) ≤ 0.05 (식 1에서, [Ti], [Nb], [Mo], [C] 및 [N]은 각각 Ti, Nb, Mo, C 및 N의 함량(중량%)를 나타낸다.) ¦ 8. 중량%로, Si : 2.0 내지 3.8%, Al: 0.1 내지 2.5%, Mn: 0.1 내지 2.5%, Mo: 0.01 내지 0.08%, Ti: 0.0010 내지 0.0050%, Nb: 0.0010 내지 0.0050%, C:0.0020 내지 0.0060% 및 N:0.0010 내지 0.0050% 포함하고, 잔부 Fe 및 불가피한 불순물을 포함하고, 하기 식 1을 만족하는 용강을 제조하는 단계; 상기 용강을 5 내지 10분 동안 버블링하는 단계; 상기 용강을 연속 주조하여 슬라브를 제조하는 단계; 상기 슬라브를 열간 압연하여 열연판을 제조하는 단계; 상기 열연판을 냉간압연 하여 냉연판을 제조하는 단계 및 상기 냉연판을 최종 소둔하는 단계를 포함하는 무방향성 전기강판의 제조 방법. [식 1] 0.02 ≤ ([Ti]+[Nb])×[Mo]/([C]+[N]) ≤ 0.05 (식 1에서, [Ti], [Nb], [Mo], [C] 및 [N]은 각각 Ti, Nb, Mo, C 및 N의 함량(중량%)를 나타낸다.) | 10 | 10-2020-0179367 | 2020-12-21 | 10-2022-0089077 | 2022-06-28 | 10-2438475 | 2022-08-26 | 주식회사 포스코 | 김재훈 ¦ 구주영 ¦ 김승일 |  |  |  | 4 | KR10-1901313B1 ¦ KR10-1659808B1 ¦ KR10-1653142B1 ¦ WOWO2020-090160A1 | 3 | KR10-2025-0106221A ¦ KR10-2025-0126838A(FE) ¦ KR10-2025-0131800A(FE) | 105263930 | CN116867915A ¦ EP4265745A1 ¦ ID2023/06898A ¦ IN567654 ¦ JP2024-500442A ¦ KR10-2438475B1 ¦ MXMX/a/2023/007360A ¦ US2025-0283189A1 ¦ WOWO2022-139335A1 | 9 | 등록 | 주식회사 포스코 | 3522364000568
KR | KR | P | B1 |  | 무방향성 전기강판 및 그 제조방법 |  | 본 발명의 일 실시예에 의한 무방향성 전기강판은 중량 %로, Si: 2.5 내지 3.8%, Al: 0.1 내지 1.5%, Mn: 0.1 내지 2.0% 및 Cr: 0.01 내지 0.15% 포함하고, 잔부는 Fe 및 불가피한 불순물을 포함하고, 하기 식 1을 만족한다. [식 1] [Cr] > ([Al] + [Mn])/[Si]/10 (식 1에서, [Cr], [Al], [Mn] 및 [Si]는 각각 Cr, Al, Mn 및 Si의 함량(중량%)을 나타낸다.) |  | 중량 %로, Si: 2.5 내지 3.8%, Al: 0.1 내지 1.5%, Mn: 0.1 내지 2.0% 및 Cr: 0.01 내지 0.15% 포함하고, 잔부는 Fe 및 불가피한 불순물을 포함하고, 하기 식 1을 만족하고, 강판의 표면에서부터 강판 내부 방향으로 강판 전체 두께의 1/50 이하의 두께로 형성된 Cr 농화층 및 기재를 포함하고, 상기 Cr 농화층 내의 평균 결정립경이 기재 내의 평균 결정립경의 50 내지 95%인 무방향성 전기강판. [식 1] [Cr] > ([Al] + [Mn])/[Si]/10 (식 1에서, [Cr], [Al], [Mn] 및 [Si]는 각각 Cr, Al, Mn 및 Si의 함량(중량%)을 나타낸다.) |  | 1. 중량 %로, Si: 2.5 내지 3.8%, Al: 0.1 내지 1.5%, Mn: 0.1 내지 2.0% 및 Cr: 0.01 내지 0.15% 포함하고, 잔부는 Fe 및 불가피한 불순물을 포함하고, 하기 식 1을 만족하고, 강판의 표면에서부터 강판 내부 방향으로 강판 전체 두께의 1/50 이하의 두께로 형성된 Cr 농화층 및 기재를 포함하고, 상기 Cr 농화층 내의 평균 결정립경이 기재 내의 평균 결정립경의 50 내지 95%인 무방향성 전기강판. [식 1] [Cr] > ([Al] + [Mn])/[Si]/10 (식 1에서, [Cr], [Al], [Mn] 및 [Si]는 각각 Cr, Al, Mn 및 Si의 함량(중량%)을 나타낸다.) ¦ 8. 중량 %로, Si: 2.5 내지 3.8%, Al: 0.1 내지 1.5%, Mn: 0.1 내지 2.0% 및 Cr: 0.01 내지 0.15% 포함하고, 잔부는 Fe 및 불가피한 불순물을 포함하고, 하기 식 1을 만족하는 슬라브를 열간 압연하여 열연판을 제조하는 단계; 상기 열연판을 냉간압연하여 냉연판을 제조하는 단계 및 상기 냉연판을 최종 소둔하는 단계를 포함하고, 상기 냉연판을 제조하는 단계에서 압연최대속도가 10m/s 이상이며, 강판표면 온도를 150℃ 이상으로 3분 이상 유지하고, 상기 최종 소둔하는 단계는 균열 온도 이후 700℃까지 냉각 속도 10 내지 40℃/s 로 냉각하는 무방향성 전기강판의 제조방법. [식 1] [Cr] > ([Al] + [Mn])/[Si]/10 (식 1에서, [Cr], [Al], [Mn] 및 [Si]는 각각 Cr, Al, Mn 및 Si의 함량(중량%)을 나타낸다.) | 12 | 10-2020-0179579 | 2020-12-21 | 10-2022-0089182 | 2022-06-28 | 10-2438478 | 2022-08-26 | 주식회사 포스코 | 김재훈 ¦ 신수용 ¦ 구주영 ¦ 김승일 |  |  |  | 6 | JP4172268B2 ¦ KR10-2164113B1 ¦ KR10-2120276B1 ¦ KR10-2009393B1 ¦ KR10-1919529B1 ¦ KR10-0340548B1 | 0 |  | 105263931 | CN116848272A ¦ EP4265746A1 ¦ IN569808 ¦ JP7675190B2 ¦ KR10-2438478B1 ¦ MXMX/a/2023/007372A ¦ US2024-0026489A1 ¦ WOWO2022-139336A1 | 8 | 등록 | 주식회사 포스코 | 3522364000574
JP | JP | P | B2 | 절연 피막 형성용 피복제 | 절연 피막 형성용 피복제 | 【요약】 【과제】절연성, 타발성 및 내흠집 부착성이 우수하고, 적층 철심 중의 전기강판의 점적률을 손상시키지 않는 절연 피막을 형성하는 것. 【해결 수단】용제에 하기 성분(A) 및 (B)을 함유하는 절연 피막 형성용 피복제로서, 상기 피복제에 포함되는 전체 고형분에 대한 하기 성분(A) 및 (B)의 고형분 환산의 합계량이 95 질량% 이상 100 질량%이하를 차지하는, 절연 피막 형성용 피복제. (A) 수계 카르복실기 함유 수지:고형분 환산으로 100 질량부, (B) 멜라민, 이소시아네이트 및 옥사졸린으로 이루어진 군에서 선택되는 1종 또는 2종 이상 가교제:상기 (A)의 고형분 환산 100 질량부에 대해, 고형분 환산으로 30 질량부 이상 300 질량부 이하【선택도】없음 | 【요약】 【과제】절연성, 타발성 및 내흠집 부착성이 우수하고, 적층 철심 중의 전기강판의 점적률을 손상시키지 않는 절연 피막을 형성하는 것. 【해결 수단】용제에 하기 성분(A) 및 (B)을 함유하는 절연 피막 형성용 피복제로서, 상기 피복제에 포함되는 전체 고형분에 대한 하기 성분(A) 및 (B)의 고형분 환산의 합계량이 95 질량% 이상 100 질량%이하를 차지하는, 절연 피막 형성용 피복제. (A) 수계 카르복실기 함유 수지:고형분 환산으로 100 질량부, (B) 멜라민, 이소시아네이트 및 옥사졸린으로 이루어진 군에서 선택되는 1종 또는 2종 이상 가교제:상기 (A)의 고형분 환산 100 질량부에 대해, 고형분 환산으로 30 질량부 이상 300 질량부 이하【선택도】없음 | 【청구항1】 용제에 하기 성분(A) 및 (B)을 함유하는 절연 피막 형성용 피복제로서, 상기 피복제에 포함되는 전체 고형분에 대한 하기 성분(A) 및 (B)의 고형분 환산 합계량이 95질량% 이상 100질량%이하를 차지하는 절연 피막 형성용 피복제. (A) 수계 카르복실기 함유 수지:고형분 환산으로 100질량부, (B) 멜라민, 이소시아네이트 및 옥사졸린으로 이루어진 군에서 선택되는 1종 또는 2종 이상 가교제:상기 (A)의 고형분 환산 100 질량부에 대해, 고형분 환산으로 30 질량부 이상 300 질량부 이하 단, 상기 (A) 수계 카르복실기 함유 수지는 수계 변성 에폭시 수지와 카르복실기 함유 비닐 단량체(a3)를 함유하는 비닐 단량체 성분과의 중합체로 , 상기 수계 변성 에폭시 수지는 에폭시 수지(a1)를 아민류(a2)의 아미노기와 개환 부가 반응한 변성 에폭시 수지로 . | 【청구항1】 용제에 하기 성분(A) 및 (B)을 함유하는 절연 피막 형성용 피복제로서, 상기 피복제에 포함되는 전체 고형분에 대한 하기 성분(A) 및 (B)의 고형분 환산 합계량이 95질량% 이상 100질량%이하를 차지하는 절연 피막 형성용 피복제. (A) 수계 카르복실기 함유 수지:고형분 환산으로 100질량부, (B) 멜라민, 이소시아네이트 및 옥사졸린으로 이루어진 군에서 선택되는 1종 또는 2종 이상 가교제:상기 (A)의 고형분 환산 100 질량부에 대해, 고형분 환산으로 30 질량부 이상 300 질량부 이하 단, 상기 (A) 수계 카르복실기 함유 수지는 수계 변성 에폭시 수지와 카르복실기 함유 비닐 단량체(a3)를 함유하는 비닐 단량체 성분과의 중합체로 , 상기 수계 변성 에폭시 수지는 에폭시 수지(a1)를 아민류(a2)의 아미노기와 개환 부가 반응한 변성 에폭시 수지로 . | 【청구항1】 용제에 하기 성분(A) 및 (B)을 함유하는 절연 피막 형성용 피복제로서, 상기 피복제에 포함되는 전체 고형분에 대한 하기 성분(A) 및 (B)의 고형분 환산 합계량이 95질량% 이상 100질량%이하를 차지하는 절연 피막 형성용 피복제. (A) 수계 카르복실기 함유 수지:고형분 환산으로 100질량부, (B) 멜라민, 이소시아네이트 및 옥사졸린으로 이루어진 군에서 선택되는 1종 또는 2종 이상 가교제:상기 (A)의 고형분 환산 100 질량부에 대해, 고형분 환산으로 30 질량부 이상 300 질량부 이하 단, 상기 (A) 수계 카르복실기 함유 수지는 수계 변성 에폭시 수지와 카르복실기 함유 비닐 단량체(a3)를 함유하는 비닐 단량체 성분과의 중합체로 , 상기 수계 변성 에폭시 수지는 에폭시 수지(a1)를 아민류(a2)의 아미노기와 개환 부가 반응한 변성 에폭시 수지로 . | 【청구항1】 용제에 하기 성분(A) 및 (B)을 함유하는 절연 피막 형성용 피복제로서, 상기 피복제에 포함되는 전체 고형분에 대한 하기 성분(A) 및 (B)의 고형분 환산 합계량이 95질량% 이상 100질량%이하를 차지하는 절연 피막 형성용 피복제. (A) 수계 카르복실기 함유 수지:고형분 환산으로 100질량부, (B) 멜라민, 이소시아네이트 및 옥사졸린으로 이루어진 군에서 선택되는 1종 또는 2종 이상 가교제:상기 (A)의 고형분 환산 100 질량부에 대해, 고형분 환산으로 30 질량부 이상 300 질량부 이하 단, 상기 (A) 수계 카르복실기 함유 수지는 수계 변성 에폭시 수지와 카르복실기 함유 비닐 단량체(a3)를 함유하는 비닐 단량체 성분과의 중합체로 , 상기 수계 변성 에폭시 수지는 에폭시 수지(a1)를 아민류(a2)의 아미노기와 개환 부가 반응한 변성 에폭시 수지로 . | 1 | 2019-089308 | 2019-05-09 | 2020-186279 | 2020-11-19 | 7129945 | 2022-08-25 | JFE STEEL CORP ¦ DAINIPPON TORYO CO LTD | 中川 暢子 ¦ 多田 千代子 ¦ 村松 直樹 ¦ 中村 健吾 ¦ 杉下 智則 |  |  |  | 9 | JP6501207B2(BE) ¦ JP6866007B2(BE) ¦ JP6392801B2(BE) ¦ JP6656903B2(BE) ¦ JP6010392B2(BE) ¦ JPWO2012-169395A1(BE) ¦ JP5098327B2(BE) ¦ JP3158034B2(BE) ¦ 再公表特許第2012/169395(JP,A1)(미포함) | 1 | CN115651464B | 17738062 | JP7129945B2 | 1 | 등록 | JFE STEEL CORP ¦ DAINIPPON TORYO CO LTD | 2722160000358
PCT | PCT | P | A1 | 무방향성 전기강판용 열연 강판 및 그 제조 방법 | HOT-ROLLED STEEL SHEET FOR NON-ORIENTED ELECTROMAGNETIC STEEL SHEET AND METHOD FOR MANUFACTURING SAME | 이 무방향성 전기강판용 열연 강판은 판 폭 단부에서의 비커스 경도가 180Hv 이상이며 판 폭 단부에서의 비커스 경도에서 판 폭중앙부에서의 비커스 경도를 뺀 값이 10Hv 이상 100Hv이하이며 판 폭 단부에서의 연성 취성 천이 온도가 0℃이하이며 판 폭중앙부에서의 연성 취성 천이 온도에서 판 폭 단부에서의 연성 취성 천이 온도를 뺀 값이 10℃이상 100℃이하이며 판 폭중앙부의 판 두께에서 판 폭 단부의 판 두께를 뺀 값이 50μm이하이다. | In this hot-rolled steel sheet for a non-oriented electromagnetic steel sheet, the Vickers hardness of a sheet width end part is not less than 180 Hv and a value obtained by subtracting the Vickers hardness of a sheet width center part from the Vickers hardness of the sheet width end part is 10-100 Hv. The ductile-brittle transition temperature at the sheet width end part is not more than 0°C, and a value obtained by subtracting the ductile-brittle transition temperature at the sheet width end part from the ductile-brittle transition temperature at the sheet width center part is 10-100°C. A value obtained by subtracting the sheet thickness of the sheet width end part from the sheet thickness of the sheet width center part is not more than 50 μm. | 화학 성분으로서 질량%로 C:0.0050% 이하, Si:1.9% 이상 3.5%이하, Mn:0.10% 이상 1.50%이하, Al:0.10% 이상 1.50%이하를 함유하고 잔부가 Fe 및 불순물로 구성되며, 강판의 측연에서 판폭방향을 따라 25mm위치를 판 폭 단부로 하고, 강판의 판폭방향 중앙 위치를 판 폭중앙부로 했을 때 상기 판 폭 단부에서의 비커스 경도가 180Hv 이상이며 상기 판 폭 단부에서의 상기 비커스 경도에서 상기 판 폭중앙부에서의 비커스 경도를 뺀 값:ΔHv가 10Hv 이상 100Hv이하이며 상기 판 폭 단부에서의 연성 취성 천이 온도가 0℃이하이며 상기 판 폭중앙부에서의 연성 취성 천이 온도에서 상기 판 폭 단부에서의 상기 연성 취성 천이 온도를 뺀 값:ΔDBTT가 10℃이상 100℃이하이며 상기 판 폭중앙부의 판 두께에서 상기 판 폭 단부의 판 두께를 뺀 값이 50μm이하임을 특징으로 하는 무방향성 전기강판용 열연 강판. | As a chemical composition, by mass C: 0.0050% or less, Si: 1.9% to 3.5%, Mn: 0.10% or more and not more than 1.50%, Al: 0.10% to 1.50%, and the remainder consists of Fe and impurities, When the 25 mm position along the plate width direction from the side edge of the steel plate is set as the plate width end part, and the central position in the plate width direction of the steel plate is the plate width center portion, The Vickers hardness at the plate width end is 180 Hv or more, and the Vickers hardness at the plate width end is subtracted from the Vickers hardness at the plate width end portion by subtracting the Vickers hardness at the central portion of the plate width: ΔHv is 10Hv or more and 100Hv or less, The ductile brittle transition temperature at the plate width end is 0 ° C. or less, and the ductile brittle transition temperature at the central portion of the plate width is subtracted from the ductile brittle transition temperature at the plate width end: ΔDBTT is 10 ° C. or higher and 100 ° C. or less, The value obtained by subtracting the plate thickness of the plate width end portion from the plate thickness of the central portion of the plate width is 50 μm or less. Hot-rolled steel sheet for non-directional electromagnetic steel sheet characterized by that. |  |  |  | PCT-JP2021-006320 | 2021-02-19 | WO2022-176154 | 2022-08-25 |  |  | NIPPON STEEL CORPORATION | ARITA Yoshihiro ¦ ICHIE Takeru ¦ MURAKAMI Fuminobu | [7 empty] | 103715194 | BR112023014913A2 ¦ CN116917516A ¦ EP4296380A1 ¦ IN202317052201 ¦ JP7583323B2 ¦ KR10-2815049B1 ¦ US2024-0093322A1 ¦ VN1-0049164B ¦ WOWO2022-176154A1 | 9 |  |  | 6022034001940
PCT | PCT | P | A1 | 무방향성 전기강판용 열연 강판, 무방향성 전기강판용 열연 강판 제조 방법 및 무방향성 전기강판 제조 방법 | HOT-PRESSED STEEL SHEET FOR NON-ORIENTED ELECTROMAGNETIC STEEL SHEET, MANUFACTURING METHOD OF HOT-PRESSED STEEL SHEET FOR NON-ORIENTED ELECTROMAGNETIC STEEL SHEET, AND MANUFACTURING METHOD OF NON-ORIENTED ELECTROMAGNETIC STEEL SHEET | 본 발명의 무방향성 전기강판용 열연 강판은 화학 성분으로서 Si, Mn, Al, Ti, Nb, V, Zr를 소정량으로 함유하는 것이며 압연 방향 및 판두께 방향으로 평행한 절단면에서 보았을 때, 원상당 지름이 10~200nm의 AlN가 페라이트 알갱이의 입자 내 및 입계에 존재하는 것이며 입자 내 및 입계에 존재하는 상기 AlN의 개수 밀도를 관찰 면적에 대해 8.0개/μm2 이하로 해, 이고 입계에 존재하는 상기 AlN의 개수 밀도를 입계 면적에 대해 40개/μm2 이하로 하는 것이다. | This hot-pressed steel sheet for a non-oriented electromagnetic steel sheet contains Si, Mn, Al, Ti, Nb, V and Zr in prescribed amounts as the chemical composition, and, viewed in a cut section parallel to the rolling direction and the plate thickness direction, AlN with a circle equivalent diameter of 10-200 nm is present in, and at the boundaries, of ferrite particles, and the number density of the aforementioned AlN present in the particles and at the particle boundaries is set to 8.0/μm2 of the observation area, and the number density of the aforementioned AlN present at the particle boundaries is set to less than or equal to 40/μm2 of the observation area. | 화학 성분으로서 질량%로 C:0.005% 이하, Si:0.10~1.50%, Mn:0.10~0.60%, P:0.100% 이하, Al:0.20~1.00%, Ti:0.0010~0.0030%, Nb:0.0010~0.0030%, V:0.0010~0.0030%, Zr:0.0010~0.0030%, N:0.0030% 이하, Sn:0~0.20%, Sb:0~0.20%를 함유하고 잔부가 Fe 및 불순물로 구성되며, 압연 방향 및 판두께 방향으로 평행한 절단면에서 보았을 때, 원상당 지름이 10~200nm의 AlN가 페라이트 알갱이의 입자 내 및 입계에 존재하고 상기 입자 내 및 상기 입계에 존재하는 상기 AlN의 개수 밀도가 관찰 면적에 대해 8.0개/μm2 이하이며 상기 입계에 존재하는 상기 AlN의 개수 밀도가 입계 면적에 대해 40개/μm2 이하임을 특징으로 하는 무방향성 전기강판용 열연 강판. | As a chemical composition, by mass%, C: 0.005% or less, Si:0.10~1.50%、 Mn:0.10~0.60%、 P: 0.100% or less, Al:0.20~1.00%、 Ti:0.0010~0.0030%、 Nb:0.0010~0.0030%、 V:0.0010~0.0030%、 Zr:0.0010~0.0030%、 N: 0.0030% or less, Sn:0~0.20%、 Sb:0~0.20% and the remainder consists of Fe and impurities, When viewed on a cutting surface parallel to the rolling direction and the plate thickness direction, AlN having a circular equivalent diameter of 10 ~ 200 nm is present in the grain of the ferrite grain and at the grain boundary, The number density of the AlN present in the grain and at the grain boundary is 8.0 / μm2 or less with respect to the observation area, and The number density of the AlN present at the grain boundary is 40 pieces / μm2 or less with respect to the grain boundary area. Hot-rolled steel sheet for non-directional electromagnetic steel sheet characterized by that. |  |  |  | PCT-JP2021-006344 | 2021-02-19 | WO2022-176158 | 2022-08-25 |  |  | NIPPON STEEL CORPORATION | ARITA Yoshihiro ¦ FUJIKURA Masahiro | [7 empty] | 106119257 | BR112023015377A2 ¦ CN116867916B ¦ EP4296392A1 ¦ IN202317052203 ¦ JP7678363B2 ¦ KR10-2023-0132814A ¦ US2024-0295014A1 ¦ VN1-0049162B ¦ WOWO2022-176158A1 | 9 |  |  | 6022034001944
PCT | PCT | P | A1 | 무방향성 전기강판 및 그 제조 방법 | NON-ORIENTED ELECTROMAGNETIC STEEL SHEET AND MANUFACTURING METHOD THEREFOR | 이 무방향성 전기강판은 모재의 화학 조성이 질량%로 C:0~0.0050%, Si:3.8~4.9%, Mn:0.05~1.20%, sоl.Al:0.02% 이상, 0.50%이하, P:0~0.030%, S:0~0.0030%, N:0~0.0030%, Ti:0% 이상, 0.0050%미만, Nb:0% 이상, 0.0050%미만, Zr:0% 이상, 0.0050%미만, V:0% 이상, 0.0050%미만, Cu:0% 이상, 0.200%미만, Ni:0% 이상, 0.500%미만, Sn:0~0.100%, Sb:0~0.100% 및 잔부:Fe 및 불순물이며[4.3≦Si+sоl.Al+0.5×Mn≦5.0],[B50(0°) -B50(45°) ≦0.16]및[(B50(0°) +2×B50(45°) +B50(90°)) /4≧1.57]을 만족하고 인장 강도가 580MPa 이상이다. | The chemical composition of a base material of this non-oriented electromagnetic steel sheet is, by mass%, 0–0.0050% C, 3.8–4.9% Si, 0.05–1.20% Mn, more than 0.02% and 0.50% or less sol. Al, 0–0.030% P, 0–0.0030% S, 0–0.0030% N, 0% or more and less than 0.0050% Ti, 0% or more and less than 0.0050% Nb, 0% or more and less than 0.0050% Zr, 0% or more and less than 0.0050% V, 0% or more and less than 0.200% Cu, 0% or more and less than 0.500% Ni, 0–0.100% Sn, and 0–0.100% Sb, with the remainder being Fe and impurities. This non-oriented electromagnetic steel sheet satisfies the expressions [4.3≤Si+sol. Al+0.5×Mn≤5.0], [B50(0°)-B50(45°)≤0.16], and [(B50(0°)+2×B50(45°)+B50(90°))/4≥1.57], and the tensile strength thereof is 580 MPa or greater. | 모재의 화학 조성이 질량%로 C:0~0.0050%, Si:3.8~4.9%, Mn:0.05~1.20%, sоl.Al:0.02% 이상, 0.50%이하, P:0~0.030%, S:0~0.0030%, N:0~0.0030%, Ti:0% 이상, 0.0050%미만, Nb:0% 이상, 0.0050%미만, Zr:0% 이상, 0.0050%미만, V:0% 이상, 0.0050%미만, Cu:0% 이상, 0.200%미만, Ni:0% 이상, 0.500%미만, Sn:0~0.100%, Sb:0~0.100% 및 잔부:Fe 및 불순물이며 하기 (i)~(iii) 식을 만족하고 인장 강도가 580MPa 이상인 무방향성 전기강판. 4.3≦Si+sоl.Al+0.5×Mn≦5.0 ···(i) 단, 상기 (i) 식 중의 원소 기호는 각 원소의 함유량(질량%)이다. B50(0°) -B50(45°) ≦0.16 ···(ii)(B50(0°) +2×B50(45°) +B50(90°)) /4≧1.57 ···(iii) 단, 상기 (ii) 식과(iii) 식 중의 B50(0°)는 압연 방향의 자화력 5000 A/m의 자속밀도(T), B50(45°)는 압연 방향에서 45°방향의 자화력 5000 A/m의 자속밀도(T), B50(90°)는 압연 방향에서 90°방향의 자화력 5000 A/m의 자속밀도(T)이다. | The chemical composition of the base metal is % by mass, C:0~0.0050%、 Si:3.8~4.9%、 Mn:0.05~1.20%、 sоl.Al: more than 0.02%, not more than 0.50%, P:0~0.030%、 S:0~0.0030%、 N:0~0.0030%、 Ti: more than 0%, less than 0.0050%, Nb: more than 0%, less than 0.0050%, Zr: more than 0%, less than 0.0050%, V: more than 0%, less than 0.0050%, Cu: more than 0%, less than 0.200%, Ni: more than 0%, less than 0.500%, Sn:0~0.100%、 Sb: 0~0.100%, and Remainder: Fe and impurities are satisfy the following equation (i) ~ (iii), The tensile strength is 580MPa or more, Non-directional electromagnetic steel sheet. 4.3≦Si+sоl.Al+0.5×Mn≦5.0 ...(i) However, the element symbol in the above equation (i) is the content (mass%) of each element. B 50 (0°)-B50 (45°)≦0.16 ...(ii)(B 50 (0°) + 2×B 50 (45°) + B50 (90°)) / 4≧1.57 ...(iii)However, B 50 (0 °) in the above equations (ii) and (iii) has a magnetic flux density (T) at a magnetization force of 5000 A / m in the rolling direction, B 50 (45 °) is a magnetization force 5000 A / m in the 45 ° direction from the rolling direction, and B50 (90 °) is90 ° from the rolling direction It is the magnetic flux density (T) at a magnetization force of 5000 A/m in the direction. |  |  |  | PCT-JP2022-006300 | 2022-02-17 | WO2022-176933 | 2022-08-25 |  |  | NIPPON STEEL CORPORATION | YASHIKI Hiroyoshi ¦ NATORI Yoshiaki ¦ TAKEDA Kazutoshi ¦ TANAKA Ichiro ¦ ARITA Yoshihiro ¦ HORI Hiroki ¦ OHASHI Wataru | 2021-023510 | JP | 2021-02-17 |  |  |  |  | 106264295 | BR112023015014A2 ¦ CN116829753A ¦ EP4296381A1 ¦ IN202317050415 ¦ JP2021-023510 ¦ JP7674674B2 ¦ KR10-2023-0129476A ¦ TWI796955B ¦ US2025-0037912A1 ¦ VN1-0051252B ¦ WOWO2022-176933A1 | 11 |  |  | 6022034002720
CN | CN | P | B | 소형 발전 장비용 고자기감 무방향성 전기 강철 및 그 생산 방법 | High-magnetic-induction non-oriented electrical steel for small power generation equipment and production method thereof | 본 발명은 소형 발전 장비용 고자기감 비방향성 전기 강철 및 그 생산 방법을 제공하고, 공정 흐름:철수 전처리, 전로 제련, RH 정련, 연속 주조, 열간 압연,산세, 냉간 압연, 연속 어닐링 및 코팅층. rH 정련 처리 후, 용강 종점 화학 성분 품질 백분율은 Si:0.5~1.2%, Mn:0.1~0.3%, Als≤0.05%, P:0.04~0.06%,[S]+C+N+Ti)≤80ppm, 나머지는 Fe 및 불가피한 불순물이다. 알루미늄이 없는 성분 설계는 강철의 개재물 함량을 줄이고 자성 특성을 개선하기 위한 것이다. 본 출원 공정에 협력하고, 제품(0.50mm)두께, B50≥1.75T, P1.5/50≤4.8W/kg, 표면 품질은 양호하고 골판지 결함이 없으며 발전 장비의 설계 요구를 충족시킵니다. 또한 합금 원소를 첨가하지 않았으며 CSP 프로세스를 채택하거나 2 차 냉간 압연 등의 방식을 채택하지 않았으며 원가가 낮았습니다. | The invention provides high-magnetic-induction non-oriented electrical steel for small power generation equipment and a production method thereof. The production method comprises the technological processes of molten iron pretreatment, converter smelting, RH refining, continuous casting, hot rolling, acid pickling, cold rolling, continuous annealing and coating; after RH refining treatment, the molten steel comprises the following end-point chemical components of, in percentage by mass, 0.5%-1.2% of Si, 0.1%-0.3% of Mn, less than or equal to 0.05% of Als, 0.04%-0.06% of P, less than or equal to 80ppm of [S + C + N + Ti], and the balance Fe and inevitable impurities; and the aluminum-free component design is adopted to reduce the inclusion content in the steel and improve the magnetic performance. According to the production method, the product is 0.50 mm thick, B50 is greater than or equal to 1.75 T, P1.5/50 is less than or equal to 4.8 W/kg, the surface quality is good, the corrugatedprint defect is avoided, and the design requirement of power generation equipment is met; and alloy elements are not added, modes such as CSP process or secondary cold rolling are not adopted, and the cost is low. | 1. 소형 발전 장비용 고자기감 무방향성 전기강의 생산 방법이, 이하의공정을 포함:철수 전처리, 전로 제련, RH 정련, 연속 주조, 열간 압연,산세, 냉간 압연, 연속 어닐링 및 코팅층은 다음을 포함하는 것을 특징으로 하고, RH 정련 처리 후,용강 끝점 화학 성분 질량 백분율은 Si입니다. 0.5~1.2%, Mn:0.1~0.3%, Als≤0.05%, P:0.04~0.06%, C≤30ppm, S≤20ppm, N≤15ppm, Ti≤15ppm,[S]+C+N+Ti)≤80 ppm, 나머지는 Fe 및 불가피한 불순물이다; 열간 압연 순서 중에, 중간의 슬라브 두께는 28~35mm이고, 코일러 후 열간 압연 강권 직접 공냉;또는 코일러 후의 열간 압연 권은 700°C의 후드식 용광로로 중까지 매달고, 전원을 끄고 용광로를 따라 완냉한다; 연속 어닐링 순서 중에, 알칼리 세정 세그먼트 알칼리액 농도는 2.0%~3.5%이고, 알칼리액 온도(60~80°C), 어닐링로 안에 인장장력≤2.0N/mm2;어닐링 공정 온도는 800~900°C이고, 공정 온도 시간은 1~3min이다;어닐링 분위기는 N2및 H2혼합 가스이고, H2가스 적분수는 25~30%에 따라 제어되며, 노내 이슬점은 10°C 이하로 제어된다. 상기 산세는 염산 산세를 채택하는 것이고, 산세 온도 제어 60~90°C에 있다; 상기 소형 발전 장비용 고자기감 무방향성 전기강 B50≥1.75T, P1.5/50≤4.8W/kg. | 1. A production method of high-magnetic-induction non-oriented electrical steel for small power generation equipment comprises the following process flows of: the method comprises the following steps of molten iron pretreatment, converter smelting, RH refining, continuous casting, hot rolling, acid washing, cold rolling, continuous annealing and coating, and is characterized in that after the RH refining treatment, the molten steel has the end-point chemical components in percentage by mass as Si: 0.5 to 1.2%, Mn: 0.1-0.3%, Als is less than or equal to 0.05%, P: 0.04-0.06%, less than or equal to 30ppm of C, less than or equal to 20ppm of S, less than or equal to 15ppm of N, less than or equal to 15ppm of Ti, less than or equal to 80ppm of [ S + C + N + Ti ], and the balance of Fe and inevitable impurities; in the hot rolling step, the thickness of the intermediate blank is 28-35 mm, and the hot rolled steel coil is directly air-cooled after being coiled; or hoisting the coiled hot rolled coil to a cover type furnace at 700 ℃, and closing a power supply to slowly cool along with the furnace; in the continuous annealing step, the concentration of alkali liquor in the alkali washing section is 2.0-3.5%, the temperature of the alkali liquor is 60-80 ℃, and the internal tension of the annealing furnace is less than or equal to 2.0N/mm 2 (ii) a The annealing process temperature is 800-900 ℃, and the process temperature time is 1-3 min; annealing atmosphere is N 2 And H 2 Mixed gas of H 2 The gas volume fraction is controlled according to 25 to 30 percent, and the dew point in the furnace is controlled below 10 ℃; the pickling is performed by hydrochloric acid, and the pickling temperature is controlled to be 60-90 ℃; the high-magnetic-induction non-oriented electrical steel B for the small power generation equipment 50 ≥1.75T、P 1.5/50 ≤4.8W/kg。 | 1. 소형 발전 장비용 고자기감 무방향성 전기강의 생산 방법이, 이하의공정을 포함:철수 전처리, 전로 제련, RH 정련, 연속 주조, 열간 압연,산세, 냉간 압연, 연속 어닐링 및 코팅층은 다음을 포함하는 것을 특징으로 하고, RH 정련 처리 후,용강 끝점 화학 성분 질량 백분율은 Si입니다. 0.5~1.2%, Mn:0.1~0.3%, Als≤0.05%, P:0.04~0.06%, C≤30ppm, S≤20ppm, N≤15ppm, Ti≤15ppm,[S]+C+N+Ti)≤80 ppm, 나머지는 Fe 및 불가피한 불순물이다; 열간 압연 순서 중에, 중간의 슬라브 두께는 28~35mm이고, 코일러 후 열간 압연 강권 직접 공냉;또는 코일러 후의 열간 압연 권은 700°C의 후드식 용광로로 중까지 매달고, 전원을 끄고 용광로를 따라 완냉한다; 연속 어닐링 순서 중에, 알칼리 세정 세그먼트 알칼리액 농도는 2.0%~3.5%이고, 알칼리액 온도(60~80°C), 어닐링로 안에 인장장력≤2.0N/mm2;어닐링 공정 온도는 800~900°C이고, 공정 온도 시간은 1~3min이다;어닐링 분위기는 N2및 H2혼합 가스이고, H2가스 적분수는 25~30%에 따라 제어되며, 노내 이슬점은 10°C 이하로 제어된다. 상기 산세는 염산 산세를 채택하는 것이고, 산세 온도 제어 60~90°C에 있다; 상기 소형 발전 장비용 고자기감 무방향성 전기강 B50≥1.75T, P1.5/50≤4.8W/kg. | 1. A production method of high-magnetic-induction non-oriented electrical steel for small power generation equipment comprises the following process flows of: the method comprises the following steps of molten iron pretreatment, converter smelting, RH refining, continuous casting, hot rolling, acid washing, cold rolling, continuous annealing and coating, and is characterized in that after the RH refining treatment, the molten steel has the end-point chemical components in percentage by mass as Si: 0.5 to 1.2%, Mn: 0.1-0.3%, Als is less than or equal to 0.05%, P: 0.04-0.06%, less than or equal to 30ppm of C, less than or equal to 20ppm of S, less than or equal to 15ppm of N, less than or equal to 15ppm of Ti, less than or equal to 80ppm of [ S + C + N + Ti ], and the balance of Fe and inevitable impurities; in the hot rolling step, the thickness of the intermediate blank is 28-35 mm, and the hot rolled steel coil is directly air-cooled after being coiled; or hoisting the coiled hot rolled coil to a cover type furnace at 700 ℃, and closing a power supply to slowly cool along with the furnace; in the continuous annealing step, the concentration of alkali liquor in the alkali washing section is 2.0-3.5%, the temperature of the alkali liquor is 60-80 ℃, and the internal tension of the annealing furnace is less than or equal to 2.0N/mm 2 (ii) a The annealing process temperature is 800-900 ℃, and the process temperature time is 1-3 min; annealing atmosphere is N 2 And H 2 Mixed gas of H 2 The gas volume fraction is controlled according to 25 to 30 percent, and the dew point in the furnace is controlled below 10 ℃; the pickling is performed by hydrochloric acid, and the pickling temperature is controlled to be 60-90 ℃; the high-magnetic-induction non-oriented electrical steel B for the small power generation equipment 50 ≥1.75T、P 1.5/50 ≤4.8W/kg。 | 6 | 2020-10136358 | 2020-03-02 | 111254341 | 2020-06-09 | 111254341 | 2022-08-09 | MAANSHAN IRON & STEEL Co.,Ltd. | Du Jun ¦ Pei Yinghao ¦ Shi Lifa ¦ Zhan Yungao ¦ Xia Xuelan ¦ Wu Yong ¦ Hu Ke |  |  |  | 0 |  | 1 | CN113106224B | 58605429 | CN111254341B | 1 | 등록 | MAANSHAN IRON & STEEL Co.,Ltd. | 8422332007771
JP | JP | P | B2 | 분할형 고정자 및 회전 전기기계 | 분할형 고정자 및 회전 전기기계 | 【요약】 【과제】자기 특성이 우수함과 동시에 둘레방향의 압축 응력으로 인한 철손 증대를 감소시키고 철손이 작은 분할형 고정자 및 그것을 구비하는 회전 전기기계를 제공한다. 【해결 수단】둘레방향에서 복수의 고정자편 10 a로 분할된, 회전 전기기계용 분할형 고정자 10으로서, 축방향으로 연장되는 원통형 요크 11과 요크 11의 내주면에서 지름 방향으로 연장되는 복수의 티스 12를 구비하고, 고정자편 10 a의 요크 부분과 티스 부분은 일체 성형된 복수개의 무방향성 전기강판이 적층되어 이루어지며 고정자편 10 a의 요크 부분 둘레방향 중심부에서의,{111}면방위의 X선 랜덤 강도비가 2.5 이상이고{110}<001>방위의 X선 랜덤 강도비가 1.0 미만이며 고정자편 10 a의 티스 부분의 선단부에서의,{111}면방위의 X선 랜덤 강도비가 0.5 미만이고{110}<001>방위의 X선 랜덤 강도비가 5.0 이상인 분할형 고정자 10. 【선택도】도 1 | 【요약】 【과제】자기 특성이 우수함과 동시에 둘레방향의 압축 응력으로 인한 철손 증대를 감소시키고 철손이 작은 분할형 고정자 및 그것을 구비하는 회전 전기기계를 제공한다. 【해결 수단】둘레방향에서 복수의 고정자편 10 a로 분할된, 회전 전기기계용 분할형 고정자 10으로서, 축방향으로 연장되는 원통형 요크 11과 요크 11의 내주면에서 지름 방향으로 연장되는 복수의 티스 12를 구비하고, 고정자편 10 a의 요크 부분과 티스 부분은 일체 성형된 복수개의 무방향성 전기강판이 적층되어 이루어지며 고정자편 10 a의 요크 부분 둘레방향 중심부에서의,{111}면방위의 X선 랜덤 강도비가 2.5 이상이고{110}<001>방위의 X선 랜덤 강도비가 1.0 미만이며 고정자편 10 a의 티스 부분의 선단부에서의,{111}면방위의 X선 랜덤 강도비가 0.5 미만이고{110}<001>방위의 X선 랜덤 강도비가 5.0 이상인 분할형 고정자 10. 【선택도】도 1 | 【청구항1】 둘레방향에서 복수의 고정자편으로 분할된, 회전 전기기계용 분할형 고정자로서, 축 방향으로 연장되는 원통형 요크와 상기 요크의 내주면에서 지름 방향으로 연장되는 복수의 티스를 구비하고, 상기 고정자편의 요크 부분과 티스 부분은 일체 성형된 복수개의 무방향성 전기강판이 적층되어 이루어지며 상기 무방향성 전기강판의 압연면 법선 방향을 면방위의 기준으로 하고, 상기 티스가 연장되는 방향을 결정축의 기준으로 한 경우에 상기 고정자편의 요크 부분 둘레방향 중심부에서의,{111}면방위의 X선 랜덤 강도비가 2.5 이상이고{110}<001>방위의 X선 랜덤 강도비가 1.0미만이며 상기 고정자편의 티스 부분의 선단부에서의,{111}면방위의 X선 랜덤 강도비가 0.5 미만이고{110}<001>방위의 X선 랜덤 강도비가 5.0 이상인 분할형 고정자. | 【청구항1】 둘레방향에서 복수의 고정자편으로 분할된, 회전 전기기계용 분할형 고정자로서, 축 방향으로 연장되는 원통형 요크와 상기 요크의 내주면에서 지름 방향으로 연장되는 복수의 티스를 구비하고, 상기 고정자편의 요크 부분과 티스 부분은 일체 성형된 복수개의 무방향성 전기강판이 적층되어 이루어지며 상기 무방향성 전기강판의 압연면 법선 방향을 면방위의 기준으로 하고, 상기 티스가 연장되는 방향을 결정축의 기준으로 한 경우에 상기 고정자편의 요크 부분 둘레방향 중심부에서의,{111}면방위의 X선 랜덤 강도비가 2.5 이상이고{110}<001>방위의 X선 랜덤 강도비가 1.0미만이며 상기 고정자편의 티스 부분의 선단부에서의,{111}면방위의 X선 랜덤 강도비가 0.5 미만이고{110}<001>방위의 X선 랜덤 강도비가 5.0 이상인 분할형 고정자. | 【청구항1】 둘레방향에서 복수의 고정자편으로 분할된, 회전 전기기계용 분할형 고정자로서, 축 방향으로 연장되는 원통형 요크와 상기 요크의 내주면에서 지름 방향으로 연장되는 복수의 티스를 구비하고, 상기 고정자편의 요크 부분과 티스 부분은 일체 성형된 복수개의 무방향성 전기강판이 적층되어 이루어지며 상기 무방향성 전기강판의 압연면 법선 방향을 면방위의 기준으로 하고, 상기 티스가 연장되는 방향을 결정축의 기준으로 한 경우에 상기 고정자편의 요크 부분 둘레방향 중심부에서의,{111}면방위의 X선 랜덤 강도비가 2.5 이상이고{110}<001>방위의 X선 랜덤 강도비가 1.0미만이며 상기 고정자편의 티스 부분의 선단부에서의,{111}면방위의 X선 랜덤 강도비가 0.5 미만이고{110}<001>방위의 X선 랜덤 강도비가 5.0 이상인 분할형 고정자. | 【청구항1】 둘레방향에서 복수의 고정자편으로 분할된, 회전 전기기계용 분할형 고정자로서, 축 방향으로 연장되는 원통형 요크와 상기 요크의 내주면에서 지름 방향으로 연장되는 복수의 티스를 구비하고, 상기 고정자편의 요크 부분과 티스 부분은 일체 성형된 복수개의 무방향성 전기강판이 적층되어 이루어지며 상기 무방향성 전기강판의 압연면 법선 방향을 면방위의 기준으로 하고, 상기 티스가 연장되는 방향을 결정축의 기준으로 한 경우에 상기 고정자편의 요크 부분 둘레방향 중심부에서의,{111}면방위의 X선 랜덤 강도비가 2.5 이상이고{110}<001>방위의 X선 랜덤 강도비가 1.0미만이며 상기 고정자편의 티스 부분의 선단부에서의,{111}면방위의 X선 랜덤 강도비가 0.5 미만이고{110}<001>방위의 X선 랜덤 강도비가 5.0 이상인 분할형 고정자. | 4 | 2019-006446 | 2019-01-17 | 2020-115721 | 2020-07-30 | 7120038 | 2022-08-08 | NIPPON STEEL CORP | 名取 義顕 ¦ 屋鋪 裕義 ¦ 冨田 美穂 |  |  |  | 6 | JP6633025B2(BE) ¦ JP2012-050200A(BE) ¦ JP5515485B2(BE) ¦ JP2008-189976A(BE) ¦ WOWO2018-207873A1(BE) ¦ WOWO2017-043601A1(BE) | 1 | KR10-2571587B1 | 17680571 | JP7120038B2 | 1 | 등록 | NIPPON STEEL CORP | 2722148000786
CN | CN | P | B | 초고효율 가변 주파수 에어컨 압축기용 무방향성 규소강 얇은 밴드 및 그 제조 방법 | Non-oriented silicon steel thin strip for super-efficient variable-frequency air conditioner compressor and manufacturing method of non-oriented silicon steel thin strip | 본 발명은 초고효율 인버터 에어컨 압축기용 무방향성 규소강 얇은 밴드 및 그 제조 방법을 개시하고, 무방향성 규소강 기술 영역에 속한다. 본 발명은 이하의 중량 백분율의 성분을 포함한다:C. ≤0.003%Si:2.0%~2.5%, Mn:0.15%~0.5%, Als:0.3%~0.7%, Sn:0.05%~0.11%, S≤0.003%, P≤0.03%, B:0.002%∼0.004%, Ca:0.003%∼0.005%, N≤0.003%Ti. ≤0.003%이고, 나머지는 Fe 및 불가피한 불순물이며, Mn/S 비율은 20~60 범위 내에, B/N 비율은 0.7~1.5, Ca/S의 비율은 ≥1이다. 종래 기술에 존재하는 문제를 해결하기 위해, 본 발명은 합금 원소 및 편석 원소를 추가하고 연속 주조, 열연, 정규화 및 연속 소둔과 같은 열처리 공정에 배합하여또한 우수한 냉연판형 제어 기술로 0.30~0.35mm 두께 박규격의 고효율 무방향성 규소강 제품을 구현하고, 우수한 자성 성능과 높은 굴절비의 역학 성능을 구비하여 고효율 인버터 에어컨 압축기 모터의 자성 성능과 관절식 고정자 고속 블랭킹이 역학 성능과 판형에 대한 높은 표준 요구를 만족시킨다. | The invention discloses a non-oriented silicon steel thin strip for an ultra-efficient variable frequency air conditioner compressor and a manufacturing method of the non-oriented silicon steel thin strip, and belongs to the technical field of non-oriented silicon steel. The steel comprises the following components in percentage by weight: less than or equal to 0.003% of C, 2.0%-2.5% of Si, 0.15%-0.5% of Mn, 0.3%-0.7% of Als, 0.05%-0.11% of Sn, less than or equal to 0.003% of S, less than or equal to 0.03% of P, 0.002%-0.004% of B, 0.003%-0.005% of Ca, less than or equal to 0.003% of N, less than or equal to 0.003% of Ti and the balance of Fe and inevitable impurities, the ratio of Mn to S is controlled within 20-60, the ratio of B to N is controlled within 0.7-1.5, and the ratio of Ca to S is more than or equal to 1. In order to solve the problems existing in the prior art, alloy elements and segregation elements are added, heat treatment processes such as continuous casting, hot rolling, normalizing and continuous annealing are matched, and an excellent cold-rolled plate shape control technology is adopted, so that an efficient non-oriented silicon steel product with the thickness of 0.30-0.35 mm and the thin specification is obtained, and the high-performance non-oriented silicon steel has excellent magnetic performance and mechanical performance with the high yield ratio; and the high-standard requirements of high-efficiency variable-frequency air conditioner compressor motor magnetic performance and joint type stator high-speed blanking on mechanical performance and plate shape are met. | 1. 초고효율 가변 주파수 에어컨 압축기용 무방향성 규소강 얇은 밴드는 다음을 포함하는 것을 특징으로 함:다음 중량 백분율의 성분을 포함한다:C. ≤0.003%Si:2.0%~2.5%, Mn:0.15%~0.5%, Als:0.3%~0.7%, Sn:0.05%~0.11%, S≤0.003%, P≤0.03%, B:0.002%∼0.004%, Ca:0.003%∼0.005%, N≤0.003%Ti. ≤0.003%, 나머지는 Fe 및 불가피한 불순물이고, 또한 Mn/S 비율은 20~60 범위 안에서 제어하고, B/N 비율은 0.7~1.5 범위 안에서 제어하며, Ca/S의 비율은 ≥1이고,제조하여 획득되는 무방향성 규소강 얇은 밴드 제품의 두께는 0.30mm~0.35mm이고, 철손 P1.5/50≤2.35W/kg;B5000≥1.72T;항복강도는 310MPa~340MPa, 인장강도는 440MPa~470MPa이다;제품의 수평 동판 차이≤6μm의 비율은 95%이상으로 제어되며, 압연방향 두께 파동은 ±2μm 이내이다. | 1. The utility model provides a super high-efficient frequency conversion air conditioner compressor is with no oriented silicon steel thin strip which characterized in that: comprises the following components in percentage by weight: c is less than or equal to 0.003 percent, Si: 2.0% -2.5%, Mn: 0.15% -0.5%, Als: 0.3% -0.7%, Sn: 0.05-0.11%, S is less than or equal to 0.003%, P is less than or equal to 0.03%, B: 0.002% -0.004%, Ca: 0.003-0.005%, less than or equal to 0.003% of N, less than or equal to 0.003% of Ti, and the balance of Fe and inevitable impurities, wherein the ratio of Mn to S is controlled within the range of 20-60, the ratio of B to N is controlled within the range of 0.7-1.5, the ratio of Ca to S is greater than or equal to 1, the thickness of the prepared non-oriented silicon steel strip product is 0.30-0.35 mm, and the iron loss P is 1.5/50 and is less than or equal to 2.35W/kg; b5000 is more than or equal to 1.72T; the yield strength is 310 MPa-340 MPa, and the tensile strength is 440 MPa-470 MPa; the proportion of the difference between the transverse direction and the plate of the product is less than or equal to 6 mu m is controlled to be more than 95 percent, and the fluctuation of the thickness in the rolling direction is within +/-2 mu m. | 1. 초고효율 가변 주파수 에어컨 압축기용 무방향성 규소강 얇은 밴드는 다음을 포함하는 것을 특징으로 함:다음 중량 백분율의 성분을 포함한다:C. ≤0.003%Si:2.0%~2.5%, Mn:0.15%~0.5%, Als:0.3%~0.7%, Sn:0.05%~0.11%, S≤0.003%, P≤0.03%, B:0.002%∼0.004%, Ca:0.003%∼0.005%, N≤0.003%Ti. ≤0.003%, 나머지는 Fe 및 불가피한 불순물이고, 또한 Mn/S 비율은 20~60 범위 안에서 제어하고, B/N 비율은 0.7~1.5 범위 안에서 제어하며, Ca/S의 비율은 ≥1이고,제조하여 획득되는 무방향성 규소강 얇은 밴드 제품의 두께는 0.30mm~0.35mm이고, 철손 P1.5/50≤2.35W/kg;B5000≥1.72T;항복강도는 310MPa~340MPa, 인장강도는 440MPa~470MPa이다;제품의 수평 동판 차이≤6μm의 비율은 95%이상으로 제어되며, 압연방향 두께 파동은 ±2μm 이내이다. | 1. The utility model provides a super high-efficient frequency conversion air conditioner compressor is with no oriented silicon steel thin strip which characterized in that: comprises the following components in percentage by weight: c is less than or equal to 0.003 percent, Si: 2.0% -2.5%, Mn: 0.15% -0.5%, Als: 0.3% -0.7%, Sn: 0.05-0.11%, S is less than or equal to 0.003%, P is less than or equal to 0.03%, B: 0.002% -0.004%, Ca: 0.003-0.005%, less than or equal to 0.003% of N, less than or equal to 0.003% of Ti, and the balance of Fe and inevitable impurities, wherein the ratio of Mn to S is controlled within the range of 20-60, the ratio of B to N is controlled within the range of 0.7-1.5, the ratio of Ca to S is greater than or equal to 1, the thickness of the prepared non-oriented silicon steel strip product is 0.30-0.35 mm, and the iron loss P is 1.5/50 and is less than or equal to 2.35W/kg; b5000 is more than or equal to 1.72T; the yield strength is 310 MPa-340 MPa, and the tensile strength is 440 MPa-470 MPa; the proportion of the difference between the transverse direction and the plate of the product is less than or equal to 6 mu m is controlled to be more than 95 percent, and the fluctuation of the thickness in the rolling direction is within +/-2 mu m. | 8 | 2021-11440570 | 2021-11-30 | 114214561 | 2022-03-22 | 114214561 | 2022-08-05 | MAANSHAN IRON & STEEL Co.,Ltd. | Qi Xuan ¦ Pei Yinghao ¦ Shi Lifa ¦ Zhan Yungao ¦ Xia Xuelan ¦ Du Jun ¦ Liu Qingsong ¦ Cheng Guoqing |  |  |  | 0 |  | 2 | CN115369225B ¦ JP7541638B1(FE) | 66478824 | CN114214561B | 1 | 등록 | MAANSHAN IRON & STEEL Co.,Ltd. | 8422331011590
CN | CN | P | A | 고 접착력 모터 철 코어용 규소강 자기 접착 코팅층의 제조법(preparative method)및 모터 철 코어 | Preparation method of silicon steel self-bonding coating for high-bonding-force motor iron core and motor iron core | 본 발명은 고 접착력 모터 철 코어용 규소강 자기 접착 코팅층의 제조법(preparative method)및 모터 철심을 개시하고, 상기 제조 방법이 이하의 순서를 포함:규소강의 표면 코팅에 자가접착(self bonding)코팅층의 도료를 형성할 수 있고 나서 첫번째 건조 경화를 진행;스트립;프레스 가공;적층;3.5~6.0MPa의 압력 하에 215°C~300°C에 180~300min 경화시킨다;본 발명 생산 모터 철심의 자체 접착 코팅층은 비교적 낮은 두께를 구비하면서도 비교적 높은 박리 강도를 가지고 있고, 새로운 에너지, 마이크로 모터 등 분야의 흡입모터 고회전 속도, 고강도에 대한 요구를 만족시킬 수 있고, 유효하게 흡입모터 와류 손실을 낮출 수 있고,모터 작업 효율을 높이고 모터 사용 소음을 줄입니다. | The invention discloses a preparation method of a silicon steel self-adhesive coating for a high-adhesion motor iron core and the motor iron core, and the preparation method comprises the following steps: coating the surface of silicon steel with a coating capable of forming the self-adhesive coating, and then carrying out first drying and curing; slitting is conducted; stamping and processing; performing lamination; curing is conducted for 180 min to 300 min at the temperature ranging from 215 DEG C to 300 DEG C under the pressure ranging from 3.5 MPa to 6.0 MPa; the self-adhesive coating for producing the motor iron core has relatively low thickness and relatively high peel strength, can meet the requirements on high rotating speed and high strength of the motor in the fields of new energy, micromotors and the like, and can effectively reduce the eddy current loss of the motor, improve the working efficiency of the motor and reduce the use noise of the motor. | 1. 고 접착력 모터 철 코어용 규소강 자기 접착 코팅층의 제조법(preparative method)은 다음을 포함하는 것을 특징으로 하고, 상기 제조 방법이 이하의 순서를 포함: (1)규소강의 표면 코팅에 자가접착(self bonding)코팅층의 도료를 형성할 수 있고 나서 첫번째 건조 경화를 진행한다; (2)Splitting; (3)프레스 가공. (4)적층; (5)2차 경화:3.5~6.0MPa의 압력에서 215°C~300°C에서 180~300min 경화시킨다. | 1. A preparation method of a silicon steel self-bonding coating for a high-bonding-force motor iron core is characterized by comprising the following steps: (1) coating a coating capable of forming a self-bonding coating on the surface of the silicon steel, and then drying and curing for the first time; (2) splitting; (3) stamping; (4) laminating; (5) secondary curing: curing for 180-300 min at 215-300 ℃ under the pressure of 3.5-6.0 MPa. | 1. 고 접착력 모터 철 코어용 규소강 자기 접착 코팅층의 제조법(preparative method)은 다음을 포함하는 것을 특징으로 하고, 상기 제조 방법이 이하의 순서를 포함: (1)규소강의 표면 코팅에 자가접착(self bonding)코팅층의 도료를 형성할 수 있고 나서 첫번째 건조 경화를 진행한다; (2)Splitting; (3)프레스 가공. (4)적층; (5)2차 경화:3.5~6.0MPa의 압력에서 215°C~300°C에서 180~300min 경화시킨다. ¦ 8. 제1항에 따른 제조방법을 이용하여 제조되는 것을 특징으로 하는 모터 코어. | 1. A preparation method of a silicon steel self-bonding coating for a high-bonding-force motor iron core is characterized by comprising the following steps: (1) coating a coating capable of forming a self-bonding coating on the surface of the silicon steel, and then drying and curing for the first time; (2) splitting; (3) stamping; (4) laminating; (5) secondary curing: curing for 180-300 min at 215-300 ℃ under the pressure of 3.5-6.0 MPa. ¦ 8. An iron core for an electric machine, characterized by being produced by the production method described in claim 1. | 9 | 2022-10563654 | 2022-05-23 | 114798379 | 2022-07-29 |  |  | MAANSHAN IRON & STEEL Co.,Ltd. | Cheng Guoqing ¦ Shi Lifa ¦ Lu Tianlin ¦ Liu Qingsong ¦ Qi Xuan ¦ Xu Wenxiang ¦ Pei Yinghao |  |  |  | 0 |  | 0 |  | 67943549 | CN114798379A | 1 | 거절 |  | 8422321017174
CN | CN | P | B | 저비용의 매우 낮은 알루미늄의 무방향성 전기강판 및 그 제조 방법 | Low-cost extremely-low-aluminum non-oriented electrical steel plate and manufacturing method thereof | 본 발명은 품질 백분율이 하기 화학 원소인 C를 함유하는 저비용의 매우 낮은 알루미늄 무방향성 전기 강판을 개시한다. ≤0.003%, Si:0.1%~1.2%, Mn:0.1%~0.4%, P:0.01%~0.2%, S≤0.003%, Als≤0.001%, O:0.003%~0.01%, N≤0.003%, Sn:0.005%~0.05%, Si2/P 만족:0.89~26.04. 또한, 본 발명은 또 상기 무방향성 전기강판의 제조 방법을 공개하여 순서를 포함:(1)제련(2)연속 주조;(3)열연:그 중에 열연판이 코일러 뒤에 정규화(normalized crosscorrelation)처리 또는 후드식 노 어닐링을 하지 않고, 열간 압연 강철 롤의 자체로 여열을 이용하여 균열 및 보온을 진행한다;(4)1차 냉간 압연;(5)연속 어닐링. 본 발명 상기 무방향성 전기 강판 합리적인 화학 성분 및 공정 설계를 채택하고, 우수한 경제성을 가지고 있을 뿐만 아니라, 고자기감 및 낮은 철손의 특성을 가지고 있다. | The invention discloses a low-cost extremely-low-aluminum non-oriented electrical steel plate. The low-cost extremely-low-aluminum non-oriented electrical steel plate comprises the following chemical elements in percentage by mass: less than or equal to 0.003% of C, 0.1-1.2% of Si, 0.1-0.4% of Mn, 0.01-0.2% of P, less than or equal to 0.003% of S, less than or equal to 0.001% of Als, 0.003-0.01% of O, less than or equal to 0.003% of N and 0.005-0.05% of Sn, and the ratio of Si<2> to P is 0.89-26.04. In addition, the invention further discloses a manufacturing method of the non-oriented electrical steel plate. The manufacturing method comprises the following steps of (1) smelting; (2) continuous casting; (3) hot rolling, wherein after being coiled, a hot-rolled plate is not subjected to normalizing treatment or bell-type furnace annealing, but afterheat of a hot-rolled steel coil is used for soaking and heat preservation; (4) primary cold rolling; and (5) continuous annealing. According to the non-oriented electrical steel plate, reasonable chemical components and process design are adopted, and the non-oriented electrical steel plate not only has excellent economical efficiency, but also has the characteristics of high magnetic induction and low iron loss. | 1. 저원가의 매우 낮은 알루미늄의 무방향성 전기강판은 다음을 포함하는 것을 특징으로 하고, 그는 질량백분율(mass fraction)이 다음과 같은 하기 화학 원소를 포함: C≤0.003%, Si:0.1%~1.2%, Mn:0.1%~0.4%, P:0.01%~0.2%, S≤0.003%, Als≤0.001%, O:0.003%~0.01%, N≤0.003%, Sn:0.005%~0.05%, Si2/P 만족:0.89~26.04. | 1. A low-cost and extremely-low-aluminum non-oriented electrical steel sheet is characterized by comprising the following chemical elements in percentage by mass: c is less than or equal to 0.003 percent, Si: 0.1-1.2%, Mn: 0.1% -0.4%, P: 0.01-0.2%, S is less than or equal to 0.003%, Als is less than or equal to 0.001%, O: 0.003-0.01 percent, less than or equal to 0.003 percent of N, Sn: 0.005% -0.05%, and satisfies Si2/P:0.89~26.04。 | 1. 저원가의 매우 낮은 알루미늄의 무방향성 전기강판은 다음을 포함하는 것을 특징으로 하고, 그는 질량백분율(mass fraction)이 다음과 같은 하기 화학 원소를 포함: C≤0.003%, Si:0.1%~1.2%, Mn:0.1%~0.4%, P:0.01%~0.2%, S≤0.003%, Als≤0.001%, O:0.003%~0.01%, N≤0.003%, Sn:0.005%~0.05%, Si2/P 만족:0.89~26.04. | 1. A low-cost and extremely-low-aluminum non-oriented electrical steel sheet is characterized by comprising the following chemical elements in percentage by mass: c is less than or equal to 0.003 percent, Si: 0.1-1.2%, Mn: 0.1% -0.4%, P: 0.01-0.2%, S is less than or equal to 0.003%, Als is less than or equal to 0.001%, O: 0.003-0.01 percent, less than or equal to 0.003 percent of N, Sn: 0.005% -0.05%, and satisfies Si2/P:0.89~26.04。 | 13 | 2020-10472318 | 2020-05-29 | 113737089 | 2021-12-03 | 113737089 | 2022-07-15 | BAOSHAN IRON & STEEL Co.,Ltd. | Zhang Feng ¦ Shen Kanyi ¦ Zong Zhenyu ¦ Li Guobao ¦ Fang Xianshi |  |  |  | 6 | CN106702260B ¦ CN105925884B ¦ CN104136637B ¦ CN102796948B ¦ JP6319586B2 ¦ KR10-1993-0011406B1 | 0 |  | 105187527 | CN113737089B ¦ CN2020-104723185 ¦ EP4137603A1 ¦ IN569994 ¦ JP7645288B2 ¦ KR10-2022-0162179A ¦ MXMX/a/2022/014497A ¦ RU0002806222C1 ¦ US2023-0203613A1 ¦ WOWO2021-238895A1 | 10 | 등록 | BAOSHAN IRON & STEEL Co.,Ltd. | 8422301011937
PCT | PCT | P | A1 | 전기강판 및 이의 적층체 | ELECTRICAL STEEL SHEET AND LAMINATE THEREOF | 본 발명은 전기강판; 및 상기 전기강판 상에 위치하는 본딩 코팅층;을 포함하고, 상기 전기강판 내에 위치하고, 상기 본딩 코팅층과 접촉하는 제1 계면층; 및 상기 본딩 코팅층 내에 위치하고, 제1 계면층과 접촉하는 제2 계면층을 더 포함하고, 상기 제2 계면층을 포함하는 본딩 코팅층 내 총 Si 함량의 70몰% 이상이 제2 계면층 내에 존재하는, 전기강판에 관한 것이다. | The present invention relates to: an electrical steel sheet, and an electrical steel sheet comprising a bonding coating layer positioned on the electrical steel sheet and further comprising: a first interface layer located within the electrical steel sheet and being in contact with the bonding coating layer; and a second interface layer located within the bonding coating layer and being in contact with the first interlayer, wherein the content of Si in the second interface layer amounts to 70 mol% or more of the total Si content of the bonding coating layer including the second interface layer. | 전기강판; 및 상기 전기강판 상에 위치하는 본딩 코팅층;을 포함하고, 상기 전기강판 내에 위치하고, 상기 본딩 코팅층과 접촉하는 제1 계면층; 및 상기 본딩 코팅층 내에 위치하고, 제1 계면층과 접촉하는 제2 계면층을 더 포함하고, 상기 제2 계면층을 포함하는 본딩 코팅층 내 총 Si 함량의 70몰% 이상이 제2 계면층 내에 존재하는 것인, 전기강판. | electric steel sheet; andA bonding coating layer located on the electric steel plate;The first interface layer located within the electric steel plate and in contact with the bonding coating layer; and Located in the bonding coating layer, further comprising a second interface layer in contact with the first interface layer,An electric steel sheet having at least 70 mol% of the total Si content in the bonding coating layer comprising the second interface layer is present in the second interface layer. |  |  |  | PCT-KR2021-019319 | 2021-12-17 | WO2022-139351 | 2022-06-30 |  |  | POSCO | LEE, Donggyu ¦ KIM, Jungwoo ¦ HA, Bongwoo ¦ NO, Taeyoung ¦ PARK, Gyeongryeol | 10-2020-0180151 | KR | 2020-12-21 |  |  |  |  | 105263933 | CN116917433A ¦ EP4265698A1 ¦ ID2023/06007A ¦ IN202337046868 ¦ JP7688709B2 ¦ KR10-2391988B1 ¦ MXMX/a/2023/007362A ¦ US2024-0278535A1 ¦ WOWO2022-139351A1 | 9 |  |  | 6022026005901
KR | KR | P | A |  | 무방향성 전기강판 및 그 제조방법 |  | 본 발명은 중량%로, Si: 2.10 내지 3.80%, Mn: 0.001 내지 0.600%, Al: 0.001 내지 0.600%, P: 0.001 내지 0.100%, C: 0.0005 내지 0.0100%, S: 0.001 내지 0.010%, N: 0.0001 내지 0.010%, Ti: 0.0005 내지 0.0050%, Sn: 0.001 내지 0.080%, Sb: 0.001 내지 0.080%, Se: 0.0005 내지 0.0030% 및 Ge: 0.0003 내지 0.0010% 포함하고, 잔부는 Fe 및 불가피한 불순물을 포함하는 무방향성 전기강판으로서, 철손 및 자속밀도 특성이 우수하며, 강도가 낮은 무방향성 전기강판을 제공할 수 있다. |  | 중량%로, Si: 2.10 내지 3.80%, Mn: 0.001 내지 0.600%, Al: 0.001 내지 0.600%, Se: 0.0005 내지 0.0030% 및 Ge: 0.0003 내지 0.0010% 포함하고, 잔부는 Fe 및 불가피한 불순물을 포함하는, 무방향성 전기강판. |  | 1. 중량%로, Si: 2.10 내지 3.80%, Mn: 0.001 내지 0.600%, Al: 0.001 내지 0.600%, Se: 0.0005 내지 0.0030% 및 Ge: 0.0003 내지 0.0010% 포함하고, 잔부는 Fe 및 불가피한 불순물을 포함하는, 무방향성 전기강판. ¦ 11. 중량%로, Si: 2.10 내지 3.80%, Mn: 0.001 내지 0.600%, Al: 0.001 내지 0.600%, Se: 0.0005 내지 0.0030% 및 Ge: 0.0003 내지 0.0010% 포함하고, 잔부는 Fe 및 불가피한 불순물을 포함하는 슬라브를 가열하는 단계; 상기 슬라브를 열간압연하여 열연판을 제조하는 단계; 상기 열연판을 냉간압연하여 냉연판을 제조하는 단계; 및 상기 냉연판을 최종 소둔하는 단계를 포함하는, 무방향성 전기강판의 제조방법. | 14 | 10-2020-0179362 | 2020-12-21 | 10-2022-0089073 | 2022-06-28 |  |  | 주식회사 포스코 | 홍재완 ¦ 박준수 ¦ 김용수 ¦ 신수용 |  |  |  | 6 | JP6821055B2(BE) ¦ JP6606988B2 ¦ JP2011-084761A ¦ JP2010-121150A ¦ JP5076510B2(BE) ¦ WOWO2016-017263A1(BE) | 1 | KR10-2800985B1(FE) | 106093417 | CN116897218A ¦ EP4265802A1 ¦ IN565868 ¦ JP7744986B2 ¦ KR10-2022-0089073A ¦ KR10-2023-0125156A ¦ MXMX/a/2023/007350A ¦ US2024-0038423A1 ¦ WOWO2022-139314A1 | 9 | 거절 |  | 3522271001495
KR | KR | P | A |  | 절연 피막 조성물, 이의 제조 방법 및 이를 이용한 전기강판 |  | 금속 질산염 및/또는 금속 아질산염을 첨가하여 제조되는 절연 피막 조성물, 이의 제조 방법 및 이를 이용한 고내후성 전기강판에 대하여 개시한다. 본 발명에 따른 절연 피막 조성물은 금속 인산염(Mx=1~3(H3PO4)y=1~3); 및 유기 수지에 포함되는 관능기가 무기 나노입자로 치환된 유무기 복합재;를 포함하고, 절연 피막 조성물의 에너지 분산 X선 분광 (EDS) 분석 시 에너지 피크의 적분값으로 계산했을 때, 인(P) 원소의 함량 100%에 대하여, 상기 금속(M) 원소의 원소비율이 100~250% 이다. |  | 금속 인산염(Mx=1~3(H3PO4)y=1~3); 및 유기 수지에 포함되는 관능기가 무기 나노입자로 치환된 유무기 복합재;를 포함하고, 절연 피막 조성물의 에너지 분산 X선 분광 (EDS) 분석 시 에너지 피크의 적분값으로 계산했을 때, 인(P) 원소의 함량 100%에 대하여, 상기 금속(M) 원소의 원소비율이 100~250%인 절연 피막 조성물. |  | 1. 금속 인산염(Mx=1~3(H3PO4)y=1~3); 및 유기 수지에 포함되는 관능기가 무기 나노입자로 치환된 유무기 복합재;를 포함하고, 절연 피막 조성물의 에너지 분산 X선 분광 (EDS) 분석 시 에너지 피크의 적분값으로 계산했을 때, 인(P) 원소의 함량 100%에 대하여, 상기 금속(M) 원소의 원소비율이 100~250%인 절연 피막 조성물. ¦ 7. (a) 금속 수산화물(M(OH)x=1~3), 질산 화합물 및 인산(H3PO4) 수용액을 혼합하여 금속 인산염(Mx=1~3(H3PO4)y=1~3)을 제조하는 단계; 및 (b) 상기 금속 인산염과, 유기 수지에 포함되는 관능기가 무기 나노입자로 치환된 유무기 복합재를 혼합하여 절연 피막 조성물을 제조하는 단계;를 포함하고, 절연 피막 조성물의 에너지 분산 X선 분광 (EDS) 분석 시 에너지 피크의 적분값으로 계산했을 때, 인(P) 원소의 함량 100%에 대하여, 상기 금속(M) 원소의 원소비율이 100~250%인 절연 피막 조성물의 제조 방법. ¦ 13. 전기강판 기재; 및 상기 전기강판 기재의 표면에 배치되는 절연 피막;을 포함하고, 상기 절연 피막은 금속 인산염(Mx=1~3(H3PO4)y=1~3); 및 유기 수지에 포함되는 관능기가 무기 나노입자로 치환된 유무기 복합재;를 포함하고, 상기 절연 피막의 에너지 분산 X선 분광 (EDS) 분석 시 에너지 피크의 적분값으로 계산했을 때, 인(P) 원소의 함량 100%에 대하여, 상기 금속(M) 원소의 원소비율이 100~250%인 전기강판. | 17 | 10-2020-0179443 | 2020-12-21 | 10-2022-0089112 | 2022-06-28 |  |  | 주식회사 포스코 | 이동규 ¦ 김정우 ¦ 하봉우 ¦ 노태영 ¦ 박경렬 |  |  |  | 4 | JP5978009B2(BE) ¦ KR10-1867257B1 ¦ KR10-1324260B1(BE) ¦ KR10-0388025B1 | 0 |  | 25064146 | KR10-2022-0089112A ¦ KR10-2666723B1 | 2 | 거절 |  | 3522271001534
KR | KR | P | A |  | 셀프 본딩용 전기 강판 및 이를 포함하는 적층체 |  | 셀프 본딩용 전기 강판 및 이를 포함하는 적층체에 관한 것으로, 전기 강판; 및 상기 전기 강판 상에 위치하는 셀프 본딩층을 포함하고, 셀프 본딩층 내 무기물 함량은 5 내지 35 중량%이고, 상기 적층체의 인장 전단 강도는, 7.5 내지 20 N/mm2 이다. |  | 복수의 전기 강판; 및 상기 전기 강판 사이에 위치하는 셀프 본딩층을 포함하고, 상기 셀프 본딩층 내 무기물 함량은 5 내지 35 중량%인 셀프 본딩용 전기 강판 적층체로서, 상기 적층체의 인장 전단 강도는, 7.5 내지 20 N/mm2인 셀프 본딩용 전기 강판 적층체. |  | 1. 복수의 전기 강판; 및 상기 전기 강판 사이에 위치하는 셀프 본딩층을 포함하고, 상기 셀프 본딩층 내 무기물 함량은 5 내지 35 중량%인 셀프 본딩용 전기 강판 적층체로서, 상기 적층체의 인장 전단 강도는, 7.5 내지 20 N/mm2인 셀프 본딩용 전기 강판 적층체. ¦ 7. 고형분으로 수지 65 내지 95 중량% 및 SiO2, TiO2, ZnO 중 1종 이상의 무기물 나노입자 5 내지 35 중량% 포함하는 코팅 조성물을 강판에 도포하고, 열처리하여 경화하되, 경화온도를 강판의 판온 기준으로 180 내지 250℃로 하고, 도포 후 경화 온도까지의 승온 속도를 3 내지 50℃/초로 하고, 180 내지 250℃의 유지 온도에서 온도 편차를 10℃ 이하로 조절하여 전기 강판 상에 셀프 본딩층을 형성하는 단계; 및 상기 셀프 본딩층이 형성된 전기 강판을 적층하는 단계를 포함하는 셀프 본딩용 전기 강판 적층체의 제조 방법. | 7 | 10-2021-0182979 | 2021-12-20 | 10-2022-0089675 | 2022-06-28 |  |  | 주식회사 포스코 | 김정우 ¦ 하봉우 ¦ 이동규 ¦ 박종태 | 10-2020-0180114 | KR | 2020-12-21 | 0 |  | 1 | KR10-2025-0094200A | 105263937 | CN116685463A ¦ EP4265409A1 ¦ ID2023/06910A ¦ IN202337047487 ¦ JP2024-503243A ¦ KR10-2020-0180114 ¦ KR10-2022-0089675A ¦ MXMX/a/2023/007352A ¦ US2024-0308179A1 ¦ WOWO2022-139384A1 | 10 | 심사중 |  | 3522271002288
KR | KR | P | A |  | 전기 강판 적층체 |  | 전기 강판 적층체에 대한 것으로, 복수의 전기 강판; 상기 전기 강판 사이에 위치하는 고분자 접착층을 포함하는 적층체이고, 상기 고분자 접착층의 코팅 두께는 1.8 내지 5.4 ㎛이고, 상기 적층체의 점적율이 95.8 내지 98.5 %이고, 하기 수학식 1을 만족하는 것인 전기 강판 적층체를 제공한다. [수학식 1] 172.4 ≤ 점적율(%) × 두께(㎛) ≤ 531 |  | 복수의 전기 강판; 상기 전기 강판 사이에 위치하는 고분자 접착층을 포함하는 적층체이고, 상기 고분자 접착층의 코팅 두께는 1.8 내지 5.4 ㎛이고, 상기 적층체의 점적율이 95.8 내지 98.5 %이고, 하기 수학식 1을 만족하는 것인 전기 강판 적층체. [수학식 1] 172.4 ≤ 점적율(%) × 두께(㎛) ≤ 531 |  | 1. 복수의 전기 강판; 상기 전기 강판 사이에 위치하는 고분자 접착층을 포함하는 적층체이고, 상기 고분자 접착층의 코팅 두께는 1.8 내지 5.4 ㎛이고, 상기 적층체의 점적율이 95.8 내지 98.5 %이고, 하기 수학식 1을 만족하는 것인 전기 강판 적층체. [수학식 1] 172.4 ≤ 점적율(%) × 두께(㎛) ≤ 531 ¦ 10. 고형분으로 수지 70 내지 95 중량% 및 SiO2, TiO2, ZnO 중 1종 이상의 무기물 나노입자 5 내지 30 중량% 포함하는 코팅 조성물을 강판에 도포하고, 열처리하여 경화하되, 코팅 조성물 도포 시 롤 코터와 강판의 압력을 50 내지 1500kgf로 조절하여 전기 강판 상에 고분자 접착층을 형성하는 단계; 및 상기 고분자 접착층이 형성된 전기 강판을 적층하는 단계를 포함하는 전기 강판 적층체의 제조 방법. | 10 | 10-2021-0183072 | 2021-12-20 | 10-2022-0089676 | 2022-06-28 |  |  | 주식회사 포스코 | 김정우 ¦ 하봉우 ¦ 이동규 ¦ 노태영 ¦ 박경렬 | 10-2020-0180179 | KR | 2020-12-21 | 0 |  | 0 |  | 105263936 | CN116761715A ¦ EP4265408A1 ¦ ID2023/06399A ¦ IN202337047173 ¦ JP7736792B2 ¦ KR10-2020-0180179 ¦ KR10-2022-0089676A ¦ MXMX/a/2023/007351A ¦ US2024-0051269A1 ¦ WOWO2022-139383A1 | 10 | 심사중 |  | 3522271002290
CN | CN | P | B | 자기 이방성이 작은 무방향성 전기 강판 및 그 제조 방법 | Non-oriented electrical steel plate with low magnetic anisotropy and manufacturing method of non-oriented electrical steel plate | 본 발명은 자기 이방성이 작은 무방향성 전기 강판을 개시하고, 그 화학 원소 질량 백분율은 0<C≤0.005%이다; Si:2.0-3.5%; Mn:0.1-2.0%; Sn 및 Sb 중 적어도 하나:0.003-0.2%; Al:0.2-1.8%; 잔부는 Fe 및 기타 불가피한 불순물이다. 또한, 본 발명은 또한 상기 자기 이방성이 작은 무방향성 전기강판의 제조방법을 개시하고, 그는 단계를 포함한다: (1) 제련과 주조; (2)열간 압연; (3)정상화; (4)냉간 압연; (5)연속 어닐링: 냉간 압연 스트립을 50~800°C/s의 승온 속도로 350°C~750°C의 초기 온도에서 균열 온도로 빠르게 가열하여 균열 보온을 진행한다; (6)마무리된 무방향성 전기 강판을 얻기 위해 절연 코팅. 이 무방향성 전기 강판은 고주파 저철손, 자기 이방성이 작은 특징을 갖는다. | The invention discloses a non-oriented electrical steel plate with low magnetic anisotropy. The non-oriented electrical steel plate comprises the following chemical elements including, by mass percent, larger than 0% and smaller than or equal to 0.005% of C, 2.0-3.5% of Si, 0.1-2.0% of Mn, 0.003-0.2% of at least one of Sn and Sb, 0.2-1.8% of Al, and the balance Fe and other inevitable impurities.In addition, the invention further discloses a manufacturing method of the non-oriented electrical steel plate with low magnetic anisotropy. The manufacturing method comprises the following steps: (1)smelting and casting; (2) hot rolling; (3) normalizing; (4) cold rolling; (5) continuous annealing: specifically, rapidly heating cold-rolled strip steel to the soaking temperature from the initial temperature of 350-750 DEG C/s at the temperature rising speed of 50-800 DEG C/s, and carrying out soaking heat preservation; and (6) insulating coating to obtain the finished non-oriented electrical steel plate. The non-oriented electrical steel plate has the characteristics of high-frequency low iron losses and low magnetic anisotropy. | 1. 화학 원소 질량 백분율은 인 것을 특징으로 하는 자기 이방성이 작은 무방향성 전기 강판: 0<C≤0.005%; Si:2.0-3.5%; Mn:0.1-2.0%; Sn 및 Sb:0.003-0.2%; Al:0.2 내지 1.8%; 나머지는 Fe 및 기타 불가피한 불순물이다; 평균 입자 크기는 90~140μm입니다; 철손 P10/400≤11.0W/kg, 자기감각 B50≥1.66T, 압연 방향과 수직한 전자 성능의 차이에 대한 비율≤10%이다. | 1. A non-oriented electrical steel sheet having low magnetic anisotropy is characterized in that the non-oriented electrical steel sheet comprises the following chemical elements in percentage by mass: C is more than 0 and less than or equal to 0.005 percent; si: 2.0 to 3.5 percent; mn: 0.1 to 2.0 percent; sn and Sb: 0.003-0.2%; al: 0.2 to 1.8 percent; the balance being Fe and other unavoidable impurities; the average grain size is 90-140 μm; its iron loss P10/400Less than or equal to 11.0W/kg, and magnetic induction B50Not less than 1.66T, and the ratio of the difference and the sum of the electromagnetic properties of the alloy in the direction parallel to the rolling direction and the electromagnetic properties of the alloy in the direction perpendicular to the rolling direction is not more than 10 percent. | 1. 화학 원소 질량 백분율은 인 것을 특징으로 하는 자기 이방성이 작은 무방향성 전기 강판: 0<C≤0.005%; Si:2.0-3.5%; Mn:0.1-2.0%; Sn 및 Sb:0.003-0.2%; Al:0.2 내지 1.8%; 나머지는 Fe 및 기타 불가피한 불순물이다; 평균 입자 크기는 90~140μm입니다; 철손 P10/400≤11.0W/kg, 자기감각 B50≥1.66T, 압연 방향과 수직한 전자 성능의 차이에 대한 비율≤10%이다. | 1. A non-oriented electrical steel sheet having low magnetic anisotropy is characterized in that the non-oriented electrical steel sheet comprises the following chemical elements in percentage by mass: C is more than 0 and less than or equal to 0.005 percent; si: 2.0 to 3.5 percent; mn: 0.1 to 2.0 percent; sn and Sb: 0.003-0.2%; al: 0.2 to 1.8 percent; the balance being Fe and other unavoidable impurities; the average grain size is 90-140 μm; its iron loss P10/400Less than or equal to 11.0W/kg, and magnetic induction B50Not less than 1.66T, and the ratio of the difference and the sum of the electromagnetic properties of the alloy in the direction parallel to the rolling direction and the electromagnetic properties of the alloy in the direction perpendicular to the rolling direction is not more than 10 percent. | 9 | 2019-10790431 | 2019-08-26 | 112430776 | 2021-03-02 | 112430776 | 2022-06-28 | BAOSHAN IRON & STEEL Co.,Ltd. | Zhang Feng ¦ Chu Shuangjie ¦ Wang Bo ¦ Zhang Wenyue ¦ Shen Kanyi ¦ Li Guobao |  |  |  | 5 | CN106756475B ¦ CN102453837B ¦ CN100999050A ¦ CN100443613C ¦ JP1990-107719A | 0 |  | 104224942 | BR112022003288B1 ¦ CA3149832A1 ¦ CN112430776B ¦ CN2019-107904315 ¦ EP3992325A1 ¦ IN513898 ¦ JP7378585B2 ¦ MXMX/a/2022/001811A ¦ RU0002792272C1 ¦ US2022-0333226A1 ¦ WOPCT-CN2020-011404 ¦ WOWO2021-037063A1 | 12 | 등록 | BAOSHAN IRON & STEEL Co.,Ltd. | 8422272011751
CN | CN | P | B | 내식성이 우수한 고효율 모터용 무방향성 실리콘 강판 및 제조 방법 | Non-oriented silicon steel plate with excellent corrosion resistance for high-efficiency motor and production method | 내식성이 우수한 고효율 모터용 무방향성 실리콘 강판으로서, 그 성분 및 중량%는 C이다: 0.0028%이하, Si:0.30~1.80%이하, Al:0.30%이하, Mn:0.10~0.80%, P:0.030%이하, S:0.0030%이하, N:0.0025%이하, Sn : 0.08%, Cu 이하: 0.25%이하. 생산 방법: 청정강으로 제련하여 주조하여 빌렛을 만듭니다; 주편 가열; 열간 압연; 마무리; 코일러; 1회 냉간 압연; 연속 어닐링; 코팅. 본 발명은 무방향성 실리콘강판의 자기감각 B5000이 1.70T 이상이고, 또한 생산원가를 적어도 5%낮출 수 있고, 기판내식성을 15배 이상 향상시킬 수 있으며, 고내식성 고효율 모터용 무방향성 실리콘강판을 얻는다. | The invention discloses a non-oriented silicon steel plate with excellent corrosion resistance for a high-efficiency motor. The non-oriented silicon steel plate comprises the following components of, in percentage by weight, not more than 0.0028% of C, 0.30%-1.80% of Si, not more than or equal to 0.30% of Al, 0.10%-0.80% of Mn, not more than or equal to 0.030% of P, not more than or equal to 0.0030% of S, not more than or equal to 0.0025% of N, not more than 0.08% of Sn and not more than 0.25%, the production method comprises the following steps of adopting clean steel for smelting and continuously casting into a blank; heating the casting blank; hot rolling; finish rolling; coiling; primary cold rolling; continuous annealing; and overlaying coating. According to the non-oriented silicon steel plate with the excellent corrosion resistance for the high-efficiency motor and the production method, the magnetic induction B5000 of the non-oriented silicon steel plate is not lower than 1.70T, the production cost can be reduced by at least 5%, the corrosion resistance of a substrate can be improved by more than 15 times, and the non-oriented silicon steel plate with the high-corrosion-resistance for the high-efficiency motor is obtained. | 1. 내식성이 우수한 고효율 모터용 무방향성 실리콘 강판으로서, 성분 및 중량 백분율 함량이 C이다: 0.0019%이하, Si:0.30%~0.32%또는 Si:0.74%~1.80%, Al:0.13~0.30%, Mn:0.48~0.80%, P:≤0.030%, S:≤0.0009%, N:≤0.0025%, Sn: 0.08%이하, Cu:0.10~0.20%, 나머지는 Fe 및 불가피한 불순물 원소이다; 는 Cu≤0.6×Si를 만족한다; 생산 방법: 1) 클린 스틸의 제련 방법을 사용하여 제련하고 빌렛으로 연속 주조합니다; 2) 주편을 가열하여 주편의 가열 온도를 1152~1200°C로 조절하고 이 온도에서 35~43분간 유지한다; 3) 열간 압연을 진행하고, 열간 압연 롤 두께를 2.0~2.5mm로 제어한다; 4) 마무리 압연을 하고 최종 압연 온도를 840~920°C로 조절합니다; 5) 권취를 하고 권취 온도를 620~681°C로 조절한다; 6) 산세 후 한 번 냉간 압연하여 두께가 0.50±0.015mm가 될 때까지 압연한다; 7) 알칼리 세척 후 전체 N2분위기에서 연속 어닐링을 수행하고 어닐링의 평균 열 온도는 920~980°C, 평균 열 시간은 45~90초, 냉각 속도는 20°C/s를 초과하지 않도록 제어합니다; 8) 코팅을 코팅하고 코팅량을 0.5~1.5g/m2로 조절합니다. | 1. The non-oriented silicon steel plate with excellent corrosion resistance for the high-efficiency motor comprises the following components in percentage by weight: c: not more than 0.0019%, Si: 0.30% -0.32% or Si: 0.74-1.80%, Al: 0.13-0.30%, Mn: 0.48-0.80%, P: less than or equal to 0.030 percent, S: less than or equal to 0.0009 percent, N: less than or equal to 0.0025 percent, Sn: not more than 0.08%, Cu: 0.10-0.20%, and the balance of Fe and inevitable impurity elements; and Cu is less than or equal to 0.6 xSi; the production method comprises the following steps: 1) smelting by adopting a clean steel smelting method and continuously casting into a blank; 2) heating the casting blank, controlling the heating temperature of the casting blank to be 1152-1200 ℃, and preserving heat for 35-43 min at the temperature; 3) carrying out hot rolling, and controlling the thickness of a hot rolled coil to be 2.0-2.5 mm; 4) performing finish rolling, and controlling the finish rolling temperature to be 840-920 ℃; 5) coiling, and controlling the coiling temperature to be 620-681 ℃; 6) carrying out primary cold rolling after acid pickling until the thickness is 0.50 +/-0.015 mm; 7) after alkaline washing, the product is in the total N2Carrying out continuous annealing in the atmosphere, controlling the annealing soaking temperature to be 920-980 ℃, the soaking time to be 45-90 s, and controlling the cooling speed not to exceed 20 ℃/s; 8) coating a coating layer, wherein the coating amount is controlled to be 0.5-1.5 g/m2。 | 1. 내식성이 우수한 고효율 모터용 무방향성 실리콘 강판으로서, 성분 및 중량 백분율 함량이 C이다: 0.0019%이하, Si:0.30%~0.32%또는 Si:0.74%~1.80%, Al:0.13~0.30%, Mn:0.48~0.80%, P:≤0.030%, S:≤0.0009%, N:≤0.0025%, Sn: 0.08%이하, Cu:0.10~0.20%, 나머지는 Fe 및 불가피한 불순물 원소이다; 는 Cu≤0.6×Si를 만족한다; 생산 방법: 1) 클린 스틸의 제련 방법을 사용하여 제련하고 빌렛으로 연속 주조합니다; 2) 주편을 가열하여 주편의 가열 온도를 1152~1200°C로 조절하고 이 온도에서 35~43분간 유지한다; 3) 열간 압연을 진행하고, 열간 압연 롤 두께를 2.0~2.5mm로 제어한다; 4) 마무리 압연을 하고 최종 압연 온도를 840~920°C로 조절합니다; 5) 권취를 하고 권취 온도를 620~681°C로 조절한다; 6) 산세 후 한 번 냉간 압연하여 두께가 0.50±0.015mm가 될 때까지 압연한다; 7) 알칼리 세척 후 전체 N2분위기에서 연속 어닐링을 수행하고 어닐링의 평균 열 온도는 920~980°C, 평균 열 시간은 45~90초, 냉각 속도는 20°C/s를 초과하지 않도록 제어합니다; 8) 코팅을 코팅하고 코팅량을 0.5~1.5g/m2로 조절합니다. | 1. The non-oriented silicon steel plate with excellent corrosion resistance for the high-efficiency motor comprises the following components in percentage by weight: c: not more than 0.0019%, Si: 0.30% -0.32% or Si: 0.74-1.80%, Al: 0.13-0.30%, Mn: 0.48-0.80%, P: less than or equal to 0.030 percent, S: less than or equal to 0.0009 percent, N: less than or equal to 0.0025 percent, Sn: not more than 0.08%, Cu: 0.10-0.20%, and the balance of Fe and inevitable impurity elements; and Cu is less than or equal to 0.6 xSi; the production method comprises the following steps: 1) smelting by adopting a clean steel smelting method and continuously casting into a blank; 2) heating the casting blank, controlling the heating temperature of the casting blank to be 1152-1200 ℃, and preserving heat for 35-43 min at the temperature; 3) carrying out hot rolling, and controlling the thickness of a hot rolled coil to be 2.0-2.5 mm; 4) performing finish rolling, and controlling the finish rolling temperature to be 840-920 ℃; 5) coiling, and controlling the coiling temperature to be 620-681 ℃; 6) carrying out primary cold rolling after acid pickling until the thickness is 0.50 +/-0.015 mm; 7) after alkaline washing, the product is in the total N2Carrying out continuous annealing in the atmosphere, controlling the annealing soaking temperature to be 920-980 ℃, the soaking time to be 45-90 s, and controlling the cooling speed not to exceed 20 ℃/s; 8) coating a coating layer, wherein the coating amount is controlled to be 0.5-1.5 g/m2。 | 1 | 2020-11372065 | 2020-11-30 | 112609128 | 2021-04-06 | 112609128 | 2022-06-17 | WUHAN IRON AND STEEL Co.,Ltd. | Lv Li ¦ Shi Wenmin ¦ Yang Guang ¦ Huang Jingwen ¦ Li Zhun ¦ Chen Shenglin |  |  |  | 0 |  | 0 |  | 61923396 | CN112609128B | 1 | 등록 | WUHAN IRON AND STEEL Co.,Ltd. | 8422261009512
CN | CN | P | B | 경량 전기 자전거 허브 모터용 무방향성 전기 강철 및 제조 방법 | Non-oriented electrical steel for hub motor of portable electric bicycle and manufacturing method of non-oriented electrical steel | 본 발명은 경량 전기 자전거 허브 모터용 무방향성 전기 강철 및 제조 방법을 개시하고, 무방향성 강철 영역에 속한다. 종래의 소형 모터 무방향성 강철 가공 난이도가 크고 효율이 낮은 문제에 대하여, 본 발명은 경량 전기 자전거 허브 모터용 무방향성 전기 강철을 제공하고, 하기 중량 백분율의 각 성분을 포함한다:Si:1.50%~3.00%; Als:0.50 내지 2.00%; Mn:0.20 내지 1.00%; P:0.01 내지 0.20%; C:≤0.005%S:≤0.03%; N:≤0.03%; Ti:≤0.005%, 나머지는 철과 불가피한 불순물이다; 상기 식에서, C, S, N 및 Ti의 중량 백분율은 하기 화학식을 만족한다:C%+S%+N%+Ti%≤0.01%. 본 발명은 원소 함량을 합리적으로 제어함으로써 실리콘강의 연성을 향상시키고, 가공을 용이하게 한다. 본 발명이 제공하는 제조 방법(manufacturing method)은 와인딩 철심 중의 와전류 및 히스테리시스 손실을 낮추고, 동시에 강철 롤 표면 산화 및 표면 질화물 석출을 피할 수 있고, 철심 손실을 낮출 수 있고, 기존의 동일한 철손 등급 무방향성 실리콘강과 비교할 때 신장률이 비교적 높고, 후속 냉간 가공 성능은 더욱 우수하다. 우수한 성능을 보장하면서 가공이 용이합니다. | The invention discloses non-oriented electrical steel for a hub motor of a portable electric bicycle and a manufacturing method of the non-oriented electrical steel, and belongs to the field of non-oriented steel. In order to solve the problems of high processing difficulty and low efficiency of existing non-oriented steel for a small motor, the invention provides the non-oriented electrical steel for the hub motor of the portable electric bicycle. The non-oriented electrical steel for the hub motor of the portable electric bicycle is prepared from the following components in percentage by weight: 1.50-3.00% of Si, 0.50% to 2.00% of Als;, 0.20% to 1.00% of Mn, 0.01% to 0.20% of P, less than or equal to 0.005% of C, less than or equal to 0.03% of S, less than or equal to 0.03% of N, less than or equal to 0.005% of Ti, and the balance of iron and inevitable impurities, wherein the weight percentage of C, S, N and Ti meets the following formula: C% + S% + N% + Ti% is less than or equal to 0.01%. According to non-oriented electrical steel for the hub motor of the portable electric bicycle, the ductility of silicon steel is improved by reasonably controlling the element content, and machining is convenient. According to the manufacturing method of the non-oriented electrical steel, eddy current and magnetic hysteresis loss in a wound iron core is reduced, meanwhile, surface oxidation and surface nitride precipitation of a steel coil can be avoided, and the iron core loss is reduced; compared with existing non-oriented silicon steel with the same iron loss level, the elongation is higher, the subsequent cold machining performance is more excellent, and the machining is convenient while the excellent performance is ensured. | 1. 경량 전기 자전거 허브 모터용 무방향성 전기 강철은 다음을 포함하는 것을 특징으로 한다: 하기 중량 백분율의 각 성분을 포함한다:Si:1.50%~3.00%; Als:0.50~2.00%; Mn:0.20%∼1.00%; P:0.01%내지 0.20%; C:≤0.005%S:≤0.03%; N:≤0.03%; Ti:≤0.005%, 나머지는 철과 불가피한 불순물이다; 여기서, C, S, N 및 Ti의 중량 백분율은 하기 식을 만족한다:C%+S%+N%+Ti%≤0.01%; Si, Als, Mn의 중량 백분율은 하기 화학식을 만족한다:3.7%≤Si%+Als%+Mn%≤5%. | 1. The utility model provides a light electric bicycle wheel hub non-oriented electrical steel for motor which characterized in that: comprises the following components in percentage by weight: si: 1.50% -3.00%; and Als: 0.50% -2.00%; mn: 0.20% -1.00%; p: 0.01% -0.20%; c: less than or equal to 0.005% S: less than or equal to 0.03 percent; n: less than or equal to 0.03 percent; ti: less than or equal to 0.005 percent, and the balance of iron and inevitable impurities; wherein C, S, N and Ti are in weight percent satisfying the following formula: c% + S% + N% + Ti% < 0.01%; the weight percentages of Si, Als and Mn satisfy the following formula: si% + Als% + Mn% + 5% 3.7%. | 1. 경량 전기 자전거 허브 모터용 무방향성 전기 강철은 다음을 포함하는 것을 특징으로 한다: 하기 중량 백분율의 각 성분을 포함한다:Si:1.50%~3.00%; Als:0.50~2.00%; Mn:0.20%∼1.00%; P:0.01%내지 0.20%; C:≤0.005%S:≤0.03%; N:≤0.03%; Ti:≤0.005%, 나머지는 철과 불가피한 불순물이다; 여기서, C, S, N 및 Ti의 중량 백분율은 하기 식을 만족한다:C%+S%+N%+Ti%≤0.01%; Si, Als, Mn의 중량 백분율은 하기 화학식을 만족한다:3.7%≤Si%+Als%+Mn%≤5%. | 1. The utility model provides a light electric bicycle wheel hub non-oriented electrical steel for motor which characterized in that: comprises the following components in percentage by weight: si: 1.50% -3.00%; and Als: 0.50% -2.00%; mn: 0.20% -1.00%; p: 0.01% -0.20%; c: less than or equal to 0.005% S: less than or equal to 0.03 percent; n: less than or equal to 0.03 percent; ti: less than or equal to 0.005 percent, and the balance of iron and inevitable impurities; wherein C, S, N and Ti are in weight percent satisfying the following formula: c% + S% + N% + Ti% < 0.01%; the weight percentages of Si, Als and Mn satisfy the following formula: si% + Als% + Mn% + 5% 3.7%. | 8 | 2021-10332173 | 2021-03-29 | 113215473 | 2021-08-06 | 113215473 | 2022-06-14 | MAANSHAN IRON & STEEL Co.,Ltd. | Liu Qingsong ¦ Pei Yinghao ¦ Shi Lifa ¦ Xia Xuelan ¦ He Zhijian ¦ Cheng Guoqing |  |  |  | 0 |  | 2 | CN114737129B ¦ KR10-2025-0024301A(FE) | 63444462 | CN113215473B | 1 | 등록 | MAANSHAN IRON & STEEL Co.,Ltd. | 8422252014559
CN | CN | P | A | 자동차 구동 모터용 고효율 고강도 무방향성 규소강 박대 | High-efficiency high-strength non-oriented silicon steel thin strip for automobile driving motor | 본 발명은 무방향성 규소강 제조 분야에 관한 것이다. 자동차 구동 모터용 고효율 고강도 무방향성 규소강 박대, 그 화학 성분은 중량 백분율에 따라 C 함량 0.001~0.003wt%이다; S 함량≤0.001 wt%; Si 함량은 3.0~3.6wt%이다; Al 함량은 0.6~1.2wt%이다; Mn 함유량은 0.1~1.0wt%이다; Sb 함량 0.02~0.12wt%이고, Cr 함량 0.15~0.45wt%이며, P 함량≤0.03wt%이고, 나머지는 Fe 및 불가피한 불순물이며, 본 발명은 또한 이 자동차 구동 모터용 고효율 고강도 무방향성 규소강 박대의 제조 방법에 관한 것이다. 본 발명은 높은 Si와 Al 합금 성분을 전제로, 2차 냉간 압연을 통해 무방향성 규소강 텍스쳐를 개선하여, 종래의 고강도 무방향성 규소강 박대의 제조 공정 난이도가 크고, 자성 에너지와 역학적 성능을 양립하기 어려운 문제를 해결한다. | The invention relates to the field of non-oriented silicon steel production. The invention discloses a high-efficiency high-strength non-oriented silicon steel thin strip for an automobile driving motor. The high-efficiency high-strength non-oriented silicon steel thin strip comprises the following chemical components in percentage by weight: 0.001-0.003 wt% of C; the S content is less than or equal to 0.001 wt%; the content of Si is 3.0 to 3.6 weight percent; the content of Al is 0.6 to 1.2 weight percent; the content of Mn is 0.1-1.0 wt%; the high-efficiency high-strength non-oriented silicon steel thin strip for the automobile driving motor comprises the following components in percentage by weight: 0.02-0.12% of Sb, 0.15-0.45% of Cr, less than or equal to 0.03% of P and the balance of Fe and inevitable impurities, and the invention also relates to a preparation method of the high-efficiency high-strength non-oriented silicon steel thin strip for the automobile driving motor. On the premise of high Si and Al alloy components, the texture of the non-oriented silicon steel is improved through secondary cold rolling, and the problems that an existing high-strength non-oriented silicon steel thin strip is large in preparation process difficulty, and magnetic performance and mechanical performance are difficult to consider at the same time are solved. | 1. 자동차 구동 모터용 고효율 고강도 무방향성 실리콘강 박대는 다음을 포함하는 것을 특징으로 한다: 화학 성분은 중량 백분율로 C 함량 0.001~0.003wt%이다; S 함량≤0.001 wt%; Si 함량은 3.0~3.6wt%이다; Al 함량은 0.6~1.2wt%이다; Mn 함유량은 0.1~1.0wt%이다; Sb 함유량 0.02∼0.12wt%, Cr 함유량 0. 15~0.45wt%, P 함량≤0.03wt%, 나머지는 Fe 및 불가피한 불순물로, 해당 규소강 박대 중주파 철손 P1.0/400은 7~14W/kg, 자기감각 B5000은 1.67~1.71T이다 항복강도 Rp0.2는 450~520Mpa, Rm은 550~650MPa, 연신율은 14.5~15.6%이다. | 1. The high-efficiency high-strength non-oriented silicon steel strip for the automobile driving motor is characterized in that: the chemical components of the material by weight percentage are as follows: the content of C is 0.001-0.003 wt%; the content of S is less than or equal to 0.001 wt%; the Si content is 3.0-3.6 wt%; the Al content is 0.6-1.2 wt%; the Mn content is 0.1-1.0 wt%; 0.02-0.12 wt% of Sb, 0.15-0.45 wt% of Cr, less than or equal to 0.03wt% of P, and the balance Fe and inevitable impurities, wherein the silicon steel strip has a medium-frequency iron loss P1.0/400 of 7-14W/kg, a magnetic induction B5000 of 1.67-1.71T, and a yield strength Rp0.2450 to 520MPa, Rm is 550-650MPa, and the elongation is 14.5-15.6%. | 1. 자동차 구동 모터용 고효율 고강도 무방향성 실리콘강 박대는 다음을 포함하는 것을 특징으로 한다: 화학 성분은 중량 백분율로 C 함량 0.001~0.003wt%이다; S 함량≤0.001 wt%; Si 함량은 3.0~3.6wt%이다; Al 함량은 0.6~1.2wt%이다; Mn 함유량은 0.1~1.0wt%이다; Sb 함유량 0.02∼0.12wt%, Cr 함유량 0. 15~0.45wt%, P 함량≤0.03wt%, 나머지는 Fe 및 불가피한 불순물로, 해당 규소강 박대 중주파 철손 P1.0/400은 7~14W/kg, 자기감각 B5000은 1.67~1.71T이다 항복강도 Rp0.2는 450~520Mpa, Rm은 550~650MPa, 연신율은 14.5~15.6%이다. | 1. The high-efficiency high-strength non-oriented silicon steel strip for the automobile driving motor is characterized in that: the chemical components of the material by weight percentage are as follows: the content of C is 0.001-0.003 wt%; the content of S is less than or equal to 0.001 wt%; the Si content is 3.0-3.6 wt%; the Al content is 0.6-1.2 wt%; the Mn content is 0.1-1.0 wt%; 0.02-0.12 wt% of Sb, 0.15-0.45 wt% of Cr, less than or equal to 0.03wt% of P, and the balance Fe and inevitable impurities, wherein the silicon steel strip has a medium-frequency iron loss P1.0/400 of 7-14W/kg, a magnetic induction B5000 of 1.67-1.71T, and a yield strength Rp0.2450 to 520MPa, Rm is 550-650MPa, and the elongation is 14.5-15.6%. | 2 | 2022-10120682 | 2022-02-09 | 114606435 | 2022-06-10 |  |  | Shanxi Taigang Stainless Steel Co.,Ltd. | Zhang Yugang ¦ Lin Yuan ¦ Zhang Wenkang ¦ Gu Xiangyu ¦ Pan Zhendong ¦ Jiang Shiyong ¦ Wang Lixia |  |  |  | 0 |  | 1 | CN115216694B | 67423927 | CN114606435A | 1 | 거절 |  | 8422251018797
PCT | PCT | P | A1 | 무방향성 전기강판 및 그 제조 방법 및 열연 강판 | NON-ORIENTED ELECTROMAGNETIC STEEL SHEET, METHOD FOR MANUFACTURING SAME, AND HOT-ROLLED STEEL SHEET | 화학 조성이 질량%로 C:0.0050% 이하, Si:0.10~1.50%, Mn:0.10~1.50%, sol.Al:0.0050% 이하, N:0.0030% 이하, S:0.0040% 이하 및 O:0.0050~0.0200%를 함유하고 La, Ce, Zr, Mg 및 Ca로 이루어진 군에서 선택되는 1종 이상의 원소를 합계로 0.0005~0.0200% 함유하고 잔부:Fe 및 불순물이며 적정 산화물의 개수 밀도 N가 3.0×103~10×103개/cm2이며, La 등 함유 산화물의 개수 밀도 n이, n/N≧0.01을 만족하는 무방향성 전기강판. | A non-oriented electromagnetic steel sheet, including, in wt. %, 0.0050% or less of C, 0.10-1.50% of Si or less, 0.10-1.50% of Mn, 0.0050% or less of sol. Al, 0.0030% or less of N, 0.0040% of S or less, and 0.0050-0.0200% or less of O, including a total of 0.0005-0.0200% of one or more elements selected from the group consisting of La, Ce, Zr, Mg, and Ca, the remainder being Fe and impurities, wherein the number density N of an appropriate oxide is 3.0 × 103 to 10 × 103/cm2, and the number density n of La and other included oxides satisfies n / N ≥ 0.01. | 화학 조성이 질량%로 C:0.0050% 이하, Si:0.10~1.50%, Mn:0.10~1.50%, sol.Al:0.0050% 이하, N:0.0030% 이하, S:0.0040% 이하 및 O:0.0050~0.0200%를 함유하고 La, Ce, Zr, Mg 및 Ca로 이루어진 군에서 선택되는 1종 이상의 원소를 합계로 0.0005~0.0200% 함유하고 잔부:Fe 및 불순물이며 질량%로 O를20~60% 및 Si를 20~60%포함하고 직경이 1.0~5.0μm인 산화물의 개수 밀도 N가 3.0×103~10×103개/cm2이며, 상기 산화물 중 질량%로 La, Ce, Zr, Mg 및 Ca로 이루어진 군에서 선택되는 1종 이상의 상기 원소를 합계로 1.0% 이상 포함하는 산화물의 개수 밀도 n이, 하기 (i) 식을 만족하는 무방향성 전기강판. n/N≧0.01 ···(i) | The chemical composition is % by mass, C: 0.0050% or less, Si:0.10~1.50%、 Mn:0.10~1.50%、 sol.Al: 0.0050% or less, N: 0.0030% or less, S: 0.0040% or less, and O: 0.0050~0.0200%, contains, Contains one or more elements selected from the group consisting of La, Ce, Zr, Mg and Ca, in total 0.0005 ~ 0.0200%, Remainder: Fe and impurities are The oxide element density N having a diameter of 1.0 ~ 5.0 μm containing O 20 ~ 60%, 20 ~ 60% Si, is 3.0 × 103 ~ 10 × 10 3 / cm2 andAmong the oxides, the number density n of oxides containing a total of 1.0% or more of one or more of the elements selected from the group consisting of La, Ce, Zr, Mg and Ca by mass% satisfies the following formula (i), Non-directional electromagnetic steel sheet. n/n≧0.01 ...(i) |  |  |  | PCT-JP2020-044202 | 2020-11-27 | WO2022-113263 | 2022-06-02 |  |  | NIPPON STEEL CORPORATION | ARITA, Yoshihiro ¦ MATSUI, Shinichi | [7 empty] | 104965851 | BR112023007761A2 ¦ CN116457477B ¦ EP4253574A1 ¦ IN202317034290 ¦ JP7492162B2 ¦ KR10-2855005B1 ¦ US2023-0366058A1 ¦ VN98538A ¦ WOWO2022-113263A1 | 9 |  |  | 6022022003685
PCT | PCT | P | A1 | 무방향성 전기강판 및 그 제조 방법 및 열연 강판 | NON-ORIENTED ELECTROMAGNETIC STEEL SHEET, METHOD FOR PRODUCING SAME, AND HOT-ROLLED STEEL SHEET | 화학 조성이 질량%로 C:0.0010~0.0050%, Si:1.50% 이하, Mn:0.10~1.50%, sol.Al:0.010~0.040%, Ti:0.0030% 이하, Nb:0.0030% 이하, V:0.0030% 이하, Zr:0.0030% 이하, N:0.0030% 이하, S:0.0040% 이하, B:0.0045% 이하, 잔부:Fe 및 불순물이며[0.0020≦Ti+Nb+V+Zr≦0.0120],[0.5≦B/N≦1.5],[sol.B≦0.0005]및[NAlN≦0.0005]를 만족하는 무방향성 전기강판. | A non-oriented electromagnetic steel sheet which has a chemical composition that contains, in mass%, from 0.0010% to 0.0050% of C, 1.50% or less of Si, from 0.10% to 1.50% of Mn, from 0.010% to 0.040% of sol. Al, 0.0030% or less of Ti, 0.0030% or less of Nb, 0.0030% or less of V, 0.0030% or less of Zr, 0.0030% or less of N, 0.0040% or less of S, 0.0045% or less of B, with the balance being made up of Fe and impurities, while satisfying 0.0020 ≤ Ti + Nb + V + Zr ≤ 0.0120, 0.5 ≤ B/N ≤ 1.5, sol. B ≤ 0.0005 and NAlN ≤ 0.0005. | 화학 조성이 질량%로 C:0.0010~0.0050%, Si:1.50% 이하, Mn:0.10~1.50%, sol.Al:0.010~0.040%, Ti:0.0030% 이하, Nb:0.0030% 이하, V:0.0030% 이하, Zr:0.0030% 이하, N:0.0030% 이하, S:0.0040% 이하, B:0.0045% 이하, 잔부:Fe 및 불순물이며 하기 (i)~(iv) 식을 만족하는 무방향성 전기강판. 0.0020≦Ti+Nb+V+Zr≦0.0120 ···(i) 0.5≦B/N≦1.5 ···(ii) sol.B≦0.0005 ···(iii) NAlN≦0.0005 ···(iv) 단, 상기 (i) 및 (ii) 식 중의 원소 기호는 각 원소의 함유량(질량%)을 나타내고 상기 (iii) 식 중의 sol.B는 고용 B량(질량%)이며 상기 (iv) 식 중의 NAlN는 AlN로서 존재하는 N량(질량%)이다. | The chemical composition is % by mass, C:0.0010~0.0050%、 Si: 1.50% or less, Mn:0.10~1.50%、 sol.Al:0.010~0.040%、 Ti: 0.0030% or less, Nb: 0.0030% or less, V: 0.0030% or less, Zr: 0.0030% or less, N: 0.0030% or less, S: 0.0040% or less, B: 0.0045% or less, Remainder: Fe and impurities are satisfy the following equation (i) ~ (iv), Non-directional electromagnetic steel sheet. 0.0020≦Ti+Nb+V+Zr≦0.0120 ...(i) 0.5≦B/N≦1.5 ...(ii) sol.B≦0.0005 ...(iii) NAlN≦.0005 ... (iv) However, the element symbols in the above equations (i) and (ii) represent the content (mass %), the sol .B in the above (iii) formula is the solid solution B amount (mass %), and N AlN in the above (iv) formula is N amount (mass%) present asAlN. |  |  |  | PCT-JP2020-044203 | 2020-11-27 | WO2022-113264 | 2022-06-02 |  |  | NIPPON STEEL CORPORATION | ARITA, Yoshihiro | [7 empty] | 106431363 | BR112023007901A2 ¦ CN116547394A ¦ EP4253575A1 ¦ IN202317032401 ¦ JP7492163B2 ¦ KR10-2871272B1 ¦ US2023-0392227A1 ¦ VN99063A ¦ WOWO2022-113264A1 | 9 |  |  | 6022022003686
JP | JP | P | B2 | 전기강판 및 그 제조 방법 | 전기강판 및 그 제조 방법 | 【요약】 【과제】고회전 고주파의 조건에서 사용되는 모터나 발전기 등의 회전기의 철심 재료로서 이용하여 적합한 전기강판을 제공한다. 【해결 수단】질량%로 Si:4.0% 이하를 함유하고 잔부가 Fe 및 불가피한 불순물의 조성으로 구성되며, 압연 방향의 B50가 1.80 T 이상, 압연 직각 방향의 B50가 1.75 T 이상의 자기 특성을 가지는 판 두께 0.25 mm 이하로 한 모재 강판에 대해 외부에서 Si를 주입하고 확산시킴으로써, 판두께 방향으로 Si함유량을 경사시키고 판 두께 표층부에서의 Si함유량을 5.5~7.0%로 하고, 판 두께 중심부에서의 Si함유량을 2.0~4.0%로 한다. 【선택도】없음 | 【요약】 【과제】고회전 고주파의 조건에서 사용되는 모터나 발전기 등의 회전기의 철심 재료로서 이용하여 적합한 전기강판을 제공한다. 【해결 수단】질량%로 Si:4.0% 이하를 함유하고 잔부가 Fe 및 불가피한 불순물의 조성으로 구성되며, 압연 방향의 B50가 1.80 T 이상, 압연 직각 방향의 B50가 1.75 T 이상의 자기 특성을 가지는 판 두께 0.25 mm 이하로 한 모재 강판에 대해 외부에서 Si를 주입하고 확산시킴으로써, 판두께 방향으로 Si함유량을 경사시키고 판 두께 표층부에서의 Si함유량을 5.5~7.0%로 하고, 판 두께 중심부에서의 Si함유량을 2.0~4.0%로 한다. 【선택도】없음 | 【청구항1】 질량%로, Si:4.0% 다음을 함유하고 잔부가 Fe 및 불가피한 불순물의 조성으로 구성되며, 압연 방향의 B50가 1.80 T 이상, 압연 직각 방향의 B50가 1.75 T 이상의 자기 특성을 갖는 판 두께 0.25 mm 이하로 한 모재 강판에 대해, 외부에서 Si를 주입하고 확산시킴으로써, 판 두께 표층부에 대해서는 Si함유량을 5.5~7.0%로 하고, 판 두께 중심부에 대해서는 Si함유량을 2.0~4.0%로 하는 것을 특징으로 한다 , 압연 방향의 B 5 (이)가 1.0 T 이상, 압연 직각 방향의 B 5 (이)가 0.95 T 이상이다 전기강판 제조 방법. | 【청구항1】 질량%로, Si:4.0% 다음을 함유하고 잔부가 Fe 및 불가피한 불순물의 조성으로 구성되며, 압연 방향의 B50가 1.80 T 이상, 압연 직각 방향의 B50가 1.75 T 이상의 자기 특성을 갖는 판 두께 0.25 mm 이하로 한 모재 강판에 대해, 외부에서 Si를 주입하고 확산시킴으로써, 판 두께 표층부에 대해서는 Si함유량을 5.5~7.0%로 하고, 판 두께 중심부에 대해서는 Si함유량을 2.0~4.0%로 하는 것을 특징으로 한다 , 압연 방향의 B 5 (이)가 1.0 T 이상, 압연 직각 방향의 B 5 (이)가 0.95 T 이상이다 전기강판 제조 방법. | 【청구항1】 질량%로, Si:4.0% 다음을 함유하고 잔부가 Fe 및 불가피한 불순물의 조성으로 구성되며, 압연 방향의 B50가 1.80 T 이상, 압연 직각 방향의 B50가 1.75 T 이상의 자기 특성을 갖는 판 두께 0.25 mm 이하로 한 모재 강판에 대해, 외부에서 Si를 주입하고 확산시킴으로써, 판 두께 표층부에 대해서는 Si함유량을 5.5~7.0%로 하고, 판 두께 중심부에 대해서는 Si함유량을 2.0~4.0%로 하는 것을 특징으로 한다 , 압연 방향의 B 5 (이)가 1.0 T 이상, 압연 직각 방향의 B 5 (이)가 0.95 T 이상이다 전기강판 제조 방법. ¦ 【청구항4】 Si를 판 두께 표층부에서 5.5~7.0 질량%,판 두께 중심부에서 2.0~4.0 질량%함유하고 잔부가 Fe 및 불가피한 불순물의 조성으로 이루어진 판 두께가 0.25 mm이하의 전기강판으로서, 압연 방향의 B5가 1.0 T 이상, 압연 직각 방향의 B5가 0.95 T 이상임을 특징으로 하는 전기강판. | 【청구항1】 질량%로, Si:4.0% 다음을 함유하고 잔부가 Fe 및 불가피한 불순물의 조성으로 구성되며, 압연 방향의 B50가 1.80 T 이상, 압연 직각 방향의 B50가 1.75 T 이상의 자기 특성을 갖는 판 두께 0.25 mm 이하로 한 모재 강판에 대해, 외부에서 Si를 주입하고 확산시킴으로써, 판 두께 표층부에 대해서는 Si함유량을 5.5~7.0%로 하고, 판 두께 중심부에 대해서는 Si함유량을 2.0~4.0%로 하는 것을 특징으로 한다 , 압연 방향의 B 5 (이)가 1.0 T 이상, 압연 직각 방향의 B 5 (이)가 0.95 T 이상이다 전기강판 제조 방법. ¦ 【청구항4】 Si를 판 두께 표층부에서 5.5~7.0 질량%,판 두께 중심부에서 2.0~4.0 질량%함유하고 잔부가 Fe 및 불가피한 불순물의 조성으로 이루어진 판 두께가 0.25 mm이하의 전기강판으로서, 압연 방향의 B5가 1.0 T 이상, 압연 직각 방향의 B5가 0.95 T 이상임을 특징으로 하는 전기강판. | 5 | 2019-084563 | 2019-04-25 | 2020-180347 | 2020-11-05 | 7078009 | 2022-05-23 | JFE STEEL CORP | 千田 邦浩 ¦ 吉▲崎▼ 聡一郎 ¦ 財前 善彰 |  |  |  | 7 | JP5939190B2(BE) ¦ JP6123234B2(BE) ¦ JP6024867B2(BE) ¦ JP2003-171718A(BE) ¦ JP4123662B2(BE) ¦ JP4123629B2(BE) ¦ JP3896688B2(BE) | 2 | CN115478135B ¦ JP7614572B2 | 17733418 | JP7078009B2 | 1 | 등록 | JFE STEEL CORP | 2722094000515
CN | CN | P | B | 서보 모터용 무방향성 실리콘 강판 및 그 제조 방법 | Non-oriented silicon steel plate for servo motor and production method thereof | 본 발명은 서보 모터용 무방향성 실리콘 강판 및 그 생산 방법을 개시하고, 야금 기술 영역에 속한다. 여기에는 다음과 같은 공정 단계가 포함됩니다: 1) 용강을 제련하여 주조하여 빌렛을 만듭니다; 2)주편 가열 및 보온; 3)주편이 난로에서 나온 후 조압연, 마무리압연, 권취한다; 4)정상화, 산세; 5)1회 냉간 압연하여 목표 두께로; 6)재결정 어닐링; 7)코팅. 그 중, 주조 블랭크의 가열 온도와 합금 원소 S 및 N은 일정한 수학적 관계를 만족하고, 보온 시간은 주조 블랭크의 두께 및 합금 원소 Si와 일정한 수학적 관계를 만족한다. 관련 합금 원소의 함유량을 제어하는 것을 기초로, 주편 장입로의 온도, 열간 압연 균열 시간을 더욱 제어함으로써, 완제품의 자성을 개선할 수 있을 뿐만 아니라, 생산 비용을 절감할 수 있는 기술적 목적을 달성한다. | The invention discloses a non-oriented silicon steel plate for a servo motor and a production method thereof, which belongs to the technical field of metallurgy. The production method of the non-oriented silicon steel plate for the servo motor comprises the following process steps of: 1) smelting molten steel and continuously casting into a blank; 2) performing casting blank heating and heat preservation; 3) performing rough rolling after the casting blank is discharged out of a furnace, and performing finish rolling and coiling; 4) normalizing and pickling; 5) performing primary cold rollingto reach a target thickness; 6) performing recrystallization annealing; and 7) coating. Wherein the casting blank heating temperature and the alloy elements S and N meet a certain mathematical relationship, and the heat preservation time, the casting blank thickness and the alloy element Si meet a certain mathematical relationship. On the basis of controlling the content of related alloy elements,the charging temperature of the casting blank and the hot rolling soaking time are further controlled, so that the technical purposes of improving the magnetism of a finished product and reducing theproduction cost are achieved. | 1. 하기 공정 단계를 포함하는 것을 특징으로 하는 서보 모터용 무방향성 실리콘 강판의 제조 방법: 1) 용강을 제련하여 주조하여 빌렛을 만듭니다: 얻어진 주편 중 Si의 질량 백분율 함량은 Wsi이고, Als의 질량 백분율 함량은 WAls이다; S의 질량 백분율 함량은s이고 N의 질량 백분율 함량은N입니다; 상기 주편 두께는 d이고, 단위는 mm이다; 단계 1)에서, 주편 중의 Si 및 Als의 함유량은 3.0%≤(Wsi+WAls)≤4.5%를 만족한다; S 및 N의 함유량은 (Ws+WN)≤0.003%를 만족한다; 상기 주편 두께 d는 180~250mm이다; 2) 주편 가열 및 보온: 단계1)얻어진 주편을 일정한 온도로 냉각한 후 열간 압연 가열로 내로 보내 균열 보온을 진행하며, 그 중 상기 열간 압연 가열로의 히트 장착 온도 T는 다음과 같은 수학 관계식을 만족한다: 200000×(Ws+WN)≤T≤260000×(Ws+WN); 단위는 °C입니다; 상기 균열 보온 시간은 t이고, t는 다음과 같은 수학 관계식을 만족한다: 5×d×Wsi≤t≤12×d×Wsi; 단위는 min입니다; 3) 주편은 난로에서 나온 후 조압연, 정압연, 권취한다; 4) 상화, 산세; 5) 1회 냉간 압연을 거쳐 목표 두께로; 6) 재결정 소둔; 7) 코팅. | 1. A production method of a non-oriented silicon steel plate for a servo motor is characterized by comprising the following process steps: 1) smelting molten steel and continuously casting into a blank: the mass percentage content of Si in the obtained casting blank is WsiThe mass percentage content of Als is WAls(ii) a The mass percentage content of S is WsThe mass percent of N is WN(ii) a The thickness of the casting blank is d, and the unit is mm; in the step 1), the content of Si and Als in the casting blank is more than or equal to 3.0 percent (W)si+WAls) Less than or equal to 4.5 percent; the contents of S and N satisfy (W)s+WN) Less than or equal to 0.003 percent; the thickness d of the casting blank is 180-250 mm; 2) heating and heat preservation of a casting blank: cooling the casting blank obtained in the step 1) to a certain temperature, and then sending the casting blank into a hot rolling heating furnace for soaking and heat preservation, wherein the hot charging temperature T of the hot rolling heating furnace meets the following mathematical relation: 200000×(Ws+WN)≤T≤260000×(Ws+WN) (ii) a The unit is; the soaking and heat preservation time is t, and t satisfies the following mathematical relation: 5×d×Wsi≤t≤12×d×Wsi(ii) a The unit is min; 3) after the casting blank is discharged from the furnace, carrying out rough rolling, finish rolling and coiling; 4) normalizing and pickling; 5) performing primary cold rolling to reach a target thickness; 6) recrystallization annealing; 7) and (4) coating. | 1. 하기 공정 단계를 포함하는 것을 특징으로 하는 서보 모터용 무방향성 실리콘 강판의 제조 방법: 1) 용강을 제련하여 주조하여 빌렛을 만듭니다: 얻어진 주편 중 Si의 질량 백분율 함량은 Wsi이고, Als의 질량 백분율 함량은 WAls이다; S의 질량 백분율 함량은s이고 N의 질량 백분율 함량은N입니다; 상기 주편 두께는 d이고, 단위는 mm이다; 단계 1)에서, 주편 중의 Si 및 Als의 함유량은 3.0%≤(Wsi+WAls)≤4.5%를 만족한다; S 및 N의 함유량은 (Ws+WN)≤0.003%를 만족한다; 상기 주편 두께 d는 180~250mm이다; 2) 주편 가열 및 보온: 단계1)얻어진 주편을 일정한 온도로 냉각한 후 열간 압연 가열로 내로 보내 균열 보온을 진행하며, 그 중 상기 열간 압연 가열로의 히트 장착 온도 T는 다음과 같은 수학 관계식을 만족한다: 200000×(Ws+WN)≤T≤260000×(Ws+WN); 단위는 °C입니다; 상기 균열 보온 시간은 t이고, t는 다음과 같은 수학 관계식을 만족한다: 5×d×Wsi≤t≤12×d×Wsi; 단위는 min입니다; 3) 주편은 난로에서 나온 후 조압연, 정압연, 권취한다; 4) 상화, 산세; 5) 1회 냉간 압연을 거쳐 목표 두께로; 6) 재결정 소둔; 7) 코팅. ¦ 5. 제1항 내지 제4항 중 어느 한 항에 따른 제조방법으로 제조된 것을 특징으로 하는 서보 모터용 무방향성 실리콘 강판. | 1. A production method of a non-oriented silicon steel plate for a servo motor is characterized by comprising the following process steps: 1) smelting molten steel and continuously casting into a blank: the mass percentage content of Si in the obtained casting blank is WsiThe mass percentage content of Als is WAls(ii) a The mass percentage content of S is WsThe mass percent of N is WN(ii) a The thickness of the casting blank is d, and the unit is mm; in the step 1), the content of Si and Als in the casting blank is more than or equal to 3.0 percent (W)si+WAls) Less than or equal to 4.5 percent; the contents of S and N satisfy (W)s+WN) Less than or equal to 0.003 percent; the thickness d of the casting blank is 180-250 mm; 2) heating and heat preservation of a casting blank: cooling the casting blank obtained in the step 1) to a certain temperature, and then sending the casting blank into a hot rolling heating furnace for soaking and heat preservation, wherein the hot charging temperature T of the hot rolling heating furnace meets the following mathematical relation: 200000×(Ws+WN)≤T≤260000×(Ws+WN) (ii) a The unit is; the soaking and heat preservation time is t, and t satisfies the following mathematical relation: 5×d×Wsi≤t≤12×d×Wsi(ii) a The unit is min; 3) after the casting blank is discharged from the furnace, carrying out rough rolling, finish rolling and coiling; 4) normalizing and pickling; 5) performing primary cold rolling to reach a target thickness; 6) recrystallization annealing; 7) and (4) coating. ¦ 5. A non-oriented silicon steel plate for a servo motor, which is characterized by being prepared by the preparation method of any one of claims 1 to 4. | 7 | 2020-11001875 | 2020-09-22 | 112143866 | 2020-12-29 | 112143866 | 2022-04-29 | WUHAN IRON AND STEEL Co.,Ltd. | Shi Wenmin ¦ Yang Guang ¦ Huang Jingwen ¦ Lv Li ¦ Li Zhun ¦ Chen Shenglin ¦ Zeng Chun ¦ Cao Yang |  |  |  | 0 |  | 2 | CN118638996B ¦ CN113403455B | 60882832 | CN112143866B | 1 | 등록 | WUHAN IRON AND STEEL Co.,Ltd. | 8422191012298
JP | JP | P | B2 | 절연 피막 부착 전기강판 | 절연 피막 부착 전기강판 | 【요약】 혐기성 아크릴계 접착제에 대한 접착 강도, 내식성 및 내텐션 패드성 모두 우수한 절연 피막 부착 전기강판을 제공한다. 본 발명의 절연 피막 부착 전기강판은 소정의 트리알콕시실란 및/또는 디알콕시실란(A)과 중합성 불포화기를 구조 중에 함유하지 않는 실란 커플링제(B)와 판상 실리카(C)와 중합성 불포화기 함유 화합물(D)과 물을 이하의 조건(1)~(3)를 만족하도록 함유하는 표면 처리제를 전기강판의 적어도 편면에 도포, 건조하여 이루어진 절연 피막을 가진다. (1) 상기 (A)와 상기 (B)와의 질량비(A/B)가 0.05~1.00이다. (2) 상기 (C)의 함유량이 상기 표면 처리제에 있어서의(A)~(D)의 총 질량에 대해2~30질량%이다. (3) 상기 (D)의 함유량이 상기 표면 처리제에 있어서의(A)~(D)의 총 질량에 대해2~18질량%이다. | 【요약】 혐기성 아크릴계 접착제에 대한 접착 강도, 내식성 및 내텐션 패드성 모두 우수한 절연 피막 부착 전기강판을 제공한다. 본 발명의 절연 피막 부착 전기강판은 소정의 트리알콕시실란 및/또는 디알콕시실란(A)과 중합성 불포화기를 구조 중에 함유하지 않는 실란 커플링제(B)와 판상 실리카(C)와 중합성 불포화기 함유 화합물(D)과 물을 이하의 조건(1)~(3)를 만족하도록 함유하는 표면 처리제를 전기강판의 적어도 편면에 도포, 건조하여 이루어진 절연 피막을 가진다. (1) 상기 (A)와 상기 (B)와의 질량비(A/B)가 0.05~1.00이다. (2) 상기 (C)의 함유량이 상기 표면 처리제에 있어서의(A)~(D)의 총 질량에 대해2~30질량%이다. (3) 상기 (D)의 함유량이 상기 표면 처리제에 있어서의(A)~(D)의 총 질량에 대해2~18질량%이다. | 【청구항1】 Si에 결합하는 알콕시기 이외의 치환기가 수소, 알킬기 및 페닐기에서 선택된 적어도 1종의 비반응성 치환기 만으로 구성되는 트리알콕시실란 및/또는 디알콕시실란(A)과 중합성 불포화기를 구조 중에 함유하지 않는 실란 커플링제(B)와 평균 입자 지름이 0.08~0.9μm이고 종횡비가10~100인 판상 실리카(C)와 비닐기, 비닐렌기 및 비닐리덴기에서 선택되는 적어도 1종의 중합성 불포화기를 가진다 중합성 불포화기 함유 화합물(D)과 물과 (을)를 이하의 조건(1)~(3)를 만족하도록 함유하는 표면 처리제를 전기강판의 적어도 편면에 도포, 건조하여 이루어진 절연 피막을 가지는 절연 피막 부착 전기강판. (1) 상기 트리알콕시실란 및/또는 디알콕시실란(A)과 상기 실란 커플링제(B)와의 질량비(A/B)가 0.05~1.00이다. (2) 상기 판상 실리카(C)의 함유량이 상기 표면 처리제에 있어서의(A)~(D)의 총 질량에 대해2~30질량%이다. (3) 상기 중합성 불포화기 함유 화합물(D)의 함유량이 상기 표면 처리제에 있어서의(A)~(D)의 총 질량에 대해2~18질량%이다. | 【청구항1】 Si에 결합하는 알콕시기 이외의 치환기가 수소, 알킬기 및 페닐기에서 선택된 적어도 1종의 비반응성 치환기 만으로 구성되는 트리알콕시실란 및/또는 디알콕시실란(A)과 중합성 불포화기를 구조 중에 함유하지 않는 실란 커플링제(B)와 평균 입자 지름이 0.08~0.9μm이고 종횡비가10~100인 판상 실리카(C)와 비닐기, 비닐렌기 및 비닐리덴기에서 선택되는 적어도 1종의 중합성 불포화기를 가진다 중합성 불포화기 함유 화합물(D)과 물과 (을)를 이하의 조건(1)~(3)를 만족하도록 함유하는 표면 처리제를 전기강판의 적어도 편면에 도포, 건조하여 이루어진 절연 피막을 가지는 절연 피막 부착 전기강판. (1) 상기 트리알콕시실란 및/또는 디알콕시실란(A)과 상기 실란 커플링제(B)와의 질량비(A/B)가 0.05~1.00이다. (2) 상기 판상 실리카(C)의 함유량이 상기 표면 처리제에 있어서의(A)~(D)의 총 질량에 대해2~30질량%이다. (3) 상기 중합성 불포화기 함유 화합물(D)의 함유량이 상기 표면 처리제에 있어서의(A)~(D)의 총 질량에 대해2~18질량%이다. | 【청구항1】 Si에 결합하는 알콕시기 이외의 치환기가 수소, 알킬기 및 페닐기에서 선택된 적어도 1종의 비반응성 치환기 만으로 구성되는 트리알콕시실란 및/또는 디알콕시실란(A)과 중합성 불포화기를 구조 중에 함유하지 않는 실란 커플링제(B)와 평균 입자 지름이 0.08~0.9μm이고 종횡비가10~100인 판상 실리카(C)와 비닐기, 비닐렌기 및 비닐리덴기에서 선택되는 적어도 1종의 중합성 불포화기를 가진다 중합성 불포화기 함유 화합물(D)과 물과 (을)를 이하의 조건(1)~(3)를 만족하도록 함유하는 표면 처리제를 전기강판의 적어도 편면에 도포, 건조하여 이루어진 절연 피막을 가지는 절연 피막 부착 전기강판. (1) 상기 트리알콕시실란 및/또는 디알콕시실란(A)과 상기 실란 커플링제(B)와의 질량비(A/B)가 0.05~1.00이다. (2) 상기 판상 실리카(C)의 함유량이 상기 표면 처리제에 있어서의(A)~(D)의 총 질량에 대해2~30질량%이다. (3) 상기 중합성 불포화기 함유 화합물(D)의 함유량이 상기 표면 처리제에 있어서의(A)~(D)의 총 질량에 대해2~18질량%이다. ¦ 【청구항2】 Si에 결합하는 알콕시기 이외의 치환기가 수소, 알킬기 및 페닐기에서 선택된 적어도 1종의 비반응성 치환기 만으로 구성되는 트리알콕시실란 및/또는 디알콕시실란(A)과 중합성 불포화기를 구조 중에 함유하지 않는 실란 커플링제(B)와 평균 입자 지름이 0.08~0.9μm이고 종횡비가10~100인 판상 실리카(C)와 비닐기, 비닐렌기 및 비닐리덴기에서 선택되는 적어도 1종의 중합성 불포화기를 가진다 중합성 불포화기 함유 화합물(D)과 윤활제(E)와 물과 (을)를 이하의 조건(1)~(4)를 만족하도록 함유하는 표면 처리제를 전기강판의 적어도 편면에 도포, 건조하여 이루어진 절연 피막을 가지는 절연 피막 부착 전기강판. (1) 상기 트리알콕시실란 및/또는 디알콕시실란(A)과 상기 실란 커플링제(B)와의 질량비(A/B)가 0.05~1.00이다. (2) 상기 판상 실리카(C)의 함유량이 상기 표면 처리제에 있어서의(A)~(E)의 총 질량에 대해2~30질량%이다. (3) 상기 중합성 불포화기 함유 화합물(D)의 함유량이 상기 표면 처리제에 있어서의(A)~(E)의 총 질량에 대해2~18질량%이다. (4) 상기 윤활제(E)의 함유량이 상기 표면 처리제에 있어서의(A)~(E)의 총 질량에 대해 0.5~20 질량%이다. | 【청구항1】 Si에 결합하는 알콕시기 이외의 치환기가 수소, 알킬기 및 페닐기에서 선택된 적어도 1종의 비반응성 치환기 만으로 구성되는 트리알콕시실란 및/또는 디알콕시실란(A)과 중합성 불포화기를 구조 중에 함유하지 않는 실란 커플링제(B)와 평균 입자 지름이 0.08~0.9μm이고 종횡비가10~100인 판상 실리카(C)와 비닐기, 비닐렌기 및 비닐리덴기에서 선택되는 적어도 1종의 중합성 불포화기를 가진다 중합성 불포화기 함유 화합물(D)과 물과 (을)를 이하의 조건(1)~(3)를 만족하도록 함유하는 표면 처리제를 전기강판의 적어도 편면에 도포, 건조하여 이루어진 절연 피막을 가지는 절연 피막 부착 전기강판. (1) 상기 트리알콕시실란 및/또는 디알콕시실란(A)과 상기 실란 커플링제(B)와의 질량비(A/B)가 0.05~1.00이다. (2) 상기 판상 실리카(C)의 함유량이 상기 표면 처리제에 있어서의(A)~(D)의 총 질량에 대해2~30질량%이다. (3) 상기 중합성 불포화기 함유 화합물(D)의 함유량이 상기 표면 처리제에 있어서의(A)~(D)의 총 질량에 대해2~18질량%이다. ¦ 【청구항2】 Si에 결합하는 알콕시기 이외의 치환기가 수소, 알킬기 및 페닐기에서 선택된 적어도 1종의 비반응성 치환기 만으로 구성되는 트리알콕시실란 및/또는 디알콕시실란(A)과 중합성 불포화기를 구조 중에 함유하지 않는 실란 커플링제(B)와 평균 입자 지름이 0.08~0.9μm이고 종횡비가10~100인 판상 실리카(C)와 비닐기, 비닐렌기 및 비닐리덴기에서 선택되는 적어도 1종의 중합성 불포화기를 가진다 중합성 불포화기 함유 화합물(D)과 윤활제(E)와 물과 (을)를 이하의 조건(1)~(4)를 만족하도록 함유하는 표면 처리제를 전기강판의 적어도 편면에 도포, 건조하여 이루어진 절연 피막을 가지는 절연 피막 부착 전기강판. (1) 상기 트리알콕시실란 및/또는 디알콕시실란(A)과 상기 실란 커플링제(B)와의 질량비(A/B)가 0.05~1.00이다. (2) 상기 판상 실리카(C)의 함유량이 상기 표면 처리제에 있어서의(A)~(E)의 총 질량에 대해2~30질량%이다. (3) 상기 중합성 불포화기 함유 화합물(D)의 함유량이 상기 표면 처리제에 있어서의(A)~(E)의 총 질량에 대해2~18질량%이다. (4) 상기 윤활제(E)의 함유량이 상기 표면 처리제에 있어서의(A)~(E)의 총 질량에 대해 0.5~20 질량%이다. | 2 | 2021-510999 | 2020-10-13 |  |  | 7060160 | 2022-04-18 | JFE STEEL CORP | 中川 暢子 ¦ 多田 千代子 ¦ 村松 直樹 | 2019-192195 | JP | 2019-10-21 | 4 | JP6404977B2(BE) ¦ JP5920093B2(BE) ¦ US2010-0015339A1(BE) ¦ WOWO2013-031200A1(BE) | 0 |  | 104340091 | CN114585772B ¦ EP4050122A1 ¦ IN440286 ¦ JP2019-192195 ¦ JP7060160B2 ¦ KR10-2744964B1 ¦ MXMX/a/2022/004053A ¦ TH2201002315A ¦ TWI771772B ¦ US2023-0002908A1 ¦ WOWO2021-079791A1 | 11 | 등록 | JFE STEEL CORP | 2722073000705
CN | CN | P | A | 표면 품질이 우수한 전기 강 자기 접착코팅 방법 | Coating method of electrical steel self-adhesive coating with excellent surface quality | 본 발명은 특수 코팅 기술 영역에 속하고, 구체적으로 표면 품질이 우수한 전기 강철 자가 접착코팅 방법과 관련되고, 포함한다: (1) 전기강판을 완제품 두께로 압연하여 세척, 건조, 소둔, 냉각 후 전기강판을 얻는다; (2)는 전기 강 스트립의 표면에 접착 코팅액을 두 롤로 연속 코팅한다; 여기서, 코팅 롤러의 거칠기 값 Ra는 0.3-1.2μm이고, 코팅 롤러의 회전 속도와 전기 강철 스트립의 작동 속도의 비율은 0.6-1.0, 가열 속도는 1.8-3.1°C/S이다; (3)는 코팅된 전기 강 스트립을 경화, 권취한다. 본 발명의 방법에 따라 얻은 전기강판은 1-3MPa의 압력하에서 적층한 후 160-210°C의 온도에서 1-3시간 동안 연속 경화되며, 전기강판의 코팅층은 서로 접착되고 접착강도는 7.5N/mm 이상에 이른다. | The invention belongs to the technical field of special coatings, and particularly relates to a coating method of an electrical steel self-bonding coating with excellent surface quality, which comprises the following steps: (1) rolling electrical steel to the thickness of a finished product, cleaning, drying, annealing and cooling to obtain an electrical steel strip; (2) the surface of the electrical steel strip is coated with self-bonding coating liquid in a two-roller type sequential coating mode; wherein the roughness value Ra of the coating roller is 0.3-1.2 [mu] m, the ratio of the rotating speed of the coating roller to the running speed of the electrical steel strip is 0.6-1.0, and the heating rate is 1.8-3.1 DEG C/S; and (3) curing and coiling the electrical steel strip with the coating. The electrical steel obtained according to the method disclosed by the invention is continuously cured for 1-3 hours at the temperature of 160-210 DEG C after being laminated under the pressure of 1-3 MPa, the coatings of the electrical steel are mutually bonded, and the bonding strength reaches 7.5 N/mm or above. | 1. 표면 품질이 우수한 전기 강철 자가접착 코팅층 코팅 방법은 다음을 포함하는 것을 특징으로 한다: (1) 전기강판을 완제품 두께로 압연하여 세척, 건조, 소둔, 냉각 후 전기강판을 얻는다; (2) 2롤식 순도의 방식으로 상기 전기 강대 표면에 자기 접착 코팅액을 코팅한다; 그 중에, 코팅 롤러의 거칠기 값 Ra는 0.3-1.2μm이고, 코팅 롤러 회전 속도와 전기강대 운행의 속도의 비는 0.6-1.0이며, 승온 속도는 1.8-3.1°C/S이다; (3) 코팅된 전기 강철 스트립을 경화 및 권취한다. | 1. A coating method of an electric steel self-bonding coating with excellent surface quality is characterized by comprising the following steps: (1) rolling the electrical steel to the thickness of a finished product, and cleaning, drying, annealing and cooling to obtain the electrical steel belt; (2) coating self-bonding coating liquid on the surface of the electrical steel strip in a two-roller sequential coating mode; wherein the roughness value Ra of the coating roller is 0.3-1.2 μm, the ratio of the rotating speed of the coating roller to the running speed of the electrical steel strip is 0.6-1.0, and the heating rate is 1.8-3.1 ℃/S; (3) and solidifying and coiling the electrical steel strip with the coating. | 1. 표면 품질이 우수한 전기 강철 자가접착 코팅층 코팅 방법은 다음을 포함하는 것을 특징으로 한다: (1) 전기강판을 완제품 두께로 압연하여 세척, 건조, 소둔, 냉각 후 전기강판을 얻는다; (2) 2롤식 순도의 방식으로 상기 전기 강대 표면에 자기 접착 코팅액을 코팅한다; 그 중에, 코팅 롤러의 거칠기 값 Ra는 0.3-1.2μm이고, 코팅 롤러 회전 속도와 전기강대 운행의 속도의 비는 0.6-1.0이며, 승온 속도는 1.8-3.1°C/S이다; (3) 코팅된 전기 강철 스트립을 경화 및 권취한다. | 1. A coating method of an electric steel self-bonding coating with excellent surface quality is characterized by comprising the following steps: (1) rolling the electrical steel to the thickness of a finished product, and cleaning, drying, annealing and cooling to obtain the electrical steel belt; (2) coating self-bonding coating liquid on the surface of the electrical steel strip in a two-roller sequential coating mode; wherein the roughness value Ra of the coating roller is 0.3-1.2 μm, the ratio of the rotating speed of the coating roller to the running speed of the electrical steel strip is 0.6-1.0, and the heating rate is 1.8-3.1 ℃/S; (3) and solidifying and coiling the electrical steel strip with the coating. | 10 | 2022-10042476 | 2022-01-14 | 114345670 | 2022-04-15 |  |  | Shanxi Taigang Stainless Steel Co.,Ltd. | Hu Zhiqiang ¦ Lin Yuan ¦ Zhang Wenkang ¦ Zhao Jianwei ¦ Bright red army ¦ Gu Xiangyu ¦ Chen Xiang |  |  |  | 0 |  | 0 |  | 66795648 | CN114345670A | 1 | 거절 |  | 8422171021575
JP | JP | P | B2 | 무방향성 전기강판 및 그 제조 방법 | 무방향성 전기강판 및 그 제조 방법 | 【요약】 【과제】주파수:400 Hz의 조건에서도 저철손을 가지며, 제조성이 우수한 무방향성 전기강판을 제공한다. 【해결 수단】무방향성 전기강판이 소정의 성분 모층과 상기 모층의 양표면에 상기 모층과 성분이 다른 소정의 성분 표층을 가지며, 상기 모층과 상기 양표면의 표층을 맞춘 강판의 전체 두께 :t0[mm]와 상기 양표면의 표층 합계판 두께 :t1[mm]와의 판 두께 비:t1/t0를 0.040 이하(0을 제외한다)로 한다. 【선택도】도 2 | 【요약】 【과제】주파수:400 Hz의 조건에서도 저철손을 가지며, 제조성이 우수한 무방향성 전기강판을 제공한다. 【해결 수단】무방향성 전기강판이 소정의 성분 모층과 상기 모층의 양표면에 상기 모층과 성분이 다른 소정의 성분 표층을 가지며, 상기 모층과 상기 양표면의 표층을 맞춘 강판의 전체 두께 :t0[mm]와 상기 양표면의 표층 합계판 두께 :t1[mm]와의 판 두께 비:t1/t0를 0.040 이하(0을 제외한다)로 한다. 【선택도】도 2 | 【청구항1】 모층과 상기 모층의 양표면에 표층을 구비하고, 상기 모층은 질량%로, C:0.0070% 이하, Si:2.5~5.5%, Al:0.1~3.0%, Mn:0.1~3.0% 및 P:0.01~0.10% (을)를 포함하고 Si, Al 및 Mn의 합계가 3.0~6.5%이며 잔부가 Fe 및 불가피 불순물의 성분 조성을 가지며, 상기 표층은 질량%로, C:0.0070% 이하, Si:2.0% 이하, Al:2.0% 이하, Mn:1.0% 이하 및 P:0.10% 이하 (을)를 포함하고 잔부가 Fe 및 불가피 불순물의 성분 조성을 가지며, 상기 모층 및 상기 양표면의 표층을 맞춘 강판의 전체판 두께 :t0[mm]와 상기 양표면의 표층 합계판 두께 :t1[mm]와의 판 두께 비:t1/t0가 0.040 이하 ( 0제외)임을 특징으로 하는 무방향성 전기강판. | 【청구항1】 모층과 상기 모층의 양표면에 표층을 구비하고, 상기 모층은 질량%로, C:0.0070% 이하, Si:2.5~5.5%, Al:0.1~3.0%, Mn:0.1~3.0% 및 P:0.01~0.10% (을)를 포함하고 Si, Al 및 Mn의 합계가 3.0~6.5%이며 잔부가 Fe 및 불가피 불순물의 성분 조성을 가지며, 상기 표층은 질량%로, C:0.0070% 이하, Si:2.0% 이하, Al:2.0% 이하, Mn:1.0% 이하 및 P:0.10% 이하 (을)를 포함하고 잔부가 Fe 및 불가피 불순물의 성분 조성을 가지며, 상기 모층 및 상기 양표면의 표층을 맞춘 강판의 전체판 두께 :t0[mm]와 상기 양표면의 표층 합계판 두께 :t1[mm]와의 판 두께 비:t1/t0가 0.040 이하 ( 0제외)임을 특징으로 하는 무방향성 전기강판. | 【청구항1】 모층과 상기 모층의 양표면에 표층을 구비하고, 상기 모층은 질량%로, C:0.0070% 이하, Si:2.5~5.5%, Al:0.1~3.0%, Mn:0.1~3.0% 및 P:0.01~0.10% (을)를 포함하고 Si, Al 및 Mn의 합계가 3.0~6.5%이며 잔부가 Fe 및 불가피 불순물의 성분 조성을 가지며, 상기 표층은 질량%로, C:0.0070% 이하, Si:2.0% 이하, Al:2.0% 이하, Mn:1.0% 이하 및 P:0.10% 이하 (을)를 포함하고 잔부가 Fe 및 불가피 불순물의 성분 조성을 가지며, 상기 모층 및 상기 양표면의 표층을 맞춘 강판의 전체판 두께 :t0[mm]와 상기 양표면의 표층 합계판 두께 :t1[mm]와의 판 두께 비:t1/t0가 0.040 이하 ( 0제외)임을 특징으로 하는 무방향성 전기강판. ¦ 【청구항2】 모층과 상기 모층의 양표면에 표층을 구비하고, 상기 모층은 질량%로, C:0.0070% 이하, Si:2.5~5.5%, Al:0.1~3.0%, Mn:0.1~3.0% 및 P:0.01~0.10% (을)를 포함하고 Si, Al 및 Mn의 합계가 3.0~6.5%이며 잔부가 Fe 및 불가피 불순물의 성분 조성을 가지며, 상기 표층은 질량%로, C:0.0070% 이하, Si:2.0% 이하, Al:2.0% 이하, Mn:1.0% 이하 및 P:0.10% 이하 (을)를 포함하고 잔부가 Fe 및 불가피 불순물의 성분 조성을 가지며, 상기 모층 및 상기 양표면의 표층을 맞춘 강판의 전체판 두께 :t0[mm]와 상기 양표면의 표층 합계판 두께 :t1[mm]와의 판 두께 비:t1/t0가 0.040 이하 ( 0제외)로서, 자속밀도:1.0 T, 주파수:400 Hz의 철손 W10/400가 다음 식 (1)을 만족하는 것을 특징으로 하는 무방향성 전기강판. W10/400≦9.68+31 ×t0-1.1 ×[Si]-0.8 ×[Al]-0.3 ×[Mn] ···(1) 여기서[Si],[Al],[Mn]는 상기 모층 및 표층에서의 각 성분의 평균 질량%이다. ¦ 【청구항3】 모층과 상기 모층의 양표면에 표층을 구비하고, 상기 모층은 질량%로, C:0.0070% 이하, Si:2.5~6.0%, Al:0.1~3.0%, Mn:0.1~3.0% 및 P:0.01~0.10% (을)를 포함하고 Si, Al 및 Mn의 합계가 3.0~7.5%이며 잔부가 Fe 및 불가피 불순물의 성분 조성을 가지며, 상기 표층은 질량%로, C:0.0070% 이하, Si:2.0% 이하, Al:2.0% 이하, Mn:1.0% 이하 및 P:0.10% 이하 (을)를 포함하고 또한 Ti:0.0100% 이하, Nb:0.0100% 이하 및 V:0.0100% 이하 중 (모두 0제외)에서 선택한 적어도 1종을 함유하고 잔부가 Fe 및 불가피 불순물의 성분 조성을 가지며, 상기 모층 및 상기 양표면의 표층을 맞춘 강판의 전체판 두께 :t0[mm]와 상기 양표면의 표층 합계판 두께 :t1[mm]와의 판 두께 비:t1/t0가 0.040 이하 ( 0제외)임을 특징으로 하는 무방향성 전기강판. ¦ 【청구항4】 모층과 상기 모층의 양표면에 표층을 구비하고, 상기 모층은 질량%로, C:0.0070% 이하, Si:2.5~6.0%, Al:0.1~3.0%, Mn:0.1~3.0% 및 P:0.01~0.10% (을)를 포함하고 Si, Al 및 Mn의 합계가 3.0~7.5%이며 잔부가 Fe 및 불가피 불순물의 성분 조성을 가지며, 상기 표층은 질량%로, C:0.0070% 이하, Si:2.0% 이하, Al:2.0% 이하, Mn:1.0% 이하 및 P:0.10% 이하 (을)를 포함하고 잔부가 Fe 및 불가피 불순물의 성분 조성을 가지며, 상기 표층 및 모층 중 어느 한 쪽 또는 양쪽 성분 조성에, 질량%로, Ni:1.0% 이하 ( 0제외)를 더 함유하고 상기 모층 및 상기 양표면의 표층을 맞춘 강판의 전체판 두께 :t0[mm]와 상기 양표면의 표층 합계판 두께 :t1[mm]와의 판 두께 비:t1/t0가 0.040 이하 ( 0제외)임을 특징으로 하는 무방향성 전기강판. ¦ 【청구항5】 모층과 상기 모층의 양표면에 표층을 구비하고, 상기 모층은 질량%로, C:0.0070% 이하, Si:2.5~6.0%, Al:0.1~3.0%, Mn:0.1~3.0% 및 P:0.01~0.10% (을)를 포함하고 Si, Al 및 Mn의 합계가 3.0~7.5%이며 잔부가 Fe 및 불가피 불순물의 성분 조성을 가지며, 상기 표층은 질량%로, C:0.0070% 이하, Si:2.0% 이하, Al:2.0% 이하, Mn:1.0% 이하 및 P:0.10% 이하 (을)를 포함하고 또한 Ti:0.0100% 이하, Nb:0.0100% 이하 및 V:0.0100% 이하 중 (모두 0제외)에서 선택한 적어도 1종을 함유하고 잔부가 Fe 및 불가피 불순물의 성분 조성을 가지며, 상기 표층 및 모층 중 어느 한 쪽 또는 양쪽 성분 조성에, 질량%로, Ni:1.0% 이하 ( 0제외)를 더 함유하고 상기 모층 및 상기 양표면의 표층을 맞춘 강판의 전체판 두께 :t0[mm]와 상기 양표면의 표층 합계판 두께 :t1[mm]와의 판 두께 비:t1/t0가 0.040 이하 ( 0제외)임을 특징으로 하는 무방향성 전기강판. | 【청구항1】 모층과 상기 모층의 양표면에 표층을 구비하고, 상기 모층은 질량%로, C:0.0070% 이하, Si:2.5~5.5%, Al:0.1~3.0%, Mn:0.1~3.0% 및 P:0.01~0.10% (을)를 포함하고 Si, Al 및 Mn의 합계가 3.0~6.5%이며 잔부가 Fe 및 불가피 불순물의 성분 조성을 가지며, 상기 표층은 질량%로, C:0.0070% 이하, Si:2.0% 이하, Al:2.0% 이하, Mn:1.0% 이하 및 P:0.10% 이하 (을)를 포함하고 잔부가 Fe 및 불가피 불순물의 성분 조성을 가지며, 상기 모층 및 상기 양표면의 표층을 맞춘 강판의 전체판 두께 :t0[mm]와 상기 양표면의 표층 합계판 두께 :t1[mm]와의 판 두께 비:t1/t0가 0.040 이하 ( 0제외)임을 특징으로 하는 무방향성 전기강판. ¦ 【청구항2】 모층과 상기 모층의 양표면에 표층을 구비하고, 상기 모층은 질량%로, C:0.0070% 이하, Si:2.5~5.5%, Al:0.1~3.0%, Mn:0.1~3.0% 및 P:0.01~0.10% (을)를 포함하고 Si, Al 및 Mn의 합계가 3.0~6.5%이며 잔부가 Fe 및 불가피 불순물의 성분 조성을 가지며, 상기 표층은 질량%로, C:0.0070% 이하, Si:2.0% 이하, Al:2.0% 이하, Mn:1.0% 이하 및 P:0.10% 이하 (을)를 포함하고 잔부가 Fe 및 불가피 불순물의 성분 조성을 가지며, 상기 모층 및 상기 양표면의 표층을 맞춘 강판의 전체판 두께 :t0[mm]와 상기 양표면의 표층 합계판 두께 :t1[mm]와의 판 두께 비:t1/t0가 0.040 이하 ( 0제외)로서, 자속밀도:1.0 T, 주파수:400 Hz의 철손 W10/400가 다음 식 (1)을 만족하는 것을 특징으로 하는 무방향성 전기강판. W10/400≦9.68+31 ×t0-1.1 ×[Si]-0.8 ×[Al]-0.3 ×[Mn] ···(1) 여기서[Si],[Al],[Mn]는 상기 모층 및 표층에서의 각 성분의 평균 질량%이다. ¦ 【청구항3】 모층과 상기 모층의 양표면에 표층을 구비하고, 상기 모층은 질량%로, C:0.0070% 이하, Si:2.5~6.0%, Al:0.1~3.0%, Mn:0.1~3.0% 및 P:0.01~0.10% (을)를 포함하고 Si, Al 및 Mn의 합계가 3.0~7.5%이며 잔부가 Fe 및 불가피 불순물의 성분 조성을 가지며, 상기 표층은 질량%로, C:0.0070% 이하, Si:2.0% 이하, Al:2.0% 이하, Mn:1.0% 이하 및 P:0.10% 이하 (을)를 포함하고 또한 Ti:0.0100% 이하, Nb:0.0100% 이하 및 V:0.0100% 이하 중 (모두 0제외)에서 선택한 적어도 1종을 함유하고 잔부가 Fe 및 불가피 불순물의 성분 조성을 가지며, 상기 모층 및 상기 양표면의 표층을 맞춘 강판의 전체판 두께 :t0[mm]와 상기 양표면의 표층 합계판 두께 :t1[mm]와의 판 두께 비:t1/t0가 0.040 이하 ( 0제외)임을 특징으로 하는 무방향성 전기강판. ¦ 【청구항4】 모층과 상기 모층의 양표면에 표층을 구비하고, 상기 모층은 질량%로, C:0.0070% 이하, Si:2.5~6.0%, Al:0.1~3.0%, Mn:0.1~3.0% 및 P:0.01~0.10% (을)를 포함하고 Si, Al 및 Mn의 합계가 3.0~7.5%이며 잔부가 Fe 및 불가피 불순물의 성분 조성을 가지며, 상기 표층은 질량%로, C:0.0070% 이하, Si:2.0% 이하, Al:2.0% 이하, Mn:1.0% 이하 및 P:0.10% 이하 (을)를 포함하고 잔부가 Fe 및 불가피 불순물의 성분 조성을 가지며, 상기 표층 및 모층 중 어느 한 쪽 또는 양쪽 성분 조성에, 질량%로, Ni:1.0% 이하 ( 0제외)를 더 함유하고 상기 모층 및 상기 양표면의 표층을 맞춘 강판의 전체판 두께 :t0[mm]와 상기 양표면의 표층 합계판 두께 :t1[mm]와의 판 두께 비:t1/t0가 0.040 이하 ( 0제외)임을 특징으로 하는 무방향성 전기강판. ¦ 【청구항5】 모층과 상기 모층의 양표면에 표층을 구비하고, 상기 모층은 질량%로, C:0.0070% 이하, Si:2.5~6.0%, Al:0.1~3.0%, Mn:0.1~3.0% 및 P:0.01~0.10% (을)를 포함하고 Si, Al 및 Mn의 합계가 3.0~7.5%이며 잔부가 Fe 및 불가피 불순물의 성분 조성을 가지며, 상기 표층은 질량%로, C:0.0070% 이하, Si:2.0% 이하, Al:2.0% 이하, Mn:1.0% 이하 및 P:0.10% 이하 (을)를 포함하고 또한 Ti:0.0100% 이하, Nb:0.0100% 이하 및 V:0.0100% 이하 중 (모두 0제외)에서 선택한 적어도 1종을 함유하고 잔부가 Fe 및 불가피 불순물의 성분 조성을 가지며, 상기 표층 및 모층 중 어느 한 쪽 또는 양쪽 성분 조성에, 질량%로, Ni:1.0% 이하 ( 0제외)를 더 함유하고 상기 모층 및 상기 양표면의 표층을 맞춘 강판의 전체판 두께 :t0[mm]와 상기 양표면의 표층 합계판 두께 :t1[mm]와의 판 두께 비:t1/t0가 0.040 이하 ( 0제외)임을 특징으로 하는 무방향성 전기강판. | 11 | 2020-145065 | 2020-08-28 | 2021-038458 | 2021-03-11 | 7056699 | 2022-04-11 | JFE STEEL CORP | 宮本 幸乃 ¦ 財前 善彰 ¦ 尾田 善彦 ¦ 大久保 智幸 ¦ 田中 孝明 | 2019-158686 | JP | 2019-08-30 | 6 | JP2011-214065A(BE) ¦ JP5655295B2(BE) ¦ JP5181439B2(BE) ¦ JP1993-171281A(BE) ¦ WOWO2019-117089A1(BE) ¦ WOWO2017-018509A1(BE) | 1 | KR10-2846978B1 | 17784278 | JP2019-158686 ¦ JP7056699B2 | 2 | 등록 | JFE STEEL CORP | 2722068000763
KR | KR | P | B1 |  | 전기강판 접착 코팅 조성물, 전기강판 적층체 및 이의 제조 방법 |  | 본 발명의 일 실시예에 의한 접착 코팅 조성물은 하기 화학식 1로 표시되는 반복단위 및 하기 화학식 2로 표시되는 반복단위를 포함하는 폴리 에틸렌 아크릴레이트를 포함하고, 상기 폴리 에틸렌 아크릴레이트는 하기 화학식 1로 표시되는 반복단위를 65 내지 90 중량%, 하기 화학식 2로 표시되는 반복단위를 10 내지 35 중량% 포함한다. [화학식 1] [화학식 2] |  | 하기 화학식 1로 표시되는 반복단위 및 하기 화학식 2로 표시되는 반복단위를 포함하는 폴리 에틸렌 아크릴레이트를 포함하고, 상기 폴리 에틸렌 아크릴레이트는 하기 화학식 1로 표시되는 반복단위를 70 내지 85중량%, 하기 화학식 2로 표시되는 반복단위를 15 내지 30 중량% 포함하는 전기강판 접착 코팅 조성물. [화학식 1] [화학식 2] (상기 화학식 1 및 화학식 2에서 R1 내지 R7는 각각 독립적으로 수소 또는 탄소수 1 내지 3의 직쇄형 또는 분지형 알킬기를 나타내고, R8은 수소, 탄소수 1 내지 6의 직쇄형 또는 분지형 알킬기, 할로겐 원자, 카르복실기 또는 히드록시기를 나타낸다.) |  | 1. 하기 화학식 1로 표시되는 반복단위 및 하기 화학식 2로 표시되는 반복단위를 포함하는 폴리 에틸렌 아크릴레이트를 포함하고, 상기 폴리 에틸렌 아크릴레이트는 하기 화학식 1로 표시되는 반복단위를 70 내지 85중량%, 하기 화학식 2로 표시되는 반복단위를 15 내지 30 중량% 포함하는 전기강판 접착 코팅 조성물. [화학식 1] [화학식 2] (상기 화학식 1 및 화학식 2에서 R1 내지 R7는 각각 독립적으로 수소 또는 탄소수 1 내지 3의 직쇄형 또는 분지형 알킬기를 나타내고, R8은 수소, 탄소수 1 내지 6의 직쇄형 또는 분지형 알킬기, 할로겐 원자, 카르복실기 또는 히드록시기를 나타낸다.) ¦ 12. 복수의 전기강판; 및 상기 복수의 전기강판 사이에 위치하는 융착층;을 포함하고, 상기 융착층은 하기 화학식 1로 표시되는 반복단위 및 하기 화학식 2로 표시되는 반복단위를 포함하는 폴리 에틸렌 아크릴레이트를 포함하고, 상기 폴리 에틸렌 아크릴레이트는 하기 화학식 1로 표시되는 반복단위를 70 내지 85 중량%, 하기 화학식 2로 표시되는 반복단위를 15 내지 30 중량% 포함하는 전기강판 적층체. [화학식 1] [화학식 2] (상기 화학식 1 및 화학식 2에서 R1 내지 R7는 각각 독립적으로 수소 또는 탄소수 1 내지 3의 직쇄형 또는 분지형 알킬기를 나타내고, R8은 수소, 탄소수 1 내지 6의 직쇄형 또는 분지형 알킬기, 할로겐 원자, 카르복실기 또는 히드록시기를 나타낸다.) ¦ 14. 전기강판의 일면 또는 양면에 접착 코팅 조성물을 도포한 후, 경화시켜 접착 코팅층을 형성하는 단계; 및 상기 접착 코팅층이 형성된 복수의 전기강판을 적층하고, 열융착하여 융착층을 형성하는 단계; 를 포함하고, 상기 접착 코팅 조성물은 하기 화학식 1로 표시되는 반복단위 및 하기 화학식 2로 표시되는 반복단위를 포함하는 폴리 에틸렌 아크릴레이트를 포함하고, 상기 폴리 에틸렌 아크릴레이트는 하기 화학식 1로 표시되는 반복단위를 70 내지 85 중량%, 하기 화학식 2로 표시되는 반복단위를 15 내지 30 중량% 포함하는 전기강판 적층체의 제조 방법. [화학식 1] [화학식 2] (상기 화학식 1 및 화학식 2에서 R1 내지 R7는 각각 독립적으로 수소 또는 탄소수 1 내지 3의 직쇄형 또는 분지형 알킬기를 나타내고, R8은 수소, 탄소수 1 내지 6의 직쇄형 또는 분지형 알킬기, 할로겐 원자, 카르복실기 또는 히드록시기를 나타낸다.) | 15 | 10-2019-0172032 | 2019-12-20 | 10-2021-0079843 | 2021-06-30 | 10-2382699 | 2022-03-31 | 포스코홀딩스 주식회사 | 하봉우 ¦ 김정우 ¦ 이동규 ¦ 노태영 ¦ 박경렬 |  |  |  | 6 | JP5216868B2 ¦ KR10-2033029B1(BE) ¦ KR10-0950339B1(BE) ¦ KR10-0956081B1 ¦ KR10-1398310B1 ¦ KR10-0264981B1 | 1 | KR10-2755847B1(FE) | 104719320 | CN115135731B ¦ EP4079821B1 ¦ IN456936 ¦ JP7510506B2 ¦ KR10-2382699B1 ¦ US2023-0091564A1 ¦ WOWO2021-125860A2 | 7 | 등록 | 주식회사 포스코 | 3522152000612
KR | KR | P | B1 |  | 전기강판 접착 코팅 조성물, 전기강판 적층체 및 이의 제조 방법 |  | 본 발명의 일 실시예에 의한 접착 코팅 조성물은 하기 화학식 1로 표시되는 반복단위 및 하기 화학식 2로 표시되는 반복단위를 포함하는 폴리 에틸렌 아크릴레이트 100 중량부 및 무기 입자 3 내지 25 중량부를 포함하고, 상기 폴리 에틸렌 아크릴레이트는 하기 화학식 1로 표시되는 반복단위를 75 내지 95 중량%, 하기 화학식 2로 표시되는 반복단위를 5 내지 25 중량% 포함한다. [화학식 1] [화학식 2] |  | 하기 화학식 1로 표시되는 반복단위 및 하기 화학식 2로 표시되는 반복단위를 포함하는 폴리 에틸렌 아크릴레이트 100 중량부 및 무기 입자 3 내지 25 중량부를 포함하고, 상기 폴리 에틸렌 아크릴레이트는 하기 화학식 1로 표시되는 반복단위를 80 내지 90 중량%, 하기 화학식 2로 표시되는 반복단위를 10 내지 20 중량% 포함하는 전기강판 접착 코팅 조성물. [화학식 1] [화학식 2] (상기 화학식 1 및 화학식 2에서 R1 내지 R7는 각각 독립적으로 수소 또는 탄소수 1 내지 3의 직쇄형 또는 분지형 알킬기를 나타내고, R8은 수소, 탄소수 1 내지 6의 직쇄형 또는 분지형 알킬기, 할로겐 원자, 카르복실기, 또는 히드록시기를 나타낸다.) |  | 1. 하기 화학식 1로 표시되는 반복단위 및 하기 화학식 2로 표시되는 반복단위를 포함하는 폴리 에틸렌 아크릴레이트 100 중량부 및 무기 입자 3 내지 25 중량부를 포함하고, 상기 폴리 에틸렌 아크릴레이트는 하기 화학식 1로 표시되는 반복단위를 80 내지 90 중량%, 하기 화학식 2로 표시되는 반복단위를 10 내지 20 중량% 포함하는 전기강판 접착 코팅 조성물. [화학식 1] [화학식 2] (상기 화학식 1 및 화학식 2에서 R1 내지 R7는 각각 독립적으로 수소 또는 탄소수 1 내지 3의 직쇄형 또는 분지형 알킬기를 나타내고, R8은 수소, 탄소수 1 내지 6의 직쇄형 또는 분지형 알킬기, 할로겐 원자, 카르복실기, 또는 히드록시기를 나타낸다.) ¦ 6. 복수의 전기강판; 및 상기 복수의 전기강판 사이에 위치하는 융착층;을 포함하고, 상기 융착층은 하기 화학식 1로 표시되는 반복단위 및 하기 화학식 2로 표시되는 반복단위를 포함하는 폴리 에틸렌 아크릴레이트 100 중량부 및 무기 입자 3 내지 25 중량부를 포함하고, 상기 폴리 에틸렌 아크릴레이트는 하기 화학식 1로 표시되는 반복단위를 80 내지 90 중량%, 하기 화학식 2로 표시되는 반복단위를 10 내지 20 중량% 포함하는 전기강판 적층체. [화학식 1] [화학식 2] (상기 화학식 1 및 화학식 2에서 R1 내지 R7는 각각 독립적으로 수소 또는 탄소수 1 내지 3의 직쇄형 또는 분지형 알킬기를 나타내고, R8은 수소, 탄소수 1 내지 6의 직쇄형 또는 분지형 알킬기, 할로겐 원자, 카르복실기 또는 히드록시기를 나타낸다.) ¦ 8. 전기강판의 일면 또는 양면에 접착 코팅 조성물을 도포한 후, 경화시켜 접착 코팅층을 형성하는 단계; 및 상기 접착 코팅층이 형성된 복수의 전기강판을 적층하고, 열융착하여 융착층을 형성하는 단계; 를 포함하고, 상기 접착 코팅 조성물은 하기 화학식 1로 표시되는 반복단위 및 하기 화학식 2로 표시되는 반복단위를 포함하는 폴리 에틸렌 아크릴레이트 100 중량부 및 무기 입자 3 내지 25 중량부를 포함하고, 상기 폴리 에틸렌 아크릴레이트는 하기 화학식 1로 표시되는 반복단위를 80 내지 90 중량%, 하기 화학식 2로 표시되는 반복단위를 10 내지 20 중량% 포함하는 전기강판 적층체의 제조 방법. [화학식 1] [화학식 2] (상기 화학식 1 및 화학식 2에서 R1 내지 R7는 각각 독립적으로 수소 또는 탄소수 1 내지 3의 직쇄형 또는 분지형 알킬기를 나타내고, R8은 수소, 탄소수 1 내지 6의 직쇄형 또는 분지형 알킬기, 할로겐 원자, 카르복실기 또는 히드록시기를 나타낸다.) | 9 | 10-2019-0172209 | 2019-12-20 | 10-2021-0079939 | 2021-06-30 | 10-2382698 | 2022-03-31 | 포스코홀딩스 주식회사 | 하봉우 ¦ 김정우 ¦ 이동규 ¦ 노태영 ¦ 박경렬 |  |  |  | 6 | JP5216868B2 ¦ KR10-2033029B1(BE) ¦ KR10-0950339B1(BE) ¦ KR10-0956081B1 ¦ KR10-1398310B1 ¦ KR10-0264981B1 | 1 | KR10-2755847B1(FE) | 105159604 | CN115151617B ¦ EP4079820B1 ¦ JP7611253B2 ¦ KR10-2382698B1 ¦ US2023-0042607A1 ¦ WOWO2021-125859A2 | 6 | 등록 | 주식회사 포스코 | 3522152000613
CN | CN | P | B | 수력 발전용 저이방성 무방향성 규소강 및 그 제조 방법 | Low-anisotropy non-oriented silicon steel for hydroelectric power generation and production method thereof | 수력 발전용 저이방성 무방향성 규소강 및 그 제조 방법은 이하의 중량 백분율의 화학 성분을 포함한다:Si:2.8~3.2%, Mn:0.1~0.3%, Als:0.5~0.8%, B:0.0010%~0.0025%, Cu:0.01%~0.02% , [S +C+N+Ti] ≤80ppm, 나머지는 Fe 및 불가피한 불순물이고, 철수 전처리, 전로 제련, RH 정련, 연속 주조, 열간 압연, 상화 산세, 냉간 압연, 연속 소둔, 코팅층, 마무리 단계를 거쳐 제조하고, 0.50mm 두께의 무방향성 규소강 제품을 획득된다, 테스트 밀도 7.6g/dm3조건에서 자기 B50≥1.65T, 철손 P1.5/50≤2.40W/kg, 철손 이방성<10%는 수력 발전 장비의 설계 수요를 높은 수준으로 충족시킬 수 있다. | The invention discloses low-anisotropy non-oriented silicon steel for hydroelectric power generation and a production method thereof. The low-anisotropy non-oriented silicon steel comprises the following chemical compositions: by weight percentage, 2.8-3.2% of Si, 0.1-0.3% of Mn, 0.5-0.8% of Als, 0.0010% - 0.0025% of B, 0.01% - 0.02% of Cu, no less than 80 ppm of [ S + C + N + Ti ] and the balanceFe and inevitable impurities, and a non-oriented silicon steel product with the thickness of 0.50mm is prepared by the steps of molten iron pretreatment, converter smelting, RH refining, continuous casting, hot rolling, normalized pickling, cold rolling, continuous annealing, coating and finishing, under the condition that the test density is 7.6 g/dm3, the magnetic induction B50 is greater thanor equal to 1.65T, the iron loss P1.5/50 is less than or equal to 2.40 W/kg, the iron loss anisotropy is less than 10%, and the design requirement of hydroelectric power generation equipment can be met at a high level. | 1. 이하의 중량 백분율의 화학 성분을 포함하는 것을 특징으로 하는 0.50mm 두께 수력 발전용 저이방성 무방향성 규소강:Si:2.8~3.2%, Mn:0.1~0.3%, Als:0.5~0.8%, B:0.0010%~0.0025%, Cu:0.01%~0.02% , [S +C+N+Ti] ≤80ppm, 나머지는 Fe 및 불가피한 불순물이다; 상기 수력 발전용 저이방성 무방향성 규소강의 생산 방법은 이하의 단계를 포함한다: 용선 전처리, 전로 제련, RH 정제, 연속 주조, 열간 압연, 상온 산세, 냉간 압연, 연속 어닐링, 코팅, 마무리; 상기 연속 주조 단계에서, 주편 등축 결정 조직이>60%를 차지하도록 전자기 교반을 투입한다; 상기 냉간 압연 단계에서, 가역 압연기를 이용하여 상화 후의 강 스트립을 1차 압연 목표 두께 0.50mm이며, 그중 제1 패스의 압하율>25%이다; 상화 산세 단계에서 상화로의 균열 구간 온도는 840~900°C이다; 상기 연속 어닐링 단계에서, 스트립의 승온 속도>10°C/s를 제어하고, 균열 온도는 94~1000°C에서 40~80s를 보온한다; 상기 연속 소둔 단계에서, 소둔로 내의 단위 장력(0.85~1.0N/mm2)을 제어하여 강대 연신율이 0.05~0.15%가 되도록 한다; 상기 수력 발전용 저이방성 무방향성 규소강, 0.50mm 두께 시험 밀도 7.6g/dm3조건에서, 그 자기감각 B50≥1.65T, 철손 P1.5/50≤2.40W/kg 및 철손 이방성<10%이다. | 1. The low-anisotropy non-oriented silicon steel with the thickness of 0.50mm for hydroelectric power generation is characterized by comprising the following chemical components in percentage by weight: si: 2.8-3.2%, Mn: 0.1-0.3%, Als: 0.5-0.8%, B: 0.0010-0.0025%, Cu: 0.01 to 0.02 percent, less than or equal to 80ppm of [ S + C + N + Ti ], and the balance of Fe and inevitable impurities; the production method of the low-anisotropy non-oriented silicon steel for the hydroelectric power generation comprises the following steps: molten iron pretreatment, converter smelting, RH refining, continuous casting, hot rolling, normalized pickling, cold rolling, continuous annealing, coating and finishing; in the continuous casting step, electromagnetic stirring is used to ensure that the isometric crystal structure of the casting blank accounts for more than 60 percent; in the cold rolling step, a reversible rolling mill is adopted to roll the normalized steel strip for one time to obtain a target thickness of 0.50mm, wherein the reduction rate of the first pass is more than 25%; in the step of normalizing acid washing, the temperature of a soaking section of a normalizing furnace is 840-900 ℃; in the continuous annealing step, the temperature rising speed of the strip steel is controlled to be more than 10 ℃/s, and the heat is preserved for 40-80 s at the soaking temperature of 940-1000 ℃; in the continuous annealing step, the unit tension in the annealing furnace is controlled to be 0.85-1.0N/mm2So that the elongation of the steel strip is 0.05-0.15%; the low-anisotropy non-oriented silicon steel for hydroelectric power generation has the test density of 7.6g/dm and the thickness of 0.50mm3Under the condition of the magnetic induction B50Not less than 1.65T, iron loss P1.5/50Less than or equal to 2.40W/kg and iron loss anisotropy less than 10 percent. | 1. 이하의 중량 백분율의 화학 성분을 포함하는 것을 특징으로 하는 0.50mm 두께 수력 발전용 저이방성 무방향성 규소강:Si:2.8~3.2%, Mn:0.1~0.3%, Als:0.5~0.8%, B:0.0010%~0.0025%, Cu:0.01%~0.02% , [S +C+N+Ti] ≤80ppm, 나머지는 Fe 및 불가피한 불순물이다; 상기 수력 발전용 저이방성 무방향성 규소강의 생산 방법은 이하의 단계를 포함한다: 용선 전처리, 전로 제련, RH 정제, 연속 주조, 열간 압연, 상온 산세, 냉간 압연, 연속 어닐링, 코팅, 마무리; 상기 연속 주조 단계에서, 주편 등축 결정 조직이>60%를 차지하도록 전자기 교반을 투입한다; 상기 냉간 압연 단계에서, 가역 압연기를 이용하여 상화 후의 강 스트립을 1차 압연 목표 두께 0.50mm이며, 그중 제1 패스의 압하율>25%이다; 상화 산세 단계에서 상화로의 균열 구간 온도는 840~900°C이다; 상기 연속 어닐링 단계에서, 스트립의 승온 속도>10°C/s를 제어하고, 균열 온도는 94~1000°C에서 40~80s를 보온한다; 상기 연속 소둔 단계에서, 소둔로 내의 단위 장력(0.85~1.0N/mm2)을 제어하여 강대 연신율이 0.05~0.15%가 되도록 한다; 상기 수력 발전용 저이방성 무방향성 규소강, 0.50mm 두께 시험 밀도 7.6g/dm3조건에서, 그 자기감각 B50≥1.65T, 철손 P1.5/50≤2.40W/kg 및 철손 이방성<10%이다. | 1. The low-anisotropy non-oriented silicon steel with the thickness of 0.50mm for hydroelectric power generation is characterized by comprising the following chemical components in percentage by weight: si: 2.8-3.2%, Mn: 0.1-0.3%, Als: 0.5-0.8%, B: 0.0010-0.0025%, Cu: 0.01 to 0.02 percent, less than or equal to 80ppm of [ S + C + N + Ti ], and the balance of Fe and inevitable impurities; the production method of the low-anisotropy non-oriented silicon steel for the hydroelectric power generation comprises the following steps: molten iron pretreatment, converter smelting, RH refining, continuous casting, hot rolling, normalized pickling, cold rolling, continuous annealing, coating and finishing; in the continuous casting step, electromagnetic stirring is used to ensure that the isometric crystal structure of the casting blank accounts for more than 60 percent; in the cold rolling step, a reversible rolling mill is adopted to roll the normalized steel strip for one time to obtain a target thickness of 0.50mm, wherein the reduction rate of the first pass is more than 25%; in the step of normalizing acid washing, the temperature of a soaking section of a normalizing furnace is 840-900 ℃; in the continuous annealing step, the temperature rising speed of the strip steel is controlled to be more than 10 ℃/s, and the heat is preserved for 40-80 s at the soaking temperature of 940-1000 ℃; in the continuous annealing step, the unit tension in the annealing furnace is controlled to be 0.85-1.0N/mm2So that the elongation of the steel strip is 0.05-0.15%; the low-anisotropy non-oriented silicon steel for hydroelectric power generation has the test density of 7.6g/dm and the thickness of 0.50mm3Under the condition of the magnetic induction B50Not less than 1.65T, iron loss P1.5/50Less than or equal to 2.40W/kg and iron loss anisotropy less than 10 percent. | 4 | 2020-10393939 | 2020-05-11 | 111440992 | 2020-07-24 | 111440992 | 2022-03-25 | MAANSHAN IRON & STEEL Co.,Ltd. | Du Jun ¦ Pei Yinghao ¦ Shi Lifa ¦ Xia Xuelan ¦ Hu Ke ¦ Li Dielun |  |  |  | 6 | CN108570595B ¦ CN107385335B ¦ CN103173678A ¦ CN101392351B ¦ JP1994-086625B2 ¦ JP1989-039348A | 2 | CN116426810B ¦ CN114318127B | 59127079 | CN111440992B | 1 | 등록 | MAANSHAN IRON & STEEL Co.,Ltd. | 8422141014179
CN | CN | P | B | 자동차 발전기용 고자성 무방향성 규소강 및 그 제조 방법 | High-magnetic-induction non-oriented silicon steel for automobile generator and preparation method thereof | 본 발명은 자동차 발전기용 고자성 무방향성 규소강 및 그 제조 방법을 개시하고, 상기 자동차 발전기용 고자성 무방향성 규소강은 이하의 중량 백분율의 화학 성분을 포함한다:Si 0.60%~1.60%; Mn은 0.10%~0.65%이다; P 0.040~0.100%; Als≤0.0080%; Sn 0.01%∼0.10%; C+S+O+N+Ti≤100ppm, 각 원소 함량은≤25ppm이다; 의 나머지 성분은 Fe 및 불가피적 불순물 원소이다; 은 성분 및 공정 설계에 의해 최적화되어 최종 제품의 자성이 충족되며, 철손 P1.5/50≤4.50 W/kg, 자기감각 B50≥1.74T이다; 역학적 성능은 비커스 마이크로 경도 HV1이 110~120 범위에 있고, 연신율 A50≥40%를 만족한다; 최종적으로 생산된 무방향성 규소강 완제품은 사용자의 자동차 발전기에 대한 성능과 고정자 권취식 가공 요구를 만족시키고, 본 발명에 따라 생산된 자동차 발전기 코어를 사용하여, 통상의 제품으로 생산된 코어에 비해 중량이 10%이상 감소될 수 있다, 자동차의 경량화 개발 요구 사항을 충족합니다. | The invention discloses high-magnetic-induction non-oriented silicon steel for an automobile generator and a preparation method thereof. The high-magnetic-induction non-oriented silicon steel for theautomobile generator comprises the following chemical components of, in percentage by weight, 0.60%-1.60% of Si; 0.10%-0.65% of Mn; 0.040%-0.100% of P; less than or equal to 0.0080% of Als; 0.01%-0.10% of Sn; less than or equal to 100 ppm of C + S + O + N + Ti, and the content of each element is less than or equal to 25 ppm; and the balance Fe and inevitable impurity elements. Through component and process design optimization, the magnetic property of a final product meets the conditions that the iron loss P<1.5/50> is less than or equal to 4.50 W/kg, and the magnetic induction B<50> is largerthan or equal to 1.74 T; the mechanical property meets the conditions that the Vickers microhardness HV1 is in the range of 110-120 and the elongation A<50> is larger than or equal to 40%; the finally produced non-oriented silicon steel finished product meets the requirements of users for the property of the automobile generator and stator winding type machining, an automobile generator iron coreproduced through the method is adopted, compared with an iron core produced through a conventional product, the weight can be reduced by 10% or above, and the automobile lightweight development requirement is met. | 1. 이하의 중량 백분율의 화학 성분을 포함하는 것을 특징으로 하는 자동차 발전기용 고자기감 무방향성 규소강.Si 0.60%~1.60%; Mn은 0.10%~0.65%이다; P 0.040~0.100%; Als≤0.0080%; Sn 0.01%내지 0.10%, C+S+O+N+Ti≤100ppm, 각 원소 함량은≤25ppm이다; 의 나머지 성분은 Fe 및 불가피적 불순물 원소이다; 상기 자동차 발전기용 고자성 무방향성 규소강의 제조 방법은 이하의 단계를 포함한다: (1) 전로 제련, RH 정련; (2) RH로 정련된 용강을 연속 주조하여 주편을 만듭니다; (3) 연속 주조 후의 슬래브를 가열로로 가열한 후, CSP는 열간 압연한 후 권취한다; (4) 열연판은 산세 후 냉간 압연합니다; (5) 연속 어닐링; (6) 절연 코팅; 단계 (2)에서, 상기 주편의 두께는 60~90mm이다; 단계 (3)에서, 가열로의 온도는 1120~1180°C이고, 보온 시간은 ≥30min이다; 굵기는 25~36mm, 마무리는 2.0mm~2.8mm 두께로 압연한다; 단계 (4)에서, 산세는 농도 12%염산을 사용하여 산세하고, 산세 온도는 80°C이다; 단계 (5)에서, H2및 N2는 3:7을 따른다 비례하여 분위기를 보호합니다; 어닐링 온도는 880~940°C, 시간은 180~260초, 어닐링 후 18°C/s 이하의 냉각 속도로 560°C 이하이다; 단계 (6)에서, 경화 온도는 480~600°C이고, 시간은 30~50s이다; 상기 자동차 발전기용 고자기감 무방향성 실리콘 철강손 P1.5/50≤4.50W/kg; 자기감각 B50≥1.74T; 기계적 특성은 110~120의 비커스 마이크로 경도 HV1을 충족합니다; 연신율 A50≥40%. | 1. The high-magnetic-induction non-oriented silicon steel for the automobile generator is characterized by comprising the following chemical components in percentage by weight: 0.60 to 1.60 percent of Si; 0.10 to 0.65 percent of Mn; 0.040-0.100% of P; als is less than or equal to 0.0080 percent; 0.01 to 0.10 percent of Sn; c + S + O + N + Ti is less than or equal to 100ppm, and the content of each element is less than or equal to 25 ppm; the balance of Fe and inevitable impurity elements; the preparation method of the high-magnetic-induction non-oriented silicon steel for the automobile generator comprises the following steps: (1) smelting in a converter and RH refining; (2) continuously casting molten steel refined by an RH furnace to prepare a casting blank; (3) heating the continuously cast plate blank by a heating furnace, carrying out CSP hot rolling, and then coiling; (4) carrying out acid pickling on the hot rolled plate and then carrying out cold rolling; (5) continuous annealing; (6) coating insulating paint; in the step (2), the thickness of the casting blank is 60-90 mm; in the step (3), the temperature of the heating furnace is 1120-1180 ℃, and the heat preservation time is more than or equal to 30 min; rough rolling to 25-36 mm, finish rolling to 2.0-2.8 mm thickness; in the step (4), hydrochloric acid with the concentration of 12% is used for acid washing, and the acid washing temperature is 80 ℃; in step (5), H2And N2Preparing protective atmosphere according to the proportion of 3: 7; annealing at 880-940 ℃ for 180-260 s, and cooling to below 560 ℃ at a cooling speed of no more than 18 ℃/s after annealing; in the step (6), the curing temperature is 480-600 ℃, and the time is 30-50 s; high-magnetic-induction non-oriented silicon steel iron loss P for automobile generator1.5/50Less than or equal to 4.50W/kg; magnetic induction B50Not less than 1.74T; the mechanical property meets the requirement that the Vickers microhardness HV1 is 110-120; elongation A50≥40%。 | 1. 이하의 중량 백분율의 화학 성분을 포함하는 것을 특징으로 하는 자동차 발전기용 고자기감 무방향성 규소강.Si 0.60%~1.60%; Mn은 0.10%~0.65%이다; P 0.040~0.100%; Als≤0.0080%; Sn 0.01%내지 0.10%, C+S+O+N+Ti≤100ppm, 각 원소 함량은≤25ppm이다; 의 나머지 성분은 Fe 및 불가피적 불순물 원소이다; 상기 자동차 발전기용 고자성 무방향성 규소강의 제조 방법은 이하의 단계를 포함한다: (1) 전로 제련, RH 정련; (2) RH로 정련된 용강을 연속 주조하여 주편을 만듭니다; (3) 연속 주조 후의 슬래브를 가열로로 가열한 후, CSP는 열간 압연한 후 권취한다; (4) 열연판은 산세 후 냉간 압연합니다; (5) 연속 어닐링; (6) 절연 코팅; 단계 (2)에서, 상기 주편의 두께는 60~90mm이다; 단계 (3)에서, 가열로의 온도는 1120~1180°C이고, 보온 시간은 ≥30min이다; 굵기는 25~36mm, 마무리는 2.0mm~2.8mm 두께로 압연한다; 단계 (4)에서, 산세는 농도 12%염산을 사용하여 산세하고, 산세 온도는 80°C이다; 단계 (5)에서, H2및 N2는 3:7을 따른다 비례하여 분위기를 보호합니다; 어닐링 온도는 880~940°C, 시간은 180~260초, 어닐링 후 18°C/s 이하의 냉각 속도로 560°C 이하이다; 단계 (6)에서, 경화 온도는 480~600°C이고, 시간은 30~50s이다; 상기 자동차 발전기용 고자기감 무방향성 실리콘 철강손 P1.5/50≤4.50W/kg; 자기감각 B50≥1.74T; 기계적 특성은 110~120의 비커스 마이크로 경도 HV1을 충족합니다; 연신율 A50≥40%. | 1. The high-magnetic-induction non-oriented silicon steel for the automobile generator is characterized by comprising the following chemical components in percentage by weight: 0.60 to 1.60 percent of Si; 0.10 to 0.65 percent of Mn; 0.040-0.100% of P; als is less than or equal to 0.0080 percent; 0.01 to 0.10 percent of Sn; c + S + O + N + Ti is less than or equal to 100ppm, and the content of each element is less than or equal to 25 ppm; the balance of Fe and inevitable impurity elements; the preparation method of the high-magnetic-induction non-oriented silicon steel for the automobile generator comprises the following steps: (1) smelting in a converter and RH refining; (2) continuously casting molten steel refined by an RH furnace to prepare a casting blank; (3) heating the continuously cast plate blank by a heating furnace, carrying out CSP hot rolling, and then coiling; (4) carrying out acid pickling on the hot rolled plate and then carrying out cold rolling; (5) continuous annealing; (6) coating insulating paint; in the step (2), the thickness of the casting blank is 60-90 mm; in the step (3), the temperature of the heating furnace is 1120-1180 ℃, and the heat preservation time is more than or equal to 30 min; rough rolling to 25-36 mm, finish rolling to 2.0-2.8 mm thickness; in the step (4), hydrochloric acid with the concentration of 12% is used for acid washing, and the acid washing temperature is 80 ℃; in step (5), H2And N2Preparing protective atmosphere according to the proportion of 3: 7; annealing at 880-940 ℃ for 180-260 s, and cooling to below 560 ℃ at a cooling speed of no more than 18 ℃/s after annealing; in the step (6), the curing temperature is 480-600 ℃, and the time is 30-50 s; high-magnetic-induction non-oriented silicon steel iron loss P for automobile generator1.5/50Less than or equal to 4.50W/kg; magnetic induction B50Not less than 1.74T; the mechanical property meets the requirement that the Vickers microhardness HV1 is 110-120; elongation A50≥40%。 | 4 | 2020-10344453 | 2020-04-27 | 111471927 | 2020-07-31 | 111471927 | 2022-03-25 | MAANSHAN IRON & STEEL Co.,Ltd. | Zhang Zhenhai ¦ Zhang Wenying ¦ Zhao Haishan ¦ Wang Jinkun ¦ Zhou Jun ¦ Wei Yu ¦ Bao Lei ¦ Zhang Shiyang ¦ Sun Tao ¦ Zhang Xuesen |  |  |  | 6 | CN110218945B ¦ CN106756491B ¦ CN108004463A ¦ CN104404396B ¦ JP6319586B2 ¦ JP6476979B2 | 0 |  | 59217895 | CN111471927B | 1 | 등록 | MAANSHAN IRON & STEEL Co.,Ltd. | 8422141014245
CN | CN | P | B | 자성이 우수한 무방향성 전기 강판 및 그 제련 방법 | Non-oriented electrical steel plate with excellent magnetic performance and smelting method thereof | 본 발명은 자성이 우수한 무방향성 전기강판 및 그 제련방법을 개시하고, 자성이 우수한 무방향성 전기강판의 화학성분은 질량 백분율로 C:0~0.004%, Si:0.2~2.0%, Mn:0.2~1.0%, S:0.005~0.025%, Al:0.2~1.2%, N:0~0.005%, O:0~0.005%, Cu:0.005~0.02%, Ca:0.0003~0.0035%범위 내에서, 이 중 Si와 Al의 총 함량은 0.5~2.6%이고, 나머지는 Fe 및 불가피한 혼입이다. 제련 방법은 다음과 같습니다: 단계 1은 용광로 용강, 용강 전처리, 전로 제련, RH 정련, 연속 주조이다; 단계 2는 열간 압연 가공, 조압연, 마무리 압연, 권취이다; 단계 3은 열간 롤, 산세, 연속 압연, 권취, 냉간 롤, 전세정, 연속 소둔, 후세정, 절연 코팅이다. 본 발명은 RH 정련 처리 시간을 단축할 수 있고, 연속적이고 원활하며 안정적인 생산의 연속주조 공정을 구현할 수 있으며, 제강은 간편하고 제어가 용이하며, 칼슘의 수율이 안정적이다. | The invention discloses a non-oriented electrical steel plate with excellent magnetic performance and a smelting method thereof. The chemical components of the non-oriented electrical steel plate withexcellent magnetic performance comprise, by mass, 0-0.004% of C, 0.2-2.0% of Si, 0.2-1.0% of Mn, 0.005-0.025% of S, 0.2-1.2% of Al, 0-0.005% of N, 0-0.005% of O, 0.005-0.02% of Cu, 0.0003-0.0035% ofCa and the balance Fe and inevitable impurities, wherein the total content of Si and Al is 0.5-2.6%. The smelting method comprises the steps that firstly, blast furnace molten iron is obtained, and molten iron pretreatment, converter smelting, RH refining and continuous pouring are conducted; secondly, hot rolling, rough rolling, finish rolling and coiling are conducted; and thirdly, hot rolling,acid pickling, continuous rolling, coiling, cold coiling, front cleaning, continuous annealing, rear cleaning and insulating coating are conducted. According to the non-oriented electrical steel platewith excellent magnetic performance and the smelting method thereof, the RH refining treatment time can be shortened, the continuous, smooth and stable continuous casting production process can be achieved, steel making is easy, convenient and easy to control, and the yield of calcium is stable. | 1. 자기 에너지가 우수한 무방향성 전기 강판: 상기 자성능이 우수한 무방향성 전기강판의 화학성분은, 질량백분율로, C:0∼0.004%, Si:0.2∼2.0%, Mn:0.2∼1.0%, S:0.005∼0.025%, Al:0.2∼1.2%, N:0∼0.005%, O:0∼0.005%, Cu:0.005∼0.02%범위 내에서 제어된다 Ca:0.0003~0.0035%, 그 중 Si와 Al의 총 함량은 0.5~2.6%, 나머지는 Fe 및 불가피한 혼입이다; 에 기재된 무방향성 전기 강판은, Ca 합금 투입법으로 칼슘 처리를 행하고, Ca 합금의 유효 첨가량을 MCa으로 설정하고, Ca 합금의 첨가량 MCa=k*Fre로 한다 e[O ]-0.5, 여기서 k=0.34~0.93, Fre e[O RH 정제 탈탄 종료 시 자유 산소 함량을 나타냅니다; 에 기재된 무방향성 전기 강판 정의 Ca 원소의 산화물계 개재물의 개선 지수는 I=Ca/(O+1/2S)이며, 여기서 0.11≤I≤0.71이다; RH 정련이 끝난 후, 레이들 톱 슬래그 4원 알칼리도의 계산식은 R4=(CaO+MgO)/(SiO2+Al2O3), R4이다 0.55~0.90으로 만족합니다. | 1. A non-oriented electrical steel sheet having excellent magnetic properties, characterized in that: the chemical components of the non-oriented electrical steel plate with excellent magnetic property are controlled in the following ranges in percentage by mass: c: 0-0.004%, Si: 0.2-2.0%, Mn: 0.2-1.0%, S: 0.005-0.025%, Al: 0.2-1.2%, N: 0-0.005%, O: 0-0.005%, Cu: 0.005-0.02%, Ca: 0.0003 to 0.0035 percent, wherein the total content of Si and Al is 0.5 to 2.6 percent, and the balance is Fe and inevitable impurities; the non-oriented electrical steel plate is subjected to calcium treatment by adopting a Ca alloy adding method, and the effective adding amount of the Ca alloy is set to be MCaAddition amount M of Ca alloyCa=k*Free[O]-0.5, wherein k = 0.34-0.93, Free [ O [ ]]The free oxygen content at the end of RH refining decarburization; the improvement indexes of Ca element oxide inclusions of the non-oriented electrical steel sheet are defined as follows: i = Ca/(O + 1/2S), wherein I is more than or equal to 0.11 and less than or equal to 0.71; after RH refining is finished, the calculation formula of the quaternary alkalinity of the ladle top slag is as follows: r4=(CaO+MgO)/(SiO2+Al2O3),R4The content is 0.55 to 0.90. | 1. 자기 에너지가 우수한 무방향성 전기 강판: 상기 자성능이 우수한 무방향성 전기강판의 화학성분은, 질량백분율로, C:0∼0.004%, Si:0.2∼2.0%, Mn:0.2∼1.0%, S:0.005∼0.025%, Al:0.2∼1.2%, N:0∼0.005%, O:0∼0.005%, Cu:0.005∼0.02%범위 내에서 제어된다 Ca:0.0003~0.0035%, 그 중 Si와 Al의 총 함량은 0.5~2.6%, 나머지는 Fe 및 불가피한 혼입이다; 에 기재된 무방향성 전기 강판은, Ca 합금 투입법으로 칼슘 처리를 행하고, Ca 합금의 유효 첨가량을 MCa으로 설정하고, Ca 합금의 첨가량 MCa=k*Fre로 한다 e[O ]-0.5, 여기서 k=0.34~0.93, Fre e[O RH 정제 탈탄 종료 시 자유 산소 함량을 나타냅니다; 에 기재된 무방향성 전기 강판 정의 Ca 원소의 산화물계 개재물의 개선 지수는 I=Ca/(O+1/2S)이며, 여기서 0.11≤I≤0.71이다; RH 정련이 끝난 후, 레이들 톱 슬래그 4원 알칼리도의 계산식은 R4=(CaO+MgO)/(SiO2+Al2O3), R4이다 0.55~0.90으로 만족합니다. | 1. A non-oriented electrical steel sheet having excellent magnetic properties, characterized in that: the chemical components of the non-oriented electrical steel plate with excellent magnetic property are controlled in the following ranges in percentage by mass: c: 0-0.004%, Si: 0.2-2.0%, Mn: 0.2-1.0%, S: 0.005-0.025%, Al: 0.2-1.2%, N: 0-0.005%, O: 0-0.005%, Cu: 0.005-0.02%, Ca: 0.0003 to 0.0035 percent, wherein the total content of Si and Al is 0.5 to 2.6 percent, and the balance is Fe and inevitable impurities; the non-oriented electrical steel plate is subjected to calcium treatment by adopting a Ca alloy adding method, and the effective adding amount of the Ca alloy is set to be MCaAddition amount M of Ca alloyCa=k*Free[O]-0.5, wherein k = 0.34-0.93, Free [ O [ ]]The free oxygen content at the end of RH refining decarburization; the improvement indexes of Ca element oxide inclusions of the non-oriented electrical steel sheet are defined as follows: i = Ca/(O + 1/2S), wherein I is more than or equal to 0.11 and less than or equal to 0.71; after RH refining is finished, the calculation formula of the quaternary alkalinity of the ladle top slag is as follows: r4=(CaO+MgO)/(SiO2+Al2O3),R4The content is 0.55 to 0.90. | 6 | 2020-10659958 | 2020-07-10 | 111778452 | 2020-10-16 | 111778452 | 2022-03-18 | BAOSTEEL ZHANJIANG IRON & STEEL Co.,Ltd. | Lv Xuejun ¦ Hu Ke ¦ Lan Tian ¦ Wang Siqin ¦ Li Wei ¦ Wang Ning ¦ Zhu Min |  |  |  | 7 | CN110777232B ¦ CN110643891B ¦ CN108330246B ¦ CN107541582B ¦ CN101906577B ¦ CN101343683B ¦ KR10-2013820B1 | 2 | CN114015931B ¦ CN115198203B | 60013876 | CN111778452B | 1 | 등록 | BAOSTEEL ZHANJIANG IRON & STEEL Co.,Ltd. | 8422131013717
CN | CN | P | B | Cu 함유 고청정도 무방향성 전기 강판 및 그 제조 방법 | Cu-containing high-cleanliness non-oriented electrical steel plate and manufacturing method thereof | 본 발명은 Cu 함유 고청정도 무방향성 전기 강판을 개시하고, 그 화학 원소 질량 백분율은 0<C≤0.003%이다; Si:0.1-2.0%; Mn:0.1-0.6%; S:0-0.004%; Cu:0.003-0.2%; Al:0.1-1.0%; 잔부는 Fe 및 기타 불가피한 불순물이다. 또한, 본 발명은 상기 Cu 함유 고청정도 무방향성 전기강판의 연속 어닐링 공정을 개시한다. 또한, 본 발명은 Cu 함유 고청정도 무방향성 전기강판의 제조방법을 개시하고, 그는 단계를 포함한다: 제련과 주조; 열간 압연; 정상화; 냉간 압연; 는 상기 연속 어닐링 공정을 수행한다; 절연 코팅은 완성된 무방향성 전기 강판을 얻는다. 이 Cu 함유 고청정도 무방향성 전기강판은 청정도가 높고 자성이 우수하다. | The invention discloses a Cu-containing high-cleanliness non-oriented electrical steel plate. The Cu-containing high-cleanliness non-oriented electrical steel plate comprises the chemical elements of,by mass, larger than 0 and less than or equal to 0.003% of C, 0.1% to 2.0% of Si, 0.1% to 0.6% of Mn, 0 to 0.004% of S, 0.003% to 0.2% of Cu, 0.1% to 1.0% of Al, and the balance Fe and other inevitable impurities. In addition, the invention further discloses a continuous annealing process of the Cu-containing high-cleanliness non-oriented electrical steel plate. Besides, the invention further discloses a manufacturing method of the Cu-containing high-cleanliness non-oriented electrical steel plate. The manufacturing method comprises the steps of carrying out smelting and casting; carrying outhot rolling; carrying out normalizing; carrying out cold rolling; carrying out the continuous annealing process; and carrying out insulating and coating to obtain the finished non-oriented electricalsteel plate. The Cu-containing high-cleanliness non-oriented electrical steel plate is high in cleanliness and excellent in magnetic performance. | 1. 화학 원소 질량 백분율은 인 것을 특징으로 하는 Cu 함유 고청정도 무방향성 전기 강판: 0<C≤0.003%; Si:0.1-2.0%, Mn:0.1-0.6%, S:0-0.004%, Cu:0.07-0.2%, Al:0.1-1.0%, 잔부는 Fe 및 기타 불가피한 불순물이다; 그 화학 원소는 또한 60 ≤을 만족한다 ([M] n]+[Cu]/2) /[S ]≤140; Cu 함유 고청정도 무방향성 전기 강판 중, 단일 CuxS의 수≤3.0×107/mm3이다; 상기 Cu 함유 고청정도 무방향성 전기 강판은 하기 단계를 포함하는 연속 어닐링 공정을 이용하여 제조된다: 냉간 압연 스트립을 급속 가열 시작 온도 T始에서 급속 가열 종료 온도 T终로 가열합니다; T终=T始+kv1; 여기서, v1은 제1 승온 속도를 나타내며, 그 범위는 50~800°C/s이다; k의 값은 강철의 Si 함량과 관련이 있으며 Si 함량이 높을수록 k 값이 커지고 k의 값 범위는 0.5~2.0입니다; 그런 다음 두 번째 가열 속도 v2를 사용하여 균열 보온을 위해 균열 온도 T均热으로 가열합니다; 여기서, v2≤30°C/s이다. | 1. A Cu-containing high-cleanliness non-oriented electrical steel sheet is characterized by comprising the following chemical elements in percentage by mass: c is more than 0 and less than or equal to 0.003 percent; si: 0.1 to 2.0 percent; mn: 0.1 to 0.6 percent; s: 0 to 0.004 percent; cu: 0.07-0.2%; al: 0.1 to 1.0 percent; the balance being Fe and other unavoidable impurities; the chemical elements also meet the following requirements: 60 is less than or equal to ([ Mn ] + [ Cu ]/2)/[ S ] < 140; individual Cu of the Cu-containing high-cleanliness non-oriented electrical steel sheetxThe number of S is less than or equal to 3.0 multiplied by 107/mm3; The Cu-containing high-cleanliness non-oriented electrical steel sheet is prepared by adopting a continuous annealing process comprising the following steps of: starting temperature T of cold-rolled steel strip from rapid heatingStarting pointHeating to the rapid heating end temperature TFinal (a Chinese character of 'sgan's);TFinal (a Chinese character of 'sgan's)=TStarting point+kv1(ii) a Wherein v is1The first temperature rise speed is expressed and ranges from 50 to 800 ℃/s; the assignment of k is related to the content of Si in steel, the higher the content of Si is, the larger the k value is, and the value range of k is 0.5-2.0; then the temperature is raised at a second temperature raising speed v2Heating to soaking temperature TSoaking heatTo carry out soaking and heat preservation; wherein v is2≤30℃/s。 | 1. 화학 원소 질량 백분율은 인 것을 특징으로 하는 Cu 함유 고청정도 무방향성 전기 강판: 0<C≤0.003%; Si:0.1-2.0%, Mn:0.1-0.6%, S:0-0.004%, Cu:0.07-0.2%, Al:0.1-1.0%, 잔부는 Fe 및 기타 불가피한 불순물이다; 그 화학 원소는 또한 60 ≤을 만족한다 ([M] n]+[Cu]/2) /[S ]≤140; Cu 함유 고청정도 무방향성 전기 강판 중, 단일 CuxS의 수≤3.0×107/mm3이다; 상기 Cu 함유 고청정도 무방향성 전기 강판은 하기 단계를 포함하는 연속 어닐링 공정을 이용하여 제조된다: 냉간 압연 스트립을 급속 가열 시작 온도 T始에서 급속 가열 종료 온도 T终로 가열합니다; T终=T始+kv1; 여기서, v1은 제1 승온 속도를 나타내며, 그 범위는 50~800°C/s이다; k의 값은 강철의 Si 함량과 관련이 있으며 Si 함량이 높을수록 k 값이 커지고 k의 값 범위는 0.5~2.0입니다; 그런 다음 두 번째 가열 속도 v2를 사용하여 균열 보온을 위해 균열 온도 T均热으로 가열합니다; 여기서, v2≤30°C/s이다. ¦ 11. Cu 함유 고청정도 무방향성 전기강판의 제조방법은 단계를 포함한다: 제련과 주조; 열간 압연; 정규화; 냉간 압연; 제6항 내지 제10항 중 어느 한 항에 따른 연속 어닐링 공정을 수행하는 방법; 절연 코팅은 완성된 무방향성 전기 강판을 얻는다. | 1. A Cu-containing high-cleanliness non-oriented electrical steel sheet is characterized by comprising the following chemical elements in percentage by mass: c is more than 0 and less than or equal to 0.003 percent; si: 0.1 to 2.0 percent; mn: 0.1 to 0.6 percent; s: 0 to 0.004 percent; cu: 0.07-0.2%; al: 0.1 to 1.0 percent; the balance being Fe and other unavoidable impurities; the chemical elements also meet the following requirements: 60 is less than or equal to ([ Mn ] + [ Cu ]/2)/[ S ] < 140; individual Cu of the Cu-containing high-cleanliness non-oriented electrical steel sheetxThe number of S is less than or equal to 3.0 multiplied by 107/mm3; The Cu-containing high-cleanliness non-oriented electrical steel sheet is prepared by adopting a continuous annealing process comprising the following steps of: starting temperature T of cold-rolled steel strip from rapid heatingStarting pointHeating to the rapid heating end temperature TFinal (a Chinese character of 'sgan's);TFinal (a Chinese character of 'sgan's)=TStarting point+kv1(ii) a Wherein v is1The first temperature rise speed is expressed and ranges from 50 to 800 ℃/s; the assignment of k is related to the content of Si in steel, the higher the content of Si is, the larger the k value is, and the value range of k is 0.5-2.0; then the temperature is raised at a second temperature raising speed v2Heating to soaking temperature TSoaking heatTo carry out soaking and heat preservation; wherein v is2≤30℃/s。 ¦ 11. A method for manufacturing a Cu-containing high-cleanliness non-oriented electrical steel sheet, comprising the steps of: smelting and casting; hot rolling; normalizing; cold rolling; performing a continuous annealing process as claimed in any one of claims 6-10; insulating coating to obtain the final product of non-oriented electrical steel plate. | 13 | 2019-10791206 | 2019-08-26 | 112430780 | 2021-03-02 | 112430780 | 2022-03-18 | BAOSHAN IRON & STEEL Co.,Ltd. | Zhang Feng ¦ Wang Bo ¦ Shen Kanyi ¦ Liu Baojun ¦ Li Guobao ¦ Chu Shuangjie |  |  |  | 0 |  | 0 |  | 104224957 | BR112022003138A2 ¦ CA3146882A1 ¦ CN112430780B ¦ EP4001451A1 ¦ IN535502 ¦ JP2022-545025A ¦ MXMX/a/2022/001809A ¦ US12378623B2 ¦ WOWO2021-037064A1 | 9 | 등록 | BAOSHAN IRON & STEEL Co.,Ltd. | 8422131015067
CN | CN | P | B | Cu 함유 고강도 무방향성 규소강의 냉간 압연 품질을 향상시키는 방법 | Method for improving cold rolling quality of Cu-containing high-strength non-oriented silicon steel | 본 발명은 무방향성 규소강 생산 기술 영역에 관련되고, Cu 함유 고강도 무방향성 규소강 냉간 압연 품질을 개선하는 방법을 개시하고, 하기 단계를 포함한다:A)Cu 함유 고강도 무방향성 규소강 열간 압연 롤 화학 성분 (wt,%):Si:2.0~3.5%, Als≤1.5%, Cu:1~3%, 기타는 Fe, Als, Mn 및 불가피한 불순물 원소로서, 열간 압연 롤에 대해 상화 산세 처리를 행하고, 상화 온도 T常는 T常≤1620-(0.5Als+1.5Si+Cu)%×104를 만족한다, 단위 °C; B)상화 후의 열간 압연을 전자 유도 가열로 내에서 가열한다; C)냉간 압연기 롤 오프 머신에서 롤 오프하고, 냉간 압연의 제1 패스 롤 오프 온도 T冷轧는 1.5×(Si+Cu)%×103-T室温≤T冷轧≤40+2×(Si+Cu)%×103을 만족한다, 단위 °C, 식 중 T室温는 실온이다; D)목표 두께까지 4-6 회 냉간 압연해요. 본 발명은 Cu 함유 고강도 무방향성 규소강의 냉간 압연 품질을 개선하는 방법에 관한 것으로, 종래의 상시화 공정 경로를 채택하여 높은 강도와 자성 수준을 보장한다는 전제하에 냉간 압연 품질을 개선하고, 완제품의 재료율을 향상시킨다. | The invention relates to the technical field of non-oriented silicon steel production, and discloses a method for improving the cold rolling quality of Cu-containing high-strength non-oriented silicon steel, which comprises the following steps: A) carrying out normalizing pickling treatment on a hot-rolled coil of the Cu-containing high-strength non-oriented silicon steel comprising the following chemical components (wt%): 2.0-3.5% of Si, less than or equal to 1.5% of Als, 1-3% of Cu, and the balance of Fe, Als, Mn and inevitable impurity elements, Tthe normalizing temperature T (normal) is less than or equal to 1620-(0.5 Als + 1.5 Si + Cu)% * 10 < 4 >, and the unit is DEG C; B) heating the normalized hot-rolled coil in an electromagnetic induction heating furnace; C) carrying out uncoiling in a cold rolling unit uncoiling machine, the uncoiling temperature T cold rolling of the first pass of cold rolling meets the condition that T cold rolling is larger than or equal to 1.5 * (Si + Cu)% * 103-T room temperature and smaller than or equal to 40 + 2 * (Si + Cu)% * 103, the unit is DEG C, and T room temperature is room temperature in the formula; and D) performing cold rolling to the target thickness according to 4-6 passes. According to the method for improving the cold rolling quality of the Cu-containing high-strength non-oriented silicon steel provided by the invention, on the premise that a traditional normalizing process route is adopted and high strength and magnetic level are guaranteed, the cold rolling quality is improved, and the finished product yield is increased. | 1. Cu 함유 고강도 무방향성 규소강의 냉간 압연 품질을 개선하는 방법: 다음을 포함하는 것을 특징으로 한다: A) Cu 함유 고강도 무방향성 규소강 열간 압연 롤 화학 성분 (wt,%):Si:2.0∼3.5%, Als≤1.5%, Cu:1∼3%, 그 외는 Fe, Als, Mn 및 불가피적 불순물 원소로서, 열간 압연 롤을 상화 산세 처리하고, 상화 온도 T常가 1500-(0.5Als+1.5Si+Cu)%×104≤T常≤1620-1.1×(0.5Als+1.5Si+Cu)%×104을 만족한다, 단위 °C; B) 정규화된 열간 압연을 전자 유도 가열로에 말아 가열한다; C) 냉간압연유닛의 권출기에 있어서, 냉간압연 1차 권출온도 T冷轧가 1.5×(Si+Cu)%×103-T室温≤T冷轧≤40+2×(Si+Cu)%×103을 만족한다, 단위 °C, 식 중 T室温는 실온이다; D) 목표 두께까지 4~6 회 냉간 압연. | 1. A method for improving the cold rolling quality of Cu-containing high-strength non-oriented silicon steel is characterized by comprising the following steps: the method comprises the following steps: A) chemical components (wt.%): si: 2.0-3.5%, Als is less than or equal to 1.5%, Cu: 1-3% of Fe, Als, Mn and inevitable impurity elements, and subjecting the hot rolled coil to a normalizing pickling treatment at a normalizing temperature TOften timesSatisfies the following conditions: 1500- (0.5Als +1.5Si + Cu)%. times.104≤TOften times≤1620-1.1×(0.5Als+1.5Si+Cu)%×104In units of; B) heating the normalized hot rolled coil in an electromagnetic induction heating furnace; C) uncoiling at uncoiler of cold rolling unit, cold rolling for the first timeCold rollingSatisfies the following conditions: 1.5 (Si + Cu)%. times.103-TAt room temperature≤TCold rolling≤40+2×(Si+Cu)%×103In the unit ℃ of formula (II) TAt room temperatureIs at room temperature; D) and cold rolling to the target thickness according to 4-6 times. | 1. Cu 함유 고강도 무방향성 규소강의 냉간 압연 품질을 개선하는 방법: 다음을 포함하는 것을 특징으로 한다: A) Cu 함유 고강도 무방향성 규소강 열간 압연 롤 화학 성분 (wt,%):Si:2.0∼3.5%, Als≤1.5%, Cu:1∼3%, 그 외는 Fe, Als, Mn 및 불가피적 불순물 원소로서, 열간 압연 롤을 상화 산세 처리하고, 상화 온도 T常가 1500-(0.5Als+1.5Si+Cu)%×104≤T常≤1620-1.1×(0.5Als+1.5Si+Cu)%×104을 만족한다, 단위 °C; B) 정규화된 열간 압연을 전자 유도 가열로에 말아 가열한다; C) 냉간압연유닛의 권출기에 있어서, 냉간압연 1차 권출온도 T冷轧가 1.5×(Si+Cu)%×103-T室温≤T冷轧≤40+2×(Si+Cu)%×103을 만족한다, 단위 °C, 식 중 T室温는 실온이다; D) 목표 두께까지 4~6 회 냉간 압연. | 1. A method for improving the cold rolling quality of Cu-containing high-strength non-oriented silicon steel is characterized by comprising the following steps: the method comprises the following steps: A) chemical components (wt.%): si: 2.0-3.5%, Als is less than or equal to 1.5%, Cu: 1-3% of Fe, Als, Mn and inevitable impurity elements, and subjecting the hot rolled coil to a normalizing pickling treatment at a normalizing temperature TOften timesSatisfies the following conditions: 1500- (0.5Als +1.5Si + Cu)%. times.104≤TOften times≤1620-1.1×(0.5Als+1.5Si+Cu)%×104In units of; B) heating the normalized hot rolled coil in an electromagnetic induction heating furnace; C) uncoiling at uncoiler of cold rolling unit, cold rolling for the first timeCold rollingSatisfies the following conditions: 1.5 (Si + Cu)%. times.103-TAt room temperature≤TCold rolling≤40+2×(Si+Cu)%×103In the unit ℃ of formula (II) TAt room temperatureIs at room temperature; D) and cold rolling to the target thickness according to 4-6 times. | 2 | 2021-10347327 | 2021-03-31 | 113073186 | 2021-07-06 | 113073186 | 2022-03-18 | WUHAN IRON AND STEEL Co.,Ltd. | Shi Wenmin ¦ Yang Guang ¦ Li Zhun ¦ Chen Shenglin ¦ Lv Li ¦ Huang Jianlong ¦ Ma Jinlong ¦ Fei Dongdong ¦ Ye Guoming |  |  |  | 4 | CN110468352A ¦ CN110004381B ¦ CN107130169B ¦ KR10-0957939B1 | 0 |  | 63047588 | CN113073186B | 1 | 등록 | WUHAN IRON AND STEEL Co.,Ltd. | 8422131016227
JP | JP | P | B2 | 절연 피막 부착 전기강판 | 절연 피막 부착 전기강판 | 【요약】 【과제】혐기성 아크릴계 접착제에 대한 접착 강도, 내식성 및 내텐션 패드성 모두 우수한 절연 피막 부착 전기강판을 제공한다. 【해결 수단】본 발명의 절연 피막 부착 전기강판은 소정의 트리알콕시실란 및/또는 디알콕시실란(A)과 실란 커플링제(B)와 판상 실리카(C)와 카르복실기 함유 수지(D)와 물를 이하의 조건(1)~(3)를 만족하도록 함유하는 표면 처리제를 전기강판의 적어도 편면에 도포, 건조하여 이루어진 절연 피막을 가진다. (1) 상기 (A)와 상기 (B)와의 질량비(A/B)가 0.05~1.00이다. (2) 상기 (C)의 함유량이 상기 표면 처리제에 있어서의(A)~(D)의 총 질량에 대해2~30질량%이다. (3) 상기 (D)의 함유량이 상기 표면 처리제에 있어서의(A)~(D)의 총 질량에 대해10~30질량%이다. 【선택도】없음 | 【요약】 【과제】혐기성 아크릴계 접착제에 대한 접착 강도, 내식성 및 내텐션 패드성 모두 우수한 절연 피막 부착 전기강판을 제공한다. 【해결 수단】본 발명의 절연 피막 부착 전기강판은 소정의 트리알콕시실란 및/또는 디알콕시실란(A)과 실란 커플링제(B)와 판상 실리카(C)와 카르복실기 함유 수지(D)와 물를 이하의 조건(1)~(3)를 만족하도록 함유하는 표면 처리제를 전기강판의 적어도 편면에 도포, 건조하여 이루어진 절연 피막을 가진다. (1) 상기 (A)와 상기 (B)와의 질량비(A/B)가 0.05~1.00이다. (2) 상기 (C)의 함유량이 상기 표면 처리제에 있어서의(A)~(D)의 총 질량에 대해2~30질량%이다. (3) 상기 (D)의 함유량이 상기 표면 처리제에 있어서의(A)~(D)의 총 질량에 대해10~30질량%이다. 【선택도】없음 | 【청구항1】 Si에 결합하는 알콕시기 이외의 치환기가 수소, 알킬기 및 페닐기에서 선택된 적어도 1종의 비반응성 치환기 만으로 구성되는 트리알콕시실란 및/또는 디알콕시실란(A)과 실란 커플링제(B)와 평균 입자 지름이 0.08~0.9μm이고 종횡비가10~100인 판상 실리카(C)와 카르복실기 함유 수지(D)와 물과 (을)를 이하의 조건(1)~(3)를 만족하도록 함유하는 표면 처리제를 전기강판의 적어도 편면에 도포, 건조하여 이루어진 절연 피막을 가지는 절연 피막 부착 전기강판. (1) 상기 트리알콕시실란 및/또는 디알콕시실란(A)과 상기 실란 커플링제(B)와의 질량비(A/B)가 0.05~1.00이다. (2) 상기 판상 실리카(C)의 함유량이 상기 표면 처리제에 있어서의(A)~(D)의 총 질량에 대해2~30질량%이다. (3) 상기 카르복실기 함유 수지(D)의 함유량이 상기 표면 처리제에 있어서의(A)~(D)의 총 질량에 대해10~30질량%이다. | 【청구항1】 Si에 결합하는 알콕시기 이외의 치환기가 수소, 알킬기 및 페닐기에서 선택된 적어도 1종의 비반응성 치환기 만으로 구성되는 트리알콕시실란 및/또는 디알콕시실란(A)과 실란 커플링제(B)와 평균 입자 지름이 0.08~0.9μm이고 종횡비가10~100인 판상 실리카(C)와 카르복실기 함유 수지(D)와 물과 (을)를 이하의 조건(1)~(3)를 만족하도록 함유하는 표면 처리제를 전기강판의 적어도 편면에 도포, 건조하여 이루어진 절연 피막을 가지는 절연 피막 부착 전기강판. (1) 상기 트리알콕시실란 및/또는 디알콕시실란(A)과 상기 실란 커플링제(B)와의 질량비(A/B)가 0.05~1.00이다. (2) 상기 판상 실리카(C)의 함유량이 상기 표면 처리제에 있어서의(A)~(D)의 총 질량에 대해2~30질량%이다. (3) 상기 카르복실기 함유 수지(D)의 함유량이 상기 표면 처리제에 있어서의(A)~(D)의 총 질량에 대해10~30질량%이다. | 【청구항1】 Si에 결합하는 알콕시기 이외의 치환기가 수소, 알킬기 및 페닐기에서 선택된 적어도 1종의 비반응성 치환기 만으로 구성되는 트리알콕시실란 및/또는 디알콕시실란(A)과 실란 커플링제(B)와 평균 입자 지름이 0.08~0.9μm이고 종횡비가10~100인 판상 실리카(C)와 카르복실기 함유 수지(D)와 물과 (을)를 이하의 조건(1)~(3)를 만족하도록 함유하는 표면 처리제를 전기강판의 적어도 편면에 도포, 건조하여 이루어진 절연 피막을 가지는 절연 피막 부착 전기강판. (1) 상기 트리알콕시실란 및/또는 디알콕시실란(A)과 상기 실란 커플링제(B)와의 질량비(A/B)가 0.05~1.00이다. (2) 상기 판상 실리카(C)의 함유량이 상기 표면 처리제에 있어서의(A)~(D)의 총 질량에 대해2~30질량%이다. (3) 상기 카르복실기 함유 수지(D)의 함유량이 상기 표면 처리제에 있어서의(A)~(D)의 총 질량에 대해10~30질량%이다. ¦ 【청구항2】 Si에 결합하는 알콕시기 이외의 치환기가 수소, 알킬기 및 페닐기에서 선택된 적어도 1종의 비반응성 치환기 만으로 구성되는 트리알콕시실란 및/또는 디알콕시실란(A)과 실란 커플링제(B)와 평균 입자 지름이 0.08~0.9μm이고 종횡비가10~100인 판상 실리카(C)와 카르복실기 함유 수지(D)와 윤활제(E)와 물과 (을)를 이하의 조건(1)~(4)를 만족하도록 함유하는 표면 처리제를 전기강판의 적어도 편면에 도포, 건조하여 이루어진 절연 피막을 가지는 절연 피막 부착 전기강판. (1) 상기 트리알콕시실란 및/또는 디알콕시실란(A)과 상기 실란 커플링제(B)와의 질량비(A/B)가 0.05~1.00이다. (2) 상기 판상 실리카(C)의 함유량이 상기 표면 처리제에 있어서의(A)~(E)의 총 질량에 대해2~30질량%이다. (3) 상기 카르복실기 함유 수지(D)의 함유량이 상기 표면 처리제에 있어서의(A)~(E)의 총 질량에 대해10~30질량%이다. (4) 상기 윤활제(E)의 함유량이 상기 표면 처리제에 있어서의(A)~(E)의 총 질량에 대해 0.5~20 질량%이다. | 【청구항1】 Si에 결합하는 알콕시기 이외의 치환기가 수소, 알킬기 및 페닐기에서 선택된 적어도 1종의 비반응성 치환기 만으로 구성되는 트리알콕시실란 및/또는 디알콕시실란(A)과 실란 커플링제(B)와 평균 입자 지름이 0.08~0.9μm이고 종횡비가10~100인 판상 실리카(C)와 카르복실기 함유 수지(D)와 물과 (을)를 이하의 조건(1)~(3)를 만족하도록 함유하는 표면 처리제를 전기강판의 적어도 편면에 도포, 건조하여 이루어진 절연 피막을 가지는 절연 피막 부착 전기강판. (1) 상기 트리알콕시실란 및/또는 디알콕시실란(A)과 상기 실란 커플링제(B)와의 질량비(A/B)가 0.05~1.00이다. (2) 상기 판상 실리카(C)의 함유량이 상기 표면 처리제에 있어서의(A)~(D)의 총 질량에 대해2~30질량%이다. (3) 상기 카르복실기 함유 수지(D)의 함유량이 상기 표면 처리제에 있어서의(A)~(D)의 총 질량에 대해10~30질량%이다. ¦ 【청구항2】 Si에 결합하는 알콕시기 이외의 치환기가 수소, 알킬기 및 페닐기에서 선택된 적어도 1종의 비반응성 치환기 만으로 구성되는 트리알콕시실란 및/또는 디알콕시실란(A)과 실란 커플링제(B)와 평균 입자 지름이 0.08~0.9μm이고 종횡비가10~100인 판상 실리카(C)와 카르복실기 함유 수지(D)와 윤활제(E)와 물과 (을)를 이하의 조건(1)~(4)를 만족하도록 함유하는 표면 처리제를 전기강판의 적어도 편면에 도포, 건조하여 이루어진 절연 피막을 가지는 절연 피막 부착 전기강판. (1) 상기 트리알콕시실란 및/또는 디알콕시실란(A)과 상기 실란 커플링제(B)와의 질량비(A/B)가 0.05~1.00이다. (2) 상기 판상 실리카(C)의 함유량이 상기 표면 처리제에 있어서의(A)~(E)의 총 질량에 대해2~30질량%이다. (3) 상기 카르복실기 함유 수지(D)의 함유량이 상기 표면 처리제에 있어서의(A)~(E)의 총 질량에 대해10~30질량%이다. (4) 상기 윤활제(E)의 함유량이 상기 표면 처리제에 있어서의(A)~(E)의 총 질량에 대해 0.5~20 질량%이다. | 2 | 2019-192198 | 2019-10-21 | 2021-066923 | 2021-04-30 | 7040507 | 2022-03-14 | JFE STEEL CORP | 中川 暢子 ¦ 多田 千代子 ¦ 村松 直樹 |  |  |  | 8 | CN108473819B(BE) ¦ JP6501207B2(BE) ¦ JP5920116B2(BE) ¦ JP5471849B2(BE) ¦ JP3748085B2(BE) ¦ US6638633B1(BE) ¦ WOWO2018-025846A1(BE) ¦ WOWO2016-163116A1(BE) | 0 |  | 17806746 | JP7040507B2 | 1 | 등록 | JFE STEEL CORP | 2722049000736
JP | JP | P | B2 | 절연 피막 부착 전기강판 | 절연 피막 부착 전기강판 | 【요약】 【과제】혐기성 아크릴계 접착제에 대한 접착 강도, 내식성 및 내텐션 패드성 모두 우수한 절연 피막 부착 전기강판을 제공한다. 【해결 수단】본 발명의 절연 피막 부착 전기강판은 소정의 트리알콕시실란 및/또는 디알콕시실란(A)과 중합성 불포화기를 구조 중에 함유하지 않는 실란 커플링제(B)와 판상 실리카(C)와 우레탄 수지(D)와 물를 이하의 조건(1)~(3)를 만족하도록 함유하는 표면 처리제를 전기강판의 적어도 편면에 도포, 건조하여 이루어진 절연 피막을 가진다. (1) 상기 (A)와 상기 (B)와의 질량비(A/B)가 0.05~1.00이다. (2) 상기 (C)의 함유량이 상기 표면 처리제에 있어서의(A)~(D)의 총 질량에 대해2~30질량%이다. (3) 상기 (D)의 함유량이 상기 표면 처리제에 있어서의(A)~(D)의 총 질량에 대해2~30질량%이다. 【선택도】없음 | 【요약】 【과제】혐기성 아크릴계 접착제에 대한 접착 강도, 내식성 및 내텐션 패드성 모두 우수한 절연 피막 부착 전기강판을 제공한다. 【해결 수단】본 발명의 절연 피막 부착 전기강판은 소정의 트리알콕시실란 및/또는 디알콕시실란(A)과 중합성 불포화기를 구조 중에 함유하지 않는 실란 커플링제(B)와 판상 실리카(C)와 우레탄 수지(D)와 물를 이하의 조건(1)~(3)를 만족하도록 함유하는 표면 처리제를 전기강판의 적어도 편면에 도포, 건조하여 이루어진 절연 피막을 가진다. (1) 상기 (A)와 상기 (B)와의 질량비(A/B)가 0.05~1.00이다. (2) 상기 (C)의 함유량이 상기 표면 처리제에 있어서의(A)~(D)의 총 질량에 대해2~30질량%이다. (3) 상기 (D)의 함유량이 상기 표면 처리제에 있어서의(A)~(D)의 총 질량에 대해2~30질량%이다. 【선택도】없음 | 【청구항1】 Si에 결합하는 알콕시기 이외의 치환기가 수소, 알킬기 및 페닐기에서 선택된 적어도 1종의 비반응성 치환기 만으로 구성되는 트리알콕시실란 및/또는 디알콕시실란(A)과 실란 커플링제(B)와 평균 입자 지름이 0.08~0.9μm이고 종횡비가10~100인 판상 실리카(C)와 우레탄 수지(D)와 물과 (을)를 이하의 조건(1)~(3)를 만족하도록 함유하는 표면 처리제를 전기강판의 적어도 편면에 도포, 건조하여 이루어진 절연 피막을 가지는 절연 피막 부착 전기강판. (1) 상기 트리알콕시실란 및/또는 디알콕시실란(A)과 상기 실란 커플링제(B)와의 질량비(A/B)가 0.05~1.00이다. (2) 상기 판상 실리카(C)의 함유량이 상기 표면 처리제에 있어서의(A)~(D)의 총 질량에 대해2~30질량%이다. (3) 상기 우레탄 수지(D)의 함유량이 상기 표면 처리제에 있어서의(A)~(D)의 총 질량에 대해2~30질량%이다. | 【청구항1】 Si에 결합하는 알콕시기 이외의 치환기가 수소, 알킬기 및 페닐기에서 선택된 적어도 1종의 비반응성 치환기 만으로 구성되는 트리알콕시실란 및/또는 디알콕시실란(A)과 실란 커플링제(B)와 평균 입자 지름이 0.08~0.9μm이고 종횡비가10~100인 판상 실리카(C)와 우레탄 수지(D)와 물과 (을)를 이하의 조건(1)~(3)를 만족하도록 함유하는 표면 처리제를 전기강판의 적어도 편면에 도포, 건조하여 이루어진 절연 피막을 가지는 절연 피막 부착 전기강판. (1) 상기 트리알콕시실란 및/또는 디알콕시실란(A)과 상기 실란 커플링제(B)와의 질량비(A/B)가 0.05~1.00이다. (2) 상기 판상 실리카(C)의 함유량이 상기 표면 처리제에 있어서의(A)~(D)의 총 질량에 대해2~30질량%이다. (3) 상기 우레탄 수지(D)의 함유량이 상기 표면 처리제에 있어서의(A)~(D)의 총 질량에 대해2~30질량%이다. | 【청구항1】 Si에 결합하는 알콕시기 이외의 치환기가 수소, 알킬기 및 페닐기에서 선택된 적어도 1종의 비반응성 치환기 만으로 구성되는 트리알콕시실란 및/또는 디알콕시실란(A)과 실란 커플링제(B)와 평균 입자 지름이 0.08~0.9μm이고 종횡비가10~100인 판상 실리카(C)와 우레탄 수지(D)와 물과 (을)를 이하의 조건(1)~(3)를 만족하도록 함유하는 표면 처리제를 전기강판의 적어도 편면에 도포, 건조하여 이루어진 절연 피막을 가지는 절연 피막 부착 전기강판. (1) 상기 트리알콕시실란 및/또는 디알콕시실란(A)과 상기 실란 커플링제(B)와의 질량비(A/B)가 0.05~1.00이다. (2) 상기 판상 실리카(C)의 함유량이 상기 표면 처리제에 있어서의(A)~(D)의 총 질량에 대해2~30질량%이다. (3) 상기 우레탄 수지(D)의 함유량이 상기 표면 처리제에 있어서의(A)~(D)의 총 질량에 대해2~30질량%이다. ¦ 【청구항2】 Si에 결합하는 알콕시기 이외의 치환기가 수소, 알킬기 및 페닐기에서 선택된 적어도 1종의 비반응성 치환기 만으로 구성되는 트리알콕시실란 및/또는 디알콕시실란(A)과 실란 커플링제(B)와 평균 입자 지름이 0.08~0.9μm이고 종횡비가10~100인 판상 실리카(C)와 우레탄 수지(D)와 윤활제(E)와 물과 (을)를 이하의 조건(1)~(4)를 만족하도록 함유하는 표면 처리제를 전기강판의 적어도 편면에 도포, 건조하여 이루어진 절연 피막을 가지는 절연 피막 부착 전기강판. (1) 상기 트리알콕시실란 및/또는 디알콕시실란(A)과 상기 실란 커플링제(B)와의 질량비(A/B)가 0.05~1.00이다. (2) 상기 판상 실리카(C)의 함유량이 상기 표면 처리제에 있어서의(A)~(E)의 총 질량에 대해2~30질량%이다. (3) 상기 우레탄 수지(D)의 함유량이 상기 표면 처리제에 있어서의(A)~(E)의 총 질량에 대해2~30질량%이다. (4) 상기 윤활제(E)의 함유량이 상기 표면 처리제에 있어서의(A)~(E)의 총 질량에 대해 0.5~20 질량%이다. | 【청구항1】 Si에 결합하는 알콕시기 이외의 치환기가 수소, 알킬기 및 페닐기에서 선택된 적어도 1종의 비반응성 치환기 만으로 구성되는 트리알콕시실란 및/또는 디알콕시실란(A)과 실란 커플링제(B)와 평균 입자 지름이 0.08~0.9μm이고 종횡비가10~100인 판상 실리카(C)와 우레탄 수지(D)와 물과 (을)를 이하의 조건(1)~(3)를 만족하도록 함유하는 표면 처리제를 전기강판의 적어도 편면에 도포, 건조하여 이루어진 절연 피막을 가지는 절연 피막 부착 전기강판. (1) 상기 트리알콕시실란 및/또는 디알콕시실란(A)과 상기 실란 커플링제(B)와의 질량비(A/B)가 0.05~1.00이다. (2) 상기 판상 실리카(C)의 함유량이 상기 표면 처리제에 있어서의(A)~(D)의 총 질량에 대해2~30질량%이다. (3) 상기 우레탄 수지(D)의 함유량이 상기 표면 처리제에 있어서의(A)~(D)의 총 질량에 대해2~30질량%이다. ¦ 【청구항2】 Si에 결합하는 알콕시기 이외의 치환기가 수소, 알킬기 및 페닐기에서 선택된 적어도 1종의 비반응성 치환기 만으로 구성되는 트리알콕시실란 및/또는 디알콕시실란(A)과 실란 커플링제(B)와 평균 입자 지름이 0.08~0.9μm이고 종횡비가10~100인 판상 실리카(C)와 우레탄 수지(D)와 윤활제(E)와 물과 (을)를 이하의 조건(1)~(4)를 만족하도록 함유하는 표면 처리제를 전기강판의 적어도 편면에 도포, 건조하여 이루어진 절연 피막을 가지는 절연 피막 부착 전기강판. (1) 상기 트리알콕시실란 및/또는 디알콕시실란(A)과 상기 실란 커플링제(B)와의 질량비(A/B)가 0.05~1.00이다. (2) 상기 판상 실리카(C)의 함유량이 상기 표면 처리제에 있어서의(A)~(E)의 총 질량에 대해2~30질량%이다. (3) 상기 우레탄 수지(D)의 함유량이 상기 표면 처리제에 있어서의(A)~(E)의 총 질량에 대해2~30질량%이다. (4) 상기 윤활제(E)의 함유량이 상기 표면 처리제에 있어서의(A)~(E)의 총 질량에 대해 0.5~20 질량%이다. | 2 | 2019-192200 | 2019-10-21 | 2021-066924 | 2021-04-30 | 7040508 | 2022-03-14 | JFE STEEL CORP | 中川 暢子 ¦ 多田 千代子 ¦ 村松 直樹 |  |  |  | 6 | CN108473819B(BE) ¦ JP5920116B2(BE) ¦ JP5471849B2(BE) ¦ JP2009-235530A(BE) ¦ US6638633B1(BE) ¦ WOWO2016-163116A1(BE) | 0 |  | 17806747 | JP7040508B2 | 1 | 등록 | JFE STEEL CORP | 2722049000737
KR | KR | P | B1 |  | 전기강판 절연 피막 조성물, 전기강판, 및 이의 제조 방법 |  | 본 발명의 일 실시예에 의한 전기강판용 절연피막 조성물은 OH기를 P 원자당 1개 내지 2개 갖는 인산 유도체와 금속이 결합한 금속 인산염 유도체를 포함한다. |  | 전기강판 기재 및 상기 전기강판의 기재 상에 위치하는 절연피막을 포함하고, 상기 절연 피막은, 고체 31P-NMR 스펙트럼에 있어서, 정점이 5ppm 내지 30ppm 의 범위에 있는 특정 피크를 포함하고, 상기 고체 31P-NMR스펙트럼에 있어서의 모든 피크의 적분 강도에 대한 상기 특정 피크에서의 적분 강도의 비율이 10% 이상 이고, 상기 절연피막은 OH기를 P 원자당 1개 내지 2개 갖는 인산 유도체와 금속이 결합한 금속 인산염 유도체를 포함하는 전기강판. |  | 1. 전기강판 기재 및 상기 전기강판의 기재 상에 위치하는 절연피막을 포함하고, 상기 절연 피막은, 고체 31P-NMR 스펙트럼에 있어서, 정점이 5ppm 내지 30ppm 의 범위에 있는 특정 피크를 포함하고, 상기 고체 31P-NMR스펙트럼에 있어서의 모든 피크의 적분 강도에 대한 상기 특정 피크에서의 적분 강도의 비율이 10% 이상 이고, 상기 절연피막은 OH기를 P 원자당 1개 내지 2개 갖는 인산 유도체와 금속이 결합한 금속 인산염 유도체를 포함하는 전기강판. | 10 | 10-2019-0170979 | 2019-12-19 | 10-2021-0078977 | 2021-06-29 | 10-2371374 | 2022-03-02 | 포스코홀딩스 주식회사 | 이동규 ¦ 하봉우 ¦ 김정우 ¦ 권민석 ¦ 노태영 ¦ 박경렬 |  |  |  | 6 | JP3748085B2 ¦ JP3178959B2 ¦ KR10-2114810B1(BE) ¦ KR10-1876692B1(BE) ¦ KR10-1296033B1(BE) ¦ KR10-1061288B1 | 0 |  | 24927467 | KR10-2371374B1 | 1 | 등록 | 주식회사 포스코 | 3522112000977
KR | KR | P | B1 |  | 전기강판 절연 피막 조성물, 전기강판, 및 이의 제조 방법 |  | 본 발명의 일 실시예에 의한 전기강판용 절연피막 조성물은 금속 인산염 및 OH기를 P 원자당 1개 내지 2개 갖는 인산 유도체와 금속이 결합한 금속 인산염 유도체를 포함한다. |  | 전기강판 기재 및 상기 전기강판의 기재 상에 위치하는 절연피막을 포함하고, 상기 절연 피막은, XPS 스펙트럼 중 P 2p 그래프에 있어서, 정점이 132eV 내지 133eV 의 범위에 있는 특정 피크를 포함하고, 상기 특정 피크에서의 적분 강도의 상기 XPS 스펙트럼 중 P 2p 그래프에 있어서의 모든 피크에서의 적분 강도에 대한 비율이 3 내지 30%인 전기강판. |  | 1. 전기강판 기재 및 상기 전기강판의 기재 상에 위치하는 절연피막을 포함하고, 상기 절연 피막은, XPS 스펙트럼 중 P 2p 그래프에 있어서, 정점이 132eV 내지 133eV 의 범위에 있는 특정 피크를 포함하고, 상기 특정 피크에서의 적분 강도의 상기 XPS 스펙트럼 중 P 2p 그래프에 있어서의 모든 피크에서의 적분 강도에 대한 비율이 3 내지 30%인 전기강판. | 12 | 10-2019-0171751 | 2019-12-20 | 10-2021-0079696 | 2021-06-30 | 10-2371375 | 2022-03-02 | 포스코홀딩스 주식회사 | 이동규 ¦ 하봉우 ¦ 김정우 ¦ 권민석 ¦ 노태영 ¦ 박경렬 |  |  |  | 7 | JP3748085B2 ¦ JP3178959B2 ¦ KR10-2114810B1(BE) ¦ KR10-2007108B1(BE) ¦ KR10-1876692B1 ¦ KR10-1296033B1 ¦ KR10-1061288B1(BE) | 0 |  | 24928557 | KR10-2371375B1 | 1 | 등록 | 주식회사 포스코 | 3522112000981
CN | CN | P | B | 전기 자동차 구동 모터용 고강도 냉간 압연 무방향성 전기 강 및 그 제조 방법 | High-strength cold-rolled non-oriented electrical steel for electric automobile driving motor and production method thereof | 본 발명은 전기 자동차 구동 모터용 고강도 냉간 압연 무방향성 전기 강 및 그 제조 방법을 제공하고, 성분은 C≤0.0050%,2.00%≤Si≤3.50%,0.1%≤Mn≤0.5%, P이다 ≤0.020%,0.50%≤Als≤1.5%, S≤0.0040%, N≤0.0040%, Ti≤0.0040%, Mo≤0.0050%, V ≤0.0050%,1.0%≤Cu≤3.0%,0.01%≤Nb≤0.2%, Sn≤0.2%및/또는 Sb≤0.2%이고, 나머지는 Fe 및 불가피한 불순물이다; 본 발명은 Cu, Nb 등의 강화 원소와 Sn, Sb 등의 마이크로 합금 원소를 첨가하여 어닐링 시의 가열 속도를 제어하여 전기 자동차 구동 모터 회전자의 전기 강 재료에 대한 고강도, 저손실의 요구를 만족시키고, 재료 자성 에너지와 강도 지표의 모순성을 효과적으로 조화시킨다. | The invention provides high-strength cold-rolled non-oriented electrical steel for an electric automobile driving motor and a production method thereof. The high-strength cold-rolled non-oriented electrical steel comprises the following components: less than or equal to 0.0050% of C, greater than or equal to 2.00% and less than or equal to 3.50% of Si, greater than or equal to 0.1% and less than or equal to 0.5% of Mn, less than or equal to 0.020% of P, greater than or equal to 0.50% and less than or equal to 1.5% of Als, less than or equal to 0.0040% of S, less than or equal to 0.0040% of N,less than or equal to 0.0040% of Ti, less than or equal to 0.0050% of Mo, less than or equal to 0.0050% of V, greater than or equal to 1.0% and less than or equal to 3.0% of Cu, greater than or equalto 0.01% and less than or equal to 0.2% of Nb, less than or equal to 0.2% of Sn and/or less than or equal to 0.2% of Sb, and the balance Fe and inevitable impurities. According to the high-strength cold-rolled non-oriented electrical steel, strengthening elements such as Cu and Nb and microalloy elements such as Sn and Sb are added, and the heating rate during annealing is controlled, so that therequirements of a rotor of the electric automobile driving motor on high strength and low loss of an electrical steel material are met, and the contradiction between the magnetic property and the strength index of the material is effectively regulated. | 1. 전기자동차 구동 모터용 고강도 냉연 무방향성 전기강은 이하의 질량 백분율의 원소를 포함하는 것을 특징으로 하는 전기자동차 구동 모터용 고강도 냉연 무방향성 전기강: C≤0.0050%,2.00%≤Si≤3.50%,0.1%≤Mn≤0.5%, P≤0.020%,0.50%≤Als≤1.5%, S ≤0.0040%, N≤0.0040%, Ti≤0.0040%, Mo≤0.0050%, V≤0.0050%,1.0%≤Cu≤3.0%,0.01% ≤Nb≤0.2%, Sn≤0.2%, 및/또는 Sb≤0.2%, 나머지는 Fe 및 불가피한 불순물이다; 전기 자동차 구동 모터용 고강도 냉간 압연 무방향성 전기 강철의 생산 방법은 다음과 같다: 1) 용강 전로 제련; 2)RH furnace 정제 및 합금 처리; 3) 연속 주조하여 슬래브로 만듭니다; 4) 가열로 가열, 열간 압연, 권취; 5) 정규화; 6) 산세; 7) 냉간 압연; 8) 어닐링: 단계 8)에서 어닐링은 연속 소둔로에서 진행되며, 스트립은 ≥30°C/s의 속도로 850-1050°C로 가열되고, 보온 시간은 0.5-4min이다; 9) 코팅 코팅; 10) 정교합니다; 단계 4)에서 슬래브 온도는 400°C 이상 가열로에 장입한다; 는 가열로에서 3~5시간 가열하고 가열 온도는 1050~1230°C로 조절한다; 최종 압연 온도는 820-880°C이고 권취 온도는 620-680°C입니다; 단계 5)에서 상온 열처리 온도는 850-1050°C이고, 보온 시간은 3-5min이다; 단계 6)중 산세는 염산 산세로, 산세 온도는 70-90°C이고, 염산 질량 농도는5%-15%이다; 단계 7)냉간 압연은 단일 프레임 가역 압연기에서 5-6 차 냉간 압연을 거쳐 0.35 mm까지, 총 압하율82.5-85.4%,단, 제1 차 압하율을 30%이상으로 제어한다; 상기 구동 모터용 고강도 냉연 무방향성 전기강의 항복 강도 Rp0.2≥600MPa, P1.0/400≤35Wkg, B50≥1.65T이다 。 | 1. The high-strength cold-rolled non-oriented electrical steel for the electric automobile driving motor is characterized by comprising the following elements in percentage by mass: less than or equal to 0.0050 percent of C, less than or equal to 3.50 percent of Si with the concentration of more than or equal to 2.00 percent, less than or equal to 0.5 percent of Mn with the concentration of more than or equal to 0.1 percent, less than or equal to 0.020 percent of P, less than or equal to 1.5 percent of Als with the concentration of more than or equal to 0.50 percent, less than or equal to 0.0040 percent of S, less than or equal to 0.0040 percent of N, less than or equal to 0.0040 percent of Ti, less than or equal to 0.0050 percent of Mo, less than or equal to 0.0050 percent of V, less than or equal to 1.0 percent of Cu with the concentration of more than or equal to 3.0 percent, less than or equal to 0.2 percent of Nb with the concentration of 0.01 percent, less than or equal to 0.2 percent of Sn, and/or less than or equal to 0.2 percent of Sb, and the balance of Fe and inevitable impurities; the production method of the high-strength cold-rolled non-oriented electrical steel for the electric automobile driving motor comprises the following steps: 1) smelting in a molten steel converter; 2) refining and alloying in an RH furnace; 3) continuously casting into a plate blank; 4) heating in a heating furnace, hot rolling and coiling; 5) normalizing; 6) acid washing; 7) cold rolling; 8) annealing: annealing in the step 8) is carried out in a continuous annealing furnace, the strip steel is heated to 850-; 9) coating a coating; 10) finishing; in the step 4), the slab is put into a heating furnace at the temperature of not lower than 400 ℃; heating the mixture in a heating furnace for 3 to 5 hours, wherein the heating temperature is controlled to be 1050-; the finishing temperature is 820-; the normalizing heat treatment temperature in the step 5) is 850-; the pickling in the step 6) adopts hydrochloric acid pickling, the pickling temperature is 70-90 ℃, and the mass concentration of the hydrochloric acid is 5-15%; step 7) cold rolling, namely cold rolling the steel plate on a single-stand reversible rolling mill for 5 to 6 times to 0.35mm, wherein the total reduction rate is 82.5 to 85.4 percent, and the first-time reduction rate is controlled to be more than 30 percent; yield strength R of high-strength cold-rolled non-oriented electrical steel for driving motorp0.2≥600MPa,P1.0/400≤35Wkg,B50≥1.65T。 | 1. 전기자동차 구동 모터용 고강도 냉연 무방향성 전기강은 이하의 질량 백분율의 원소를 포함하는 것을 특징으로 하는 전기자동차 구동 모터용 고강도 냉연 무방향성 전기강: C≤0.0050%,2.00%≤Si≤3.50%,0.1%≤Mn≤0.5%, P≤0.020%,0.50%≤Als≤1.5%, S ≤0.0040%, N≤0.0040%, Ti≤0.0040%, Mo≤0.0050%, V≤0.0050%,1.0%≤Cu≤3.0%,0.01% ≤Nb≤0.2%, Sn≤0.2%, 및/또는 Sb≤0.2%, 나머지는 Fe 및 불가피한 불순물이다; 전기 자동차 구동 모터용 고강도 냉간 압연 무방향성 전기 강철의 생산 방법은 다음과 같다: 1) 용강 전로 제련; 2)RH furnace 정제 및 합금 처리; 3) 연속 주조하여 슬래브로 만듭니다; 4) 가열로 가열, 열간 압연, 권취; 5) 정규화; 6) 산세; 7) 냉간 압연; 8) 어닐링: 단계 8)에서 어닐링은 연속 소둔로에서 진행되며, 스트립은 ≥30°C/s의 속도로 850-1050°C로 가열되고, 보온 시간은 0.5-4min이다; 9) 코팅 코팅; 10) 정교합니다; 단계 4)에서 슬래브 온도는 400°C 이상 가열로에 장입한다; 는 가열로에서 3~5시간 가열하고 가열 온도는 1050~1230°C로 조절한다; 최종 압연 온도는 820-880°C이고 권취 온도는 620-680°C입니다; 단계 5)에서 상온 열처리 온도는 850-1050°C이고, 보온 시간은 3-5min이다; 단계 6)중 산세는 염산 산세로, 산세 온도는 70-90°C이고, 염산 질량 농도는5%-15%이다; 단계 7)냉간 압연은 단일 프레임 가역 압연기에서 5-6 차 냉간 압연을 거쳐 0.35 mm까지, 총 압하율82.5-85.4%,단, 제1 차 압하율을 30%이상으로 제어한다; 상기 구동 모터용 고강도 냉연 무방향성 전기강의 항복 강도 Rp0.2≥600MPa, P1.0/400≤35Wkg, B50≥1.65T이다 。 | 1. The high-strength cold-rolled non-oriented electrical steel for the electric automobile driving motor is characterized by comprising the following elements in percentage by mass: less than or equal to 0.0050 percent of C, less than or equal to 3.50 percent of Si with the concentration of more than or equal to 2.00 percent, less than or equal to 0.5 percent of Mn with the concentration of more than or equal to 0.1 percent, less than or equal to 0.020 percent of P, less than or equal to 1.5 percent of Als with the concentration of more than or equal to 0.50 percent, less than or equal to 0.0040 percent of S, less than or equal to 0.0040 percent of N, less than or equal to 0.0040 percent of Ti, less than or equal to 0.0050 percent of Mo, less than or equal to 0.0050 percent of V, less than or equal to 1.0 percent of Cu with the concentration of more than or equal to 3.0 percent, less than or equal to 0.2 percent of Nb with the concentration of 0.01 percent, less than or equal to 0.2 percent of Sn, and/or less than or equal to 0.2 percent of Sb, and the balance of Fe and inevitable impurities; the production method of the high-strength cold-rolled non-oriented electrical steel for the electric automobile driving motor comprises the following steps: 1) smelting in a molten steel converter; 2) refining and alloying in an RH furnace; 3) continuously casting into a plate blank; 4) heating in a heating furnace, hot rolling and coiling; 5) normalizing; 6) acid washing; 7) cold rolling; 8) annealing: annealing in the step 8) is carried out in a continuous annealing furnace, the strip steel is heated to 850-; 9) coating a coating; 10) finishing; in the step 4), the slab is put into a heating furnace at the temperature of not lower than 400 ℃; heating the mixture in a heating furnace for 3 to 5 hours, wherein the heating temperature is controlled to be 1050-; the finishing temperature is 820-; the normalizing heat treatment temperature in the step 5) is 850-; the pickling in the step 6) adopts hydrochloric acid pickling, the pickling temperature is 70-90 ℃, and the mass concentration of the hydrochloric acid is 5-15%; step 7) cold rolling, namely cold rolling the steel plate on a single-stand reversible rolling mill for 5 to 6 times to 0.35mm, wherein the total reduction rate is 82.5 to 85.4 percent, and the first-time reduction rate is controlled to be more than 30 percent; yield strength R of high-strength cold-rolled non-oriented electrical steel for driving motorp0.2≥600MPa,P1.0/400≤35Wkg,B50≥1.65T。 | 3 | 2020-10143584 | 2020-03-04 | 111321344 | 2020-06-23 | 111321344 | 2022-03-01 | MAANSHAN IRON & STEEL Co.,Ltd. | He Zhijian ¦ Pei Yinghao ¦ Shi Lifa ¦ Zhan Yungao ¦ Xia Xuelan ¦ Hu Ke ¦ Cheng Guoqing ¦ Pu Shaomin |  |  |  | 5 | CN109112403B ¦ CN107723591A ¦ CN103827333B ¦ JP5100000B2 ¦ WOWO2018-131710A1 | 1 | CN116837283B | 58773837 | CN111321344B | 1 | 등록 | MAANSHAN IRON & STEEL Co.,Ltd. | 8422102010857
CN | CN | P | A | 무방향성 규소강 극박대 표면 코팅에 적합한 코팅액 및 그 제조 방법 및 적용 | Coating liquid suitable for coating surface of non-oriented silicon steel ultra-thin strip as well as preparation method and application of coating liquid | 본 발명은 무방향성 규소강 극박대 표면 코팅에 적합한 도포액을 개시하고, 그것은 수용성 프로필렌 수지, 성막 보조제, 내염 미스트 보조제, 레벨링제, 나노 수산화지르코늄, 소포제, 물의 질량비 100:(2 내지 2)로 이루어진다 8): (1~ 3): (1~ 5): (0~ 1): (0.1~0 5): (70~130) 구성. 상기 코팅액은 무방향성 규소강 극박대 표면에 양호한 코팅성을 나타낼 수 있고, 베이킹 경화 후 형성된 절연 코팅 표면은 투명하고 매끄럽고, 부착성 및 절연 성능이 우수하며, 효과적으로 무방향성 규소강 극박대의 종합 성능을 향상시킬 수 있고, 보급 응용에 적합하다. | The invention discloses a coating liquid suitable for coating the surface of a non-oriented silicon steel ultra-thin strip. The coating liquid is prepared from water-soluble acrylic resin, a coalescing agent, a salt spray resistant agent, a flatting agent, nano zirconium hydroxide, a defoaming agent and water according to the mass ratio of 100:(2-8):(1-3):(1-5):(0-1):(0.1-0.5):(70-130). The coating liquid can show good coating performance on the surface of the non-oriented silicon steel ultra-thin strip, an insulating coating formed after baking and curing is transparent and smooth in surface and excellent in adhesiveness and insulating performance, the comprehensive performance of the non-oriented silicon steel ultra-thin strip can be effectively improved, and the coating liquid is suitable for application and popularization. | 1. 수용성 프로필렌 수지, 필름 형성 보조제, 내염성 미스트 보조제, 레벨링제, 나노 수산화지르코늄, 소포제, 물의 질량비가 100인 것을 특징으로 하는 무방향성 실리콘강 극박대 표면 코팅에 적합한 코팅액 8): (1~ 3): (1~ 5): (0~ 1): (0.1~0 5): (70~130) 구성. | 1. The coating solution is characterized by comprising water-soluble acrylic resin, a film forming aid, a salt spray resistant aid, a leveling agent, nano zirconium hydroxide, a defoaming agent and water according to a mass ratio of 100 (2-8), (1-3), (1-5), (0-1), (0.1-0.5) and (70-130). | 1. 수용성 프로필렌 수지, 필름 형성 보조제, 내염성 미스트 보조제, 레벨링제, 나노 수산화지르코늄, 소포제, 물의 질량비가 100인 것을 특징으로 하는 무방향성 실리콘강 극박대 표면 코팅에 적합한 코팅액 8): (1~ 3): (1~ 5): (0~ 1): (0.1~0 5): (70~130) 구성. | 1. The coating solution is characterized by comprising water-soluble acrylic resin, a film forming aid, a salt spray resistant aid, a leveling agent, nano zirconium hydroxide, a defoaming agent and water according to a mass ratio of 100 (2-8), (1-3), (1-5), (0-1), (0.1-0.5) and (70-130). | 10 | 2021-11157344 | 2021-09-30 | 114031997 | 2022-02-11 |  |  | WUHAN IRON AND STEEL Co.,Ltd. | Song Gang ¦ Lv Li ¦ Tao Li ¦ Wang Xiaoyan ¦ Ye Guoming |  |  |  | 0 |  | 1 | CN115595010B | 66015118 | CN114031997A | 1 | 거절 |  | 8422081013324
JP | JP | P | A | 무방향성 전기강판 | 무방향성 전기강판 | 【요약】 (수정유) 【과제】Al를 많이 함유해 판 두께가 얇은 무방향성 전기강판에 있어서 질화가 억제되고 특히 중간 주파수의 철손 열화를 억제한 무방향성 전기강판을 제공한다. 【해결 수단】질량%로 Si:2.0~3.5%, Al:0.20~2.50%, Mn:0.7% 이하 함유하고 잔부 Fe 및 불순물로 구성되며, 제품 두께가 0.35 mm이하이며 내부 질소 함유량 Nm에 대한 식 (1)으로 표시되는 추정 표층 질소 함유량 Ns의 비인 질소 함유량 대비 NR가 식 (2)을 충족하는, 무방향성 전기강판. Ns={t×Nt-(t-0.01) ×Nm}/0.01···식 (1) NR=Ns/Nm≦30···식 (2)[식 (1) 중, Nt:강판 두께 그대로의 무방향성 전기강판의 질소 함유량(질량%), Nm:강판의 한쪽 면에서 판두께 방향으로 5μm의 위치에서 상기 강판의 다른 한쪽 면에서 판두께 방향으로 5μm의 위치까지의 부분에 함유되는 질소 함유량(질량%), t:강판 두께(mm)이다. ] 【선택도】도 5 | 【요약】 (수정유) 【과제】Al를 많이 함유해 판 두께가 얇은 무방향성 전기강판에 있어서 질화가 억제되고 특히 중간 주파수의 철손 열화를 억제한 무방향성 전기강판을 제공한다. 【해결 수단】질량%로 Si:2.0~3.5%, Al:0.20~2.50%, Mn:0.7% 이하 함유하고 잔부 Fe 및 불순물로 구성되며, 제품 두께가 0.35 mm이하이며 내부 질소 함유량 Nm에 대한 식 (1)으로 표시되는 추정 표층 질소 함유량 Ns의 비인 질소 함유량 대비 NR가 식 (2)을 충족하는, 무방향성 전기강판. Ns={t×Nt-(t-0.01) ×Nm}/0.01···식 (1) NR=Ns/Nm≦30···식 (2)[식 (1) 중, Nt:강판 두께 그대로의 무방향성 전기강판의 질소 함유량(질량%), Nm:강판의 한쪽 면에서 판두께 방향으로 5μm의 위치에서 상기 강판의 다른 한쪽 면에서 판두께 방향으로 5μm의 위치까지의 부분에 함유되는 질소 함유량(질량%), t:강판 두께(mm)이다. ] 【선택도】도 5 | 【청구항1】 질량%로 Si:2.0%~3.5%, Al:0.20%~2.50%, Mn:0.7% 이하를 함유하고 잔부 Fe 및 불순물로 구성되며, 판 두께가 0.35 mm이하이며 내부 질소 함유량 Nm에 대한 하기 식 (1)으로 표시되는 추정 표층 질소 함유량 Ns의 비인 질소 함유량 대비 NR가 하기 식 (2)을 충족하는 것을 특징으로 하는 무방향성 전기강판. Ns={t×Nt-(t-0.01) ×Nm}/0.01 ··· 식 (1) NR=Ns/Nm≦30 ··· 식 (2) 여기서 상기 식 (1) 중, Nt:강판 두께 그대로의 무방향성 전기강판의 질소 함유량(질량%) Nm:강판의 한쪽 면에서 판두께 방향으로 5μm의 위치에서 상기 강판의 다른 한쪽 면에서 판두께 방향으로 5μm의 위치까지의 부분에 함유되는 질소 함유량(질량%) t:강판 두께(mm) 이다. | 【청구항1】 질량%로 Si:2.0%~3.5%, Al:0.20%~2.50%, Mn:0.7% 이하를 함유하고 잔부 Fe 및 불순물로 구성되며, 판 두께가 0.35 mm이하이며 내부 질소 함유량 Nm에 대한 하기 식 (1)으로 표시되는 추정 표층 질소 함유량 Ns의 비인 질소 함유량 대비 NR가 하기 식 (2)을 충족하는 것을 특징으로 하는 무방향성 전기강판. Ns={t×Nt-(t-0.01) ×Nm}/0.01 ··· 식 (1) NR=Ns/Nm≦30 ··· 식 (2) 여기서 상기 식 (1) 중, Nt:강판 두께 그대로의 무방향성 전기강판의 질소 함유량(질량%) Nm:강판의 한쪽 면에서 판두께 방향으로 5μm의 위치에서 상기 강판의 다른 한쪽 면에서 판두께 방향으로 5μm의 위치까지의 부분에 함유되는 질소 함유량(질량%) t:강판 두께(mm) 이다. | 【청구항1】 질량%로 Si:2.0%~3.5%, Al:0.20%~2.50%, Mn:0.7% 이하를 함유하고 잔부 Fe 및 불순물로 구성되며, 판 두께가 0.35 mm이하이며 내부 질소 함유량 Nm에 대한 하기 식 (1)으로 표시되는 추정 표층 질소 함유량 Ns의 비인 질소 함유량 대비 NR가 하기 식 (2)을 충족하는 것을 특징으로 하는 무방향성 전기강판. Ns={t×Nt-(t-0.01) ×Nm}/0.01 ··· 식 (1) NR=Ns/Nm≦30 ··· 식 (2) 여기서 상기 식 (1) 중, Nt:강판 두께 그대로의 무방향성 전기강판의 질소 함유량(질량%) Nm:강판의 한쪽 면에서 판두께 방향으로 5μm의 위치에서 상기 강판의 다른 한쪽 면에서 판두께 방향으로 5μm의 위치까지의 부분에 함유되는 질소 함유량(질량%) t:강판 두께(mm) 이다. | 【청구항1】 질량%로 Si:2.0%~3.5%, Al:0.20%~2.50%, Mn:0.7% 이하를 함유하고 잔부 Fe 및 불순물로 구성되며, 판 두께가 0.35 mm이하이며 내부 질소 함유량 Nm에 대한 하기 식 (1)으로 표시되는 추정 표층 질소 함유량 Ns의 비인 질소 함유량 대비 NR가 하기 식 (2)을 충족하는 것을 특징으로 하는 무방향성 전기강판. Ns={t×Nt-(t-0.01) ×Nm}/0.01 ··· 식 (1) NR=Ns/Nm≦30 ··· 식 (2) 여기서 상기 식 (1) 중, Nt:강판 두께 그대로의 무방향성 전기강판의 질소 함유량(질량%) Nm:강판의 한쪽 면에서 판두께 방향으로 5μm의 위치에서 상기 강판의 다른 한쪽 면에서 판두께 방향으로 5μm의 위치까지의 부분에 함유되는 질소 함유량(질량%) t:강판 두께(mm) 이다. | 2 | 2020-120738 | 2020-07-14 | 2022-024278 | 2022-02-09 |  |  | NIPPON STEEL CORP | 熊野 知二 ¦ 有田 吉宏 ¦ 市江 毅 ¦ 村上 史展 |  |  |  | 6 | JP6903996B2 ¦ JP4855225B2(BE) ¦ JP4855221B2(BE) ¦ JP4855222B2(BE) ¦ JP4267562B2(BE) ¦ JP3307872B2(BE) | 1 | JP7696688B2 | 17922518 | JP2022-024278A | 1 | 거절 |  | 2222024000093
KR | KR | P | B1 |  | 무방향성 전기강판 및 그 제조방법 |  | 본 발명의 일 실시예에 의한 무방향성 전기강판은 중량 %로, Si:0.10 내지 0.50%, C: 0.01% 이하(0%를 제외함), Mn:0.03 내지 3%, P: 0.01 내지 0.2%, S:0.001 내지 0.02%, Al:0.01% 이하(0%를 제외함), N: 0.005% 이하(0%를 제외함) 및 Cu: 0.02 내지 0.3%를 포함하고, Ca 및 Mg를 각각 단독 또는 그 합량으로 0.0001 내지 0.005 중량%포함하고, Sb 및 Sn을 각각 단독 또는 그 합량으로 0.001 내지 0.2 중량% 포함하고, 잔부는 Fe 및 불가피한 불순물을 포함한다. |  | 중량 %로, Si:0.10 내지 0.50%, C: 0.01% 이하(0%를 제외함), Mn:0.03 내지 3%, P: 0.005 내지 0.2%, S:0.001 내지 0.02%, Al:0.7% 이하(0%를 제외함), N: 0.005% 이하(0%를 제외함), Ca: 0.0001 내지 0.005% 및 Cu: 0.02 내지 0.06%를 포함하고, Sb 및 Sn을 각각 단독 또는 그 합량으로 0.02 내지 0.2 중량% 포함하고, 잔부는 Fe 및 불가피한 불순물을 포함하는 무방향성 전기강판. |  | 1. 중량 %로, Si:0.10 내지 0.50%, C: 0.01% 이하(0%를 제외함), Mn:0.03 내지 3%, P: 0.005 내지 0.2%, S:0.001 내지 0.02%, Al:0.7% 이하(0%를 제외함), N: 0.005% 이하(0%를 제외함), Ca: 0.0001 내지 0.005% 및 Cu: 0.02 내지 0.06%를 포함하고, Sb 및 Sn을 각각 단독 또는 그 합량으로 0.02 내지 0.2 중량% 포함하고, 잔부는 Fe 및 불가피한 불순물을 포함하는 무방향성 전기강판. ¦ 7. 중량 %로, Si:0.10 내지 0.50%, C: 0.01% 이하(0%를 제외함), Mn:0.03 내지 3%, P: 0.005 내지 0.2%, S:0.001 내지 0.02%, Al:0.7% 이하(0%를 제외함), N: 0.005% 이하(0%를 제외함), Ca: 0.0001 내지 0.005% 및 Cu: 0.02 내지 0.06%를 포함하고, Sb 및 Sn을 각각 단독 또는 그 합량으로 0.02 내지 0.2 중량% 포함하고, 잔부는 Fe 및 불가피한 불순물을 포함하는 슬라브를 가열하는 단계; 상기 슬라브를 열간 압연하여 열연판을 제조하는 단계; 상기 열연판을 냉간압연하여 냉연판을 제조하는 단계 및 상기 냉연판을 최종 소둔하는 단계를 포함하는 무방향성 전기강판의 제조 방법. | 9 | 10-2019-0170755 | 2019-12-19 | 10-2021-0078862 | 2021-06-29 | 10-2361872 | 2022-02-08 | 포스코홀딩스 주식회사 | 이세일 ¦ 문현우 |  |  |  | 7 | JP6606988B2(BE) ¦ JP4648910B2 ¦ JP4546713B2(BE) ¦ KR10-1902438B1(BE) ¦ KR10-1728028B1(BE) ¦ KR10-1648334B1(BE) ¦ KR10-1177161B1(BE) | 0 |  | 106182862 | CN115003845B ¦ EP4079900A1 ¦ JP7583814B2 ¦ KR10-2361872B1 ¦ US12435399B2 ¦ WOWO2021-125862A1 | 6 | 등록 | 주식회사 포스코 | 3522074000879
CN | CN | P | B | 항복 강도 600MPa급 신에너지 자동차 구동 모터 로터용 고강도 무방향성 규소강 및 그 제조 방법 | High-strength non-oriented silicon steel for new energy automobile drive motor rotor with yield strength of 600 MPa and manufacturing method thereof | 본 발명은 항복 강도 600 MPa급 신에너지 자동차 구동 모터 로터용 고강도 무방향성 규소강 및 그 제조 방법을 개시하고, 하기 중량 백분율의 화학 성분을 포함한다:Si:2.80%~3.50%; Mn:0.35%내지 0.65%; P:0.0040 내지 0.0100%, Als:0.50%내지 0.80%; Sn 또는 Sb:0.01%내지 0.15%; Cr, Nb, Ti, Ni 및 V의 두 가지 원소 함량:0.05%~0.55%; C+S+O+N:≤100ppm, 각 원소 함량은≤25ppm이다; 의 나머지 성분은 Fe 및 불가피적 불순물 원소이다; 성분 및 공정 설계 최적화를 통해 제조된 신에너지 자동차 구동 모터 로터용 고강도 무방향성 실리콘강 자성 에너지는 자기 유도 강도 B5000을 1.66~1.71T, P10/400로 만족시킨다 22.6~30.4W/kg, 항복강도 Rp0.2는 620~720MPa, 항복강도는 600MPa급 이상, 인장강도 Rm은 740~840MPa이다, 연신율 A는 16~22%로 신에너지 자동차 구동 모터 회전자에 대한 사용자의 고강도 요구를 만족시킬 수 있다. | The invention discloses high-strength non-oriented silicon steel for a new energy automobile drive motor rotor with yield strength of 600 MPa and a manufacturing method thereof. The high-strength non-oriented silicon steel comprises the following chemical components in percentage by weight: 2.80%-3.50% of Si, 0.35%-0.65% of Mn, 0.0040-0.0100% of P, 0.50%-0.80% of Als, 0.01%-0.15% of Sn or Sb, 0.05%-0.55% of two elements in Cr, Nb, Ti, Ni and V, less than or equal to 100 ppm of C, S, O and N, less than or equal to 25 ppm of each element, and the balance of Fe and inevitable impurity elements. Through component and process design optimization, the prepared high-strength non-oriented silicon steel for the new energy automobile drive motor rotor has magnetic induction intensity B5000 of 1.66-1.71 T, P10/400 of 22.6-30.4W/kg, yield strength Rp 0.2 of 620-720 MPa, yield strength of 600 MPa level or more, tensile strength Rm of 740-840 MPa, ductility A of 16-22%, and can meet high-strength requirements, on the new energy automobile drive motor rotor, of a user. | 1. 하기 중량 백분율의 화학 성분을 포함하는 것을 특징으로 하는 항복 강도 600 MPa급 신에너지 자동차 구동 모터 로터용 고강도 무방향성 실리콘강.Si:2.80%~3.50%; Mn:0.35~0.65%; P:0.0040~0.0100%; Als:0.50%~0.80%; Sn 또는 Sb:0.01%∼0.15%; Cr, Nb, Ti, Ni 및 V 중 어느 두 원소의 함유량의 합:0.05%내지 0.55%; C+S+O+N:≤100ppm, 각 원소 함량은≤25ppm이다; 나머지 성분은 Fe 및 불가피적 불순물 원소이다; 상기 항복 강도 600 MPa급 신에너지 자동차 구동 모터 로터용 고강도 무방향성 실리콘강의 제조 방법은 이하의 단계를 포함한다: (1) 제련을 위해 회전로에 용선을 추가하고 아르곤 퍼지 스테이션을 통해 아르곤 균일 성분을 불어낸 다음 RH 오븐에 가서 진공 탈기 및 H 정련을 수행하고 배합량 목표가 요구하는 합금화 원소를 첨가하여 합금화 처리를 한다; (2) RH로 정련된 용강을 연속 주조하여 210~280mm의 주편으로 만든다; (3) 연속 주조 후의 슬래브를 가열로로 가열한 후 열간 압연한다; (4) 열간 압연판은 산세 후 냉간 압연을 자주 하고, 1회 냉간 압연 목표 두께는 0.27~0.35mm이다; (5) 연속 소둔로는 고온 급속 소둔을 하고 무방향성 규소강 스트립 결정립이 자란다; (6) 절대 도료를 코팅하여 절연 코팅을 형성합니다; 단계 (1)에서, RH 정제는 진공도≤100Pa 조건에서 20min의 진공 탈기를 요구하고, 진공 탈기는 후 H를 정하며, 용강 중의 H 함량은≤2ppm이다; 단계 (2)에서, 인장 속도는 0.9m/min~1.2m/min으로 제어되고, 용강 과열도는 15°C~30°C로 제어된다; 단계 (3)에서, 가열로 온도는 1100°C~1150°C이고, 보온 시간은 140min~210min이며, 조압연을 거쳐 25mm~46mm로, 마무리 압연을 거쳐 2.0mm~2.6mm 두께로, 수냉 공정 후 온도는 580°C~620°C로 낮아져 권취한다; 단계 (4)에서 열연판은 온도 880°C~960°C, 속도 20m/min~30m/min의 공정을 거쳐 정규화된다; 단계 (5)에서, 어닐링 온도는 920°C~980°C이고, 시간은 180s~260s이다; 18°C/s 이하의 냉각 속도로 560°C 이하; 상기 항복 강도 600MPa급 신에너지 자동차 구동 모터 로터용 고강도 무방향성 규소강의 금상 조직은 페라이트이고, 항복 강도 Rp0.2는 620~720MPa이고, 인장 강도 Rm은 740~840MPa이다, 연신율 A50은 16~22%이다. | 1. The high-strength non-oriented silicon steel for the rotor of the new energy automobile driving motor with the yield strength of 600MPa is characterized by comprising the following chemical components in percentage by weight: si: 2.80% -3.50%; mn: 0.35 to 0.65 percent; p: 0.0040-0.0100%; and Als: 0.50% -0.80%; sn or Sb: 0.01 to 0.15 percent; the sum of the contents of any two elements of Cr, Nb, Ti, Ni and V: 0.05 percent to 0.55 percent; c + S + O + N: less than or equal to 100ppm, and the content of each element is less than or equal to 25 ppm; the balance of Fe and inevitable impurity elements; the manufacturing method of the high-strength non-oriented silicon steel for the rotor of the drive motor of the new energy automobile with the yield strength of 600MPa comprises the following steps: (1) adding molten iron into a converter for smelting, blowing argon by an argon blowing station to homogenize components, then putting into an RH furnace for vacuum degassing and H-determined refining, and adding alloying elements required by a formula amount target for alloying treatment; (2) continuously casting molten steel refined by an RH furnace into a casting blank with the thickness of 210-280 mm; (3) heating the continuously cast plate blank by a heating furnace and then carrying out hot rolling; (4) carrying out cold rolling on the hot rolled plate after the normalized pickling, wherein the target thickness of the hot rolled plate is 0.27-0.35 mm through one-time cold rolling; (5) carrying out high-temperature rapid annealing by a continuous annealing furnace, and growing the crystal grains of the non-oriented silicon steel strip; (6) coating insulating paint to form an insulating coating; in the step (1), RH refining requires vacuum degassing for 20min under the condition that the vacuum degree is less than or equal to 100Pa, H is determined after vacuum degassing, and the content of H in molten steel is required to be less than or equal to 2 ppm; in the step (2), the drawing speed is controlled to be 0.9 m/min-1.2 m/min, and the superheat degree of molten steel is controlled to be 15-30 ℃; in the step (3), the temperature of the heating furnace is 1100-1150 ℃, the heat preservation time is 140-210 min, the steel is roughly rolled to 25-46 mm, the steel is finely rolled to the thickness of 2.0-2.6 mm, and the steel is cooled to 580-620 ℃ after the water cooling process for coiling; in the step (4), the hot rolled plate is normalized by the process of temperature 880-960 ℃, speed 20-30 m/min; in the step (5), the annealing temperature is 920-980 ℃ and the time is 180-260 s; then cooling to below 560 ℃ at a cooling rate of no more than 18 ℃/s; the metallographic structure of the high-strength non-oriented silicon steel for the new energy automobile driving motor rotor with the yield strength of 600MPa is ferrite, and the yield strength Rp0.2620 to 720MPa, a tensile strength Rm of 740 to 840MPa, an elongation A5016 to 22 percent. | 1. 하기 중량 백분율의 화학 성분을 포함하는 것을 특징으로 하는 항복 강도 600 MPa급 신에너지 자동차 구동 모터 로터용 고강도 무방향성 실리콘강.Si:2.80%~3.50%; Mn:0.35~0.65%; P:0.0040~0.0100%; Als:0.50%~0.80%; Sn 또는 Sb:0.01%∼0.15%; Cr, Nb, Ti, Ni 및 V 중 어느 두 원소의 함유량의 합:0.05%내지 0.55%; C+S+O+N:≤100ppm, 각 원소 함량은≤25ppm이다; 나머지 성분은 Fe 및 불가피적 불순물 원소이다; 상기 항복 강도 600 MPa급 신에너지 자동차 구동 모터 로터용 고강도 무방향성 실리콘강의 제조 방법은 이하의 단계를 포함한다: (1) 제련을 위해 회전로에 용선을 추가하고 아르곤 퍼지 스테이션을 통해 아르곤 균일 성분을 불어낸 다음 RH 오븐에 가서 진공 탈기 및 H 정련을 수행하고 배합량 목표가 요구하는 합금화 원소를 첨가하여 합금화 처리를 한다; (2) RH로 정련된 용강을 연속 주조하여 210~280mm의 주편으로 만든다; (3) 연속 주조 후의 슬래브를 가열로로 가열한 후 열간 압연한다; (4) 열간 압연판은 산세 후 냉간 압연을 자주 하고, 1회 냉간 압연 목표 두께는 0.27~0.35mm이다; (5) 연속 소둔로는 고온 급속 소둔을 하고 무방향성 규소강 스트립 결정립이 자란다; (6) 절대 도료를 코팅하여 절연 코팅을 형성합니다; 단계 (1)에서, RH 정제는 진공도≤100Pa 조건에서 20min의 진공 탈기를 요구하고, 진공 탈기는 후 H를 정하며, 용강 중의 H 함량은≤2ppm이다; 단계 (2)에서, 인장 속도는 0.9m/min~1.2m/min으로 제어되고, 용강 과열도는 15°C~30°C로 제어된다; 단계 (3)에서, 가열로 온도는 1100°C~1150°C이고, 보온 시간은 140min~210min이며, 조압연을 거쳐 25mm~46mm로, 마무리 압연을 거쳐 2.0mm~2.6mm 두께로, 수냉 공정 후 온도는 580°C~620°C로 낮아져 권취한다; 단계 (4)에서 열연판은 온도 880°C~960°C, 속도 20m/min~30m/min의 공정을 거쳐 정규화된다; 단계 (5)에서, 어닐링 온도는 920°C~980°C이고, 시간은 180s~260s이다; 18°C/s 이하의 냉각 속도로 560°C 이하; 상기 항복 강도 600MPa급 신에너지 자동차 구동 모터 로터용 고강도 무방향성 규소강의 금상 조직은 페라이트이고, 항복 강도 Rp0.2는 620~720MPa이고, 인장 강도 Rm은 740~840MPa이다, 연신율 A50은 16~22%이다. | 1. The high-strength non-oriented silicon steel for the rotor of the new energy automobile driving motor with the yield strength of 600MPa is characterized by comprising the following chemical components in percentage by weight: si: 2.80% -3.50%; mn: 0.35 to 0.65 percent; p: 0.0040-0.0100%; and Als: 0.50% -0.80%; sn or Sb: 0.01 to 0.15 percent; the sum of the contents of any two elements of Cr, Nb, Ti, Ni and V: 0.05 percent to 0.55 percent; c + S + O + N: less than or equal to 100ppm, and the content of each element is less than or equal to 25 ppm; the balance of Fe and inevitable impurity elements; the manufacturing method of the high-strength non-oriented silicon steel for the rotor of the drive motor of the new energy automobile with the yield strength of 600MPa comprises the following steps: (1) adding molten iron into a converter for smelting, blowing argon by an argon blowing station to homogenize components, then putting into an RH furnace for vacuum degassing and H-determined refining, and adding alloying elements required by a formula amount target for alloying treatment; (2) continuously casting molten steel refined by an RH furnace into a casting blank with the thickness of 210-280 mm; (3) heating the continuously cast plate blank by a heating furnace and then carrying out hot rolling; (4) carrying out cold rolling on the hot rolled plate after the normalized pickling, wherein the target thickness of the hot rolled plate is 0.27-0.35 mm through one-time cold rolling; (5) carrying out high-temperature rapid annealing by a continuous annealing furnace, and growing the crystal grains of the non-oriented silicon steel strip; (6) coating insulating paint to form an insulating coating; in the step (1), RH refining requires vacuum degassing for 20min under the condition that the vacuum degree is less than or equal to 100Pa, H is determined after vacuum degassing, and the content of H in molten steel is required to be less than or equal to 2 ppm; in the step (2), the drawing speed is controlled to be 0.9 m/min-1.2 m/min, and the superheat degree of molten steel is controlled to be 15-30 ℃; in the step (3), the temperature of the heating furnace is 1100-1150 ℃, the heat preservation time is 140-210 min, the steel is roughly rolled to 25-46 mm, the steel is finely rolled to the thickness of 2.0-2.6 mm, and the steel is cooled to 580-620 ℃ after the water cooling process for coiling; in the step (4), the hot rolled plate is normalized by the process of temperature 880-960 ℃, speed 20-30 m/min; in the step (5), the annealing temperature is 920-980 ℃ and the time is 180-260 s; then cooling to below 560 ℃ at a cooling rate of no more than 18 ℃/s; the metallographic structure of the high-strength non-oriented silicon steel for the new energy automobile driving motor rotor with the yield strength of 600MPa is ferrite, and the yield strength Rp0.2620 to 720MPa, a tensile strength Rm of 740 to 840MPa, an elongation A5016 to 22 percent. | 5 | 2020-10344441 | 2020-04-27 | 111471941 | 2020-07-31 | 111471941 | 2022-02-01 | MAANSHAN IRON & STEEL Co.,Ltd. | Zhang Zhenhai ¦ Zhao Haishan ¦ Wang Jinkun ¦ Bao Lei ¦ Zhang Shiyang ¦ Sun Tao ¦ Zhang Xuesen |  |  |  | 4 | CN109112403B ¦ CN103827333B ¦ JP5100000B2 ¦ WOWO2018-131710A1 | 4 | AT524148B1 ¦ CN117305717B ¦ CN114107640B ¦ CN112831727B | 59217908 | CN111471941B | 1 | 등록 | MAANSHAN IRON & STEEL Co.,Ltd. | 8422062004504
CN | CN | P | B | 주파수≥10000Hz 고속 모터용 무방향성 규소강 및 제조 방법 | Non-oriented silicon steel for high-speed motor with frequency larger than or equal to 10000 Hz and production method | 조성 및 중량%:C≤0.003%, Si:2.8~3.5%, Mn:0.05~1.0%, P≤0.0015%인 주파수≥10000Hz 고속 모터용 무방향성 규소강, N≤0.0008%, Al:0.75~1.5%, S≤0.0009%, Sb:0.001~0.1%, Sn:0.001~0.1%로 Sb+Sn의 0.001~0.1%를 만족한다; 단계: 제련하여 빌렛으로 주조합니다; 주편 가열, 보온 후 열간 압연, 권취; 는 정규화, 보온, 산세 및 권취됩니다; 1차 냉간 압연; 1차 연속 소둔 2차 냉간 압연; 2차 연속 어닐링; 세 번째 냉간 압연; 완제품 연속 어닐링; 서냉, 코팅 절연층 및 컬. 본 발명은 두께 0.02~0.15mm에서, P0.1/10000이 15.5W/kg을 초과하지 않고, P0.1/400이 9.5W/kg을 초과하지 않으며, B5000이 1.6T보다 낮지 않은 우수한 자기 에너지를 얻는다, 그리고 생산 비용을 크게 줄일 수 있습니다. | Non-oriented silicon steel for a high-speed motor with the frequency larger than or equal to 10000 Hz comprises the components in percentage by weight: less than or equal to 0.003wt% of C, 2.8-3.5wt%of Si, 0.05-1.0wt% of Mn, less than or equal to 0.0015wt% of P, less than or equal to 0.0008wt% of N, 0.75-1.5wt% of Al, less than or equal to 0.0009wt% of S, 0.001-0.1wt% of Sb and 0.001-0.1wt% of Sn, wherein the sum of Sb and Sn is 0.001-0.1wt%. The method comprises the steps: performing smelting and pouring for blank forming; heating a cast blank, preserving the temperature, and performing hotrolling and coiling; conducting normalizing, heat preservation, pickling and coiling; performing primary cold rolling; performing primary continuous annealing and secondary cold rolling; carrying outsecondary continuous annealing; carrying out third cold rolling; continuously annealing a finished product; and slowly cooling and coating an insulating layer, and conducting curling. According to thenon-oriented silicon steel, under the condition that the thickness is 0.02-0.15 mm, the magnetic performance is excellent, namely, P0.1/10000 does not exceed 15.5 W/kg, P0.1/400 does not exceed 9.5 W/kg, B5000 is not lower than 1.6 T, and the production cost can be remarkably reduced. | 1. 주파수 ≥10000Hz 고속 모터용 무방향성 규소강의 제조 방법, 그 단계: 1) 제련을 위해 클린 스틸을 사용하고 블랭크로 주조합니다; 2) 주편을 가열, 보온한 후 열간 압연하여 권취한다; 그리고 열연판 두께를 1.8~2.3mm로 조절한다; 3) 일상적인 정규화 및 보온을 수행하고 냉각 후 산세척 및 권취합니다; 4) 1차 냉간압연을 실시하고 그 두께를 0.50∼0.70mm로 조절한다; 5) 1차 연속 소둔을 하고, 소둔 온도는 980~1050°C이고, 보온 시간은 45~90초이다; 6) 2차 냉간 압연을 하여 압연 두께를 0.2~0.25mm로 조절한다; 7) 두 번째 연속 어닐링을 수행하고 어닐링 온도는 760~850°C이고 단열 시간은 100~180초입니다; 8) 최종 제품의 두께가 0.02-0.15mm가 될 때까지 세 번째 냉간 압연을 수행합니다; 9) 최종 완제품의 연속 소둔을 수행하고 소둔 온도와 보온 시간은 다음 공식에 따라 수행됩니다: 공식에서 T终退는 최종 완제품 어닐링 온도, 단위:°C를 나타냅니다; D终保-최종 완제품 보온 시간, 단위:s를 나타냅니다; h-는 완제품의 두께를 나타내며 단위는 mm입니다; 10) 온도가 100°C 미만이 될 때까지 천천히 냉각한 후, 절연층과 컬을 일반 코팅합니다; 상기 주파수 ≥10000Hz 고속 모터용 무방향성 규소강은 성분 및 중량 백분율 함량이 C≤0.003%, Si:2.8~3.5%, Mn:0.05~1.0%, P≤0.0015%, N이다 ≤0.0008%, Al:0.75~1.5%, S≤0.0009%, Sb:0.001~0.1%, Sn:0.001~0.1%, 또한, Sb+Sn은 0.0075~0.1%이고, 나머지는 Fe 및 불가피한 불순물이다. | 1. A production method of non-oriented silicon steel for a high-speed motor with frequency more than or equal to 10000Hz comprises the following steps: 1) smelting in a clean steel mode, and pouring into a blank; 2) heating and preserving heat of a casting blank, then carrying out hot rolling and coiling; controlling the thickness of the hot-rolled plate to be 1.8-2.3 mm; 3) carrying out conventional normalization and heat preservation, cooling, pickling and coiling; 4) performing first cold rolling, and controlling the thickness of the steel plate to be 0.50-0.70 mm; 5) carrying out first continuous annealing at 980-1050 ℃ for 45-90 s; 6) performing secondary cold rolling, and controlling the rolling thickness to be 0.2-0.25 mm; 7) carrying out second continuous annealing at 760-850 ℃ for 100-180 s; 8) performing third cold rolling until the thickness of a finished product is 0.02-0.15 mm; 9) and carrying out final product continuous annealing, wherein the annealing temperature and the heat preservation time are carried out according to the following formula: in the formula: t isTerminal retreat-represents the final product annealing temperature, in units of: DEG C; Dfinal security-represents the final product holding time in units of: s; h-represents the thickness of the finished product, in units: mm; 10) slowly cooling to a temperature lower than 100 ℃, and then coating an insulating layer and curling conventionally; the non-oriented silicon steel for the high-speed motor with the frequency of more than or equal to 10000Hz comprises the following components in percentage by weight: c is less than or equal to 0.003 percent, Si: 2.8-3.5%, Mn: 0.05-1.0%, P is less than or equal to 0.0015%, N is less than or equal to 0.0008%, Al: 0.75-1.5%, S is less than or equal to 0.0009%, Sb: 0.001 to 0.1%, Sn: 0.001 to 0.1%, and 0.0075 to 0.1% of Sb + Sn, and the balance of Fe and inevitable impurities. | 1. 주파수 ≥10000Hz 고속 모터용 무방향성 규소강의 제조 방법, 그 단계: 1) 제련을 위해 클린 스틸을 사용하고 블랭크로 주조합니다; 2) 주편을 가열, 보온한 후 열간 압연하여 권취한다; 그리고 열연판 두께를 1.8~2.3mm로 조절한다; 3) 일상적인 정규화 및 보온을 수행하고 냉각 후 산세척 및 권취합니다; 4) 1차 냉간압연을 실시하고 그 두께를 0.50∼0.70mm로 조절한다; 5) 1차 연속 소둔을 하고, 소둔 온도는 980~1050°C이고, 보온 시간은 45~90초이다; 6) 2차 냉간 압연을 하여 압연 두께를 0.2~0.25mm로 조절한다; 7) 두 번째 연속 어닐링을 수행하고 어닐링 온도는 760~850°C이고 단열 시간은 100~180초입니다; 8) 최종 제품의 두께가 0.02-0.15mm가 될 때까지 세 번째 냉간 압연을 수행합니다; 9) 최종 완제품의 연속 소둔을 수행하고 소둔 온도와 보온 시간은 다음 공식에 따라 수행됩니다: 공식에서 T终退는 최종 완제품 어닐링 온도, 단위:°C를 나타냅니다; D终保-최종 완제품 보온 시간, 단위:s를 나타냅니다; h-는 완제품의 두께를 나타내며 단위는 mm입니다; 10) 온도가 100°C 미만이 될 때까지 천천히 냉각한 후, 절연층과 컬을 일반 코팅합니다; 상기 주파수 ≥10000Hz 고속 모터용 무방향성 규소강은 성분 및 중량 백분율 함량이 C≤0.003%, Si:2.8~3.5%, Mn:0.05~1.0%, P≤0.0015%, N이다 ≤0.0008%, Al:0.75~1.5%, S≤0.0009%, Sb:0.001~0.1%, Sn:0.001~0.1%, 또한, Sb+Sn은 0.0075~0.1%이고, 나머지는 Fe 및 불가피한 불순물이다. | 1. A production method of non-oriented silicon steel for a high-speed motor with frequency more than or equal to 10000Hz comprises the following steps: 1) smelting in a clean steel mode, and pouring into a blank; 2) heating and preserving heat of a casting blank, then carrying out hot rolling and coiling; controlling the thickness of the hot-rolled plate to be 1.8-2.3 mm; 3) carrying out conventional normalization and heat preservation, cooling, pickling and coiling; 4) performing first cold rolling, and controlling the thickness of the steel plate to be 0.50-0.70 mm; 5) carrying out first continuous annealing at 980-1050 ℃ for 45-90 s; 6) performing secondary cold rolling, and controlling the rolling thickness to be 0.2-0.25 mm; 7) carrying out second continuous annealing at 760-850 ℃ for 100-180 s; 8) performing third cold rolling until the thickness of a finished product is 0.02-0.15 mm; 9) and carrying out final product continuous annealing, wherein the annealing temperature and the heat preservation time are carried out according to the following formula: in the formula: t isTerminal retreat-represents the final product annealing temperature, in units of: DEG C; Dfinal security-represents the final product holding time in units of: s; h-represents the thickness of the finished product, in units: mm; 10) slowly cooling to a temperature lower than 100 ℃, and then coating an insulating layer and curling conventionally; the non-oriented silicon steel for the high-speed motor with the frequency of more than or equal to 10000Hz comprises the following components in percentage by weight: c is less than or equal to 0.003 percent, Si: 2.8-3.5%, Mn: 0.05-1.0%, P is less than or equal to 0.0015%, N is less than or equal to 0.0008%, Al: 0.75-1.5%, S is less than or equal to 0.0009%, Sb: 0.001 to 0.1%, Sn: 0.001 to 0.1%, and 0.0075 to 0.1% of Sb + Sn, and the balance of Fe and inevitable impurities. | 1 | 2020-10978770 | 2020-09-17 | 112538592 | 2021-03-23 | 112538592 | 2022-02-01 | WUHAN IRON AND STEEL Co.,Ltd. | Lv Li ¦ Shi Wenmin ¦ Yang Guang ¦ Huang Jingwen ¦ Li Zhun ¦ Chen Shenglin ¦ Zeng Chun ¦ Cao Yang ¦ Zhang Zhaoli ¦ Kuang Wei |  |  |  | 12 | CN111206192B ¦ CN108330397B ¦ CN110536971B ¦ CN107208230B ¦ CN106661686B ¦ CN104480386B ¦ CN103305748A ¦ JP4228995B2 ¦ JP4258164B2 ¦ JP2001-279400A ¦ JP2000-319767A ¦ TWI504752B | 2 | CN118291876B ¦ CN115058573B | 61740389 | CN112538592B | 1 | 등록 | WUHAN IRON AND STEEL Co.,Ltd. | 8422062006697
CN | CN | P | A | 고자성, 저철손의 무방향성 전기 강판 및 그 제조 방법 | Non-oriented electrical steel plate with high magnetic induction and low iron loss and manufacturing method thereof | 본 발명은 고자성, 저철손의 무방향성 전기강판을 개시하고, Fe 이외에 하기 화학 원소를 질량 백분율로 함유한다:C≤0.003%, Si:0.1%~1.2%, Mn:0.1%~0.4%, S≤0.004%, Als ≤0.001%, O:0.003%내지 0.01%, N≤0.003%. 또한, 본 발명은 상기 무방향성 전기강판의 제조방법을 개시하고, 그는 단계를 포함한다: (1) 제련; (2)연속 주조: 1100°C~1300°C 범위에서 연속 주조 빌렛의 냉각 속도를≤10°C/min으로 제어한다; 은 600°C~800°C 범위 내에서 주조 빌렛의 냉각 속도를 20~40°C/min으로 제어한다; (3)열간 압연: 열간 압연판은 권취 후, 상화 처리나 후드로 어닐링을 행하지 않고, 직접 단계 (4)를 행한다; (4)산세, 냉간 압연; (5)연속 어닐링: 상온부터 냉연강판을 50~5000°C/s의 승온속도로 목표균열온도까지 빠르게 가열한다. 이 무방향성 전기강판은 높은 자기감과 낮은 철손의 특성을 지닌 합리적인 화학성분과 공정설계를 채택하고 있다. | The invention discloses a non-oriented electrical steel plate with high magnetic induction and low iron loss. The non-oriented electrical steel plate comprises the following chemical elements in percentage by mass besides Fe: less than or equal to 0.003% of C, 0.1-1.2% of Si, 0.1-0.4% of Mn, less than or equal to 0.004% of S, less than or equal to 0.001% of Als, 0.003-0.01% of O and less than or equal to 0.003% of N. In addition, the invention also discloses a manufacturing method of the non-oriented electrical steel plate. The manufacturing method comprises the following steps: (1) smelting; (2) continuous casting: controlling the cooling rate of a continuous casting blank to be less than or equal to 10 DEG C/min within the range of 1100-1300 DEG C; in the range of 600-800 DEG C, controlling the cooling rate of the continuous casting blank to be 20-40 DEG C/min; (3) hot rolling: not subjecting a hot-rolled plate to normalizing treatment or bell-type furnace annealing after being coiled, and the step (4) is directly carried out; (4) pickling and cold rolling; and (5) continuous annealing: from the room temperature, rapidly heating the cold-rolled steel plate to the target soaking temperature at the temperature rising speed of 50-5000 DEG C/s. The non-oriented electrical steel plate adopts reasonable chemical components and process design, and has the characteristics of high magnetic induction and low iron loss. | 1. Fe 이외에 하기의 화학 원소를 질량 백분율로 함유하는 것을 특징으로 하는 고자성, 저철손의 무방향성 전기 강판: C≤0.003%, Si:0.1%내지 1.2%, Mn:0.1%내지 0.4%, S≤0.004%, Als≤0.001%, O:0.003%내지 0.01%, N≤0.003%. | 1. A non-oriented electrical steel sheet having high magnetic induction and low iron loss, characterized by containing the following chemical elements in mass percent in addition to Fe: C≤0.003%、Si:0.1%~1.2%、Mn:0.1%~0.4%、S≤0.004%、Als≤0.001%、O:0.003%~0.01%、N≤0.003%。 | 1. Fe 이외에 하기의 화학 원소를 질량 백분율로 함유하는 것을 특징으로 하는 고자성, 저철손의 무방향성 전기 강판: C≤0.003%, Si:0.1%내지 1.2%, Mn:0.1%내지 0.4%, S≤0.004%, Als≤0.001%, O:0.003%내지 0.01%, N≤0.003%. | 1. A non-oriented electrical steel sheet having high magnetic induction and low iron loss, characterized by containing the following chemical elements in mass percent in addition to Fe: C≤0.003%、Si:0.1%~1.2%、Mn:0.1%~0.4%、S≤0.004%、Als≤0.001%、O:0.003%~0.01%、N≤0.003%。 | 12 | 2020-10729982 | 2020-07-27 | 113981307 | 2022-01-28 |  |  | BAOSHAN IRON & STEEL Co.,Ltd. | Liu Baojun ¦ Zhang Feng ¦ Shen Kanyi ¦ Li Guobao ¦ Wang Zhicheng ¦ Zhang Wenyue |  |  |  | 0 |  | 1 | TWI883806B(FE) | 65846589 | CN113981307A | 1 | 거절 |  | 8422061012751
CN | CN | P | A | 신에너지 자동차 구동 모터용 저철손 고강도 무방향성 전기 강 및 그 제조 방법 | Low-iron-loss high-strength non-oriented electrical steel for new energy automobile driving motor and manufacturing method thereof | 본 발명은 신에너지 자동차 구동 모터용 저철손 고강도 무방향성 전기 강철 및 그 제조 방법을 개시하고, 상기 무방향성 전기 강철의 화학 성분 및 중량 백분율은 C:0.001-0.005%, Si:2.4-3.0%, Mn:0.25-0.5%, Al:0.70-1.10%, P:≤0.02%, S:≤0.005%, 0.015%를 포함한다 ≤Ce+Sn≤0.035%, 잔량부 철 및 불가피한 불순물, 본 발명은 Ce 및 Sn을 첨가하여 강질 정화, 마이크로 합금화를 통해 무방향성 전기강도 및 자성 에너지를 향상시키고, 고용 금속 원소를 첨가할 필요가 없으며, 또한 고 Si 시스템에서의 압연 곤란 문제를 회피한다, 또한, 고온 어닐링을 필요로 하지 않아, 어닐링 온도가 너무 높아 결정립이 비정상적으로 성장하고, 결정립 크기 균일성이 저하되는 문제를 해결하고, 생산된 무방향성 전기 강은 비교적 높은 강도를 가짐과 동시에 우수한 자성 에너지를 갖는다. | The invention discloses low-iron-loss high-strength non-oriented electrical steel for a new energy automobile driving motor and a manufacturing method thereof. The non-oriented electrical steel comprises the following chemical components in percentage by weight: 0.001-0.005% of C, 2.4-3.0% of Si, 0.25-0.5% of Mn, 0.70-1.10% of Al, less than or equal to 0.02% of P, less than or equal to 0.005% of S, more than or equal to 0.015% and less than or equal to 0.035% of Ce and Sn, and the balance being iron and inevitable impurities. According to the invention, through addition of Ce and Sn, steel purification and microalloying, strength and magnetic performance of the non-oriented electrical steel are improved, no solid-soluble metal elements need to be added, and the problem that rolling is difficult under a high-Si system is avoided; high-temperature annealing is not needed, so that the problems that due to the fact that annealing temperature is too high, grains grow up abnormally, and uniformity of the size of the grains is reduced are solved; and the produced non-oriented electrical steel has high strength and excellent magnetic performance. | 1. 무방향성 전기강의 화학 성분 및 중량 백분율은 C:0.001-0.005%, Si:2.4-3.0%, Mn:0.25-0.5%, Al:0.70-1.10%, P:≤0.02%, S:≤0.005%, 0.015%를 포함하는 것을 특징으로 하는 신에너지 자동차 구동 모터용 저철손 고강도 무방향성 전기강 ≤Ce+Sn≤0.035%, 잔부는 철 및 불가피한 불순물이다. | 1. The low-iron-loss high-strength non-oriented electrical steel for the new energy automobile driving motor is characterized by comprising the following chemical components in percentage by weight: 0.001-0.005%, Si: 2.4-3.0%, Mn: 0.25-0.5%, Al: 0.70-1.10%, P: less than or equal to 0.02 percent, S: less than or equal to 0.005 percent, less than or equal to 0.015 percent and less than or equal to 0.035 percent of Ce + Sn, and the balance of iron and inevitable impurities. | 1. 무방향성 전기강의 화학 성분 및 중량 백분율은 C:0.001-0.005%, Si:2.4-3.0%, Mn:0.25-0.5%, Al:0.70-1.10%, P:≤0.02%, S:≤0.005%, 0.015%를 포함하는 것을 특징으로 하는 신에너지 자동차 구동 모터용 저철손 고강도 무방향성 전기강 ≤Ce+Sn≤0.035%, 잔부는 철 및 불가피한 불순물이다. | 1. The low-iron-loss high-strength non-oriented electrical steel for the new energy automobile driving motor is characterized by comprising the following chemical components in percentage by weight: 0.001-0.005%, Si: 2.4-3.0%, Mn: 0.25-0.5%, Al: 0.70-1.10%, P: less than or equal to 0.02 percent, S: less than or equal to 0.005 percent, less than or equal to 0.015 percent and less than or equal to 0.035 percent of Ce + Sn, and the balance of iron and inevitable impurities. | 9 | 2021-11273676 | 2021-10-29 | 113981329 | 2022-01-28 |  |  | MAANSHAN IRON & STEEL Co.,Ltd. | Lu Tianlin ¦ Pei Yinghao ¦ Shi Lifa ¦ Cheng Guoqing ¦ Qi Xuan ¦ Zhan Yungao ¦ Xu Wenxiang |  |  |  | 0 |  | 1 | CN114737129B | 65846610 | CN113981329A | 1 | 거절 |  | 8422061012773
JP | JP | P | A | 전기강판 적층 철심용 접착제 및 전기강판 적층 철심 | 전기강판 적층 철심용 접착제 및 전기강판 적층 철심 | 【요약】 【과제】전기강판을 적층한 철심을 고속으로 회전해도, 강판의 소성 변형이나 파손을 억제할 수 있는 전기강판 적층 철심용 접착제를 제공한다. 【해결 수단】JIS K 7161에 준하고 35℃에서 측정한 항복 응력이 35 MPa 이상인 접착 수지를 포함하는 것을 특징으로 하는 전기강판 적층 철심용 접착제. 이 접착제로 접합한 전기강판 적층 철심은 가전, 하이브리드 자동차나 전기 자동차의 구동용 전동기의 고정자나 회전자로서 적합하게 사용할 수 있다. 【선택도】 도 1 | 【요약】 【과제】전기강판을 적층한 철심을 고속으로 회전해도, 강판의 소성 변형이나 파손을 억제할 수 있는 전기강판 적층 철심용 접착제를 제공한다. 【해결 수단】JIS K 7161에 준하고 35℃에서 측정한 항복 응력이 35 MPa 이상인 접착 수지를 포함하는 것을 특징으로 하는 전기강판 적층 철심용 접착제. 이 접착제로 접합한 전기강판 적층 철심은 가전, 하이브리드 자동차나 전기 자동차의 구동용 전동기의 고정자나 회전자로서 적합하게 사용할 수 있다. 【선택도】 도 1 | 【청구항1】 JIS K 7161에 준하고 35℃에서 측정한 항복 응력이 35 MPa 이상인 접착 수지를 포함하는 것을 특징으로 하는 전기강판 적층 철심용 접착제. | 【청구항1】 JIS K 7161에 준하고 35℃에서 측정한 항복 응력이 35 MPa 이상인 접착 수지를 포함하는 것을 특징으로 하는 전기강판 적층 철심용 접착제. | 【청구항1】 JIS K 7161에 준하고 35℃에서 측정한 항복 응력이 35 MPa 이상인 접착 수지를 포함하는 것을 특징으로 하는 전기강판 적층 철심용 접착제. | 【청구항1】 JIS K 7161에 준하고 35℃에서 측정한 항복 응력이 35 MPa 이상인 접착 수지를 포함하는 것을 특징으로 하는 전기강판 적층 철심용 접착제. | 9 | 2020-121587 | 2020-07-15 | 2022-018470 | 2022-01-27 |  |  | NIPPON STEEL CORP | 大石 浩 ¦ 荒牧 高志 |  |  |  | 13 | JP6589172B1(BE) ¦ JP6404977B2(BE) ¦ JP6065032B2 ¦ JP6064923B2 ¦ JP5520671B2 ¦ JP3756674B2(BE) ¦ JP3369940B2 ¦ WOWO2020-129941A1(BE) ¦ WOWO2020-067703A1 ¦ WOWO2020-004597A1(BE) ¦ WOWO2019-123941A1 ¦ WOWO2019-123885A1(BE) ¦ WOWO2018-116881A1(BE) | 2 | DE10-2023-113723A1 ¦ JP7553879B2 | 17918720 | JP2022-018470A | 1 | 거절 |  | 2222015000321
KR | KR | P | B1 |  | 무방향성 전기강판 및 그 제조방법 |  | 본 발명의 일 실시예에 의한 무방향성 전기강판은 중량%로, Si: 0.1 내지 0.98%, Mn: 0.005 내지 1.0%, Al: 0.005 내지 0.6%, Bi: 0.0005 내지 0.0035% 및 As: 0.0005 내지 0.0045% 포함하고, 잔부는 Fe 및 불가피한 불순물을 포함한다. |  | 중량%로, Si: 0.1 내지 0.98%, Mn: 0.005 내지 1.0%, Al: 0.005 내지 0.6%, Bi: 0.0005 내지 0.0035% 및 As: 0.0005 내지 0.0045% 포함하고, 잔부는 Fe 및 불가피한 불순물을 포함하고, 강판 전체 석출물 중 입경이 100nm 이하인 석출물의 개수 비율이 3% 이하이고, 강판 전체 석출물 중 입경이 1㎛ 이상인 석출물의 개수 비율이 55% 이상이고, 강판 전체 석출물 중 입경이 2㎛ 이상인 석출물의 개수 비율이 25% 이상인 무방향성 전기강판. |  | 1. 중량%로, Si: 0.1 내지 0.98%, Mn: 0.005 내지 1.0%, Al: 0.005 내지 0.6%, Bi: 0.0005 내지 0.0035% 및 As: 0.0005 내지 0.0045% 포함하고, 잔부는 Fe 및 불가피한 불순물을 포함하고, 강판 전체 석출물 중 입경이 100nm 이하인 석출물의 개수 비율이 3% 이하이고, 강판 전체 석출물 중 입경이 1㎛ 이상인 석출물의 개수 비율이 55% 이상이고, 강판 전체 석출물 중 입경이 2㎛ 이상인 석출물의 개수 비율이 25% 이상인 무방향성 전기강판. ¦ 10. 중량%로, Si: 0.1 내지 0.98%, Mn: 0.005 내지 1.0%, Al: 0.005 내지 0.6%, Bi: 0.0005 내지 0.0035% 및 As: 0.0005 내지 0.0045% 포함하고, 잔부는 Fe 및 불가피한 불순물을 포함하는 슬라브를 열간 압연하여 열연판을 제조하는 단계; 상기 열연판을 소둔하는 단계; 상기 열연판을 냉간압연하여 냉연판을 제조하는 단계 및 상기 냉연판을 최종 소둔하는 단계를 포함하고, 상기 열연판을 소둔하는 단계는 980 내지 1050℃의 온도에서 40 내지 100초 동안 소둔하는 제1 열연판 소둔 단계 및 750 내지 900℃의 온도에서 30 내지 95초 동안 소둔하는 제2 열연판 소둔 단계를 포함하는 무방향성 전기강판의 제조방법. | 7 | 10-2019-0171454 | 2019-12-20 | 10-2021-0080658 | 2021-07-01 | 10-2353673 | 2022-01-17 | 포스코홀딩스 주식회사 | 홍재완 ¦ 박준수 |  |  |  | 5 | JP6682853B2(BE) ¦ KR10-2107439B1(BE) ¦ KR10-2227328B1(BE) ¦ KR10-1918720B1(BE) ¦ KR10-1728028B1(BE) | 1 | JP2024-518899A | 24928415 | KR10-2353673B1 | 1 | 등록 | 주식회사 포스코 | 3522044000411
CN | CN | P | A | 표면 마점 결함을 개선하는 박형 규격 중 낮은 번호의 무방향성 규소강 및 그 제조 방법 | Thin-gauge medium-low-grade non-oriented silicon steel for improving surface pocking mark defects and production method thereof | 본 발명은 표면 저점 결함을 개선한 박형 규격 중 저면표 무방향성 규소강 및 그 제조 방법을 제공하고, 성분 C≤0.0025%, 1.2≤Si≤1.65%,0.25%≤Mn≤0.35%,0.06% ≤P≤0.11%,0.1%≤Als≤0.2%, S≤0.0025%, N≤0.0025%, Ti≤0.0025%, 잔부는 Fe 및 불가피한 불순물이다. 종래 기술에 비해, 본 발명은 비교적 낮은 수소 농도를 채택하여 노 내 산화철 스케일의 환원을 방지하고, 탄소 슬리브 롤러의 부식 정도를 감소시키며, 탄소 슬리브 롤러 결절율을 감소시키고, 스트립 표면 품질을 개선한다; 는 합리적인 합금 성분으로 설계되어 스트립의 기계적 강도를 향상시키고 탄소 재킷 롤러 결절이 스트립 표면에 미치는 영향을 줄이고 스트립의 표면 품질을 향상시킵니다. 제품의 두께는 0.35mm이고, 판면의 마점 발생률은 감소하고, 그립감이 없으며, 롤러 본체 둘레의 긴 주기 범위에서 마점 개수는 5개 이하이다. | The invention provides thin-gauge medium-low-grade non-oriented silicon steel for improving surface pocking mark defects and a production method thereof. The thin-gauge medium-low-grade non-oriented silicon steel comprises the following components: C < = 0.0025%, 1.2 < = Si < = 1.65%, 0.25 < = Mn < = 0.35%, 0.06 < = P < = 0.11%, 0.1 < = Als < = 0.2%, S < = 0.0025%, N < = 0.0025%, Ti < = 0.0025% and the balance of Fe and inevitable impurities. Compared with the prior art, the low hydrogen concentration is adopted, reduction of oxide scale in a furnace is prevented, the corrosion degree of a carbon sleeve roller is reduced, the nodulation rate of the carbon sleeve roller is reduced, and the surface quality of strip steel is improved; and the reasonable alloy component design is adopted, the mechanical strength of strip steel is improved, the influence degree of carbon sleeve roller nodulation on the strip steel surface is reduced, and the strip steel surface quality is improved. The thickness of the product is 0.35 mm, the occurrence rate of pocking marks on the plate surface is reduced, the hand feeling is avoided, and the number of the pocking marks in the perimeter period range of a roller body is smaller than or equal to 5. | 1. 표면 마점 결함을 개선하는 박규격 중 저표식 무방향성 실리콘강에 있어서, 상기 표면 마점 결함을 개선하는 박규격 중 저표식 무방향성 실리콘강은 이하의 질량 백분율 성분을 포함하는 것을 특징으로 하는 표면 마점 결함을 개선하는 박규격 중 저표식 무방향성 실리콘강: C≤0.0025%, 1.2≤Si≤1.65%,0.25%≤Mn≤0.35%,0.06%≤P≤0.11%,0.1%≤Als≤0.2%, S ≤0.0025%, N≤0.0025%, Ti≤0.0025%, 잔부는 Fe 및 불가피한 불순물이다. | 1. The thin-specification low-and-medium-grade non-oriented silicon steel for improving the surface pockmark defects is characterized by comprising the following components in percentage by mass: less than or equal to 0.0025 percent of C, less than or equal to 1.65 percent of Si, less than or equal to 0.35 percent of Mn, less than or equal to 0.06 percent of P, less than or equal to 0.11 percent of Als, less than or equal to 0.2 percent of Als, less than or equal to 0.0025 percent of S, less than or equal to 0.0025 percent of N, less than or equal to 0.0025 percent of Ti, and the balance of Fe and inevitable impurities. | 1. 표면 마점 결함을 개선하는 박규격 중 저표식 무방향성 실리콘강에 있어서, 상기 표면 마점 결함을 개선하는 박규격 중 저표식 무방향성 실리콘강은 이하의 질량 백분율 성분을 포함하는 것을 특징으로 하는 표면 마점 결함을 개선하는 박규격 중 저표식 무방향성 실리콘강: C≤0.0025%, 1.2≤Si≤1.65%,0.25%≤Mn≤0.35%,0.06%≤P≤0.11%,0.1%≤Als≤0.2%, S ≤0.0025%, N≤0.0025%, Ti≤0.0025%, 잔부는 Fe 및 불가피한 불순물이다. | 1. The thin-specification low-and-medium-grade non-oriented silicon steel for improving the surface pockmark defects is characterized by comprising the following components in percentage by mass: less than or equal to 0.0025 percent of C, less than or equal to 1.65 percent of Si, less than or equal to 0.35 percent of Mn, less than or equal to 0.06 percent of P, less than or equal to 0.11 percent of Als, less than or equal to 0.2 percent of Als, less than or equal to 0.0025 percent of S, less than or equal to 0.0025 percent of N, less than or equal to 0.0025 percent of Ti, and the balance of Fe and inevitable impurities. | 10 | 2021-11200887 | 2021-10-14 | 113897556 | 2022-01-07 |  |  | MAANSHAN IRON & STEEL Co.,Ltd. | Xu Wenxiang ¦ Pei Yinghao ¦ Shi Lifa ¦ Cheng Guoqing ¦ Qi Xuan ¦ Du Jun ¦ Lu Tianlin |  |  |  | 0 |  | 0 |  | 65549704 | CN113897556A | 1 | 거절 |  | 8422031008677
JP | JP | P | A | 전기강판 및 적층 코어 | 전기강판 및 적층 코어 | 【요약】 【과제】적층 코어를 형성하기 위한 충분한 접착 강도와 높은 내발 분말성 및 내슬릿성을 양립할 수 있는 전기강판과 이 전기강판을 복수매 적층해 구성한 적층 코어와의 제공을 목적으로 한다. 【해결 수단】이 전기강판은 모재 강판 2와 모재 강판 2의 제1면 2 a에 형성되어 접착 능력을 가지는 제1 절연 피막 3 A와 모재 강판 2의 제1면 2 a의 이면인 제2면 2 b에 형성되어 접착 능력을 가지는 제2 절연 피막 3 B를 구비하고, 제1 절연 피막 3 A가 에폭시계 수지, 페놀계 수지, 우레탄 프리폴리머 중 적어도 하나를 포함하는 유기 수지상으로 구성되며, 제2 절연 피막 3 B가 에폭시계 수지, 페놀계 수지, 우레탄 프리폴리머 중 적어도 하나를 포함하는 유기 수지상 및 경화제를 함유한다. 【선택도】도 5 | 【요약】 【과제】적층 코어를 형성하기 위한 충분한 접착 강도와 높은 내발 분말성 및 내슬릿성을 양립할 수 있는 전기강판과 이 전기강판을 복수매 적층해 구성한 적층 코어와의 제공을 목적으로 한다. 【해결 수단】이 전기강판은 모재 강판 2와 모재 강판 2의 제1면 2 a에 형성되어 접착 능력을 가지는 제1 절연 피막 3 A와 모재 강판 2의 제1면 2 a의 이면인 제2면 2 b에 형성되어 접착 능력을 가지는 제2 절연 피막 3 B를 구비하고, 제1 절연 피막 3 A가 에폭시계 수지, 페놀계 수지, 우레탄 프리폴리머 중 적어도 하나를 포함하는 유기 수지상으로 구성되며, 제2 절연 피막 3 B가 에폭시계 수지, 페놀계 수지, 우레탄 프리폴리머 중 적어도 하나를 포함하는 유기 수지상 및 경화제를 함유한다. 【선택도】도 5 | 【청구항1】 모재 강판과 상기 모재 강판의 제1면에 형성되어 접착 능력을 가지는 제1 절연 피막과 상기 모재 강판의 상기 제 1면의 이면인 제2면에 형성되어 접착 능력을 가지는 제2 절연 피막을 구비하고, 상기 제 1 절연 피막이 에폭시계 수지, 페놀계 수지, 우레탄 프리폴리머 중 적어도 하나를 포함하는 유기 수지상으로 구성되며, 상기 제 2 절연 피막이 에폭시계 수지, 페놀계 수지, 우레탄 프리폴리머 중 적어도 하나를 포함하는 유기 수지상 및 경화제를 함유하는 것을 특징으로 하는 전기강판. | 【청구항1】 모재 강판과 상기 모재 강판의 제1면에 형성되어 접착 능력을 가지는 제1 절연 피막과 상기 모재 강판의 상기 제 1면의 이면인 제2면에 형성되어 접착 능력을 가지는 제2 절연 피막을 구비하고, 상기 제 1 절연 피막이 에폭시계 수지, 페놀계 수지, 우레탄 프리폴리머 중 적어도 하나를 포함하는 유기 수지상으로 구성되며, 상기 제 2 절연 피막이 에폭시계 수지, 페놀계 수지, 우레탄 프리폴리머 중 적어도 하나를 포함하는 유기 수지상 및 경화제를 함유하는 것을 특징으로 하는 전기강판. | 【청구항1】 모재 강판과 상기 모재 강판의 제1면에 형성되어 접착 능력을 가지는 제1 절연 피막과 상기 모재 강판의 상기 제 1면의 이면인 제2면에 형성되어 접착 능력을 가지는 제2 절연 피막을 구비하고, 상기 제 1 절연 피막이 에폭시계 수지, 페놀계 수지, 우레탄 프리폴리머 중 적어도 하나를 포함하는 유기 수지상으로 구성되며, 상기 제 2 절연 피막이 에폭시계 수지, 페놀계 수지, 우레탄 프리폴리머 중 적어도 하나를 포함하는 유기 수지상 및 경화제를 함유하는 것을 특징으로 하는 전기강판. | 【청구항1】 모재 강판과 상기 모재 강판의 제1면에 형성되어 접착 능력을 가지는 제1 절연 피막과 상기 모재 강판의 상기 제 1면의 이면인 제2면에 형성되어 접착 능력을 가지는 제2 절연 피막을 구비하고, 상기 제 1 절연 피막이 에폭시계 수지, 페놀계 수지, 우레탄 프리폴리머 중 적어도 하나를 포함하는 유기 수지상으로 구성되며, 상기 제 2 절연 피막이 에폭시계 수지, 페놀계 수지, 우레탄 프리폴리머 중 적어도 하나를 포함하는 유기 수지상 및 경화제를 함유하는 것을 특징으로 하는 전기강판. | 3 | 2021-097823 | 2021-06-11 | 2022-000886 | 2022-01-04 |  |  | NIPPON STEEL CORP | 田中 一郎 ¦ 竹田 和年 ¦ 福地 美菜子 ¦ 高谷 真介 ¦ 山崎 修一 | 2020-104246 | JP | 2020-06-17 | 8 | DE10-2018-122047A1 ¦ JP7156579B2 ¦ JP6134497B2 ¦ JP2005-109209A ¦ JP3756674B2(BE) ¦ JP3221285B2(BE) ¦ US12163066B2 ¦ WOWO2020-111742A2(BE) | 0 |  | 17909287 | JP2020-104246 ¦ JP2022-000886A | 2 | 거절 |  | 2222001000886
JP | JP | P | A | 전기강판 및 적층 코어 | 전기강판 및 적층 코어 | 【요약】 【과제】각 접착부의 크기와 이들 접착부 간의 이격 간격, 또한 전기강판의 판 두께를 고차에 균형잡힘으로써, 충분한 접착 강도를 가지면서도 더 높은 자기 특성이 얻어지는 전기강판과 이 전기강판을 복수매 적층해 구성한 적층 코어와의 제공을 목적으로 한다. 【해결 수단】모재 강판 2와 모재 강판 2의 편면 또는 양면에 형성된 접착 능력을 가지는 절연 피막 3을 구비하고, 절연 피막 3이 평균원상당 직경 d가 1.0mm~5.0 mm인 복수의 접착부 3 a를 가지며, 각 접착부 3 a의 표면적 합계를 모재 강판 2의 표면적으로 나눗셈한 평균 면적율 AR가4% 이상80% 이하인 전기강판. 【선택도】도 6 | 【요약】 【과제】각 접착부의 크기와 이들 접착부 간의 이격 간격, 또한 전기강판의 판 두께를 고차에 균형잡힘으로써, 충분한 접착 강도를 가지면서도 더 높은 자기 특성이 얻어지는 전기강판과 이 전기강판을 복수매 적층해 구성한 적층 코어와의 제공을 목적으로 한다. 【해결 수단】모재 강판 2와 모재 강판 2의 편면 또는 양면에 형성된 접착 능력을 가지는 절연 피막 3을 구비하고, 절연 피막 3이 평균원상당 직경 d가 1.0mm~5.0 mm인 복수의 접착부 3 a를 가지며, 각 접착부 3 a의 표면적 합계를 모재 강판 2의 표면적으로 나눗셈한 평균 면적율 AR가4% 이상80% 이하인 전기강판. 【선택도】도 6 | 【청구항1】 모재 강판과 상기 모재 강판의 편면 또는 양면에 형성된 접착 능력을 가지는 절연 피막을 구비하고, 상기 절연 피막이 평균원상당 직경 d(mm)가 1.0mm~5.0 mm인 복수의 접착부를 가지며, 상기 각 접착부의 표면적 합계를 상기 모재 강판의 표면적으로 나눗셈한 평균 면적율 AR가4% 이상80% 이하임을 특징으로 하는 전기강판. | 【청구항1】 모재 강판과 상기 모재 강판의 편면 또는 양면에 형성된 접착 능력을 가지는 절연 피막을 구비하고, 상기 절연 피막이 평균원상당 직경 d(mm)가 1.0mm~5.0 mm인 복수의 접착부를 가지며, 상기 각 접착부의 표면적 합계를 상기 모재 강판의 표면적으로 나눗셈한 평균 면적율 AR가4% 이상80% 이하임을 특징으로 하는 전기강판. | 【청구항1】 모재 강판과 상기 모재 강판의 편면 또는 양면에 형성된 접착 능력을 가지는 절연 피막을 구비하고, 상기 절연 피막이 평균원상당 직경 d(mm)가 1.0mm~5.0 mm인 복수의 접착부를 가지며, 상기 각 접착부의 표면적 합계를 상기 모재 강판의 표면적으로 나눗셈한 평균 면적율 AR가4% 이상80% 이하임을 특징으로 하는 전기강판. | 【청구항1】 모재 강판과 상기 모재 강판의 편면 또는 양면에 형성된 접착 능력을 가지는 절연 피막을 구비하고, 상기 절연 피막이 평균원상당 직경 d(mm)가 1.0mm~5.0 mm인 복수의 접착부를 가지며, 상기 각 접착부의 표면적 합계를 상기 모재 강판의 표면적으로 나눗셈한 평균 면적율 AR가4% 이상80% 이하임을 특징으로 하는 전기강판. | 5 | 2021-097997 | 2021-06-11 | 2022-000887 | 2022-01-04 |  |  | NIPPON STEEL CORP | 田中 一郎 ¦ 竹田 和年 ¦ 福地 美菜子 ¦ 高谷 真介 ¦ 山崎 修一 | 2020-104243 | JP | 2020-06-17 | 5 | JP2017-011863A(BE) ¦ JP2005-269732A ¦ JP1982-039510A ¦ US4904527A ¦ WOWO1986-005314A1 | 0 |  | 17909288 | JP2020-104243 ¦ JP2022-000887A | 2 | 거절 |  | 2222001000887
JP | JP | P | A | 적층 코어 및 적층 코어 제조 방법 | 적층 코어 및 적층 코어 제조 방법 | 【요약】 【과제】적층 코어의 자기 특성을 개선한다. 【해결 수단】절연 피막 3을 가지는 복수의 전기강판 40이 적층되어서 형성된 적층 코어로서, 복수의 전기강판 40 중 적층 방향의 제1 측 D1의 가장 끝에 위치하는 전기강판 40을 포함하는 일부 전기강판 40 및 적층 방향의 제2 측 D2의 가장 끝에 위치하는 전기강판 40을 포함하는 일부 전기강판 40, 중 적어도 한쪽이 적층 방향으로 인접한 전기강판 40의 티스부끼리가 서로 접착된 제1 적층 강판 51을 형성하고 제1 적층 강판 51의 티스부 끼리는 각 전기강판 40의 절연 피막 3끼리가 접착되어 있다. 【선택도】도 2 | 【요약】 【과제】적층 코어의 자기 특성을 개선한다. 【해결 수단】절연 피막 3을 가지는 복수의 전기강판 40이 적층되어서 형성된 적층 코어로서, 복수의 전기강판 40 중 적층 방향의 제1 측 D1의 가장 끝에 위치하는 전기강판 40을 포함하는 일부 전기강판 40 및 적층 방향의 제2 측 D2의 가장 끝에 위치하는 전기강판 40을 포함하는 일부 전기강판 40, 중 적어도 한쪽이 적층 방향으로 인접한 전기강판 40의 티스부끼리가 서로 접착된 제1 적층 강판 51을 형성하고 제1 적층 강판 51의 티스부 끼리는 각 전기강판 40의 절연 피막 3끼리가 접착되어 있다. 【선택도】도 2 | 【청구항1】 절연 피막을 가지는 복수의 전기강판이 적층되어서 형성된 적층 코어로서, 상기 복수의 전기강판은 각각 , 원형 코어 백부와 상기 코어 백부에서 상기 코어 백부의 지름 방향으로 돌출됨과 동시에, 상기 코어 백부의 둘레방향으로 간격을 두고 배치된 복수의 티스부를 구비하고, 상기 복수의 전기강판 중 적층 방향의 제1 측의 가장 끝에 위치하는 전기강판을 포함하는 일부 전기강판 및 적층 방향의 제2 측의 가장 끝에 위치하는 전기강판을 포함하는 일부 전기강판, 중 적어도 한쪽이 적층 방향으로 인접한 전기강판의 티스부끼리가 서로 접착된 제1 적층 강판을 형성하고 상기 제 1 적층 강판의 상기 티스부 끼리는 각 전기강판의 절연 피막끼리가 접착되어 있는, 적층 코어. | 【청구항1】 절연 피막을 가지는 복수의 전기강판이 적층되어서 형성된 적층 코어로서, 상기 복수의 전기강판은 각각 , 원형 코어 백부와 상기 코어 백부에서 상기 코어 백부의 지름 방향으로 돌출됨과 동시에, 상기 코어 백부의 둘레방향으로 간격을 두고 배치된 복수의 티스부를 구비하고, 상기 복수의 전기강판 중 적층 방향의 제1 측의 가장 끝에 위치하는 전기강판을 포함하는 일부 전기강판 및 적층 방향의 제2 측의 가장 끝에 위치하는 전기강판을 포함하는 일부 전기강판, 중 적어도 한쪽이 적층 방향으로 인접한 전기강판의 티스부끼리가 서로 접착된 제1 적층 강판을 형성하고 상기 제 1 적층 강판의 상기 티스부 끼리는 각 전기강판의 절연 피막끼리가 접착되어 있는, 적층 코어. | 【청구항1】 절연 피막을 가지는 복수의 전기강판이 적층되어서 형성된 적층 코어로서, 상기 복수의 전기강판은 각각 , 원형 코어 백부와 상기 코어 백부에서 상기 코어 백부의 지름 방향으로 돌출됨과 동시에, 상기 코어 백부의 둘레방향으로 간격을 두고 배치된 복수의 티스부를 구비하고, 상기 복수의 전기강판 중 적층 방향의 제1 측의 가장 끝에 위치하는 전기강판을 포함하는 일부 전기강판 및 적층 방향의 제2 측의 가장 끝에 위치하는 전기강판을 포함하는 일부 전기강판, 중 적어도 한쪽이 적층 방향으로 인접한 전기강판의 티스부끼리가 서로 접착된 제1 적층 강판을 형성하고 상기 제 1 적층 강판의 상기 티스부 끼리는 각 전기강판의 절연 피막끼리가 접착되어 있는, 적층 코어. | 【청구항1】 절연 피막을 가지는 복수의 전기강판이 적층되어서 형성된 적층 코어로서, 상기 복수의 전기강판은 각각 , 원형 코어 백부와 상기 코어 백부에서 상기 코어 백부의 지름 방향으로 돌출됨과 동시에, 상기 코어 백부의 둘레방향으로 간격을 두고 배치된 복수의 티스부를 구비하고, 상기 복수의 전기강판 중 적층 방향의 제1 측의 가장 끝에 위치하는 전기강판을 포함하는 일부 전기강판 및 적층 방향의 제2 측의 가장 끝에 위치하는 전기강판을 포함하는 일부 전기강판, 중 적어도 한쪽이 적층 방향으로 인접한 전기강판의 티스부끼리가 서로 접착된 제1 적층 강판을 형성하고 상기 제 1 적층 강판의 상기 티스부 끼리는 각 전기강판의 절연 피막끼리가 접착되어 있는, 적층 코어. | 15 | 2021-097022 | 2021-06-10 | 2022-001013 | 2022-01-04 |  |  | NIPPON STEEL CORP | 田中 一郎 ¦ 竹田 和年 ¦ 福地 美菜子 ¦ 高谷 真介 ¦ 山崎 修一 | 2020-104251 | JP | 2020-06-17 | 4 | JP2004-111509A(BE) ¦ JP2002-151335A(BE) ¦ JP2002-151340A(BE) ¦ JP1975-014501 U (미포함) | 0 |  | 17909321 | JP2020-104251 ¦ JP2022-001013A | 2 | 거절 |  | 2222001001013
JP | JP | P | A | 적층 코어 및 적층 코어 제조 방법 | 적층 코어 및 적층 코어 제조 방법 | 【요약】 【과제】적층 방향으로 인접한 전기강판끼리가 접착됨으로써 자기 특성이 저하되는 것을 억제한 적층 코어를 제공한다. 【해결 수단】모재 강판이 접착 능력을 가지는 절연 피막 3에서 피복된 전기강판 40이 적층 방향으로 복수 적층된 적층 코어 21으로서, 전기강판은 코어 백부 22와 코어 백부에서 지름 방향으로 돌출되는 티스부 23을 구비하고, 적층 방향으로 인접한 전기강판끼리의 티스부에서의 지름 방향의 선단부 23 a 및 코어 백부 중 지름 방향에서의 티스부와는 반대 측의 부분인 제1 둘레부 22 a가 절연 피막에 의해 각각 서로 접착되고 적층 방향으로 인접한 전기강판끼리의 코어 백부에서의, 제1 둘레부 이외의 제2 둘레부 22 b가 절연 피막에 의해 서로 접착되어 있지 않다. 【선택도】도 3 | 【요약】 【과제】적층 방향으로 인접한 전기강판끼리가 접착됨으로써 자기 특성이 저하되는 것을 억제한 적층 코어를 제공한다. 【해결 수단】모재 강판이 접착 능력을 가지는 절연 피막 3에서 피복된 전기강판 40이 적층 방향으로 복수 적층된 적층 코어 21으로서, 전기강판은 코어 백부 22와 코어 백부에서 지름 방향으로 돌출되는 티스부 23을 구비하고, 적층 방향으로 인접한 전기강판끼리의 티스부에서의 지름 방향의 선단부 23 a 및 코어 백부 중 지름 방향에서의 티스부와는 반대 측의 부분인 제1 둘레부 22 a가 절연 피막에 의해 각각 서로 접착되고 적층 방향으로 인접한 전기강판끼리의 코어 백부에서의, 제1 둘레부 이외의 제2 둘레부 22 b가 절연 피막에 의해 서로 접착되어 있지 않다. 【선택도】도 3 | 【청구항1】 모재 강판이 접착 능력을 가지는 절연 피막으로 피복된 전기강판이 적층 방향으로 복수 적층된 적층 코어로서, 상기 전기강판은 코어 백부와 상기 코어 백부에서 지름 방향으로 돌출되는 티스부를 구비하고, 상기 적층 방향에 인접한 상기 전기강판끼리의 상기 티스부에서의 상기 지름 방향의 선단부 및 상기 코어 백부 중 상기 지름 방향에서의 상기 티스부와는 반대 측의 부분인 제1 둘레부가 상기 절연 피막에 의해 각각 서로 접착되고 상기 적층 방향에 인접한 상기 전기강판끼리의 상기 코어 백부에서의, 상기 제 1 둘레부 이외의 제2 둘레부가 상기 절연 피막에 의해 서로 접착되어 있지 않은 적층 코어. | 【청구항1】 모재 강판이 접착 능력을 가지는 절연 피막으로 피복된 전기강판이 적층 방향으로 복수 적층된 적층 코어로서, 상기 전기강판은 코어 백부와 상기 코어 백부에서 지름 방향으로 돌출되는 티스부를 구비하고, 상기 적층 방향에 인접한 상기 전기강판끼리의 상기 티스부에서의 상기 지름 방향의 선단부 및 상기 코어 백부 중 상기 지름 방향에서의 상기 티스부와는 반대 측의 부분인 제1 둘레부가 상기 절연 피막에 의해 각각 서로 접착되고 상기 적층 방향에 인접한 상기 전기강판끼리의 상기 코어 백부에서의, 상기 제 1 둘레부 이외의 제2 둘레부가 상기 절연 피막에 의해 서로 접착되어 있지 않은 적층 코어. | 【청구항1】 모재 강판이 접착 능력을 가지는 절연 피막으로 피복된 전기강판이 적층 방향으로 복수 적층된 적층 코어로서, 상기 전기강판은 코어 백부와 상기 코어 백부에서 지름 방향으로 돌출되는 티스부를 구비하고, 상기 적층 방향에 인접한 상기 전기강판끼리의 상기 티스부에서의 상기 지름 방향의 선단부 및 상기 코어 백부 중 상기 지름 방향에서의 상기 티스부와는 반대 측의 부분인 제1 둘레부가 상기 절연 피막에 의해 각각 서로 접착되고 상기 적층 방향에 인접한 상기 전기강판끼리의 상기 코어 백부에서의, 상기 제 1 둘레부 이외의 제2 둘레부가 상기 절연 피막에 의해 서로 접착되어 있지 않은 적층 코어. ¦ 【청구항4】 모재 강판이 접착 능력을 가지는 절연 피막으로 피복된 전기강판이 적층 방향으로 복수 적층된 적층 코어를 제조하는 적층 코어 제조 방법으로서, 상기 전기강판은 코어 백부와 상기 코어 백부에서 지름 방향으로 돌출되는 티스부를 구비하고, 상기 전기강판의 상기 티스부에서의, 적어도 상기 지름 방향의 선단부 및 둘레방향의 양측단부 이외의 부분 및 상기 코어 백부 중 상기 지름 방향에서의 상기 티스부 측의 부분인 제2 둘레부에 마스킹제를 도포하는 도포 공정과 상기 복수의 전기강판을 적층시키는 적층 공정과 상기 적층 방향에 인접한 상기 전기강판끼리에게 상기 절연 피막의 상기 접착 능력을 발휘시킴으로써, 상기 적층 방향에 인접한 상기 전기강판끼리의 상기 티스부에서의 선단부 및 코어 백부 중 상기 제 2 둘레부 이외의 제1 둘레부를 상기 절연 피막에 의해 각각 서로 접착하는 접착 공정을 수행해, 상기 접착 공정에서는 상기 적층 방향에 인접한 상기 전기강판끼리에 있어서 적어도 상기 티스부에서의, 상기 지름 방향의 선단부 및 둘레방향의 양측단부 이외의 부분 및 상기 코어 백부의 상기 제 2 둘레부가 상기 절연 피막에 의해 서로 접착되지 않는 적층 코어 제조 방법. | 【청구항1】 모재 강판이 접착 능력을 가지는 절연 피막으로 피복된 전기강판이 적층 방향으로 복수 적층된 적층 코어로서, 상기 전기강판은 코어 백부와 상기 코어 백부에서 지름 방향으로 돌출되는 티스부를 구비하고, 상기 적층 방향에 인접한 상기 전기강판끼리의 상기 티스부에서의 상기 지름 방향의 선단부 및 상기 코어 백부 중 상기 지름 방향에서의 상기 티스부와는 반대 측의 부분인 제1 둘레부가 상기 절연 피막에 의해 각각 서로 접착되고 상기 적층 방향에 인접한 상기 전기강판끼리의 상기 코어 백부에서의, 상기 제 1 둘레부 이외의 제2 둘레부가 상기 절연 피막에 의해 서로 접착되어 있지 않은 적층 코어. ¦ 【청구항4】 모재 강판이 접착 능력을 가지는 절연 피막으로 피복된 전기강판이 적층 방향으로 복수 적층된 적층 코어를 제조하는 적층 코어 제조 방법으로서, 상기 전기강판은 코어 백부와 상기 코어 백부에서 지름 방향으로 돌출되는 티스부를 구비하고, 상기 전기강판의 상기 티스부에서의, 적어도 상기 지름 방향의 선단부 및 둘레방향의 양측단부 이외의 부분 및 상기 코어 백부 중 상기 지름 방향에서의 상기 티스부 측의 부분인 제2 둘레부에 마스킹제를 도포하는 도포 공정과 상기 복수의 전기강판을 적층시키는 적층 공정과 상기 적층 방향에 인접한 상기 전기강판끼리에게 상기 절연 피막의 상기 접착 능력을 발휘시킴으로써, 상기 적층 방향에 인접한 상기 전기강판끼리의 상기 티스부에서의 선단부 및 코어 백부 중 상기 제 2 둘레부 이외의 제1 둘레부를 상기 절연 피막에 의해 각각 서로 접착하는 접착 공정을 수행해, 상기 접착 공정에서는 상기 적층 방향에 인접한 상기 전기강판끼리에 있어서 적어도 상기 티스부에서의, 상기 지름 방향의 선단부 및 둘레방향의 양측단부 이외의 부분 및 상기 코어 백부의 상기 제 2 둘레부가 상기 절연 피막에 의해 서로 접착되지 않는 적층 코어 제조 방법. | 8 | 2021-097386 | 2021-06-10 | 2022-001014 | 2022-01-04 |  |  | NIPPON STEEL CORP | 田中 一郎 ¦ 竹田 和年 ¦ 福地 美菜子 ¦ 高谷 真介 ¦ 山崎 修一 | 2020-104231 | JP | 2020-06-17 | 3 | JP2011-066987A(BE) ¦ JP2002-151335A(BE) ¦ WOWO2017-199527A1(BE) | 2 | CN116742910B ¦ TWI891048B | 17909322 | JP2020-104231 ¦ JP2022-001014A | 2 | 거절 |  | 2222001001014
KR | KR | P | B1 |  | 무방향성 전기강판 및 그 제조방법 |  | 본 발명의 일 실시예에 의한 무방향성 전기강판은 중량%로, Si: 2.1 내지 3.8%, Mn: 0.001 내지 0.6%, Al: 0.001 내지 0.6%, Bi: 0.0005 내지 0.003% 및 Ge: 0.0003 내지 0.001% 포함하고, 잔부는 Fe 및 불가피한 불순물을 포함한다. |  | 중량%로, Si: 2.1 내지 3.8%, Mn: 0.001 내지 0.6%, Al: 0.001 내지 0.6%, Bi: 0.0005 내지 0.003% 및 Ge: 0.0003 내지 0.001% 포함하고, 잔부는 Fe 및 불가피한 불순물을 포함하고, 강판 두께의 1/6 내지 1/4 영역에서, 집합 조직의 {411}면과 압연면이 15˚ 각도 내에서 평행한 집합 조직의 분율(V{411})에 대한, 집합 조직의 {100}면과 압연면이 15˚ 각도 내에서 평행한 집합 조직의 분율(V{100})의 비율(V{100}/V{411})이 0.150 내지 0.450이고, 강판 두께의 1/6 내지 1/4 영역에서, 집합 조직의 {411}면과 압연면이 10˚ 내에서 평행한 집합 조직의 분율(V{411})에 대한, 집합 조직의 {100}면과 압연면이 10˚ 내에서 평행한 집합 조직의 분율(V{100})의 비율(V{100}/V{411})이 0.350 내지 0.550 인 무방향성 전기강판. |  | 1. 중량%로, Si: 2.1 내지 3.8%, Mn: 0.001 내지 0.6%, Al: 0.001 내지 0.6%, Bi: 0.0005 내지 0.003% 및 Ge: 0.0003 내지 0.001% 포함하고, 잔부는 Fe 및 불가피한 불순물을 포함하고, 강판 두께의 1/6 내지 1/4 영역에서, 집합 조직의 {411}면과 압연면이 15˚ 각도 내에서 평행한 집합 조직의 분율(V{411})에 대한, 집합 조직의 {100}면과 압연면이 15˚ 각도 내에서 평행한 집합 조직의 분율(V{100})의 비율(V{100}/V{411})이 0.150 내지 0.450이고, 강판 두께의 1/6 내지 1/4 영역에서, 집합 조직의 {411}면과 압연면이 10˚ 내에서 평행한 집합 조직의 분율(V{411})에 대한, 집합 조직의 {100}면과 압연면이 10˚ 내에서 평행한 집합 조직의 분율(V{100})의 비율(V{100}/V{411})이 0.350 내지 0.550 인 무방향성 전기강판. ¦ 10. 중량%로, Si: 2.1 내지 3.8%, Mn: 0.001 내지 0.6%, Al: 0.001 내지 0.6%, Bi: 0.0005 내지 0.003% 및 Ge: 0.0003 내지 0.001% 포함하고, 잔부는 Fe 및 불가피한 불순물을 포함하는 슬라브를 열간 압연하여 열연판을 제조하는 단계; 상기 열연판을 냉간압연하여 냉연판을 제조하는 단계 및 상기 냉연판을 최종 소둔하는 단계를 포함하는 무방향성 전기강판의 제조방법에 있어서, 상기 무방향성 전기강판은 강판 두께의 1/6 내지 1/4 영역에서, 집합 조직의 {411}면과 압연면이 15˚ 각도 내에서 평행한 집합 조직의 분율(V{411})에 대한, 집합 조직의 {100}면과 압연면이 15˚ 각도 내에서 평행한 집합 조직의 분율(V{100})의 비율(V{100}/V{411})이 0.150 내지 0.450이고, 강판 두께의 1/6 내지 1/4 영역에서, 집합 조직의 {411}면과 압연면이 10˚ 내에서 평행한 집합 조직의 분율(V{411})에 대한, 집합 조직의 {100}면과 압연면이 10˚ 내에서 평행한 집합 조직의 분율(V{100})의 비율(V{100}/V{411})이 0.350 내지 0.550인 무방향성 전기강판의 제조방법. | 10 | 10-2019-0171284 | 2019-12-19 | 10-2021-0079491 | 2021-06-30 | 10-2348508 | 2022-01-04 | 포스코홀딩스 주식회사 | 홍재완 ¦ 박준수 |  |  |  | 7 | JP6606988B2(BE) ¦ JP2011-084761A(BE) ¦ JP2010-121150A(BE) ¦ JP5126788B2(BE) ¦ JP2009-299102A(BE) ¦ KR10-2018181B1(BE) ¦ KR10-0973627B1(BE) | 1 | KR10-2863154B1(FE) | 5718566 | CN115135794B ¦ EP4079891A2 ¦ JP7465354B2 ¦ KR10-2348508B1 ¦ US2023-0036214A1 ¦ WOWO2021-125856A2 | 6 | 등록 | 주식회사 포스코 | 3522032000763
KR | KR | P | A |  | 적층코어 제조장치 및 적층코어 제조용 접착제 도포기 |  | 본 발명은, 적층코어 제조용 라미나 부재들의 계면을 접착방식으로 결합해서 적층코어를 제조하는 적층코어 제조장치 및 접착제 도포기를 개시한다. 본 발명에 따른 적층코어 제조장치는: 상기 라미나 부재들의 계면 접착을 위한 접착제 도포기; 및 상기 접착제 도포기를 지지하는 금형을 포함한다. 그리고 본 발명에 따른 적층코어 제조장치의 접착제 도포기는; 접착제를 공급받도록 상기 금형(Dies)에 구비되는 노즐 몸체(Nozzle Body)와, 상기 노즐 몸체의 내부에서 외부로 접착제의 배출을 위한 접착제 출구를 가지며, 상기 노즐 몸체에 일체로 형성되는 복수의 노즐 헤드(Nozzle Head)들을 포함한다. 본 발명에 의하면, 접착제 도포기 특히 노즐 몸체와 노즐 헤드들의 파손이나 불균일한 마모 현상이 개선되고, 접착제의 정밀한 도포로 인해 제품(적층코어)의 품질이 크게 향상될 수 있다. |  | 적층코어 제조용 라미나 부재들의 계면을 접착방식으로 결합해서 적층코어를 제조하는 적층코어 제조장치로서: 상기 라미나 부재들의 계면 접착을 위한 접착제 도포기; 및 상기 접착제 도포기를 지지하는 금형을 포함하며: 상기 접착제 도포기는; 접착제를 공급받도록 상기 금형(Dies)에 구비되는 노즐 몸체(Nozzle Body)와, 상기 노즐 몸체의 내부에서 외부로 접착제의 배출을 위한 접착제 출구를 가지며, 상기 노즐 몸체에 일체로 형성되는 복수의 노즐 헤드(Nozzle Head)들을 포함하는 적층코어 제조장치. |  | 1. 적층코어 제조용 라미나 부재들의 계면을 접착방식으로 결합해서 적층코어를 제조하는 적층코어 제조장치로서: 상기 라미나 부재들의 계면 접착을 위한 접착제 도포기; 및 상기 접착제 도포기를 지지하는 금형을 포함하며: 상기 접착제 도포기는; 접착제를 공급받도록 상기 금형(Dies)에 구비되는 노즐 몸체(Nozzle Body)와, 상기 노즐 몸체의 내부에서 외부로 접착제의 배출을 위한 접착제 출구를 가지며, 상기 노즐 몸체에 일체로 형성되는 복수의 노즐 헤드(Nozzle Head)들을 포함하는 적층코어 제조장치. ¦ 7. 적층코어를 형성하는 라미나 부재들의 계면 접착을 위한 적층코어 제조용 접착제 도포기로서: 접착제를 공급받는 노즐 몸체(Nozzle Body); 그리고 상기 접착제의 배출을 위한 접착제 출구를 가지며, 상기 노즐 몸체에 일체로 형성되는 복수의 노즐 헤드(Nozzle Head)들을 포함하는 적층코어 제조용 접착제 도포기. | 7 | 10-2020-0077097 | 2020-06-24 | 10-2021-0158588 | 2021-12-31 |  |  | (주)포스코모빌리티솔루션 | 우덕균 ¦ 지정규 ¦ 권재상 ¦ 이정일 ¦ 강석조 ¦ 최창일 ¦ 남기택 |  |  |  | 5 | JP6445042B2(BE) ¦ JP5323400B2 ¦ KR10-1547258B1(BE) ¦ KR10-1566486B1(BE) ¦ KR10-1599291B1(BE) | 1 | KR10-2664501B1(FE) | 24992391 | KR10-2021-0158588A ¦ KR10-2022-0152962A ¦ WOWO2021-261736A1 | 3 | 거절 |  | 3522021000164
PCT | PCT | P | A1 | 모터 코어 및 모터 | MOTOR CORE AND MOTOR | 출력 밀도와 고효율이 함께 요구되는 모터에 이용하는 다극 소형화한 모터 코어에 대해 제공한다. 티스 폭이 0.5mm 이상 2.0mm이하이며 상기 티스 사이에 구성되는 슬롯의 수가 12 이상인 전기강판의 복수개를 적층하여 이루어진 모터 코어에 있어서 상기 전기강판은 1.0T-3000Hz에서의 여자의 철손이 220W/kg이하인 것으로 한다. | Provided is a motor core which is multi-polarized and reduced in size for use in a motor requiring both output density and high efficiency. This motor core is obtained by layering a plurality of magnetic steel sheets with a teeth width of 0.5 mm to 2.0 mm inclusive and with 12 or more slots configured between the teeth. The magnetic steel sheets have an iron loss of 220 W/kg or less during excitation at 1.0 T and 3000 Hz. | 티스 폭이 0.5mm 이상 2.0mm이하이며 상기 티스 사이에 구성되는 슬롯의 수가 12 이상인 판형 연자성재를 복수매 적층하여 이루어진 모터 코어로서, 상기 연자성재는 1.0T-3000Hz에서의 여자의 철손이 220W/kg이하인 모터 코어. | A motor core in which a plurality of plate-like soft magnetic materials having a tees width of 0.5 mm or more or more and a number of slots configured between the tees are 12 or more are laminated, and the soft magnetic material is a motor core having an iron loss of 220 W / kg or less in excitation at 1.0 T-3000 Hz. |  |  |  | PCT-JP2021-018873 | 2021-05-18 | WO2021-261121 | 2021-12-30 |  |  | JFE STEEL CORPORATION | YOSHIZAKI Souichiro ¦ SENDA Kunihiro ¦ ZAIZEN Yoshiaki | 2020-109866 | JP | 2020-06-25 |  |  |  |  | 92400576 | CN115769467A ¦ EP4152564A1 ¦ IN202217071943 ¦ JP2020-109866 ¦ JP7243842B2 ¦ KR10-2731758B1 ¦ TWI779633B ¦ US2023-0223798A1 ¦ WOWO2021-261121A1 | 9 |  |  | 6021052003057
CN | CN | P | B | 고효율 고정 주파수 압축기용 펀칭이 용이한 전기 강 및 그 제조 방법, 그리고 그에 의해 제조된 철심과 철심의 열처리 방법 | Easy-to-cut electrical steel for efficient invariable frequency compressor, manufacture method of easy-to-cut electrical steel, iron core made of easy-to-cut electrical steel and thermal treatment method of iron core | 본 발명은 고효율 고정 주파수 압축기용 펀칭 전기강판 및 그 제조 방법 및 그 제조의 철심 및 철심의 열처리 방법을 개시하고, 상기 고효율 고정 주파수 압축기용 펀칭 전기강판은 이하의 중량 백분율의 화학 성분을 포함한다:Si:1.70%~2.30%; Als:0.10%내지 0.60%; Mn:0.20%내지 0.60%; P:0.02%내지 0.10%; C:≤0.005%; S:≤0.01%; N:≤0.01%; Ti:≤0.005%; 및 C+S+N+Ti:≤100ppm; 잔부는 철 및 불가피적 불순물이다; 는 Si, Mn, Als의 세 가지 합금 원소 비율 조정 및 열간 압연, 상화, 연속 퇴각 공정의 최적화로 인해, 완제품 실리콘 강판 펀칭 내결함률이 현저히 높아지고, 동일한 금형본체 단일 주기 펀칭(single period)은 320만 번 이상이고, 상기 전기 강철 가공을 이용하는 철심은 어닐링 후 성능이 압축기 효율(85%)의 성능 요구를 만족시킨다. | The invention discloses an easy-to-cut electrical steel for an efficient invariable frequency compressor, a manufacture method of the easy-to-cut electrical steel, an iron core made of the easy-to-cutelectrical steel and a thermal treatment method of the iron core. The easy-to-cut electrical steel for the efficient invariable frequency compressor is prepared from, by weight, 1.70-2.30% of Si, 0.10-0.60% of Als, 0.20-0.60% of Mn, 0.02-0.10% of P, smaller than or equal to 0.005% of C, smaller than or equal to 0.01% of S, smaller than or equal to 0.01% of N, smaller than or equal to 0.005% of Tiand the balance iron and unavoidable impurities, wherein the content of C, S, N and Ti is smaller than or equal to 100 ppm. By adjusting the proportion of the three alloy elements, namely Si, Mn andAls and optimizing the hot rolling, normalizing and continuous annealing processes, the error-tolerant rate of cutting a finished product silicon steel plate is obviously increased, the same set of mold is cut by 3,200 thousand times or above in a single circle, and after being annealed, the iron core processed by using the electrical steel can meet the performance demand of 85% of the efficiencyof the compressor. | 1. 상기 고효율 정주파 압축기용 강재는 이하의 중량 백분율의 화학 성분을 포함하는 것을 특징으로 하는 고효율 정주파 압축기용; Als:0.10%~0.40%; Mn:0.20%~0.50%; P:0.02%~0.10%; C:≤0.005%; S:≤0.01%; N:≤0.01%; Ti:≤0.005%; 또한, C+S+N+Ti:≤85ppm; 잔부는 철 및 불가피적 불순물이다; 상기 고효율 고정 주파수 압축기용 이충격 전기강판의 제조 방법은 이하의 단계를 포함한다: (1) 용강은 전처리 후 제련을 위해 전로로 들어가고, 제련된 용강은 RH로를 통해 정제 및 합금화됩니다; (2) 용강이 연속 주조되어 주편이 되었습니다; (3) 열간 압연; (4) 뜨거운 롤은 900~1000°C에서 2~5분 동안 불이 붙습니다; (5) 산세, 냉간 압연; (6) 냉간 압연 롤은 820~950°C, 100~250s에서 어닐링되며, 어닐링로는 N2으로 보호됩니다; 그런 다음 45°C 이하로 냉각합니다; (7) 절연 코팅을 적용하고 경화해요; 단계 (2)에서 주편의 크기는 200~280mm이다; 단계 (3)에서 주편은 100~1150°C에서 100~230min 가열한다; 두께 32~45mm까지 5회 조압연 후 두께 1.8~2.8mm까지 7회 연속 압연한다; 최종 압연 온도는 810~900°C이다; 층류 냉각 온도를 540~650°C로 낮추어 권취한다; 단계 (5)에서 목표 두께 0.50mm까지 냉간 압연 총 압하율은 65%~87%사이로 제어되어야 합니다; 단계(7)에서, 상기 경화 조건은 400~650°C 경화 35~70s이다. | 1. The easy-blanking electrical steel for the high-efficiency fixed-frequency compressor is characterized by comprising the following chemical components in percentage by weight: si: 1.85% -2.15%; and Als: 0.10% -0.40%; mn: 0.20% -0.50%; p: 0.02% -0.10%; c: less than or equal to 0.005 percent; s: less than or equal to 0.01 percent; n: less than or equal to 0.01 percent; ti: less than or equal to 0.005 percent; and C + S + N + Ti: less than or equal to 85 ppm; the balance of iron and inevitable impurities; the manufacturing method of the easy-blanking electrical steel for the high-efficiency fixed-frequency compressor comprises the following steps: (1) molten iron enters a converter for smelting through pretreatment, and molten steel smelted by the converter is refined and alloyed through an RH furnace; (2) continuously casting molten steel into a casting blank; (3) hot rolling; (4) normalizing the hot coil at 900-1000 ℃ for 2-5 min; (5) acid washing and cold rolling; (6) annealing the cold-rolled coil at 820-950 ℃ for 100-250 s, and adopting N in an annealing furnace2Protection; then air-cooling to below 45 ℃; (7) coating insulating paint and curing; in the step (2), the size of the casting blank is 200-280 mm; in the step (3), the casting blank is heated for 100-230 min at 1050-1150 ℃; carrying out 5-pass rough rolling to the thickness of 32-45 mm, and then carrying out 7-pass continuous rolling to the thickness of 1.8-2.8 mm; the finishing temperature is 810-900 ℃; cooling to 540-650 ℃ by laminar flow cooling, and coiling; in the step (5), cold rolling is carried out until the target thickness is 0.50mm, and the total reduction rate of the cold rolling is controlled to be 65-87%; in the step (7), the curing condition is 400-650 ℃ for 35-70 s. | 1. 상기 고효율 정주파 압축기용 강재는 이하의 중량 백분율의 화학 성분을 포함하는 것을 특징으로 하는 고효율 정주파 압축기용; Als:0.10%~0.40%; Mn:0.20%~0.50%; P:0.02%~0.10%; C:≤0.005%; S:≤0.01%; N:≤0.01%; Ti:≤0.005%; 또한, C+S+N+Ti:≤85ppm; 잔부는 철 및 불가피적 불순물이다; 상기 고효율 고정 주파수 압축기용 이충격 전기강판의 제조 방법은 이하의 단계를 포함한다: (1) 용강은 전처리 후 제련을 위해 전로로 들어가고, 제련된 용강은 RH로를 통해 정제 및 합금화됩니다; (2) 용강이 연속 주조되어 주편이 되었습니다; (3) 열간 압연; (4) 뜨거운 롤은 900~1000°C에서 2~5분 동안 불이 붙습니다; (5) 산세, 냉간 압연; (6) 냉간 압연 롤은 820~950°C, 100~250s에서 어닐링되며, 어닐링로는 N2으로 보호됩니다; 그런 다음 45°C 이하로 냉각합니다; (7) 절연 코팅을 적용하고 경화해요; 단계 (2)에서 주편의 크기는 200~280mm이다; 단계 (3)에서 주편은 100~1150°C에서 100~230min 가열한다; 두께 32~45mm까지 5회 조압연 후 두께 1.8~2.8mm까지 7회 연속 압연한다; 최종 압연 온도는 810~900°C이다; 층류 냉각 온도를 540~650°C로 낮추어 권취한다; 단계 (5)에서 목표 두께 0.50mm까지 냉간 압연 총 압하율은 65%~87%사이로 제어되어야 합니다; 단계(7)에서, 상기 경화 조건은 400~650°C 경화 35~70s이다. | 1. The easy-blanking electrical steel for the high-efficiency fixed-frequency compressor is characterized by comprising the following chemical components in percentage by weight: si: 1.85% -2.15%; and Als: 0.10% -0.40%; mn: 0.20% -0.50%; p: 0.02% -0.10%; c: less than or equal to 0.005 percent; s: less than or equal to 0.01 percent; n: less than or equal to 0.01 percent; ti: less than or equal to 0.005 percent; and C + S + N + Ti: less than or equal to 85 ppm; the balance of iron and inevitable impurities; the manufacturing method of the easy-blanking electrical steel for the high-efficiency fixed-frequency compressor comprises the following steps: (1) molten iron enters a converter for smelting through pretreatment, and molten steel smelted by the converter is refined and alloyed through an RH furnace; (2) continuously casting molten steel into a casting blank; (3) hot rolling; (4) normalizing the hot coil at 900-1000 ℃ for 2-5 min; (5) acid washing and cold rolling; (6) annealing the cold-rolled coil at 820-950 ℃ for 100-250 s, and adopting N in an annealing furnace2Protection; then air-cooling to below 45 ℃; (7) coating insulating paint and curing; in the step (2), the size of the casting blank is 200-280 mm; in the step (3), the casting blank is heated for 100-230 min at 1050-1150 ℃; carrying out 5-pass rough rolling to the thickness of 32-45 mm, and then carrying out 7-pass continuous rolling to the thickness of 1.8-2.8 mm; the finishing temperature is 810-900 ℃; cooling to 540-650 ℃ by laminar flow cooling, and coiling; in the step (5), cold rolling is carried out until the target thickness is 0.50mm, and the total reduction rate of the cold rolling is controlled to be 65-87%; in the step (7), the curing condition is 400-650 ℃ for 35-70 s. | 3 | 2020-10143557 | 2020-03-04 | 111235462 | 2020-06-05 | 111235462 | 2021-12-24 | MAANSHAN IRON & STEEL Co.,Ltd. | Liu Qingsong ¦ Pei Yinghao ¦ Shi Lifa ¦ Xia Xuelan ¦ Du Jun ¦ Qi Xuan ¦ Xu Wenxiang |  |  |  | 5 | CN110241359A ¦ CN108396233A ¦ CN108517395A ¦ CN103510005B ¦ JP4319889B2 | 0 |  | 58566005 | CN111235462B | 1 | 등록 | MAANSHAN IRON & STEEL Co.,Ltd. | 8421531002588
CN | CN | P | A | 실리콘강 자가접착 코팅 철심의 급속 경화 방법 | Rapid curing method of silicon steel self-bonding coating iron core | 본 발명은 유도 가열 시스템을 이용하여 코어를 가열하는 실리콘강 자가접착 코팅 코어의 급속 경화 방법을 개시한다; 외경≤100mm의 소형 철심, 보온 온도는 100-230°C, 가열 시간은 10-300s이다; 외경 (100mm, 200mm]의 중형 코어, 보온 온도는 100-250°C, 가열 시간은 1-20min이다; 외경 (200mm, 360mm]의 대형 철심, 보온 온도는 200-300°C, 가열 시간은 9-30min, 가열 시간은 ≥7min, 보온 시간은 ≥2min이다. 본 발명은 서로 다른 크기와 형상의 철심을 유도 가열할 수 있고, 철심의 반경 방향 및 축 방향 온도 분포를 균일하게 하여 철심 접착 강도의 균일성과 안정성을 실현하고, 철심의 가열 경화 효율을 향상시킬 수 있다. | The invention discloses a rapid curing method for a silicon steel self-bonding coating iron core. An iron core is heated by adopting an induction heating system; the outer diameter of a small iron core is <= 100mm, the heat preservation temperature is 100-230 DEG C, and the heating time is 10-300 seconds; the outer diameter of a middle iron core is (100mm, 200mm], the heat preservation temperature is 100-250 DEG C, and the heating time is 1-20 min; and the outer diameter of a big iron core is (200mm, 360mm], the heat preservation temperature is 200-300 DEG C, the heating time is 9-30 minutes, the temperature rise time is greater than or equal to 7 minutes, and the heat preservation time is greater than or equal to 2 minutes. The heat dissipation piece can perform induction heating on iron cores with different sizes and shapes, so that the temperature distribution of the iron cores in the radial direction and the axial direction is uniform, the uniformity and the stability of the bonding strength of the iron cores are realized, and the heating and curing efficiency of the iron cores is improved. | 1. 유도 가열 시스템을 이용하여 가열 경화를 실현하는 실리콘강 자가접착 코팅 철심의 급속 경화 방법에 있어서, 유도 가열 시스템은 유도 가열 코일을 포함한다; 특징이 있습니다: 상기 급속 경화 방법은 다음 단계를 포함한다: 단계 1: 철심의 외경에 따라 철심을 소형 철심, 중형 철심, 대형 철심으로 분류한다; 단계 2: 철심 동축을 유도 가열 시스템의 유도 가열 코일에 넣고, 철심의 외벽과 유도 가열 코일의 내벽 사이에 환형 간극이 남는다; 단계 3: 유도 가열 시스템을 통해 서로 다른 외경의 철심에 서로 다른 공정 파라미터의 가압, 유도 가열 및 보온을 진행하여 경화를 완성한다; 상기 공정 파라미터는 다음을 포함한다: 상기 소형 철심의 외경≤100mm, 유도 가열 코일의 내경≤120mm, 소형 철심의 외경보다 크고, 소형 철심의 축방향 하중은 0.2-1.5N/mm2이다; 소형 철심의 단열 온도는 100-230°C이고 가열 시간은 10-300초입니다; 상기 중형 코어의 외경 치수는 (100mm, 200mm]이고, 유도 가열 코일의 내경은≤240mm이며, 중형 코어의 외경보다 크고, 중형 코어의 축방향 하중은 0.5-2.5N/mm2이다; 중간 코어의 단열 온도는 100-250°C이고 가열 시간은 1-20분입니다; 상기 대형 코어의 외경 치수는 (200mm, 360mm]이고, 유도 가열 코일의 내경은≤400mm이며, 대형 코어의 외경보다 크고, 대형 코어의 축방향 하중은 0.8-3N/mm2이다; 대형 철심의 보온 온도는 200-300°C이고 가열 시간은 9-30분이며 가열 시간은 ≥7분이고 보온 시간은 ≥2분입니다. | 1. A silicon steel self-bonding coating iron core fast curing method, this fast curing method adopts the induction heating system to realize the heating solidification, the induction heating system includes the induction heating coil; the method is characterized in that: the rapid curing method comprises the following steps: step 1: classifying the iron core into a small iron core, a medium iron core and a large iron core according to the outer diameter of the iron core; step 2: the iron core is coaxially arranged in an induction heating coil of an induction heating system, and an annular gap is reserved between the outer wall of the iron core and the inner wall of the induction heating coil; and step 3: pressurizing, inductively heating and preserving heat of different process parameters are carried out on the iron cores with different outer diameters through an induction heating system, and curing is completed; the process parameters comprise: the outer diameter of the small iron core is less than or equal to 100mm, the inner diameter of the induction heating coil is less than or equal to 120mm and larger than the outer diameter of the small iron core, and the axial load of the small iron core is 0.2-1.5N/mm2(ii) a The heat preservation temperature of the small iron core is 100-; the outer diameter of the medium-sized iron core is (100mm, 200 mm)]The inner diameter of the induction heating coil is less than or equal to 240mm and larger than the outer diameter of the medium-sized iron core, and the axial load of the medium-sized iron core is 0.5-2.5N/mm2(ii) a The heat preservation temperature of the medium-sized iron core is 100-; the outer diameter of the large iron core is 200mm or 360mm]The inner diameter of the induction heating coil is less than or equal to 400mm and larger than the outer diameter of the large iron core, and the axial load of the large iron core is 0.8-3N/mm2(ii) a The heat preservation temperature of the large iron core is 200-300 ℃, the heating time is 9-30min, wherein the temperature rise time is more than or equal to 7min, and the heat preservation time is more than or equal to 2 min. | 1. 유도 가열 시스템을 이용하여 가열 경화를 실현하는 실리콘강 자가접착 코팅 철심의 급속 경화 방법에 있어서, 유도 가열 시스템은 유도 가열 코일을 포함한다; 특징이 있습니다: 상기 급속 경화 방법은 다음 단계를 포함한다: 단계 1: 철심의 외경에 따라 철심을 소형 철심, 중형 철심, 대형 철심으로 분류한다; 단계 2: 철심 동축을 유도 가열 시스템의 유도 가열 코일에 넣고, 철심의 외벽과 유도 가열 코일의 내벽 사이에 환형 간극이 남는다; 단계 3: 유도 가열 시스템을 통해 서로 다른 외경의 철심에 서로 다른 공정 파라미터의 가압, 유도 가열 및 보온을 진행하여 경화를 완성한다; 상기 공정 파라미터는 다음을 포함한다: 상기 소형 철심의 외경≤100mm, 유도 가열 코일의 내경≤120mm, 소형 철심의 외경보다 크고, 소형 철심의 축방향 하중은 0.2-1.5N/mm2이다; 소형 철심의 단열 온도는 100-230°C이고 가열 시간은 10-300초입니다; 상기 중형 코어의 외경 치수는 (100mm, 200mm]이고, 유도 가열 코일의 내경은≤240mm이며, 중형 코어의 외경보다 크고, 중형 코어의 축방향 하중은 0.5-2.5N/mm2이다; 중간 코어의 단열 온도는 100-250°C이고 가열 시간은 1-20분입니다; 상기 대형 코어의 외경 치수는 (200mm, 360mm]이고, 유도 가열 코일의 내경은≤400mm이며, 대형 코어의 외경보다 크고, 대형 코어의 축방향 하중은 0.8-3N/mm2이다; 대형 철심의 보온 온도는 200-300°C이고 가열 시간은 9-30분이며 가열 시간은 ≥7분이고 보온 시간은 ≥2분입니다. | 1. A silicon steel self-bonding coating iron core fast curing method, this fast curing method adopts the induction heating system to realize the heating solidification, the induction heating system includes the induction heating coil; the method is characterized in that: the rapid curing method comprises the following steps: step 1: classifying the iron core into a small iron core, a medium iron core and a large iron core according to the outer diameter of the iron core; step 2: the iron core is coaxially arranged in an induction heating coil of an induction heating system, and an annular gap is reserved between the outer wall of the iron core and the inner wall of the induction heating coil; and step 3: pressurizing, inductively heating and preserving heat of different process parameters are carried out on the iron cores with different outer diameters through an induction heating system, and curing is completed; the process parameters comprise: the outer diameter of the small iron core is less than or equal to 100mm, the inner diameter of the induction heating coil is less than or equal to 120mm and larger than the outer diameter of the small iron core, and the axial load of the small iron core is 0.2-1.5N/mm2(ii) a The heat preservation temperature of the small iron core is 100-; the outer diameter of the medium-sized iron core is (100mm, 200 mm)]The inner diameter of the induction heating coil is less than or equal to 240mm and larger than the outer diameter of the medium-sized iron core, and the axial load of the medium-sized iron core is 0.5-2.5N/mm2(ii) a The heat preservation temperature of the medium-sized iron core is 100-; the outer diameter of the large iron core is 200mm or 360mm]The inner diameter of the induction heating coil is less than or equal to 400mm and larger than the outer diameter of the large iron core, and the axial load of the large iron core is 0.8-3N/mm2(ii) a The heat preservation temperature of the large iron core is 200-300 ℃, the heating time is 9-30min, wherein the temperature rise time is more than or equal to 7min, and the heat preservation time is more than or equal to 2 min. | 9 | 2020-10591227 | 2020-06-24 | 113838657 | 2021-12-24 |  |  | BAOSHAN IRON & STEEL Co.,Ltd. | Li Dengfeng ¦ Jin Xiaoli ¦ Wang Zhicheng ¦ Zhou Yueming ¦ Wang Bo ¦ Li Guobao |  |  |  | 0 |  | 1 | CN115776202B | 65348714 | CN113838657A | 1 | 거절 |  | 8421531017009
PCT | PCT | P | A1 | 전기강판용 코팅 조성물, 접착용 표면 피복 전기강판 및 적층 철심 | COATING COMPOSITION FOR ELECTROMAGNETIC STEEL SHEET, SURFACE-COVERED ELECTROMAGNETIC STEEL SHEET FOR BONDING, AND LAMINATED CORE | 이 전기강판용 코팅 조성물은 에폭시 수지와 페놀계 경화제(A)와 방향족 아민 및 디시안디아미드에서 선택되는 1종 이상의 아민계 경화제(B)를 함유하고 상기 페놀계 경화제(A)의 함유량이 상기 에폭시 수지 100질량부에 대해1~40질량부이며 상기 아민계 경화제(B)의 함유량이 상기 에폭시 수지 100질량부에 대해 0.5~5질량부이다. | This coating composition for an electromagnetic steel sheet comprises: an epoxy resin; a phenol-based curing agent (A); and at least one amine-based curing agent (B) selected from among aromatic amine and dicyandiamide, wherein the content of the phenol-based curing agent (A) is 1-40 parts by mass with respect to 100 parts by mass of the epoxy resin, and the content of the amine-based curing agent (B) is 0.5-5 parts by mass with respect to 100 parts by mass of the epoxy resin. | 에폭시 수지와 페놀계 경화제(A)와 방향족 아민 및 디시안디아미드에서 선택되는 1종 이상의 아민계 경화제(B)를 함유하고 상기 페놀계 경화제(A)의 함유량이 상기 에폭시 수지 100질량부에 대해1~40질량부이며 상기 아민계 경화제(B)의 함유량이 상기 에폭시 수지 100질량부에 대해 0.5~5질량부인 전기강판용 코팅 조성물. | An epoxy resin, a phenolic hardener (A) and one or more amine-based hardeners (B) selected from aromatic amines and dicyandiamides are included, The content of the phenolic curing agent (A) is 1 to 40 parts by mass with respect to the epoxy resin 100 parts by mass, and the content of the amine-based curing agent (B) is 0.0% for the epoxy resin 100 parts by mass. Coating composition for electromagnetic steel sheets that are 5 to 5 parts by mass. |  |  |  | PCT-JP2021-023022 | 2021-06-17 | WO2021-256529 | 2021-12-23 |  |  | NIPPON STEEL CORPORATION | TAKEDA Kazutoshi ¦ TAKATANI Shinsuke ¦ FUKUCHI Minako ¦ TANAKA Ichiro | 2020-104233 | JP | 2020-06-17 |  |  |  |  | 105091710 | BR112022024499B1 ¦ CA3181582A1 ¦ CN115768924A ¦ EP4169715A1 ¦ IN202217071179 ¦ JP2020-104233 ¦ JP7415198B2 ¦ KR10-2855962B1 ¦ MXMX/a/2022/015824A ¦ MYPI2022006897A0 ¦ RU0002814180C1 ¦ SG11202261096SB ¦ TH2201008163A ¦ TWI788882B ¦ US12371599B2 ¦ VN1-0047482B ¦ WOWO2021-256529A1 | 17 |  |  | 6021051003548
PCT | PCT | P | A1 | 전기강판용 코팅 조성물, 전기강판, 적층 코어 및 회전 전기기계 | COATING COMPOSITION FOR ELECTROMAGNETIC STEEL SHEETS, ELECTROMAGNETIC STEEL SHEET, LAMINATED CORE AND DYNAMO-ELECTRIC MACHINE | 이 전기강판용 코팅 조성물은 에폭시 수지와 잠재성 에폭시 수지 경화제와 열가소성 엘라스토머를 함유하고 상기 열가소성 엘라스토머의 융점이 100℃이상 200℃이하이며 굽힘 탄성률이 5MPa 초과 100MPa 이하이며 상기 에폭시 수지와 상기 잠재성 에폭시 수지 경화제와의 합계 100질량부에 대해 상기 열가소성 엘라스토머의 함유량이 10질량부 이상 40질량부 미만이다. | This coating composition for electromagnetic steel sheets contains an epoxy resin, a latent epoxy resin curing agent and a thermoplastic elastomer; the thermoplastic elastomer has a melting point of from 100°C to 200°C and a bending modulus of elasticity of more than 5 MPa but not more than 100 MPa; and the content of the thermoplastic elastomer is not less than 10 parts by mass but less than 40 parts by mass relative to a total of 100 parts by mass of the epoxy resin and the latent epoxy resin curing agent. | 에폭시 수지와 잠재성 에폭시 수지 경화제와 열가소성 엘라스토머를 함유하고 상기 열가소성 엘라스토머의 융점이 100℃이상 200℃이하이며 굽힘 탄성률이 5MPa 초과 100MPa 이하이며 상기 에폭시 수지와 상기 잠재성 에폭시 수지 경화제와의 합계 100질량부에 대해 상기 열가소성 엘라스토머의 함유량이 10질량부 이상 40질량부 미만인 전기강판용 코팅 조성물. | Contains an epoxy resin, a potential epoxy resin curing agent, and a thermoplastic elastomer, The melting point of the thermoplastic elastomer is 100 ° C. or higher and the bending elastic modulus is 5 MPa to 100 MPa or less, For a total of 100 parts by mass of the epoxy resin and the potential epoxy resin curing agent, a coating composition for electromagnetic steel sheets having a content of the thermoplastic elastomer is 10 parts by mass or more and less than 40 parts by mass. |  |  |  | PCT-JP2021-023026 | 2021-06-17 | WO2021-256531 | 2021-12-23 |  |  | NIPPON STEEL CORPORATION | TAKEDA Kazutoshi ¦ TAKATANI Shinsuke ¦ FUKUCHI Minako ¦ TANAKA Ichiro | 2020-104234 | JP | 2020-06-17 |  |  |  |  | 104227993 | BR112022024209A2 ¦ CA3180394A1 ¦ CN115917925A ¦ EP4169992A1 ¦ IN202217071181 ¦ JP2020-104234 ¦ JP7401820B2 ¦ KR10-2826214B1 ¦ MXMX/a/2022/015639A ¦ MYPI2022006899A0 ¦ RU0002801189C1 ¦ SG11202260900VA ¦ TH2201008142A ¦ TWI782582B ¦ US2023-0257621A1 ¦ VN94088A ¦ WOWO2021-256531A1 | 17 |  |  | 6021051003550
PCT | PCT | P | A1 | 전기강판, 적층 코어 및 회전 전기기계 | ELECTROMAGNETIC STEEL SHEET, LAMIANTED CORE, AND ROTATING ELECTRIC MACHINE | 이 전기강판은 모재 강판 중 어느 한쪽 또는 양쪽 표면 중 적어도 일부가 접착 능력을 가진 절연 피막에 의해 피복된 전기강판으로서, 상기 절연 피막의 것25~100℃한 온도 범위의 대수 감쇠율이 0.3이하이다. | This electromagnetic steel sheet comprises a base material steel sheet of which one or both surfaces are at least partly coated with an insulating coating having an adhesive capacity, wherein the insulating coating has a logarithmic decrement of less than or equal to 0.3 in a temperature range of 25 to 100℃. | 모재 강판 중 어느 한쪽 또는 양쪽 표면 중 적어도 일부가 접착 능력을 가진 절연 피막에 의해 피복된 전기강판으로서, 상기 절연 피막의 것25~100℃한 온도 범위의 대수 감쇠율이 0.3이하인 전기강판. | An electromagnetic steel plate in which at least one or part of the base steel plate has an insulating coating having adhesion, The logarithmic attenuation rate in the temperature range from 25 to 100 ° C. of the insulating film is 0.0. Electromagnetic steel plate that is 3 or less. |  |  |  | PCT-JP2021-023028 | 2021-06-17 | WO2021-256532 | 2021-12-23 |  |  | NIPPON STEEL CORPORATION | TAKATANI Shinsuke ¦ TAKEDA Kazutoshi ¦ TANAKA Ichiro | 2020-104232 | JP | 2020-06-17 |  |  |  |  | 104227207 | BR112022019592B1 ¦ CA3171849A1 ¦ CN115398568B ¦ EP4170690B1 ¦ EP4456093A2 ¦ IN202217054722 ¦ JP2020-104232 ¦ JP7095819B2 ¦ KR10-2493101B1 ¦ MXMX/a/2022/012029A ¦ MYPI2022005117A0 ¦ PL4170690T3 ¦ RS66670B1 ¦ RU0002833799C1 ¦ SG11202253387HA ¦ TH2201006397A ¦ TWI792355B ¦ US12057248B2 ¦ VN93390A ¦ WOWO2021-256532A1 | 20 |  |  | 6021051003551
PCT | PCT | P | A1 | 전기강판용 코팅 조성물, 전기강판, 적층 코어 및 회전 전기기계 | COATING COMPOSITION FOR ELECTROMAGNETIC STEEL SHEETS, ELECTROMAGNETIC STEEL SHEET, LAMINATED CORE AND DYNAMO-ELECTRIC MACHINE | 적층 코어에 이용하는 전기강판이 전기강판용 코팅 조성물이 도포되어서 이루어진 절연 피막 3을 모재 강판 2의 표면에 가진 전기강판이며 상기 전기강판용 코팅 조성물은 에폭시 수지와 알킬기 및 알콕시기 중 어느 한쪽 또는 양쪽 모두를 가진 페놀 골격을 포함하는 페놀 수지로 이루어진 제1경화제와 페놀레졸 수지 및 페놀 노볼락 수지에서 선택되는 1종 이상의 제2경화제가 특정 비율로 배합되어 있다. | According to the present invention, an electromagnetic steel sheet to be used for a laminated core has an insulating coating film 3 on the surface of a base steel sheet 2, said insulating coating film 3 being formed by applying a coating composition for electromagnetic steel sheets. This coating composition for electromagnetic steel sheets is obtained by blending, at a specific ratio, an epoxy resin, a first curing agent that is composed of a phenolic resin which contains a phenolic skeleton having one or both of an alkyl group and an alkoxy group, and one or more second curing agents that are selected from among phenolic resole resins and phenolic novolac resins. | 에폭시 수지와 알킬기 및 알콕시기 중 어느 한쪽 또는 양쪽 모두를 가진 페놀 골격을 포함하는 페놀 수지로 이루어진 제1경화제와 페놀레졸 수지 및 페놀 노볼락 수지에서 선택되는 1종 이상의 제2경화제를 함유하고 상기 제 1경화제의 함유량이 에폭시 수지 100질량부에 대해 5질량부 이상 150질량부 이하인 전기강판용 코팅 조성물. | Includes a first hardener consisting of a phenolic resin comprising an epoxy resin and a phenolic skeleton having either or both an alkyl group and an alkoxy group, and one or more second curing agents selected from phenol resol resins and phenol novolac resins; A coating composition for electromagnetic steel sheets having a content of the first hardener is 5 parts by mass or more and 150 parts by mass or less for 100 parts by mass of epoxy resin. |  |  |  | PCT-JP2021-023029 | 2021-06-17 | WO2021-256533 | 2021-12-23 |  |  | NIPPON STEEL CORPORATION | TAKEDA Kazutoshi ¦ TAKATANI Shinsuke ¦ FUKUCHI Minako ¦ TANAKA Ichiro | 2020-104248 | JP | 2020-06-17 |  |  |  |  | 105288682 | BR112022024481B1 ¦ CA3181717A1 ¦ CN115768922A ¦ EP4169988A1 ¦ IN202217070666 ¦ JP2020-104248 ¦ JP7360079B2 ¦ KR10-2858349B1 ¦ MXMX/a/2022/016041A ¦ MYPI2022006896A0 ¦ RU0002810060C1 ¦ SG11202261097TB ¦ TH2201008166A ¦ TWI780778B ¦ US2023-0340291A1 ¦ VN1-0047288B ¦ WOWO2021-256533A1 | 17 |  |  | 6021051003552
PCT | PCT | P | A1 | 전기강판, 적층 코어 및 적층 코어 제조 방법 | ELECTROMAGNETIC STEEL SHEET, LAMINATED CORE, AND LAMINATED CORE PRODUCTION METHOD | 이 전기강판은 모재 강판과 상기 모재 강판의 제1면에 형성되어 접착 능력을 가진 제1절연 피막과 상기 모재 강판의 상기 제 1면의 이면인 제2면에 형성되어 접착 능력을 가진 제2절연 피막을 구비하고, 상기 제 1절연 피막의 평균 연필 경도가 HB 이상 3H이하이며 상기 제 2절연 피막의 평균 연필 경도가 상기 제 1절연 피막의 평균 연필 경도보다 높다. | This electromagnetic steel sheet comprises a base steel sheet, a first insulating coating that is formed on a first surface of the base steel sheet and is capable of adhesion, and a second insulating coating that is formed on a second surface of the base steel sheet on the reverse of the first surface and is capable of adhesion. The average pencil hardness of the first insulating coating is HB to 3H, and the average pencil hardness of the second insulating coating is greater than the average pencil hardness of the first insulating coating. | 모재 강판과 상기 모재 강판의 제1면에 형성되어 접착 능력을 가진 제1절연 피막과 상기 모재 강판의 상기 제 1면의 이면인 제2면에 형성되어 접착 능력을 가진 제2절연 피막을 구비하고, 상기 제 1절연 피막의 평균 연필 경도가 HB 이상 3H이하이며 상기 제 2절연 피막의 평균 연필 경도가 상기 제 1절연 피막의 평균 연필 경도보다 높은 것을 특징으로 하는 전기강판. | With base steel sheets, A first insulating film formed on the first surface of the base material steel plate and having adhesion ability; A second insulating film having adhesion ability formed on the second surface that is the back surface of the first surface of the base material steel plate; And, The average pencil hardness of the first insulating film is HB or more and 3H or less, The average pencil hardness of the second insulating film is higher than the average pencil hardness of the first insulating film. Electromagnetic steel plate characterized by. |  |  |  | PCT-JP2021-023030 | 2021-06-17 | WO2021-256534 | 2021-12-23 |  |  | NIPPON STEEL CORPORATION | TANAKA Ichiro ¦ TAKEDA Kazutoshi ¦ FUKUCHI Minako ¦ TAKATANI Shinsuke ¦ YAMAZAKI Shuichi | 2020-104245 | JP | 2020-06-17 |  |  |  |  | 105458937 | BR112022014628A2 ¦ CA3165608A1 ¦ CN115210828A ¦ EP4169987A1 ¦ IN202217047647 ¦ JP2020-104245 ¦ JP7156579B2 ¦ KR10-2022-0133949A ¦ MXMX/a/2022/010737A ¦ MYPI2022003854A0 ¦ RU0002833380C1 ¦ SG11202251592KB ¦ TH2201005480A ¦ TWI769867B ¦ US11749431B2 ¦ VN1-0044983B ¦ WOWO2021-256534A1 | 17 |  |  | 6021051003553
PCT | PCT | P | A1 | 전기강판용 코팅 조성물, 접착용 표면 피복 전기강판 및 적층 철심 | COATING COMPOSITION FOR ELECTROMAGNETIC STEEL SHEETS, SURFACE-COATED ELECTROMAGNETIC STEEL SHEET FOR ADHESION, AND LAMINATED IRON CORE | 이 전기강판용 코팅 조성물은 에폭시 수지와 고온 경화형 가교제와 무기 미립자를 함유하는 전기강판용 코팅 조성물로서, 상기 에폭시 수지의 100질량부에 대해, 상기 고온 경화형 가교제가5~30질량부이며 상기 무기 미립자는 금속 수산화물, 25℃에서 물과 반응해 금속 수산화 쓸모 있게 되는 금속 산화물 및 수산기를 가진 규산염 광물로부터 선택되는 1종 이상이며 상기 무기 미립자는 부피 평균 입자 지름이 0.05~2.0μm이며 상기 에폭시 수지의 함유량은 상기 전기강판용 코팅 조성물의 총 질량에 대해 45질량% 이상이며 상기 무기 미립자의 함유량은 상기 에폭시 수지 100질량부에 대해1~100질량부이다. | Provided is a coating composition for electromagnetic steel sheets, the coating composition containing an epoxy resin, a high-temperature curable crosslinking agent, and inorganic fine particles, wherein the content of the high-temperature curable crosslinking agent is 5-30 parts by mass with respect to 100 parts by mass of the epoxy resin, the inorganic fine particles are formed of at least one selected from among a metal hydroxide, a metal oxide that reacts with water at 25°C to form a metal hydroxide, and a silicate mineral having a hydroxyl group, the inorganic fine particles have a volume average particle size of 0.05-2.0 μm, the content of the epoxy resin is at least 45 mass% with respect to the total mass of the coating composition for electromagnetic steel sheets, and the content of the inorganic fine particles is 1-100 parts by mass with respect to 100 parts by mass of the epoxy resin. | 에폭시 수지와 고온 경화형 가교제와 무기 미립자를 함유하는 전기강판용 코팅 조성물로서, 상기 에폭시 수지의 100질량부에 대해, 상기 고온 경화형 가교제가5~30질량부이며 상기 무기 미립자는 금속 수산화물, 25℃에서 물과 반응해 금속 수산화 쓸모 있게 되는 금속 산화물 및 수산기를 가진 규산염 광물로부터 선택되는 1종 이상이며 상기 무기 미립자는 부피 평균 입자 지름이 0.05~2.0μm이며 상기 에폭시 수지의 함유량은 상기 전기강판용 코팅 조성물의 총 질량에 대해 45질량% 이상이며 상기 무기 미립자의 함유량은 상기 에폭시 수지 100질량부에 대해1~100질량부인 전기강판용 코팅 조성물. | A coating composition for an electromagnetic steel plate containing an epoxy resin, a high-temperature curable crosslinking agent, and an inorganic fine particle, For 100 parts by mass of the epoxy resin, the high temperature curable crosslinking agent is 5 to 30 parts by mass; The inorganic fine particles are one or more selected from a metal hydroxide, a metal oxide that reacts with water at 25 ° C. to become a metal hydroxide, and a silicate mineral having a hydroxyl group; The inorganic fine particles have a volume average particle size of 0.5 mm. 05~2. It is 0 μm, The content of the epoxy resin is 45% by mass or more with respect to the total mass of the coating composition for the electromagnetic steel plate; The coating composition for electromagnetic steel sheets having a content of the inorganic fine particles is 1 to 100 parts by mass with respect to the epoxy resin 100 parts by mass. |  |  |  | PCT-JP2021-023038 | 2021-06-17 | WO2021-256535 | 2021-12-23 |  |  | NIPPON STEEL CORPORATION | TAKEDA Kazutoshi ¦ TANAKA Ichiro ¦ FUKUCHI Minako ¦ TAKATANI Shinsuke ¦ YAMAZAKI Shuichi | 2020-104244 | JP | 2020-06-17 |  |  |  |  | 106309358 | BR112022022592A2 ¦ CA3177074A1 ¦ CN115668411A ¦ CN120718514A ¦ EP4169713A1 ¦ IN202217065403 ¦ JP2020-104244 ¦ JP7207610B2 ¦ KR10-2648722B1 ¦ MXMX/a/2022/014439A ¦ MYPI2022006147A0 ¦ RU0002830059C1 ¦ SG11202260023RB ¦ TH2201007520A ¦ TWI788883B ¦ US12037511B2 ¦ VN1-0043377B ¦ WOWO2021-256535A1 | 18 |  |  | 6021051003554
PCT | PCT | P | A1 | 전기강판용 코팅 조성물, 전기강판, 적층 코어 및 회전 전기기계 | COATING COMPOSITION FOR ELECTROMAGNETIC STEEL SHEETS, ELECTROMAGNETIC STEEL SHEET, LAMINATED CORE, AND ROTATORY ELECTRICAL MACHINE | 적층 코어에 이용하는 전기강판이 전기강판용 코팅 조성물이 도포되어서 이루어진 절연 피막 3을 모재 강판 2의 표면에 가진 전기강판이며 상기 전기강판용 코팅 조성물은 에폭시 수지와 에폭시 수지 경화제와 엘라스토머 변성 페놀 수지를 함유하고 상기 엘라스토머 변성 페놀 수지의 함유량이 상기 에폭시 수지 100질량부에 대해 10질량부 이상 100질량부 이하이다. | An electromagnetic steel sheet to be used for a laminated core, the electromagnetic steel sheet having, on the surface of a base material steel sheet 2, an insulative coating film 3 on which a coating composition for electromagnetic steel sheets is applied, wherein the coating composition for electromagnetic steel sheets contains an epoxy resin, an epoxy resin curing agent, and an elastomer modified phenol resin, and the contained amount of the elastomer modified phenol resin is 10-100 parts by mass with respect to 100 parts by mass of the epoxy resin. | 에폭시 수지와 에폭시 수지 경화제와 엘라스토머 변성 페놀 수지를 함유하고 상기 엘라스토머 변성 페놀 수지의 함유량이 상기 에폭시 수지 100질량부에 대해 10질량부 이상 100질량부 이하인 전기강판용 코팅 조성물. | An epoxy resin, an epoxy resin curing agent, an elastomer-modified phenol resin, A coating composition for electromagnetic steel sheets in which the content of the elastomer modified phenolic resin is 10 parts by mass or more and 100 parts by mass or less for the epoxy resin 100 parts by mass. |  |  |  | PCT-JP2021-023039 | 2021-06-17 | WO2021-256536 | 2021-12-23 |  |  | NIPPON STEEL CORPORATION | TAKEDA Kazutoshi ¦ TAKATANI Shinsuke ¦ FUKUCHI Minako ¦ TANAKA Ichiro | 2020-104254 | JP | 2020-06-17 |  |  |  |  | 104228021 | BR112022024524A2 ¦ CA3180892A1 ¦ CN115917044A ¦ EP4169986A1 ¦ IN202217070336 ¦ JP2020-104254 ¦ JP7343823B2 ¦ KR10-2023-0008865A ¦ MXMX/a/2022/016040A ¦ MYPI2022006895A0 ¦ RU0002796249C1 ¦ SG11202261061QA ¦ TH2201008143A ¦ TWI774428B ¦ US12344759B2 ¦ VN1-0047324B ¦ WOWO2021-256536A1 | 17 |  |  | 6021051003555
PCT | PCT | P | A1 | 적층 코어 제조 방법 | LAYERED CORE MANUFACTURING METHOD | 이 적층 코어 제조 방법은 절연 피막을 구비하는 전자 강대를 펀칭 가공함으로써 코어 단판을 얻어 상기 코어 단판을 적층함으로써 적층 코어를 제조하는 방법으로서, 상기 펀칭 가공 직전에 가이드 롤러를 이용하여 2장 이상의 전자 강대를 가압함으로써 임시 접착하고 상기 임시 접착 후의 상기 2장 이상의 상기 전자 강대를 펀칭해 금형에 삽입한 후, 상기 펀칭 가공을 수행함으로써 상기 코어 단판을 얻는다. | In this layered core manufacturing method, core single sheets are obtained by punching electromagnetic steel strips provided with an insulative coating, and by layering the core single sheets a layered core is manufactured. Immediately prior to the punching, at least two of the electromagnetic steel strips are pressed using guide rollers and are thereby temporarily adhered. The at least two electromagnetic steel strips that have been temporarily adhered are inserted into a punching tool, and the punching is carried out to obtain the core single sheets. | 절연 피막을 구비하는 전자 강대를 펀칭 가공함으로써 코어 단판을 얻어 상기 코어 단판을 적층함으로써 적층 코어를 제조하는 방법으로서, 상기 펀칭 가공 직전에 가이드 롤러를 이용하여 2장 이상의 전자 강대를 가압함으로써 임시 접착하고 상기 임시 접착 후의 상기 2장 이상의 상기 전자 강대를 펀칭해 금형에 삽입한 후, 상기 펀칭 가공을 수행함으로써 상기 코어 단판을 얻는 것을 특징으로 하는 적층 코어 제조 방법. | A method of producing a laminated core by punching and processing an electromagnetic steel band having an insulating coating, and laminating the core veneer; Just before the punching process, two or more electromagnetic steel strips are pressurized using a guide roller to temporarily bond, A method for producing a laminated core characterized in that the core veneer is obtained by performing the punching process after inserting the two or more electromagnetic steel strips after temporary bonding into the punching mold. |  |  |  | PCT-JP2021-023047 | 2021-06-17 | WO2021-256537 | 2021-12-23 |  |  | NIPPON STEEL CORPORATION | TANAKA Ichiro ¦ TAKEDA Kazutoshi ¦ FUKUCHI Minako ¦ TAKATANI Shinsuke ¦ YAMAZAKI Shuichi | 2020-104252 | JP | 2020-06-17 |  |  |  |  | 106164640 | BR112022016208B1 ¦ CA3165613A1 ¦ CN115298774A ¦ CN119070571A ¦ EP4170876A1 ¦ IN202217046089 ¦ JP2020-104252 ¦ JP7176648B2 ¦ KR10-2664817B1 ¦ MXMX/a/2022/010916A ¦ MYPI2022004318A0 ¦ RU0002812241C1 ¦ SG11202251615DA ¦ TH2201005844A ¦ TWI794839B ¦ US12005487B2 ¦ VN93341A ¦ WOWO2021-256537A1 | 18 |  |  | 6021051003556
PCT | PCT | P | A1 | 전기강판용 코팅 조성물, 전기강판, 적층 코어 및 회전 전기기계 | COATING COMPOSITION FOR ELECTROMAGNETIC STEEL SHEETS, ELECTROMAGNETIC STEEL SHEET, LAMINATED CORE AND DYNAMO-ELECTRIC MACHINE | 적층 코어에 이용하는 전기강판이 전기강판용 코팅 조성물이 도포되어서 이루어진 절연 피막 3을 모재 강판 2의 표면에 가진 전기강판이며 상기 전기강판용 코팅 조성물은 에폭시 수지와 알킬페놀로 이루어진 제1경화제와 페놀레졸 수지 및 페놀 노볼락 수지 중 어느 한쪽 또는 양쪽 모두로 이루어진 제2경화제가 특정 비율로 배합되어 있다. | According to the present invention, an electromagnetic steel sheet to be used for a laminated core has an insulating coating film 3 on the surface of a base steel sheet 2, said insulating coating film 3 being formed by applying a coating composition for electromagnetic steel sheets. This coating composition for electromagnetic steel sheets is obtained by blending, at a specific ratio, an epoxy resin, a first curing agent that is composed of an alkyl phenol, and a second curing agent that is composed of one or both of a phenolic resole resin and a phenolic novolac resin. | 에폭시 수지와 알킬페놀로 이루어진 제1경화제(A)와 페놀레졸 수지 및 페놀 노볼락 수지 중 어느 한쪽 또는 양쪽 모두로 이루어진 제2경화제(B)를 함유하고 상기 제 1경화제(A)의 함유량이 상기 에폭시 수지 100질량부에 대해 1.0질량부 이상 20.0질량부 이하인 전기강판용 코팅 조성물. | An epoxy resin, a first hardener (A) consisting of alkylphenol, and a second curing agent (B) consisting of either or both of a phenol resol resin and a phenol novolac resin; The content of the first hardener (A) is 1.00 for the epoxy resin 100 parts by mass. 0 mass part or more 20. A coating composition for electromagnetic steel sheets that is 0 parts by mass or less. |  |  |  | PCT-JP2021-023049 | 2021-06-17 | WO2021-256538 | 2021-12-23 |  |  | NIPPON STEEL CORPORATION | TAKEDA Kazutoshi ¦ TAKATANI Shinsuke ¦ FUKUCHI Minako ¦ TANAKA Ichiro | 2020-104235 | JP | 2020-06-17 |  |  |  |  | 105459756 | BR112022024530B1 ¦ CA3181574A1 ¦ CN115702260B ¦ EP4169989A1 ¦ IN202217071180 ¦ JP2020-104235 ¦ JP7360080B2 ¦ KR10-2023-0008879A ¦ MXMX/a/2022/016036A ¦ MYPI2022006898A0 ¦ RU0002796419C1 ¦ SG11202261062RB ¦ TH2201008164A ¦ TWI786685B ¦ US2023-0257622A1 ¦ VN1-0047424B ¦ WOWO2021-256538A1 | 17 |  |  | 6021051003557
CN | CN | P | B | 박판 빌렛을 연속 주조 압연하여 무방향성 전기강판을 제조하는 방법 | Method for producing non-oriented electrical steel through thin slab continuous casting and rolling | 본 발명은 박판 빌렛 연속 주조 연속 압연 생산 무방향성 전기 강철의 방법을 개시하고, 포함한다: 무방향성 전기강의 용강을 연속 주조하여 무방향성 전기강의 주편을 얻는다; 여기서, 주편 중심 영역의 주상 결정의 평균 결정립 크기는 2.5mm 이내이다; 은 주편을 가열하여, 가열된 주편을 얻는다; 는 가열된 주편을 마무리 압연하여 무방향성 전기강의 열연판을 얻는다; 여기서, 마무리 압연 과정에서 F1 프레임의 압하율은 42%~48%이고, F2 프레임의 압하율은 53%~58%이다; 제어 최종 압연 온도는 890-960°C이다; 는 무방향성 전기강의 열연판을 권취하여, 무방향성 전기강의 열연 롤을 얻는다; 여기서, 권취 과정에서 권취 온도는 600°C~740°C로 제어된다. 상기 방법은 박판 빌렛 연속 주조 연속 압연 라인의 중고 번호 무방향성 실리콘강이 쉽게 발생하는 골판지 결함의 문제를 효과적으로 극복할 수 있고, 따라서 안정적인 제품 생산 능력을 형성할 수 있다. | The invention discloses a method for producing non-oriented electrical steel through thin slab continuous casting and rolling. The method comprises the steps: molten steel of the non-oriented electrical steel is continuously cast, and a cast slab of the non-oriented electrical steel is obtained, wherein the average grain size of columnar grains in the center area of the cast slab is within 2.5 mm;the cast slab is heated, and the heated cast slab is obtained; the heated cast slab is subjected to finish rolling, and a hot-rolled plate of the non-oriented electrical steel is obtained, wherein inthe finish rolling process, the reduction ratio of an F1 rack is controlled to be 42%-48%, the reduction ratio of an F2 rack is controlled to be 53%-58%, and the final rolling temperature is controlled to be 890-960 DEG C; and the hot-rolled plate of the non-oriented electrical steel is coiled, and a hot-rolled coil of the non-oriented electrical steel is obtained, wherein the coiling temperatureis controlled to be 600 DEG C-740 DEG C in the coiling process. Through the method, the problem that non-oriented silicon steel with a medium-high trademark in a thin slab continuous casting and rolling production line is prone to generating corrugated defects can be effectively overcome, and thus the stable product production capacity is formed. | 1. 규소와 산 알루미늄 Als의 질량 백분율 함량의 합이 2.2%를 초과하지 않는 중고번호 무방향성 전기강에 적용되는 것을 특징으로 하는 박판 빌렛 연속 주조 연속 압연 무방향성 전기강의 제조 방법: 상기 무방향성 전기강의 용강을 연속 주조하여 상기 무방향성 전기강의 주편을 얻는다; 여기서, 상기 주편 중심 영역의 주상 결정의 평균 결정립 크기는 2.5 mm 이내이다; 상기 주편을 가열하여 가열된 주편을 얻는다; 상기 가열된 주편을 마무리 압연하여 상기 무방향성 전기강의 열연판을 얻는다; 여기서, 마무리 압연 과정에서 F1 프레임의 압하율은 42%~48%이고, F2 프레임의 압하율은 53%~58%이다; 제어 최종 압연 온도는 890-960°C이다; 상기 무방향성 전기강의 열연판을 권취하여 상기 무방향성 전기강의 열연코일을 얻는다; 여기서, 권취 과정에서 권취 온도는 600°C~740°C로 제어된다. | 1. The method for producing the non-oriented electrical steel by thin slab continuous casting and rolling is characterized by being applied to middle and high grade non-oriented electrical steel with the sum of the mass percent of silicon and acid-soluble aluminum Als not exceeding 2.2 percent, and the method comprises the following steps: continuously casting the molten steel of the non-oriented electrical steel to obtain a casting blank of the non-oriented electrical steel; wherein the average grain size of columnar crystals in the central area of the casting blank is within 2.5 mm; heating the casting blank to obtain a heated casting blank; performing finish rolling on the heated casting blank to obtain a hot rolled plate of the non-oriented electrical steel; wherein the reduction rate of an F1 rack is controlled to be 42-48% and the reduction rate of an F2 rack is controlled to be 53-58% in the finish rolling process; controlling the finish rolling temperature to be 890-960 ℃; coiling the hot rolled plate of the non-oriented electrical steel to obtain a hot rolled coil of the non-oriented electrical steel; wherein the coiling temperature is controlled to be 600-740 ℃ in the coiling process. | 1. 규소와 산 알루미늄 Als의 질량 백분율 함량의 합이 2.2%를 초과하지 않는 중고번호 무방향성 전기강에 적용되는 것을 특징으로 하는 박판 빌렛 연속 주조 연속 압연 무방향성 전기강의 제조 방법: 상기 무방향성 전기강의 용강을 연속 주조하여 상기 무방향성 전기강의 주편을 얻는다; 여기서, 상기 주편 중심 영역의 주상 결정의 평균 결정립 크기는 2.5 mm 이내이다; 상기 주편을 가열하여 가열된 주편을 얻는다; 상기 가열된 주편을 마무리 압연하여 상기 무방향성 전기강의 열연판을 얻는다; 여기서, 마무리 압연 과정에서 F1 프레임의 압하율은 42%~48%이고, F2 프레임의 압하율은 53%~58%이다; 제어 최종 압연 온도는 890-960°C이다; 상기 무방향성 전기강의 열연판을 권취하여 상기 무방향성 전기강의 열연코일을 얻는다; 여기서, 권취 과정에서 권취 온도는 600°C~740°C로 제어된다. ¦ 10. 제1항 내지 제9항 중 어느 한 항에 따른 방법으로 제조되는 것을 특징으로 하는 무방향성 전기강판. | 1. The method for producing the non-oriented electrical steel by thin slab continuous casting and rolling is characterized by being applied to middle and high grade non-oriented electrical steel with the sum of the mass percent of silicon and acid-soluble aluminum Als not exceeding 2.2 percent, and the method comprises the following steps: continuously casting the molten steel of the non-oriented electrical steel to obtain a casting blank of the non-oriented electrical steel; wherein the average grain size of columnar crystals in the central area of the casting blank is within 2.5 mm; heating the casting blank to obtain a heated casting blank; performing finish rolling on the heated casting blank to obtain a hot rolled plate of the non-oriented electrical steel; wherein the reduction rate of an F1 rack is controlled to be 42-48% and the reduction rate of an F2 rack is controlled to be 53-58% in the finish rolling process; controlling the finish rolling temperature to be 890-960 ℃; coiling the hot rolled plate of the non-oriented electrical steel to obtain a hot rolled coil of the non-oriented electrical steel; wherein the coiling temperature is controlled to be 600-740 ℃ in the coiling process. ¦ 10. A non-oriented electrical steel, characterized in that it is manufactured by a method according to any one of claims 1 to 9. | 10 | 2020-10523771 | 2020-06-10 | 111531138 | 2020-08-14 | 111531138 | 2021-12-14 | WUHAN IRON AND STEEL Co.,Ltd. | Liu Yitao ¦ Ye Fei ¦ Xu Peichun ¦ Wang Cheng ¦ Li Daming ¦ Jiang Nan ¦ Lu Juan ¦ Gu Rui |  |  |  | 18 | CN110218945B ¦ CN109825775B ¦ CN108504932A ¦ CN106048390B ¦ CN105779729A ¦ CN103572158A ¦ CN103266266B ¦ CN103088253A ¦ CN103014494B ¦ CN101956127B ¦ CN101914726B ¦ CN102199721B ¦ CN001073165C ¦ CN001073164C ¦ JP5724824B2 ¦ JP5423616B2 ¦ JP4087920B2 ¦ WOWO2019-132426A1 | 3 | CN119328095B ¦ CN114749617B ¦ KR10-2777024B1(FE) | 59377305 | CN111531138B | 1 | 등록 | WUHAN IRON AND STEEL Co.,Ltd. | 8421512003901
CN | CN | P | B | 낮은 자기장 하에서의 무방향성 전기 강 및 그 제조 방법 | Non-oriented electrical steel under low magnetic field and production method of non-oriented electrical steel | 본 발명은 저자계에서의 무방향성 전기 강 및 그 생산 방법을 개시하고, 무방향성 전기 강 생산 기술 영역에 속한다. 종래 기술에서 무방향성 전기강판의 저자계 하에서 자화 성능이 떨어지는 문제에 대하여, 본 발명은 하기 중량백분율의 각 성분을 포함하는 저자계에서의 무방향성 전기강판을 제공한다:C≤0.0020%, Si:2.8~3.3%, Mn:0.2~0.4%, P≤0.005%, Als:0.2~0.9%, S≤0.001%, N ≤0.0020%, Ti≤0.0015%, 나머지는 철 및 불가피한 불순물이다. 또한, 어닐링 단계에서 급속 가열, 냉각 속도 감소 및 열 방식을 사용하여 보온 시간을 연장하는 방식으로 진행되며, 성분 소스 및 어닐링 단계에서 변경하여 기존 고번호 성분을 기반으로 자기 B100가 0.3T 상승하도록 한다, 철손 P1.5/50≤2.40 W/kg, 자기감각 B100≥1.2T, B5000≥1.67T에 도달한다, 무방향성 강철은 낮은 자기장에서 높은 자화 성능을 보장하고 전체 방법은 조작이 간단하고 안전 성능이 높으며 생산 비용이 저렴합니다. | The invention discloses non-oriented electrical steel under a low magnetic field and a production method of the non-oriented electrical steel, and belongs to the technical field of non-oriented electrical steel production. Aiming at the problem of poor magnetization performance of non-oriented electrical steel in a low magnetic field in the prior art, the novel non-oriented electrical steel in thelow magnetic field is characterized by comprising the following components of, in percentage by weight, less than or equal to 0.0020 % of C, 2.8 %-3.3 % of Si, 0.2 %-0.4 % of Mn, less than or equal to 0.005 % of P, 0.2 %-0.9 % of Als, less than or equal to 0.001 % of S, less than or equal to 0.0020 % of N, less than or equal to 0.0015 % of Ti and the balance iron and inevitable impurities. According to the steel and the method, the annealing step is carried out through methods of rapid heating, cooling rate reducing and heat preservation time prolonging in a heat mode, the component source and the annealing step are changed, the magnetic induction B <100> is improved by 0.3 T on the basis of original high-grade components, the iron loss P <1.5/50> is less than or equal to 2.40 W/kg, the magnetic induction B <100> is larger than or equal to 1.2 T, the magnetic induction B <5000> is larger than or equal to 1.67 T, it is guaranteed that the magnetization performance of the non-oriented steel under the low magnetic field is high, and the whole method is easy and convenient to operate, high in safety performance and low in production cost. | 1. 낮은 자기장 하에서의 무방향성 전기 강철은 다음을 포함하는 것을 특징으로 한다: 하기 중량 백분율의 각 성분을 포함한다:C≤0.0020%, Si:2.8~3.3%, Mn:0.2~0.4%, P≤0.005%, Als:0.2~0.9%, S≤0.001%, N≤0.0020%, Ti≤0.0015%, 나머지는 철 및 불가피한 불순물이다: C, S, N 및 Ti의 중량 백분율은 하기 식을 만족한다:C%+S%+N%+Ti%≤0.0075%; 그것은 순차적으로 다음과 같이 준비한다: 1.슬래브를 준비하고 슬래브를 가열합니다 슬래브 가열 중 가열 온도는 110~1200°C이고 가열 보온 시간은 ≥210분입니다; 2.열간 압연 권취 열간 압연 권취 중 열간 압연의 최종 압연 온도는 830~850°C이고, 슬래브는 열간 압연판을 거쳐 600~680°C로 냉각되어 권취된다; 셋째, 정상화 산세 상온 산세척 중 상온 온도는 850~950°C이고, 보온 시간은 2~6분이며, 산세척은 염산으로 한다; 4.냉간 압연 냉간 압연은 5~6회 압연이며, 냉간 압연의 총 압하율은 75~85%이다; 5.어닐링 및 절연 재료 코팅 S1, 냉간 압연된 슬래브를 20°C/s 이상의 승온 속도로 목표 온도까지 승온시킨 후 보온한다; S2, 40초에서 100초 동안 보온한 후 냉각 속도는 10°C/s 이하입니다; 여기서, 어닐링은 어닐링로 내에서 완료되고, 어닐링로의 노내 이슬점은-40~10°C로 제어된다. | 1. A non-oriented electrical steel under a low magnetic field is characterized in that: comprises the following components in percentage by weight: c is less than or equal to 0.0020%, Si: 2.8-3.3%, Mn: 0.2-0.4%, P is less than or equal to 0.005%, Als: 0.2-0.9%, S is less than or equal to 0.001%, N is less than or equal to 0.0020%, Ti is less than or equal to 0.0015%, and the balance of iron and inevitable impurities, wherein: C. s, N and Ti satisfy the following formula: c% + S% + N% + Ti% < 0.0075%; the preparation method sequentially comprises the following steps: firstly, preparing a plate blank and heating the plate blank The heating temperature in the slab heating is 1100-1200 ℃, and the heating and heat preservation time is more than or equal to 210 min; second, hot rolling and coiling The final rolling temperature of hot rolling in hot rolling coiling is 830-850 ℃, and the slab is cooled to 600-680 ℃ after being hot rolled into a hot rolled plate for coiling; third, normalizing acid cleaning In the normalizing pickling, the normalizing temperature is 850-950 ℃, the heat preservation time is 2-6 min, and hydrochloric acid pickling is adopted for pickling; fourthly, cold rolling The cold rolling is 5-6 times of rolling, and the total rolling reduction rate of the cold rolling is 75-85%; fifthly, annealing and insulating material coating S1, heating the cold-rolled plate blank to a target temperature at a heating rate of more than or equal to 20 ℃/S, and then carrying out heat preservation; s2, after preserving heat for 40-100S, cooling at a cooling speed of less than or equal to 10 ℃/S; wherein the annealing is finished in an annealing furnace, and the dew point in the annealing furnace is controlled to be-40 to-10 ℃. | 1. 낮은 자기장 하에서의 무방향성 전기 강철은 다음을 포함하는 것을 특징으로 한다: 하기 중량 백분율의 각 성분을 포함한다:C≤0.0020%, Si:2.8~3.3%, Mn:0.2~0.4%, P≤0.005%, Als:0.2~0.9%, S≤0.001%, N≤0.0020%, Ti≤0.0015%, 나머지는 철 및 불가피한 불순물이다: C, S, N 및 Ti의 중량 백분율은 하기 식을 만족한다:C%+S%+N%+Ti%≤0.0075%; 그것은 순차적으로 다음과 같이 준비한다: 1.슬래브를 준비하고 슬래브를 가열합니다 슬래브 가열 중 가열 온도는 110~1200°C이고 가열 보온 시간은 ≥210분입니다; 2.열간 압연 권취 열간 압연 권취 중 열간 압연의 최종 압연 온도는 830~850°C이고, 슬래브는 열간 압연판을 거쳐 600~680°C로 냉각되어 권취된다; 셋째, 정상화 산세 상온 산세척 중 상온 온도는 850~950°C이고, 보온 시간은 2~6분이며, 산세척은 염산으로 한다; 4.냉간 압연 냉간 압연은 5~6회 압연이며, 냉간 압연의 총 압하율은 75~85%이다; 5.어닐링 및 절연 재료 코팅 S1, 냉간 압연된 슬래브를 20°C/s 이상의 승온 속도로 목표 온도까지 승온시킨 후 보온한다; S2, 40초에서 100초 동안 보온한 후 냉각 속도는 10°C/s 이하입니다; 여기서, 어닐링은 어닐링로 내에서 완료되고, 어닐링로의 노내 이슬점은-40~10°C로 제어된다. | 1. A non-oriented electrical steel under a low magnetic field is characterized in that: comprises the following components in percentage by weight: c is less than or equal to 0.0020%, Si: 2.8-3.3%, Mn: 0.2-0.4%, P is less than or equal to 0.005%, Als: 0.2-0.9%, S is less than or equal to 0.001%, N is less than or equal to 0.0020%, Ti is less than or equal to 0.0015%, and the balance of iron and inevitable impurities, wherein: C. s, N and Ti satisfy the following formula: c% + S% + N% + Ti% < 0.0075%; the preparation method sequentially comprises the following steps: firstly, preparing a plate blank and heating the plate blank The heating temperature in the slab heating is 1100-1200 ℃, and the heating and heat preservation time is more than or equal to 210 min; second, hot rolling and coiling The final rolling temperature of hot rolling in hot rolling coiling is 830-850 ℃, and the slab is cooled to 600-680 ℃ after being hot rolled into a hot rolled plate for coiling; third, normalizing acid cleaning In the normalizing pickling, the normalizing temperature is 850-950 ℃, the heat preservation time is 2-6 min, and hydrochloric acid pickling is adopted for pickling; fourthly, cold rolling The cold rolling is 5-6 times of rolling, and the total rolling reduction rate of the cold rolling is 75-85%; fifthly, annealing and insulating material coating S1, heating the cold-rolled plate blank to a target temperature at a heating rate of more than or equal to 20 ℃/S, and then carrying out heat preservation; s2, after preserving heat for 40-100S, cooling at a cooling speed of less than or equal to 10 ℃/S; wherein the annealing is finished in an annealing furnace, and the dew point in the annealing furnace is controlled to be-40 to-10 ℃. | 2 | 2020-10602892 | 2020-06-29 | 111575594 | 2020-08-25 | 111575594 | 2021-12-14 | MAANSHAN IRON & STEEL Co.,Ltd. | Cheng Guoqing ¦ Pei Yinghao ¦ Shi Lifa ¦ He Zhijian ¦ Zhan Yungao ¦ Hu Ke ¦ Pu Shaomin |  |  |  | 4 | CN108570595B ¦ CN108411205B ¦ CN107723591A ¦ CN101218362B | 3 | CN116356126B ¦ CN115433877B ¦ CN115198198B | 59495788 | CN111575594B | 1 | 등록 | MAANSHAN IRON & STEEL Co.,Ltd. | 8421512003987
CN | CN | P | B | 산세성 실리콘 강판 및 그 제조 방법 | Silicon steel plate with acid pickling being easy and production method thereof | 본 발명은 산세용 실리콘 강판 및 그 생산 방법을 개시하고, 야금 기술 영역에 속한다. 본 발명의 산세성 실리콘 강판은 이하의 중량 백분율의 성분을 포함한다:C≤0.005%, Si:2.0%~3.2%, Mn:0.1%~0.35%, Als:0.5%~1.0%, S≤0.005%, P ≤0.04%, N≤0.005%, Ti≤0.005%, 나머지는 Fe 및 불가피한 불순물이며, 여기서 Mn, S의 함량은 Mn/S≥65를 만족하고, 그 제조 공정은 다음과 같다: 용강 제련 공정→연속 주조 공정→열간 압연 공정→층류 냉각→권취 공정→냉간 압연 공정→연속 소둔 공정→마무리 공정, 그 중에 용강 제련 공정 중 노외 정련의 시간은 37 min~40min에 제어되고, 연속 주조 공정에서 1.1 m/min~1.3 m/min인 것을 속도를 제어한다. 본 발명의 목적은 종래 기술 중 규소강 표면 산화철 피의 두께가 비교적 큰 문제를 극복하고, 적당한 Si, Mn, Al 등의 원소 성분 설계를 통해, 동시에 합리적인 제강, 열간 압연, 냉간 압연 공정을 결합하여 배합하여, 산화철 피를 비교적 얇게 생산하는 것이다 산세성 실리콘 강판. | The invention discloses a silicon steel plate with acid pickling being easy and a production method thereof and belongs to the technical field of metallurgy. The silicon steel plate with acid picklingbeing easy comprises, by weight percentage, not larger than 0.005% of C, 2.0%-3.2% of Si, 0.1%-0.35% of Mn, 0.5%-1.0% of Als, not larger than 0.005% of S, not larger than 0.04% of P, not larger than0.005% of N, not larger than 0.005% of Ti and the balance Fe and inevitable impurities, wherein the contents of Mn and S meet that Mn/S is larger than or equal to 65. The preparation technological process comprises the procedures of molten steel smelting, continuous casting, hot rolling, laminar cooling, coiling, cold rolling, continuous annealing and finishing, wherein in the procedure of moltensteel smelting, the external refining time is controlled to be 37-40 min, and in the process of continuous casting, the withdrawal speed is controlled to be 1.1-1.3 m/min. The silicon steel plate withacid pickling being easy and the production method thereof aim to solve the problem that in the prior art, the thickness of scale on the surface of silicon steel is large; and by means of appropriateingredient design of Si, Mn, Al and other elements, in combination with reasonable cooperation of the steel making technology, the hot rolling technology and the cold rolling technology, the siliconsteel plate with scale being thin and acid picking being easy is produced. | 1. 산세척이 용이한 실리콘 강판의 제조 방법은 다음을 포함하는 것을 특징으로 한다: 산세성 실리콘 강판은 이하의 중량 백분율의 성분을 포함한다:C≤0.005%, Si:2.0%~3.2%, Mn:0.1%~0.35%, Als:0.5%~1.0%, S≤0.005%, P ≤0.04%, N≤0.005%, Ti≤0.005%, 나머지는 Fe 및 불가피한 불순물이며, 여기서 Mn, S의 함량은 Mn/S≥65를 만족한다; 의 제조 공정은 다음과 같다: 용강 제련 공정→연속 주조 공정→열간 압연 공정→층류 냉각→권취 공정→냉간 압연 공정→연속 소둔 공정→마무리 공정, 그 중에 용강 제련 공정 중 노외 정련의 시간은 37 min~40min에서 제어되고, 연속 주조 공정 중에 1.1 m/min~1.3 m/min인 것을 속도를 제어한다; 빌렛을 냉각하지 않고 직접 가열로에 넣고 가열로의 온도를 1050°C~1200°C로 조절하고 가열로 내에서 가열 및 보온의 총 시간은<3h이다; 의 상기 열간 압연 공정에서 조압연 최종 압연 온도는 950°C~980°C로 제어되고, 조압연 총압하량 ≥80%, 고압 인 제거 ≥3회, 인 제거 수압 ≥20MPa이다; 마무리 압연 온도는 930°C~980°C로 제어되고 마무리 압연의 최종 압연 온도는 860°C~920°C로 제어되며 마무리 압연의 총 압력은 ≥90%이며 마무리 압연의 실리콘 강판 벨트의 볼록함은 ≤40μm입니다; 층류 냉각 속도는 ≥5°C/S이고 실리콘 강판 스트립의 최종 온도는 520°C~600°C로 제어됩니다. | 1. A preparation method of a silicon steel plate easy to pickle is characterized by comprising the following steps: the easy pickling silicon steel plate comprises the following components in percentage by weight: c is less than or equal to 0.005%, Si: 2.0% -3.2%, Mn: 0.1% -0.35%, Als: 0.5 to 1.0 percent of Mn, less than or equal to 0.005 percent of S, less than or equal to 0.04 percent of P, less than or equal to 0.005 percent of N, less than or equal to 0.005 percent of Ti, and the balance of Fe and inevitable impurities, wherein the content of Mn and S meets the requirement that Mn/S is more than or equal to 65; the preparation process flow is as follows: the method comprises the following steps of molten steel smelting, continuous casting, hot rolling, laminar cooling, coiling, cold rolling, continuous annealing and finishing, wherein the external refining time in the molten steel smelting is controlled to be 37-40 min, and the drawing speed in the continuous casting is controlled to be 1.1-1.3 m/min; directly feeding the continuous casting blank into a heating furnace without cooling, controlling the temperature of the heating furnace at 1050-1200 ℃, and keeping the total heating and heat preservation time in the heating furnace less than 3 h; in the hot rolling procedure, the rough rolling final rolling temperature is controlled to be 950-980 ℃, the rough rolling total reduction is more than or equal to 80%, the high-pressure dephosphorization is more than or equal to 3 times, and the dephosphorization water pressure is more than or equal to 20 MPa; the start rolling temperature of finish rolling is controlled to be 930-980 ℃, the finish rolling temperature of finish rolling is controlled to be 860-920 ℃, the total rolling reduction of finish rolling is more than or equal to 90%, and the convexity of the silicon steel plate strip is less than or equal to 40 mu m after finish rolling; the laminar cooling speed is more than or equal to 5 ℃/S, and the final temperature of the silicon steel plate strip is controlled to be 520-600 ℃. | 1. 산세척이 용이한 실리콘 강판의 제조 방법은 다음을 포함하는 것을 특징으로 한다: 산세성 실리콘 강판은 이하의 중량 백분율의 성분을 포함한다:C≤0.005%, Si:2.0%~3.2%, Mn:0.1%~0.35%, Als:0.5%~1.0%, S≤0.005%, P ≤0.04%, N≤0.005%, Ti≤0.005%, 나머지는 Fe 및 불가피한 불순물이며, 여기서 Mn, S의 함량은 Mn/S≥65를 만족한다; 의 제조 공정은 다음과 같다: 용강 제련 공정→연속 주조 공정→열간 압연 공정→층류 냉각→권취 공정→냉간 압연 공정→연속 소둔 공정→마무리 공정, 그 중에 용강 제련 공정 중 노외 정련의 시간은 37 min~40min에서 제어되고, 연속 주조 공정 중에 1.1 m/min~1.3 m/min인 것을 속도를 제어한다; 빌렛을 냉각하지 않고 직접 가열로에 넣고 가열로의 온도를 1050°C~1200°C로 조절하고 가열로 내에서 가열 및 보온의 총 시간은<3h이다; 의 상기 열간 압연 공정에서 조압연 최종 압연 온도는 950°C~980°C로 제어되고, 조압연 총압하량 ≥80%, 고압 인 제거 ≥3회, 인 제거 수압 ≥20MPa이다; 마무리 압연 온도는 930°C~980°C로 제어되고 마무리 압연의 최종 압연 온도는 860°C~920°C로 제어되며 마무리 압연의 총 압력은 ≥90%이며 마무리 압연의 실리콘 강판 벨트의 볼록함은 ≤40μm입니다; 층류 냉각 속도는 ≥5°C/S이고 실리콘 강판 스트립의 최종 온도는 520°C~600°C로 제어됩니다. | 1. A preparation method of a silicon steel plate easy to pickle is characterized by comprising the following steps: the easy pickling silicon steel plate comprises the following components in percentage by weight: c is less than or equal to 0.005%, Si: 2.0% -3.2%, Mn: 0.1% -0.35%, Als: 0.5 to 1.0 percent of Mn, less than or equal to 0.005 percent of S, less than or equal to 0.04 percent of P, less than or equal to 0.005 percent of N, less than or equal to 0.005 percent of Ti, and the balance of Fe and inevitable impurities, wherein the content of Mn and S meets the requirement that Mn/S is more than or equal to 65; the preparation process flow is as follows: the method comprises the following steps of molten steel smelting, continuous casting, hot rolling, laminar cooling, coiling, cold rolling, continuous annealing and finishing, wherein the external refining time in the molten steel smelting is controlled to be 37-40 min, and the drawing speed in the continuous casting is controlled to be 1.1-1.3 m/min; directly feeding the continuous casting blank into a heating furnace without cooling, controlling the temperature of the heating furnace at 1050-1200 ℃, and keeping the total heating and heat preservation time in the heating furnace less than 3 h; in the hot rolling procedure, the rough rolling final rolling temperature is controlled to be 950-980 ℃, the rough rolling total reduction is more than or equal to 80%, the high-pressure dephosphorization is more than or equal to 3 times, and the dephosphorization water pressure is more than or equal to 20 MPa; the start rolling temperature of finish rolling is controlled to be 930-980 ℃, the finish rolling temperature of finish rolling is controlled to be 860-920 ℃, the total rolling reduction of finish rolling is more than or equal to 90%, and the convexity of the silicon steel plate strip is less than or equal to 40 mu m after finish rolling; the laminar cooling speed is more than or equal to 5 ℃/S, and the final temperature of the silicon steel plate strip is controlled to be 520-600 ℃. | 3 | 2020-10602167 | 2020-06-29 | 111733362 | 2020-10-02 | 111733362 | 2021-12-14 | MAANSHAN IRON & STEEL Co.,Ltd. | Li Qiang ¦ Pei Yinghao ¦ Shi Lifa ¦ Qi Xuan ¦ Xia Xuelan ¦ Hu Ke |  |  |  | 5 | CN107723591A ¦ CN104313467B ¦ CN102330021B ¦ CN001094523C ¦ US4010050A | 1 | CN113877963B | 59912319 | CN111733362B | 1 | 등록 | MAANSHAN IRON & STEEL Co.,Ltd. | 8421512004266
CN | CN | P | A | 모터 스테이터 코어의 가공 방법 | Machining method of motor stator core | 본 발명은 모터 고정자 코어의 가공 방법을 개시하고, 모터 기술 영역에 속한다. 모터 고정자 코어의 가공 방법은 다음과 같다: 여러 개의 전기 강철 라미네이트에 래커와 래커를 바릅니다; 는 복수의 상기 전기 강철 적층을 열압착하여 전기 강철 적층을 얻는다; 은 상기 전기 강철 스택을 천공 및 와이어 절단하여 고정자 철심 블록을 얻는다; 는 상기 스테이터 코어 블록을 레이저 용접하여 스테이터 코어를 얻는다. 본 발명 모터 스테이터 코어의 가공방법은 녹을 피할 수 있고, 스테이터 코어의 성능을 보장할 수 있다. | The invention discloses a machining method of a motor stator core, and belongs to the technical field of motors. The machining method of the motor stator iron core comprises the following steps: carrying out paint dipping and paint dripping on a plurality of electrical steel laminations; carrying out hot pressing on the plurality of electrical steel laminations to obtain an electrical steel laminated block; punching and linear cutting are carried out on the electrical steel laminated block to obtain a stator iron core block; and performing laser welding on the stator iron core block to obtain the stator iron core. According to the machining method of the motor stator core, corrosion can be avoided, and the performance of the stator core is ensured. | 1. 모터 스테이터 코어의 가공 방법은 다음을 포함하는 것을 특징으로 한다: 여러 개의 전기 강철 라미네이트에 래커와 래커를 바릅니다; 복수의 상기 전기 강철 적층 시트를 열압착하여 전기 강철 적층 블록을 얻는다; 상기 전기 강철 스택을 천공 및 와이어 절단하여 고정자 철심 블록을 얻는다; 상기 스테이터 코어 블록을 레이저 용접하여 스테이터 코어를 얻는다. | 1. A processing method of a motor stator core is characterized by comprising the following steps: dipping and dripping paint on the plurality of electrical steel laminations; carrying out hot pressing on the plurality of electrical steel laminations to obtain electrical steel laminations; punching and linear cutting are carried out on the electrical steel laminated block to obtain a stator core block; and carrying out laser welding on the stator core block to obtain the stator core. | 1. 모터 스테이터 코어의 가공 방법은 다음을 포함하는 것을 특징으로 한다: 여러 개의 전기 강철 라미네이트에 래커와 래커를 바릅니다; 복수의 상기 전기 강철 적층 시트를 열압착하여 전기 강철 적층 블록을 얻는다; 상기 전기 강철 스택을 천공 및 와이어 절단하여 고정자 철심 블록을 얻는다; 상기 스테이터 코어 블록을 레이저 용접하여 스테이터 코어를 얻는다. | 1. A processing method of a motor stator core is characterized by comprising the following steps: dipping and dripping paint on the plurality of electrical steel laminations; carrying out hot pressing on the plurality of electrical steel laminations to obtain electrical steel laminations; punching and linear cutting are carried out on the electrical steel laminated block to obtain a stator core block; and carrying out laser welding on the stator core block to obtain the stator core. | 10 | 2021-11076856 | 2021-09-14 | 113765237 | 2021-12-07 |  |  | SHOUGANG ZHIXIN QIAN'AN ELECTROMAGNETIC MATERIALS Co.,Ltd. | Li Guanglin ¦ Zhao Kai ¦ Wang Bin ¦ Wang Chao ¦ Li Yue ¦ Zhang Baolei ¦ Hu Zhiyuan |  |  |  | 0 |  | 0 |  | 65030366 | CN113765237A | 1 | 거절 |  | 8421502023941
KR | KR | P | B1 |  | 무방향성 전자 강판 및 그의 제조 방법 |  | 본 발명의 일 실시 형태에 따른 무방향성 전자 강판은, 모재 강판과, 모재 강판의 표면에 형성된 Zn 함유 인산염과 유기 수지의 복합 피막을 구비하고, 복합 피막 중의, 모든 금속 성분에서 차지하는 Zn의 몰 비율이 10몰% 이상이며, 무방향성 전자 강판을 비등시킨 증류수 중에서 20분간 자비한 후의, 증류수 중의 Zn 용출량이 1.0㎎/㎡ 이상이다. 단, Zn 용출량의 정량 방법은, JlS K 0102:2016 「공업 배수 시험 방법」 53.3「ICP 발광 분광 분석법」에 따른다. |  | 모재 강판과, 상기 모재 강판의 표면에 형성된, Zn 함유 인산염과 유기 수지의 복합 피막 을 구비하는 무방향성 전자 강판이며, 상기 복합 피막 중의, 모든 금속 성분에서 차지하는 Zn의 몰 비율이 10몰% 이상이며, 상기 무방향성 전자 강판을 비등시킨 증류수 중에서 20분간 자비한 후의, 상기 증류수 중의 Zn 용출량이 1.0㎎/㎡ 이상인, 무방향성 전자 강판. 단, 상기 Zn 용출량의 정량 방법은, JlS K 0l02:2016 「공업 배수 시험 방법」 53.3 「ICP 발광 분광 분석법」에 따른다. |  | 1. 모재 강판과, 상기 모재 강판의 표면에 형성된, Zn 함유 인산염과 유기 수지의 복합 피막 을 구비하는 무방향성 전자 강판이며, 상기 복합 피막 중의, 모든 금속 성분에서 차지하는 Zn의 몰 비율이 10몰% 이상이며, 상기 무방향성 전자 강판을 비등시킨 증류수 중에서 20분간 자비한 후의, 상기 증류수 중의 Zn 용출량이 1.0㎎/㎡ 이상인, 무방향성 전자 강판. 단, 상기 Zn 용출량의 정량 방법은, JlS K 0l02:2016 「공업 배수 시험 방법」 53.3 「ICP 발광 분광 분석법」에 따른다. | 7 | 10-2021-7027800 | 2020-04-17 | 10-2021-0129080 | 2021-10-27 | 10-2332737 | 2021-11-25 | 닛폰세이테츠 가부시키가이샤 | 후지이 히로야스 ¦ 마키 준 ¦ 다케다 가즈토시 ¦ 미무라 히로유키 ¦ 간토 유스케 ¦ 야마자키 슈이치 |  |  |  | 3 | JP3370235B2(BE) ¦ KR10-2081360B1(BE) ¦ KR10-2069650B1(BE) | 0 |  | 102010180 | BR112021016527B1 ¦ CN113811626B ¦ EP3922741B1 ¦ IN519476 ¦ JP6816849B1 ¦ KR10-2332737B1 ¦ PL3922741T3 ¦ US12215399B2 ¦ VN1-0045380B ¦ WOWO2021-210149A1 | 10 | 등록 | 닛폰세이테츠 가부시키가이샤 | 3521494001929
CN | CN | P | B | 전기 자동차 구동 모터용 고자성 냉간 압연 무방향성 규소강 박대 및 제조 방법 | Cold-rolled non-oriented silicon steel strip with high magnetic induction strength for driving motor of electric vehicle and manufacturing method | 본 발명은 전기자동차 구동모터용 고자기감 냉간압연 무방향성 규소강 박대 및 제조방법을 제공하고, 성분은 C:≤0.0025%, Si:2.90~3.40%, Mn:0.10~1.00%, P:≤0.010%, Als:0.60~1.00%, S:≤0.0015%, N:≤0.0020%, Ti:≤0.0025%, Sn:0.06~0.14%이다 또는 Sb:0.04~0.12%, 나머지는 Fe 및 불가피적 불순물이다. 동시에 적합한 상화, 열간 압연, 냉간 압연 및 연속 소둔 공정을 채택하고, 제품 고주파 철손 P1.0/400≤16.0 Wkg, 자기 B50≥1.67T, 자기 이방성≤10%는 구동 모터용 냉간 압연 무방향성 규소강 박규격, 저철손, 고자기감 및 우수한 이방성 요구를 만족시킨다. | The invention provides a cold-rolled non-oriented silicon steel strip with high magnetic induction strength for a driving motor of an electric vehicle and a manufacturing method. The cold-rolled non-oriented silicon steel strip is prepared from 0-0.0025% of C, 2.90-3.40% of Si, 0.10-1.00% of Mn, 0-0.010% of P, 0.60-1.00% of Als, 0-0.0015% of S, 0-0.0020% of N, 0-0.0025% of Ti, 0.06-0.14% of Sn or0.04-0.12% of Sb and the balance Fe and inevitable impurities. In the meanwhile, the proper process of normalizing, hot rolling, cold rolling and continuous annealing is adopted, the high frequency iron loss (P1.0/400) of the product is smaller than or equal to 16.0 Wkg, the magnetic induction strength (B50) is larger than or equal to 1.67 T, and the magnetic anisotropy is smaller than or equal to10%, so that the requirements of the driving motor for the thin gauge, low iron loss, high magnetic induction and excellent anisotropy of the cold-rolled non-oriented silicon steel are met. | 1. 전기자동차 구동모터용 고자기감 냉연 무방향성 실리콘강 박대는 C:≤0.0025%, Si:2.95~3.40%, Mn:0.10~1.00%, P:≤0.010%, Als:0.60~0.94%, S:≤0.0015%, N:≤0.0020%, Ti:≤6~0.025%, Sn 또는 Sb:0.04-0.12%,의 나머지는 Fe 및 불가피적 불순물이다; 상기 전기자동차 구동 모터용 고자기감 냉간 압연 무방향성 규소강 박대의 제조 방법은 이하의 단계를 포함한다: 1) 용강 전로 제련; 2)RH furnace 정제 및 합금 처리; 3) 연속 주조하여 슬래브로 만듭니다: 연속 주조 시 전자기 교반을 하고, 교반 전류는 ≥300A이고, 주조 블랭크 등의 축 결정율은 ≥50%이다; 4) 가열로 가열, 열간 압연, 권취; 5) 정규화; 6) 산세; 7) 냉간 압연; 8) 어닐링; 9) 코팅 코팅; 10) 정교합니다; 步骤4) 상기 열간압연은 조압연과 마무리압연을 포함하고, 열간압연 전 온도는 920~1000°C이고, 열간압연의 최종압연 온도는 870~900°C이다; 권취 온도는 65~700°C이다; 상기 전기자동차 구동모터용 고자기감 냉간압연 무방향성 규소강 박대철손 P1.0/400≤16.0Wkg, 자기감각 B5000≥1.67T, 자기 이방성≤10%. | 1. The high-magnetic-induction cold-rolled non-oriented silicon steel strip for the electric automobile driving motor is characterized by comprising the following elements in percentage by mass: c: less than or equal to 0.0025 percent, Si: 2.95-3.40%, Mn: 0.10-1.00%, P: less than or equal to 0.010 percent, Als: 0.60-0.94%, S: less than or equal to 0.0015 percent, N: less than or equal to 0.0020 percent, Ti: less than or equal to 0.0025 percent, Sn: 0.06-0.14% or Sb: 0.04-0.12%, and the balance of Fe and inevitable impurities; the manufacturing method of the high-magnetic-induction cold-rolled non-oriented silicon steel strip for the electric automobile driving motor comprises the following steps of: 1) smelting in a molten steel converter; 2) refining and alloying in an RH furnace; 3) continuously casting into a plate blank: electromagnetic stirring is carried out during continuous casting, the stirring current is more than or equal to 300A, and the isometric crystal rate of the casting blank is more than or equal to 50 percent; 4) heating in a heating furnace, hot rolling and coiling; 5) normalizing; 6) acid washing; 7) cold rolling; 8) annealing; 9) coating a coating; 10) finishing; the hot rolling in the step 4) comprises rough rolling and finish rolling, wherein the temperature before the hot rolling and finish rolling is 920-1000 ℃, and the finish rolling temperature of the hot rolling is 870-900 ℃; the coiling temperature is 650-700 ℃; iron loss P of high-magnetic-induction cold-rolled non-oriented silicon steel thin strip for electric automobile driving motor1.0/40016.0 or less 16.0Wkg and magnetic induction B5000More than or equal to 1.67T and less than or equal to 10 percent of magnetic anisotropy. | 1. 전기자동차 구동모터용 고자기감 냉연 무방향성 실리콘강 박대는 C:≤0.0025%, Si:2.95~3.40%, Mn:0.10~1.00%, P:≤0.010%, Als:0.60~0.94%, S:≤0.0015%, N:≤0.0020%, Ti:≤6~0.025%, Sn 또는 Sb:0.04-0.12%,의 나머지는 Fe 및 불가피적 불순물이다; 상기 전기자동차 구동 모터용 고자기감 냉간 압연 무방향성 규소강 박대의 제조 방법은 이하의 단계를 포함한다: 1) 용강 전로 제련; 2)RH furnace 정제 및 합금 처리; 3) 연속 주조하여 슬래브로 만듭니다: 연속 주조 시 전자기 교반을 하고, 교반 전류는 ≥300A이고, 주조 블랭크 등의 축 결정율은 ≥50%이다; 4) 가열로 가열, 열간 압연, 권취; 5) 정규화; 6) 산세; 7) 냉간 압연; 8) 어닐링; 9) 코팅 코팅; 10) 정교합니다; 步骤4) 상기 열간압연은 조압연과 마무리압연을 포함하고, 열간압연 전 온도는 920~1000°C이고, 열간압연의 최종압연 온도는 870~900°C이다; 권취 온도는 65~700°C이다; 상기 전기자동차 구동모터용 고자기감 냉간압연 무방향성 규소강 박대철손 P1.0/400≤16.0Wkg, 자기감각 B5000≥1.67T, 자기 이방성≤10%. | 1. The high-magnetic-induction cold-rolled non-oriented silicon steel strip for the electric automobile driving motor is characterized by comprising the following elements in percentage by mass: c: less than or equal to 0.0025 percent, Si: 2.95-3.40%, Mn: 0.10-1.00%, P: less than or equal to 0.010 percent, Als: 0.60-0.94%, S: less than or equal to 0.0015 percent, N: less than or equal to 0.0020 percent, Ti: less than or equal to 0.0025 percent, Sn: 0.06-0.14% or Sb: 0.04-0.12%, and the balance of Fe and inevitable impurities; the manufacturing method of the high-magnetic-induction cold-rolled non-oriented silicon steel strip for the electric automobile driving motor comprises the following steps of: 1) smelting in a molten steel converter; 2) refining and alloying in an RH furnace; 3) continuously casting into a plate blank: electromagnetic stirring is carried out during continuous casting, the stirring current is more than or equal to 300A, and the isometric crystal rate of the casting blank is more than or equal to 50 percent; 4) heating in a heating furnace, hot rolling and coiling; 5) normalizing; 6) acid washing; 7) cold rolling; 8) annealing; 9) coating a coating; 10) finishing; the hot rolling in the step 4) comprises rough rolling and finish rolling, wherein the temperature before the hot rolling and finish rolling is 920-1000 ℃, and the finish rolling temperature of the hot rolling is 870-900 ℃; the coiling temperature is 650-700 ℃; iron loss P of high-magnetic-induction cold-rolled non-oriented silicon steel thin strip for electric automobile driving motor1.0/40016.0 or less 16.0Wkg and magnetic induction B5000More than or equal to 1.67T and less than or equal to 10 percent of magnetic anisotropy. | 7 | 2020-10143200 | 2020-03-04 | 111206192 | 2020-05-29 | 111206192 | 2021-11-23 | MAANSHAN IRON & STEEL Co.,Ltd. | He Zhijian ¦ Pei Yinghao ¦ Shi Lifa ¦ Xia Xuelan ¦ Zhan Yungao ¦ Hu Ke ¦ Cheng Guoqing ¦ Pu Shaomin |  |  |  | 5 | CN108570596A ¦ CN106702260B ¦ CN102747291B ¦ CN102796947A ¦ CN101528385B | 6 | CN117305717B ¦ CN115522127B ¦ CN112538592B ¦ CN114000045B ¦ JP2024-540901A ¦ RU0002779122C1 | 58500474 | CN111206192B | 1 | 등록 | MAANSHAN IRON & STEEL Co.,Ltd. | 8421482004233
KR | KR | P | B1 |  | 무방향성 전기강판 및 그 제조방법 |  | 본 발명의 일 실시예에 의한 무방향성 전기강판은 중량%로, Si : 1.5 내지 4.0%, Al : 0.1 내지 1.5%, Mn : 0.05 내지 1.5%, Sn : 0.015 내지 0.1%, P : 0.005 내지 0.05%, Ga : 0.001 내지 0.004% 및 Bi : 0.0005 내지 0.003% 포함하고, 잔부 Fe 및 불가피한 불순물을 포함한다. {118}//ND 방위의 집합 조직의 면적분율이 {111}//ND 방위의 집합 조직의 면적분율 보다 높다. |  | 중량%로, Si : 1.5 내지 4.0%, Al : 0.1 내지 1.5%, Mn : 0.05 내지 1.5%, Sn : 0.015 내지 0.1%, P : 0.005 내지 0.05%, Ga : 0.001 내지 0.004% 및 Bi : 0.0005 내지 0.003% 포함하고, 잔부 Fe 및 불가피한 불순물을 포함하고, {118}//ND 방위의 집합 조직의 면적분율이 {111}//ND 방위의 집합 조직의 면적분율 보다 높은 무방향성 전기강판. |  | 1. 중량%로, Si : 1.5 내지 4.0%, Al : 0.1 내지 1.5%, Mn : 0.05 내지 1.5%, Sn : 0.015 내지 0.1%, P : 0.005 내지 0.05%, Ga : 0.001 내지 0.004% 및 Bi : 0.0005 내지 0.003% 포함하고, 잔부 Fe 및 불가피한 불순물을 포함하고, {118}//ND 방위의 집합 조직의 면적분율이 {111}//ND 방위의 집합 조직의 면적분율 보다 높은 무방향성 전기강판. ¦ 12. 중량%로, Si : 1.5 내지 4.0%, Al : 0.1 내지 1.5%, Mn : 0.05 내지 1.5%, Sn : 0.015 내지 0.1%, P : 0.005 내지 0.05%, Ga : 0.001 내지 0.004% 및 Bi : 0.0005 내지 0.003% 포함하고, 잔부 Fe 및 불가피한 불순물을 포함하는 슬라브를 열간압연하여 열연판을 제조하는 단계; 상기 열연판을 압하율 85% 이상으로 냉간압연하여 냉연판을 제조하는 단계 및 상기 냉연판을 최종 소둔하는 단계를 포함하고, 제조된 강판은 {118}//ND 방위의 집합 조직의 면적분율이 {111}//ND 방위의 집합 조직의 면적분율 보다 높은 무방향성 전기강판의 제조방법. | 14 | 10-2019-0171449 | 2019-12-20 | 10-2021-0079545 | 2021-06-30 | 10-2325008 | 2021-11-05 | 포스코홀딩스 주식회사 | 이헌주 ¦ 김재훈 ¦ 이승곤 ¦ 김승일 |  |  |  | 7 | JP2658660B2(BE) ¦ KR10-2018181B1(BE) ¦ KR10-2109241B1(BE) ¦ KR10-1902438B1(BE) ¦ KR10-1700694B1(BE) ¦ KR10-1297864B1(BE) ¦ KR10-0973627B1(BE) | 4 | KR10-2025-0061361A ¦ KR10-2024-0143692A ¦ KR10-2024-0166303A ¦ KR10-2023-0166749A | 87235972 | CN115003844B ¦ EP4079889A2 ¦ JP7583813B2 ¦ KR10-2325008B1 ¦ US12215403B2 ¦ WOWO2021-125683A2 | 6 | 등록 | 주식회사 포스코 | 3521464000578
KR | KR | P | B1 |  | 무방향성 전기강판 및 그 제조방법 |  | 본 발명의 일 실시예에 의한 무방향성 전기강판은 중량%로, Si: 1.5 내지 4.0%, Al: 0.5 내지 1.5%, Mn: 0.05 내지 0.55%, C: 0.005% 이하, Ti: 0.004% 이하(0%를 제외함), N: 0.005% 이하(0%를 제외함), S:0.005% 이하(0%를 제외함) 및 Cu: 0.01% 이하(0%를 제외함) 포함하고, 잔부 Fe 및 불가피한 불순물을 포함하고, 하기 식 1 및 식 2를 만족한다. [식 1] [N] ≤ 0.005×([Al]+[Ti]) [식 2] [S] ≤ 0.01×([Mn]+[Cu]) (식 1 및 식 2에서, [N], [Al], [Ti], [S], [Mn] 및 [Cu]는 각각 N, Al, Ti, S, Mn 및 Cu의 함량(중량%)을 나타낸다.) |  | 중량%로, Si: 1.5 내지 4.0 %, Al: 0.5 내지 1.5%, Mn: 0.05 내지 0.55%, C: 0.005% 이하, Ti: 0.004% 이하(0%를 제외함), N: 0.005% 이하(0%를 제외함), S:0.005% 이하(0%를 제외함) 및 Cu: 0.01% 이하(0%를 제외함) 포함하고, 잔부 Fe 및 불가피한 불순물을 포함하고, 하기 식 1 및 식 2를 만족하고, 표면에서부터 내부 방향으로 산화층을 포함하고, 상기 산화층은 Al을 50 중량% 이상 포함하고, 상기 산화층의 두께는 10 내지 50nm이고, 표면으로부터 20㎛ 깊이까지의 단면에서 직경 100nm 이하의 AlN 석출물의 개수가 0.1개/mm2 이하인 무방향성 전기강판. [식 1] [N] ≤ 0.005×([Al]+[Ti]) [식 2] [S] ≤ 0.01×([Mn]+[Cu]) (식 1 및 식 2에서, [N], [Al], [Ti], [S], [Mn] 및 [Cu]는 각각 N, Al, Ti, S, Mn 및 Cu의 함량(중량%)을 나타낸다.) |  | 1. 중량%로, Si: 1.5 내지 4.0 %, Al: 0.5 내지 1.5%, Mn: 0.05 내지 0.55%, C: 0.005% 이하, Ti: 0.004% 이하(0%를 제외함), N: 0.005% 이하(0%를 제외함), S:0.005% 이하(0%를 제외함) 및 Cu: 0.01% 이하(0%를 제외함) 포함하고, 잔부 Fe 및 불가피한 불순물을 포함하고, 하기 식 1 및 식 2를 만족하고, 표면에서부터 내부 방향으로 산화층을 포함하고, 상기 산화층은 Al을 50 중량% 이상 포함하고, 상기 산화층의 두께는 10 내지 50nm이고, 표면으로부터 20㎛ 깊이까지의 단면에서 직경 100nm 이하의 AlN 석출물의 개수가 0.1개/mm2 이하인 무방향성 전기강판. [식 1] [N] ≤ 0.005×([Al]+[Ti]) [식 2] [S] ≤ 0.01×([Mn]+[Cu]) (식 1 및 식 2에서, [N], [Al], [Ti], [S], [Mn] 및 [Cu]는 각각 N, Al, Ti, S, Mn 및 Cu의 함량(중량%)을 나타낸다.) ¦ 8. 중량%로, Si: 1.5 내지 4.0%, Al: 0.5 내지 1.5%, Mn: 0.05 내지 0.55%, C: 0.005% 이하, Ti: 0.004% 이하(0%를 제외함), N: 0.005% 이하(0%를 제외함), S:0.005% 이하(0%를 제외함) 및 Cu: 0.01% 이하(0%를 제외함) 포함하고, 잔부 Fe 및 불가피한 불순물을 포함하고, 하기 식 1 및 식 2를 만족하는 슬라브를 열간 압연하여 열연판을 제조하는 단계; 상기 열연판을 냉간압연하여 냉연판을 제조하는 단계; 상기 냉연판을 최종 소둔하는 단계 및 상기 최종 소둔된 냉연판을 냉각하는 단계를 포함하고, 상기 최종 소둔된 냉연판을 냉각하는 단계에서 700℃ 이하의 온도에서 이슬점이 0℃를 초과하는 분위기에 노출되는 시간이 5 내지 20초인 무방향성 전기강판의 제조방법. [식 1] [N] ≤ 0.005×([Al]+[Ti]) [식 2] [S] ≤ 0.01×([Mn]+[Cu]) (식 1 및 식 2에서, [N], [Al], [Ti], [S], [Mn] 및 [Cu]는 각각 N, Al, Ti, S, Mn 및 Cu의 함량(중량%)을 나타낸다.) | 12 | 10-2019-0171450 | 2019-12-20 | 10-2021-0080657 | 2021-07-01 | 10-2325005 | 2021-11-05 | 포스코홀딩스 주식회사 | 이헌주 ¦ 이승곤 |  |  |  | 5 | JP5092352B2(BE) ¦ JP4331969B2(BE) ¦ JP4116749B2(BE) ¦ JP3307897B2(BE) ¦ KR10-1037159B1(BE) | 14 | JP7392902B1(FE) ¦ JP7613583B2(FE) ¦ JP7392901B1(FE) ¦ JP2025-501608A ¦ KR10-2025-0063818A(FE) ¦ KR10-2025-0021920A(FE) ¦ KR10-2025-0016700A(FE) ¦ KR10-2025-0016706A(FE) ¦ KR10-2800986B1(FE) ¦ KR10-2811640B1(FE) ¦ KR10-2024-0012071A(FE) ¦ KR10-2786629B1(FE) ¦ KR10-2464576B1(FE) ¦ TWI844248B(FE) | 85444045 | CN115087757B ¦ EP4079896A2 ¦ JP7594592B2 ¦ KR10-2325005B1 ¦ US2023-0045797A1 ¦ WOWO2021-125682A2 | 6 | 등록 | 주식회사 포스코 | 3521464000579
KR | KR | P | B1 |  | 무방향성 전기강판 및 그 제조방법 |  | 본 발명의 일 실시예에 의한 무방향성 전기강판은 중량%로, Si: 2.2 내지 4.5%, Mn: 0.5% 이하(0%를 제외함), Al: 0.001 내지 0.5%, Sn: 0.07 내지 0.25% 및 N: 0.0010 내지 0.0090% 포함하고, 잔부 Fe 및 불가피한 불순물을 포함한다. 강판 표면으로부터 내부 방향으로 존재하는 표층부 및 표층부 내부에 존재하는 중심부를 포함하고, 중심부는 N: 0.005 중량% 이하 포함하고, 상기 표층부는 중심부에 비해 N을 0.001 중량% 이상 더 포함하고, 표층부는 평균 결정립 입경이 60㎛ 이하이고, 중심부는 평균 결정립이 70 내지 300㎛이다. |  | 중량%로, Si: 2.2 내지 4.5%, Mn: 0.5% 이하(0%를 제외함), Al: 0.001 내지 0.5%, Sn: 0.07 내지 0.25% 및 N: 0.0010 내지 0.0090% 포함하고, 잔부 Fe 및 불가피한 불순물을 포함하고, 강판 표면으로부터 내부 방향으로 존재하는 표층부 및 상기 표층부 내부에 존재하는 중심부를 포함하고, 상기 중심부는 N: 0.005 중량% 이하 포함하고, 상기 표층부는 중심부에 비해 N을 0.001 중량% 이상 더 포함하고, 상기 표층부는 평균 결정립 입경이 60㎛ 이하이고, 상기 중심부는 평균 결정립이 70 내지 300㎛인 무방향성 전기강판. |  | 1. 중량%로, Si: 2.2 내지 4.5%, Mn: 0.5% 이하(0%를 제외함), Al: 0.001 내지 0.5%, Sn: 0.07 내지 0.25% 및 N: 0.0010 내지 0.0090% 포함하고, 잔부 Fe 및 불가피한 불순물을 포함하고, 강판 표면으로부터 내부 방향으로 존재하는 표층부 및 상기 표층부 내부에 존재하는 중심부를 포함하고, 상기 중심부는 N: 0.005 중량% 이하 포함하고, 상기 표층부는 중심부에 비해 N을 0.001 중량% 이상 더 포함하고, 상기 표층부는 평균 결정립 입경이 60㎛ 이하이고, 상기 중심부는 평균 결정립이 70 내지 300㎛인 무방향성 전기강판. ¦ 13. 중량%로, Si: 2.2 내지 4.5%, Mn: 0.5% 이하(0%를 제외함), Al: 0.001 내지 0.5%, Sn: 0.07 내지 0.25% 및 N: 0.005% 이하(0%를 제외함) 포함하고, 잔부 Fe 및 불가피한 불순물을 포함하는 슬라브를 열간압연하여 열연판을 제조하는 단계; 상기 열연판을 냉간압연하여 냉연판을 제조하는 단계 및 상기 냉연판을 최종 소둔하는 단계를 포함하고, 상기 최종 소둔하는 단계에서, 질화 소둔하는 단계 및 결정립 성장 소둔하는 단계를 포함하고, 상기 냉연판을 상기 질화 소둔하기 위해 승온할 때, 300℃ 내지 질화 소둔 온도까지 승온 속도가 30℃/초 이상이고, 상기 질화 소둔하는 단계에서 질화량은 10 내지 80중량 ppm이고, 결정립 성장 소둔하는 단계의 온도는 960 내지 1200℃인 무방향성 전기강판의 제조방법. | 16 | 10-2019-0172471 | 2019-12-20 | 10-2021-0080726 | 2021-07-01 | 10-2325011 | 2021-11-05 | 포스코홀딩스 주식회사 | 주형돈 ¦ 양일남 ¦ 박준수 ¦ 박창수 |  |  |  | 9 | JP6903996B2 ¦ JP5181439B2(BE) ¦ JP2000-017334A(BE) ¦ JP1999-092890A ¦ KR10-2015-0073798A(BE) ¦ KR10-2015-0093807A(BE) ¦ KR10-1649324B1 ¦ KR10-1089310B1(BE) ¦ KR10-0268612B1 | 8 | JP2024-519776A ¦ JP7388597B1(FE) ¦ JP7375985B1(FE) ¦ JP7371815B1(FE) ¦ JP7439993B2(FE) ¦ KR10-2024-0143692A ¦ KR10-2846978B1 ¦ KR10-2024-0088144A(FE) | 106528346 | CN115176044B ¦ EP4079887A2 ¦ JP7601881B2 ¦ KR10-2325011B1 ¦ US12451277B2 ¦ WOWO2021-125855A2 | 6 | 등록 | 주식회사 포스코 | 3521464000588
KR | KR | P | B1 |  | 이방향성 전기강판 및 그의 제조방법 |  | 본 발명의 일 실시예에 의한 이방향성 전기강판은 {100}<001>로부터 15° 이내의 방위를 갖는 결정립의 분율이 50 내지 75 %이고, {100}<380> 로부터 15° 이내의 방위를 갖는 결정립의 분율이 50 내지 75 %이다. |  | 중량%로, Si: 1.0% 내지 7.0%, Al: 0.02% 이하(0%를 제외함), Mn: 0.02 내지 0.50%, C: 0.004% 이하(0%를 제외함) 및 S: 0.0005 내지 0.005%를 포함하고, 및 잔부는 Fe 및 기타 불가피한 불순물을 포함하고, {100}<001>로부터 15° 이내의 방위를 갖는 결정립의 분율이 50 내지 75 %이고, {100}<380> 로부터 15° 이내의 방위를 갖는 결정립의 분율이 50 내지 75 %인 이방향성 전기강판. |  | 1. 중량%로, Si: 1.0% 내지 7.0%, Al: 0.02% 이하(0%를 제외함), Mn: 0.02 내지 0.50%, C: 0.004% 이하(0%를 제외함) 및 S: 0.0005 내지 0.005%를 포함하고, 및 잔부는 Fe 및 기타 불가피한 불순물을 포함하고, {100}<001>로부터 15° 이내의 방위를 갖는 결정립의 분율이 50 내지 75 %이고, {100}<380> 로부터 15° 이내의 방위를 갖는 결정립의 분율이 50 내지 75 %인 이방향성 전기강판. ¦ 6. 슬라브를 열간압연하여 열연판을 제조하는 단계; 상기 열연판을 1차 냉간압연하여 1차 냉연판을 제조하는 단계; 상기 1차 냉연판을 중간 소둔하는 단계; 중간 소둔판을 2차 냉간압연하여 2차 냉연판을 제조하는 단계 및 상기 2차 냉연판을 최종 소둔하는 단계를 포함하고, 상기 슬라브는 중량%로, Si: 1.0% 내지 7.0%, Al: 0.02% 이하(0%를 제외함), Mn: 0.02 내지 0.50%, C: 0.004% 이하(0%를 제외함) 및 S: 0.0005 내지 0.005%를 포함하고, 및 잔부는 Fe 및 기타 불가피한 불순물을 포함하고, 상기 1차 냉연판을 제조하는 단계 및 2차 냉연판을 제조하는 단계에서 동일 방향으로 압연하고, 상기 2차 냉연판을 제조하는 단계에서 압하율은 55 내지 85%이고, 상기 최종 소둔하는 단계는 환원 분위기에서 6 내지 60 시간 동안 소둔하는 이방향성 전기강판의 제조 방법. | 10 | 10-2019-0171868 | 2019-12-20 | 10-2021-0079754 | 2021-06-30 | 10-2323332 | 2021-11-02 | 포스코홀딩스 주식회사 | 문현우 ¦ 이세일 |  |  |  | 8 | JP2005-179745A(BE) ¦ KR10-1877198B1(BE) ¦ KR10-1842417B1(BE) ¦ KR10-2009834B1(BE) ¦ KR10-2260531B1(BE) ¦ KR10-2428115B1(BE) ¦ KR10-1632890B1(BE) ¦ KR10-1648334B1(BE) | 1 | JP2025-500053A | 101764146 | CN115151674B ¦ EP4079890A2 ¦ JP7698649B2 ¦ KR10-2323332B1 ¦ US2023-0035269A1 ¦ WOWO2021-125861A2 | 6 | 등록 | 주식회사 포스코 | 3521462000930
CN | CN | P | A | Cu 함유 무방향성 규소강 및 그 제조 방법 | Cu-containing non-oriented silicon steel and production method thereof | 본 발명은 Cu 함유 무방향성 규소강의 제조 방법, 전로 제강, 진공 처리 후 연속 주조 빌렛에 관한 것이다; 주편 화학 성분:1.0≤Si/Cu≤3.0, 3.0≤S i+Cu≤5.5%, S≤0.0015%, (Mn+Cu)/S≥3000, 기타는 Fe, Al입니다, P 및 불가피적 불순물 원소; 는 주편을 조압연한다; 조압연 후의 중간 블랭크는 열 권취기를 사용하여 강제 권취되며, 권취 후 중간 블랭크는 인큐베이터에 들어가 인큐베이터 내의 냉각 속도를≤5°C/s로 제어한다; :보온 상자에 들어가는 중간 블랭크 온도 T1:1000-(S i+Cu)×103≤T1≤1100-(Si+Cu)×103; 고압 디스케일링, 마무리 압연, 층류 냉각, 권취; 연속 산세; 은 목표 두께, 완제품 어닐링, 코팅까지 냉간 압연한다; 완제품 롤은 적시에 처리됩니다. 완성된 롤은 낮은 중고주파 철손, 높은 자기감각 및 높은 항복 강도를 가지고 있습니다. | The invention relates to a production method of Cu-containing non-oriented silicon steel. The production method comprises the following steps that converter steelmaking is performed, and after vacuum treatment, continuous casting is performed to form a blank; the casting blank comprises the chemical components, greater than or equal to 1.0 and smaller than or equal to 3.0 of Si/Cu, greater than or equal to 3.0 and smaller than or equal to 5.5% of Si+Cu, smaller than or equal to 0.0015% of S, greater than or equal to 3000 of (Mn+Cu)/S, and the balance of Fe, Als, P and inevitable impurity elements; rough rolling is carried out on the casting blank; a roughly rolled intermediate billet is forcibly coiled by a hot coiling machine, the uncoiled intermediate billet enters a heat preservation box, and the cooling speed in the heat preservation box is controlled to be smaller than or equal to 5 DEG C/s; the temperature T1 of the intermediate billet entering the heat preservation box meets the condition that T1 is larger than or equal to 1000-(Si+Cu)*103 and smaller than or equal to 1100-(Si+Cu)*103; high-pressure descaling, finish rolling, laminar cooling and coiling are performed; continuous pickling is performed; cold rolling is performed to a target thickness, and a finished product is annealed and coated; and a finished coil is subjected to aging treatment. The finished coil has low medium-high frequency iron loss, high magnetic induction and high yield strength. | 1. 다음을 포함하는 것을 특징으로 하는 Cu 함유 무방향성 규소강의 생산 방법: S100, 전로로 제강하고 진공 처리 후 연속 주조하여 빌렛을 만듭니다; 주편 화학 성분:1.0≤Si/Cu≤3.0, 3.0≤Si+Cu≤5.5%, S≤0.0015%, (Mn+Cu)/S≥3000, 기타는 Fe, Als, P 불가피한 불순물 원소; S200, 주편을 조압연합니다; S300, 조압연 후의 중간 블랭크는 열간 압연기를 사용하여 강제 권취를 진행하고, 권취 후 중간 블랭크는 보온 박스에 들어가 보온 박스 내의 냉각 속도를≤5°C/s로 제어한다; 인큐베이터에 들어가는 중간 블랭크 온도 T1가 만족됩니다: 1000-(Si+Cu)×103≤T1≤1100-(Si+Cu)×103; 온도 T1단위는 °C입니다; S400, 인큐베이터에서 나온 후 고압 디스케일링, 마무리 압연, 층류 냉각, 권취; S500 열간 압연 롤은 자주화 처리하지 않고 직접 연속 산세한다; S600, 열간 압연 롤 냉간 압연은 목표 두께, 완제품 어닐링, 코팅으로 압연됩니다; S700, 완성된 롤은 적시에 처리됩니다. | 1. A production method of Cu-containing non-oriented silicon steel is characterized by comprising the following steps: s100, carrying out converter steelmaking, and continuously casting into a blank after vacuum treatment; chemical components of a casting blank: Si/Cu is more than or equal to 1.0 and less than or equal to 3.0, Si + Cu is more than or equal to 3.0 and less than or equal to 5.5 percent, S is less than or equal to 0.0015 percent, (Mn + Cu)/S is more than or equal to 3000, and the balance of Fe, Als, P and inevitable impurity elements; s200, roughly rolling a casting blank; s300, forcibly coiling the rough-rolled intermediate blank by using a hot-rolling machine, feeding the uncoiled intermediate blank into an insulation box, and controlling the cooling speed in the insulation box to be less than or equal to 5 ℃/S; temperature T of intermediate blank entering heat insulation box1Satisfies the following conditions: 1000-(Si+Cu)×103≤T1≤1100-(Si+Cu)×103; temperature T1The unit is; s400, high-pressure descaling, finish rolling, laminar cooling and coiling after the steel plate is taken out of the heat preservation box; s500, directly carrying out continuous pickling on the hot-rolled coil without frequent treatment; s600, cold rolling the hot-rolled coil to a target thickness, annealing the finished product, and coating; s700, carrying out aging treatment on the finished product coil. | 1. 다음을 포함하는 것을 특징으로 하는 Cu 함유 무방향성 규소강의 생산 방법: S100, 전로로 제강하고 진공 처리 후 연속 주조하여 빌렛을 만듭니다; 주편 화학 성분:1.0≤Si/Cu≤3.0, 3.0≤Si+Cu≤5.5%, S≤0.0015%, (Mn+Cu)/S≥3000, 기타는 Fe, Als, P 불가피한 불순물 원소; S200, 주편을 조압연합니다; S300, 조압연 후의 중간 블랭크는 열간 압연기를 사용하여 강제 권취를 진행하고, 권취 후 중간 블랭크는 보온 박스에 들어가 보온 박스 내의 냉각 속도를≤5°C/s로 제어한다; 인큐베이터에 들어가는 중간 블랭크 온도 T1가 만족됩니다: 1000-(Si+Cu)×103≤T1≤1100-(Si+Cu)×103; 온도 T1단위는 °C입니다; S400, 인큐베이터에서 나온 후 고압 디스케일링, 마무리 압연, 층류 냉각, 권취; S500 열간 압연 롤은 자주화 처리하지 않고 직접 연속 산세한다; S600, 열간 압연 롤 냉간 압연은 목표 두께, 완제품 어닐링, 코팅으로 압연됩니다; S700, 완성된 롤은 적시에 처리됩니다. ¦ 4. Cu를 포함하는 무방향성 실리콘강은 다음을 포함하는 것을 특징으로 한다: 제1항 내지 제3항 중 어느 한 항에 따른 제조 방법에 의해 제조된 제조 방법. | 1. A production method of Cu-containing non-oriented silicon steel is characterized by comprising the following steps: s100, carrying out converter steelmaking, and continuously casting into a blank after vacuum treatment; chemical components of a casting blank: Si/Cu is more than or equal to 1.0 and less than or equal to 3.0, Si + Cu is more than or equal to 3.0 and less than or equal to 5.5 percent, S is less than or equal to 0.0015 percent, (Mn + Cu)/S is more than or equal to 3000, and the balance of Fe, Als, P and inevitable impurity elements; s200, roughly rolling a casting blank; s300, forcibly coiling the rough-rolled intermediate blank by using a hot-rolling machine, feeding the uncoiled intermediate blank into an insulation box, and controlling the cooling speed in the insulation box to be less than or equal to 5 ℃/S; temperature T of intermediate blank entering heat insulation box1Satisfies the following conditions: 1000-(Si+Cu)×103≤T1≤1100-(Si+Cu)×103; temperature T1The unit is; s400, high-pressure descaling, finish rolling, laminar cooling and coiling after the steel plate is taken out of the heat preservation box; s500, directly carrying out continuous pickling on the hot-rolled coil without frequent treatment; s600, cold rolling the hot-rolled coil to a target thickness, annealing the finished product, and coating; s700, carrying out aging treatment on the finished product coil. ¦ 4. A Cu-containing non-oriented silicon steel is characterized in that: the product is prepared by the production method of any one of claims 1 to 3. | 4 | 2021-10791628 | 2021-07-13 | 113584404 | 2021-11-02 |  |  | WUHAN IRON AND STEEL Co.,Ltd. | Shi Wenmin ¦ Yang Guang ¦ Li Zhun ¦ Chen Shenglin ¦ Lv Li ¦ Ma Jinlong ¦ Fei Dongdong |  |  |  | 0 |  | 3 | CN114990308B ¦ CN114405993B ¦ JP7644404B2(FE) | 64413006 | CN113584404A | 1 | 거절 |  | 8421452017773
CN | CN | P | A | 초고자성 무방향성 규소강 및 그 제조 방법 및 자동차 발전기 생산에서의 응용 | Ultrahigh-magnetic-induction non-oriented silicon steel, manufacturing method of ultrahigh-magnetic-induction non-oriented silicon steel and application of ultrahigh-magnetic-induction non-oriented silicon steel in automobile generator production | 본 발명은 초고자성 무방향성 규소강 및 그 제조 방법 및 자동차 발전기 생산에서의 용도를 제공하고, 성분:C:≤0.005%, Si:0.5-1.2%, Mn:0.1-0.5%, P:0.01-0.1%, S:≤0.004%, Al:≤0.005%, N:≤0.005%, Ti:≤0.003%이다, 잔부는 철 및 불가피한 불순물이다. 성분 설계를 통해, CSP 박판 빌렛 연속 주조 연속 압연 공정, 상화 공정을 배합하고, 귀금속 원소를 첨가하지 않고, 귀금속 원소를 첨가하지 않으며, 공정이 짧고, 원가가 낮으며, 자기감이 높고, 성능이 안정적이다; 비용절감과 동시에 우수한 자기에너지를 가지며, 본 발명에 따라 생산된 자동차 발전기 코어를 사용하여 종래 제품에 의해 생산된 코어에 비해 무게를 15%이상 줄일 수 있고, 발전기 크기를 축소하여 자동차 발전기의 소형화, 자동차 발전기를 만족시킨다 효율적인 요구 사항. | The invention provides ultrahigh-magnetic-induction non-oriented silicon steel, a manufacturing method of the ultrahigh-magnetic-induction non-oriented silicon steel and application of the ultrahigh-magnetic-induction non-oriented silicon steel in automobile generator production. The ultrahigh-magnetic-induction non-oriented silicon steel is prepared from the components including less than or equal to 0.005% of C, 0.5%-1.2% of Si, 0.1%-0.5% of Mn, 0.01%-0.1% of P, less than or equal to 0.004% of S, less than or equal to 0.005% of Al, less than or equal to 0.005% of N, less than or equal to 0.003% of Ti and the balance Fe and inevitable impurities. Through component design and through cooperation with a CSP thin slab continuous casting and rolling technology and a normalizing technology, precious metal elements are not added, the process is short, the cost is low, the magnetic induction is high, and the performance is stable; the cost is saved, meanwhile, the ultrahigh-magnetic-induction non-oriented silicon steel has the excellent magnetic performance, compared with iron cores produced by conventional products, an iron core of an automobile generator produced by the ultrahigh-magnetic-induction non-oriented silicon steel has the advantages that the weight can be reduced by 15% or more, the size of the generator is reduced, and the requirements of miniaturization and high efficiency of the automobile generator are met. | 1. 초고자성 무방향성 규소강은 이하의 질량 백분율 성분을 포함하는 것을 특징으로 하는 초고자성 무방향성 규소강: C:≤0.005%, Si:0.5-1.2%, Mn:0.1-0.5%, P:0.01-0.1%, S:≤0.004%, Al:≤0.005%, N:≤0.005%, Ti:≤0.003%, 잔부는 철 및 불가피한 불순물이다. | 1. The ultrahigh magnetic induction non-oriented silicon steel is characterized by comprising the following components in percentage by mass: c: less than or equal to 0.005%, Si: 0.5-1.2%, Mn: 0.1-0.5%, P: 0.01-0.1%, S: less than or equal to 0.004%, Al: less than or equal to 0.005 percent, N: less than or equal to 0.005 percent, Ti: less than or equal to 0.003 percent, and the balance of iron and inevitable impurities. | 1. 초고자성 무방향성 규소강은 이하의 질량 백분율 성분을 포함하는 것을 특징으로 하는 초고자성 무방향성 규소강: C:≤0.005%, Si:0.5-1.2%, Mn:0.1-0.5%, P:0.01-0.1%, S:≤0.004%, Al:≤0.005%, N:≤0.005%, Ti:≤0.003%, 잔부는 철 및 불가피한 불순물이다. | 1. The ultrahigh magnetic induction non-oriented silicon steel is characterized by comprising the following components in percentage by mass: c: less than or equal to 0.005%, Si: 0.5-1.2%, Mn: 0.1-0.5%, P: 0.01-0.1%, S: less than or equal to 0.004%, Al: less than or equal to 0.005 percent, N: less than or equal to 0.005 percent, Ti: less than or equal to 0.003 percent, and the balance of iron and inevitable impurities. | 10 | 2021-10818854 | 2021-07-20 | 113528969 | 2021-10-22 |  |  | MAANSHAN IRON & STEEL Co.,Ltd. | Lu Tianlin ¦ Pei Yinghao ¦ Shi Lifa ¦ Zhu Tao ¦ Hu Ke |  |  |  | 0 |  | 0 |  | 64251959 | CN113528969A | 1 | 거절 |  | 8421441018373
PCT | PCT | P | A1 | 무방향성 전기강판 및 그 제조 방법 | NON-ORIENTED ELECTROMAGNETIC STEEL SHEET AND METHOD FOR MANUFACTURING SAME | 모재의 화학 조성이 질량%로 C:0.0010~0.0040%, Si:4.0~5.0%, Mn:0.20% 이하, Al:0.010% 이상 0.050%미만, P:0.030% 이하, S:0.0030% 이하, N:0.0005~0.0030%, O:0.0100~0.0400%, Ca:0.0010% 미만, Ti:0.0050% 미만, Nb:0.0050% 미만, Zr:0.0050% 미만, V:0.0050% 미만, Cu:0.20% 미만, Ni:0.50% 미만, Sn:0~0.05%, Sb:0~0.05%, 잔부:Fe 및 불순물이며 모재의 표면에서 깊이 방향으로 10μm의 위치까지를 제외하는 영역의 O함유량이 0.0050%미만인 무방향성 전기강판. | A non-oriented electromagnetic steel sheet of which the chemical composition of the base metal is, in mass%, 0.0010-0.0040% of C, 4.0-5.0% of Si, at most 0.20 % of Mn, at least 0.010% and less than 0.050% of Al, at most 0.030% of P, at most 0.0030% of S, 0.0005-0.0030% of N, 0.0100-0.0400% of O, less than 0.0010% of Ca, less than 0.0050% of Ti, less than 0.0050% of Nb, less than 0.0050% of Zr, less than 0.0050% of V, less than 0.20% of Cu, less than 0.50% of Ni, 0-0.05% of Sn, and 0-0.05% of Sb, with the remainder made up of Fe and impurities. The content of O is less than 0.0050% in the region of the base metal other than positions up to a depth of 10μm from the surface in the depth direction. | 모재의 화학 조성이 질량%로 C:0.0010~0.0040%, Si:4.0~5.0%, Mn:0.20% 이하, Al:0.010% 이상 0.050%미만, P:0.030% 이하, S:0.0030% 이하, N:0.0005~0.0030%, O:0.0100~0.0400%, Ca:0.0010% 미만, Ti:0.0050% 미만, Nb:0.0050% 미만, Zr:0.0050% 미만, V:0.0050% 미만, Cu:0.20% 미만, Ni:0.50% 미만, Sn:0~0.05%, Sb:0~0.05% 및 잔부:Fe 및 불순물이며 상기 모재의 표면에서 깊이 방향으로 10μm의 위치까지를 제외하는 영역의 O함유량이 0.0050%미만인 무방향성 전기강판. | The chemical composition of the base material is, in mass %, C:0.0010 - 0.0040%, Si: 4.0 - 5.0%, Mn: 0.20% or less, 0.050% Or less Al: 0.010%, P: 0.030% or less, The following S: 0.0030%, N:0.0005 - 0.0030%, O:0.0100 - 0.0400%, Less than Ca: 0.0010%, Less than Ti: 0.0050%, Nb: 0.0050% less, Zr: 0.0050% less, Less than V: 0.0050%, Cu: less than 0.20%, Ni: 0.50% less, Sn: 0 - 0.05%, Sb: 0 - 0.05%, and The remainder: Fe and impurities and, The preform 10 μm in the depth direction from the surface of the content is less than 0.0050% except in the position O, Non-oriented magnetic steel sheet. |  |  |  | PCT-JP2021-015699 | 2021-04-16 | WO2021-210671 | 2021-10-21 |  |  | NIPPON STEEL CORPORATION | YASHIKI, Hiroyoshi ¦ NATORI, Yoshiaki ¦ TOMITA, Miho ¦ TAKEDA, Kazutoshi ¦ MATSUMOTO, Takuya | 2020-073210 | JP | 2020-04-16 |  |  |  |  | 102703406 | BR112022020652B1 ¦ CN115380131A ¦ EP4137599A1 ¦ IN202217062593 ¦ JP2020-073210 ¦ JP7328597B2 ¦ KR10-2794671B1 ¦ TWI849307B ¦ US2023-0139246A1 ¦ VN1-0043445B ¦ WOWO2021-210671A1 | 11 |  |  | 6021042002950
PCT | PCT | P | A1 | 무방향성 전기강판 및 그 제조 방법 | NON-ORIENTED ELECTROMAGNETIC STEEL SHEET AND METHOD FOR MANUFACTURING SAME | 모재의 화학 조성이 질량%로 C:0.0010~0.0040%, Si:3.5~4.9%, Mn:0.05~0.20%, Al:0.05~0.45%, P:0.030% 이하, S:0.0030% 이하, N:0.0030% 이하, O:0.0100~0.0400%, Ca:0.0010% 미만, Ti:0.0050% 미만, Nb:0.0050% 미만, Zr:0.0050% 미만, V:0.0050% 미만, Cu:0.20% 미만, Ni:0.50% 미만, Sn:0~0.05%, Sb:0~0.05%, 잔부:Fe 및 불순물이며[4.0≦Si+Al≦5.0]을 만족하고 모재의 표면에서 깊이 방향으로 10μm의 위치까지를 제외하는 영역의 O함유량이 0.0050%미만인 무방향성 전기강판. | A non-oriented electromagnetic steel sheet of which the chemical composition of the base metal is, in mass%, 0.0010-0.0040% of C, 3.5-4.9% of Si, 0.05-0.20 % of Mn, 0.05%-0.45% of Al, at most 0.030% of P, at most 0.0030% of S, at most 0.0030% of N, 0.0100-0.0400% of O, less than 0.0010% of Ca, less than 0.0050% of Ti, less than 0.0050% of Nb, less than 0.0050% of Zr, less than 0.0050% of V, less than 0.20% of Cu, less than 0.50% of Ni, 0-0.05% of Sn, and 0-0.05% of Sb, with the remainder made up of Fe and impurities. [4.0≤Si+Al≤5.0] is satisfied. The content of O is less than 0.0050% in the region of the base metal other than positions up to a depth of 10μm from the surface in the depth direction. | 모재의 화학 조성이 질량%로 C:0.0010~0.0040%, Si:3.5~4.9%, Mn:0.05~0.20%, Al:0.05~0.45%, P:0.030% 이하, S:0.0030% 이하, N:0.0030% 이하, O:0.0100~0.0400%, Ca:0.0010% 미만, Ti:0.0050% 미만, Nb:0.0050% 미만, Zr:0.0050% 미만, V:0.0050% 미만, Cu:0.20% 미만, Ni:0.50% 미만, Sn:0~0.05%, Sb:0~0.05% 및 잔부:Fe 및 불순물이며, 하기 (i) 식을 만족하고 상기 모재의 표면에서 깊이 방향으로 10μm의 위치까지를 제외하는 영역의 O함유량이 0.0050%미만인 무방향성 전기강판. 4.0≦Si+Al≦5.0 ···(i) 단, 상기 식(i) 중의 원소 기호는 상기 모재에 있어서의 각 원소의 함유량(질량%)이다. | The chemical composition of the base material is, in mass %, C:0.0010 - 0.0040%, Si: 3.5 - 4.9%, Mn:0.05 - 0.20%, Al:0.05 - 0.45%, P: 0.030% or less, The following S: 0.0030%, N: 0.0030% or less, O:0.0100 - 0.0400%, Less than Ca: 0.0010%, Less than Ti: 0.0050%, Nb: 0.0050% less, Zr: 0.0050% less, Less than V: 0.0050%, Cu: less than 0.20%, Ni: 0.50% less, Sn: 0 - 0.05%, Sb: 0 - 0.05%, and The remainder: Fe and impurities and, further, The following formula is satisfied (i), The preform 10 μm in the depth direction from the surface of the content is less than 0.0050% except in the position O, Non-oriented magnetic steel sheet. 4.0 ≦ Si + Al ≦ 5.0 ··· (i) However, the symbols in the formula (i), said parent material (mass %) of each element is. |  |  |  | PCT-JP2021-015700 | 2021-04-16 | WO2021-210672 | 2021-10-21 |  |  | NIPPON STEEL CORPORATION | YASHIKI, Hiroyoshi ¦ NATORI, Yoshiaki ¦ TOMITA, Miho ¦ TAKEDA, Kazutoshi ¦ MATSUMOTO, Takuya | 2020-073211 | JP | 2020-04-16 |  |  |  |  | 105844813 | BR112022020680B1 ¦ CN115380130A ¦ EP4137600A1 ¦ IN202217062346 ¦ JP2020-073211 ¦ JP7001210B1 ¦ KR10-2773309B1 ¦ TWI777498B ¦ US12421568B2 ¦ VN1-0043229B ¦ WOWO2021-210672A1 | 11 |  |  | 6021042002951
PCT | PCT | P | A1 | 전기강판의 가공 방법, 모터 및 모터 코어 제조 방법 | METHOD FOR PROCESSING MAGNETIC STEEL SHEET AND METHOD FOR MANUFACTURING MOTOR AND MOTOR CORE | 판 두께의 얇은 전기강판에 대해 자기 특성 열화를 초래하지 않는 레이저에 의한 가공 방법을 제공한다. 전기강판에 레이저를 이용하는 용단을 수행해 상기 전기강판을 소정의 형상으로 가공하는 전기강판의 가공 방법에 있어서 상기 레이저의 주사 속도를 10000mm/min 이상으로 하여 상기 용단을 수행한다. | Provided is a method for processing a magnetic steel sheet having a thin sheet thickness by laser without causing the degradation of magnetic characteristics. In this magnetic steel sheet processing method for processing a magnetic steel sheet to a predetermined shape by performing fusion cutting by laser on the magnetic steel sheet, the fusion cutting is performed by setting the scanning speed of the laser to 10000 mm/min or more. | 전기강판에 레이저를 이용하는 용단을 수행해 상기 전기강판을 소정의 형상으로 가공하는 전기강판의 가공 방법으로서, 상기 레이저의 주사 속도를 10000mm/min 이상으로 하여 상기 용단을 수행하는 전기강판의 가공 방법. | The shape of the steel sheet used by laser fusing method comprising machining the steel electromagnetic steel plate, the scanning speed of the laser machining method of electromagnetic steel plates as the fusing of 10000 mm/min or more. |  |  |  | PCT-JP2021-005743 | 2021-02-16 | WO2021-205752 | 2021-10-14 |  |  | JFE STEEL CORPORATION | YOSHIZAKI Souichiro ¦ MIYAMOTO Yukino ¦ ZAIZEN Yoshiaki | 2020-068482 | JP | 2020-04-06 |  |  |  |  | 102624603 | CA3169793A1 ¦ CN115211004B ¦ EP4135172A1 ¦ IN202217048292 ¦ JP2020-068482 ¦ JP7207534B2 ¦ KR10-2677795B1 ¦ TWI764585B ¦ US12328041B2 ¦ WOWO2021-205752A1 | 10 |  |  | 6021041002662
PCT | PCT | P | A1 | 무방향성 전기강판, 코어, 냉각 압연 강판, 무방향성 전기강판 제조 방법 및 냉각 압연 강판 제조 방법 | NON-ORIENTED ELECTRICAL STEEL SHEET, CORE, COLD-ROLLED STEEL SHEET, METHOD FOR MANUFACTURING NON-ORIENTED ELECTRICAL STEEL SHEET, AND METHOD FOR MANUFACTURING COLD-ROLLED STEEL SHEET | 이 무방향성 전기강판은 소정의 화학 조성을 가지며, 상기 화학 조성이 (2×[Mn]+2.5×[Ni]+[Cu])-([Si]+2×[sol.Al]+4×[P])≧1.50%를 만족하고 표면에서 판 두께의 것1/2한 깊이의 압연면에 평행한 면을 SEM-EBSD로 측정했을 때의{hkl}<uvw>방위의 결정립 전체 시야에 대한 면적률을 Ahkl-uvw와 표기했을 때, A411-011이 15.0% 이상이며 평균 결정립 지름이 50μm~150μm이다. | This non-oriented electrical steel sheet has a prescribed chemical composition. The chemical composition satisfies (2×[Mn]+2.5×[Ni]+[Cu])-([Si]+2×[sol.Al]+4×[P])≥1.50%. If Ahkl-uvw represents the surface area ratio of crystal grains in a {hkl}<uvw> orientation to the entire field of view when a plane parallel to a rolled surface at a depth of 1/2 the sheet thickness from the top surface is measured by SEM-EBSD, A411-011 is 15.0% or more. The average crystal grain size is 50-150 μm. | 질량%로 C:0.0100% 이하, Si:1.50%~4.00%, sol.Al:0.0001%~1.00%, S:0.0100% 이하, N:0.0100% 이하, Mn, Ni, Cu로 이루어진 군에서 선택되는 1종 이상:총계로 2.5%~5.0%, Co:0%~1.0%, Sn:0%~0.40%, Sb:0%~0.40%, P:0%~0.400% 및 Mg, Ca, Sr, Ba, Ce, La, Nd, Pr, Zn, Cd로 이루어진 군에서 선택되는 1종 이상:총계로0%~0.010%를 함유하고 질량%에서의 Mn함유량을[Mn], Ni함유량을[Ni], Cu함유량을[Cu], Si함유량을[Si], sol.Al 함유량을[sol.Al], P함유량을[P]로 했을 때 이하의 (1) 식을 충족하고, 잔부가 Fe 및 불순물로 이루어진 화학 조성을 가지며, 표면에서 판 두께의 것1/2한 깊이의 압연면에 평행한 면을 SEM-EBSD로 측정했을 때의{hkl}<uvw>방위의 결정립 전체 시야에 대한 면적률을 Ahkl-uvw와 표기했을 때, A411-011이 15.0% 이상이며 평균 결정립 지름이 50μm~150μm임을 특징으로 하는 무방향성 전기강판. (2×[Mn]+2.5×[Ni]+[Cu])-([Si]+2×[sol.Al]+4×[P])≧1.50% ···(1) | In mass %, C: 0.0100% or less, Si: 1.50% -4.00%, Sol.Al: 0.0001% -1.00%, The following S: 0.0100%, N: 0.0100% or less, Mn, Ni, selected from the group consisting of one or more 1 cu: 2.5% -5.0% in total, Co: 0% -1.0%, Sn: 0% -0.40%, Sb: 0% -0.40%, P: 0% -0.400%, and Mg, Ca, Sr, Ba, Ce, La, Nd, Pr, Zn, selected from the group consisting of one or more 1 Cd: 0% -0.010% total content, % By mass, Mn content Mn:, Ni Ni content:, cu cu content:, Si content Si:, sol.Al sol.Al content:, P P content: when, (1) satisfying the following formula, Balance Fe and impurities having a chemical composition comprising, The depth of the plane parallel to the surface of the thickness from the surface of the 1/2 {hkl} [uvw] when measured by a rolling bearing of the crystal grains of SEM-a EBSD total field area ratio when the designated Ahkl-a uvw, 15.0% or more is A411-a 011, The average crystal grain size is 50 μm-a 150 μm The non-oriented electromagnetic steel sheet. (1) - ([Si] + 2 × sol.Al: + 4 × P :) (2 × [Mn] + 2.5 × [Ni] + cu :) ≧1.50% ··· |  |  |  | PCT-JP2021-012270 | 2021-03-24 | WO2021-205880 | 2021-10-14 |  |  | NIPPON STEEL CORPORATION | FUKUCHI Minako ¦ TANAKA Ichiro ¦ TOMITA Miho ¦ MURAKAWA Tesshu | 2020-070883 | JP | 2020-04-10 |  |  |  |  | 92398527 | BR112022018384A2 ¦ CN115315536B ¦ EP4134456A1 ¦ IN202217051349 ¦ JP2020-070883 ¦ JP7530006B2 ¦ KR10-2794669B1 ¦ TWI774294B ¦ US2023-0106818A1 ¦ WOWO2021-205880A1 | 10 |  |  | 6021041002790
PCT | PCT | P | A1 | 무방향성 전기강판 및 그 제조 방법 | NON-ORIENTED ELECTROMAGNETIC STEEL SHEET AND METHOD FOR PRODUCING SAME | 이 무방향성 전기강판은 모재의 화학 조성이 질량%로 C:0.0050% 이하, Si:3.8~5.0%, Mn:0.2%를 초과해 2.0%미만, P:0.030% 이하, S:0.0030% 이하, Al:0.005% 이상 0.050%미만, N:0.0005~0.0030%, Ti:0.0050% 미만, Nb:0.0050% 미만, Zr:0.0050% 미만, V:0.0050% 미만, Cu:0.20% 미만, Ni:0.50% 미만, Sn:0~0.10%, Sb:0~0.10%, 잔부:Fe 및 불순물이며[Si+0.5×Mn≧4.3]을 만족하고 모재의 평균 결정립 지름이 10~80μm인 무방향성 전기강판이다. | This non-oriented electromagnetic steel sheet comprises a base material having a chemical composition that contains, in mass%, 0.0050% or less of C, from 3.8% to 5.0% of Si, more than 0.2% but less than 2.0% of Mn, 0.030% or less of P, 0.0030% or less of S, not less than 0.005% but less than 0.050% of Al, from 0.0005% to 0.0030% of N, less than 0.0050% of Ti, less than 0.0050% of Nb, less than 0.0050% of Zr, less than 0.0050% of of V, less than 0.20% of Cu, less than 0.50% of Ni, from 0% to 0.10% of Sn, from 0% to 0.10% of Sb, with the balance being made up of Fe and impurities, while satisfying (Si + 0.5 × Mn) ≥ 4.3. The base material of this non-oriented electromagnetic steel sheet has an average crystal grain size of from 10 μm to 80 μm. | 모재의 화학 조성이 질량%로 C:0.0050% 이하, Si:3.8~5.0%, Mn:0.2%를 초과해 2.0%미만, P:0.030% 이하, S:0.0030% 이하, Al:0.005% 이상 0.050%미만, N:0.0005~0.0030%, Ti:0.0050% 미만, Nb:0.0050% 미만, Zr:0.0050% 미만, V:0.0050% 미만, Cu:0.20% 미만, Ni:0.50% 미만, Sn:0~0.10%, Sb:0~0.10%, 잔부:Fe 및 불순물이며 하기 (i) 식을 만족하고 상기 모재의 평균 결정립 지름이 10~80μm인 무방향성 전기강판. Si+0.5×Mn≧4.3 ···(i) 단, 상기 식 중의 원소 기호는 각 원소의 함유량(질량%)이다. | The chemical composition of the base material is, in mass %, C: 0.0050% or less, Si: 3.8 - 5.0%, Less than 2.0% Mn: 0.2% greater, P: 0.030% or less, The following S: 0.0030%, 0.050% Or less Al: 0.005%, N:0.0005 - 0.0030%, Less than Ti: 0.0050%, Nb: 0.0050% less, Zr: 0.0050% less, Less than V: 0.0050%, Cu: less than 0.20%, Ni: 0.50% less, Sn: 0 - 0.10%, Sb: 0 - 0.10%, The remainder: Fe and impurities and, The following formula is satisfied (i), The average crystal grain diameter of the preform, is 10 c 80 μm, Non-oriented magnetic steel sheet. Si + 0.5 × Mn≧4.3 ··· (i) However, the symbols of the formula, (mass %) in each element. |  |  |  | PCT-JP2020-015170 | 2020-04-02 | WO2021-199400 | 2021-10-07 |  |  | NIPPON STEEL CORPORATION | YASHIKI Hiroyoshi ¦ NATORI Yoshiaki ¦ TOMITA Miho ¦ TAKEDA Kazutoshi ¦ MATSUMOTO Takuya | [7 empty] | 103714399 | BR112022016302A2 ¦ CN115398012A ¦ EP4130304A1 ¦ IN202217053510 ¦ JP7469694B2 ¦ KR10-2794711B1 ¦ US2023-0104017A1 ¦ VN1-0048528B ¦ WOWO2021-199400A1 | 9 |  |  | 6021040003818
KR | KR | P | A |  | 절연 피막 부착 전자 강판 |  | 프레스 가공 시의 내피막 박리성(coating peel resistance)이 우수하고, 금형으로의 피막의 응착이 억제되는 절연 피막 부착 전자 강판을 제공하는 것을 목적으로 한다. 전자 강판과 당해 전자 강판의 적어도 한쪽의 면에 형성되는 절연 피막을 갖는 절연 피막 부착 전자 강판으로서, 상기 절연 피막은, P 및 Al을 함유하고, 애스펙트비가 1∼10인 복합체를 포함하고, 상기 복합체의 입경이 10㎚∼1000㎚이고, 상기 절연 피막의 막두께가 500㎚∼2000㎚인 절연 피막 부착 전자 강판. |  | 전자 강판과 당해 전자 강판의 적어도 한쪽의 면에 형성되는 절연 피막을 갖는 절연 피막 부착 전자 강판으로서, 상기 절연 피막은, P 및 Al을 함유하고, 애스펙트비가 1∼10인 복합체를 포함하고, 상기 복합체의 입경이 10㎚∼1000㎚이고, 상기 절연 피막의 막두께가 500㎚∼2000㎚인 절연 피막 부착 전자 강판. |  | 1. 전자 강판과 당해 전자 강판의 적어도 한쪽의 면에 형성되는 절연 피막을 갖는 절연 피막 부착 전자 강판으로서, 상기 절연 피막은, P 및 Al을 함유하고, 애스펙트비가 1∼10인 복합체를 포함하고, 상기 복합체의 입경이 10㎚∼1000㎚이고, 상기 절연 피막의 막두께가 500㎚∼2000㎚인 절연 피막 부착 전자 강판. | 2 | 10-2021-7024895 | 2019-09-26 | 10-2021-0110703 | 2021-09-08 |  |  | 제이에프이 스틸 가부시키가이샤 | 무라마츠 나오키 ¦ 나카가와 노부코 ¦ 다다 치요코 | 2019-024445 | JP | 2019-02-14 | 1 | JP5978009B2(BE) | 0 |  | 105996544 | CA3125898A1 ¦ CN113423868A ¦ EP3926072A1 ¦ IN415483 ¦ JP2019-024445 ¦ JP2021-101044A ¦ JP7080255B2 ¦ KR10-2021-0110703A ¦ MX425760B ¦ TH112637B ¦ TWI730440B ¦ US12252792B2 ¦ WOWO2020-166121A1 | 13 | 거절 |  | 3521373000401
KR | KR | P | B1 |  | 무방향성 전기강판 및 그 제조방법 |  | 본 개시는 중량%로, C: 0.005% 이하, Si: 2.5~4.0% 이하, P: 0.1% 이하, Al: 0.1~2.0%, Mn: 0.2~2.5%, N: 0.003% 이하, Ti, Nb: 0.005% 이하, S: 0.003% 이하, V: 0.005~0.025%, Cu: 0.1% 이하, 잔부 Fe 및 기타 불가피하게 혼입되는 불순물을 포함하고, 하기 식 1을 만족하는 슬라브를 가열하는 단계; 상기 슬라브를 열간 압연 하여 열연판을 제조하는 단계; 상기 열연판을 냉간 압연하여 냉연판을 제조하는 단계; 상기 냉연판을 최종 소둔 하는 단계를 포함하고, [식 1]은 (51*[C])/12-0.002 ≤ [V] ≤ (51*[C])/12+0.004 (식 1에서, [C] 및 [V]는 각각 C, V의 함량 (중량%)를 나타낸다.)인 무방향성 전기강판 제조방법 및 제조된 무방향성 전기강판에 관한 것이다. |  | 중량%로, C: 0.005% 이하(0% 제외), Si: 2.5~4.0% 이하, P: 0.1% 이하(0% 제외), Al: 0.1~2.0%, Mn: 0.2~2.5%, N: 0.003% 이하(0% 제외), Ti: 0.005% 이하(0% 제외), Nb: 0.005% 이하(0% 제외), S: 0.003% 이하(0% 제외), V: 0.005~0.025%, Cu: 0.1% 이하(0% 제외) 잔부 Fe 및 기타 불가피하게 혼입되는 불순물을 포함하고, VC 석출물의 밀도가 4*1015 내지 1*1019개/m3이고, 하기 식 1을 만족하는, 무방향성 전기강판. [식 1] (51*[C])/12-0.002 ≤ [V] ≤ (51*[C])/12+0.004 (식 1에서, [C] 및 [V]는 각각 C, V의 함량 (중량%)를 나타낸다.) |  | 1. 중량%로, C: 0.005% 이하(0% 제외), Si: 2.5~4.0% 이하, P: 0.1% 이하(0% 제외), Al: 0.1~2.0%, Mn: 0.2~2.5%, N: 0.003% 이하(0% 제외), Ti: 0.005% 이하(0% 제외), Nb: 0.005% 이하(0% 제외), S: 0.003% 이하(0% 제외), V: 0.005~0.025%, Cu: 0.1% 이하(0% 제외) 잔부 Fe 및 기타 불가피하게 혼입되는 불순물을 포함하고, VC 석출물의 밀도가 4*1015 내지 1*1019개/m3이고, 하기 식 1을 만족하는, 무방향성 전기강판. [식 1] (51*[C])/12-0.002 ≤ [V] ≤ (51*[C])/12+0.004 (식 1에서, [C] 및 [V]는 각각 C, V의 함량 (중량%)를 나타낸다.) ¦ 9. 중량%로, C: 0.005% 이하(0% 제외), Si: 2.5~4.0% 이하, P: 0.1% 이하(0% 제외), Al: 0.1~2.0%, Mn: 0.2~2.5%, N: 0.003% 이하(0% 제외), Ti: 0.005% 이하(0% 제외), Nb: 0.005% 이하(0% 제외), S: 0.003% 이하(0% 제외), V: 0.005~0.025%, Cu: 0.1% 이하(0% 제외), 잔부 Fe 및 기타 불가피하게 혼입되는 불순물을 포함하고, 하기 식 1을 만족하는 슬라브를 가열하는 단계; 상기 슬라브를 열간 압연 하여 열연판을 제조하는 단계; 상기 열연판을 냉간 압연하여 냉연판을 제조하는 단계; 상기 냉연판을 최종 소둔 하는 단계를 포함하고, 제조된 무방향성 전기강판은 VC 석출물의 밀도가 4*1015 내지 1*1019개/m3인, 무방향성 전기강판 제조방법. [식 1] (51*[C])/12-0.002 ≤ [V] ≤ (51*[C])/12+0.004 (식 1에서, [C] 및 [V]는 각각 C, V의 함량 (중량%)를 나타낸다.) | 14 | 10-2019-0169954 | 2019-12-18 | 10-2021-0078166 | 2021-06-28 | 10-2297751 | 2021-08-30 | 포스코홀딩스 주식회사 | 김재성 ¦ 신수용 ¦ 김용수 |  |  |  | 5 | JP4341476B2(BE) ¦ KR10-2108231B1(BE) ¦ KR10-2016-0078134A(BE) ¦ KR10-2014-0133100A(BE) ¦ KR10-2013-0116332A(BE) | 0 |  | 100623573 | CN115066512A ¦ CN119980038A ¦ EP4079895A1 ¦ IN513655 ¦ KR10-2297751B1 ¦ US2023-0075225A1 ¦ WOWO2021-125723A1 | 7 | 등록 | 주식회사 포스코 | 3521364000601
KR | KR | P | B1 |  | SRA후 철손이 낮은 고강도 무방향성 전기강판과 이의 제조방법 |  | 본 개시는 중량%로, C: 0.005% 이하, Si: 2.8~4.0% 이하, P: 0.1% 이하, Al: 0.1~2.0%, Mn: 0.2~2.5%, N: 0.003% 이하, Ti, Nb: 0.005% 이하, Cu: 0.05% 이하, S: 0.003% 이하, V: 0.005~0.025%, 잔부 Fe 및 기타 불가피하게 혼입되는 불순물을 포함하고, 하기 식 1을 만족하는 슬라브를 가열하는 단계; 상기 슬라브를 열간 압연 하여 열연판을 제조하는 단계; 상기 열연판을 냉간 압연하여 냉연판을 제조하는 단계; 상기 냉연판을 최종 소둔 하는 단계를 포함하고, [식 1]은 (51*[C])/12-0.002 ≤ [V] ≤ (51*[C])/12+0.004 (식 1에서, [C] 및 [V]는 각각 C, V의 함량 (중량%)를 나타낸다.)인, 무방향성 전기강판 제조방법 및 제조된 무방향성 전기강판에 관한 것이다. |  | 중량%로, C: 0.005% 이하(0 중량%를 제외함), Si: 2.8~4.0% 이하, P: 0.1% 이하(0 중량%를 제외함), Al: 0.1~2.0%, Mn: 0.2~2.5%, N: 0.003% 이하(0 중량%를 제외함), Ti 및 Nb를 각각 또는 합량으로: 0.005% 이하(0 중량%를 제외함), Cu: 0.05% 이하(0 중량%를 제외함), S: 0.003% 이하(0 중량%를 제외함), V: 0.005~0.025%, 잔부 Fe 및 기타 불가피하게 혼입되는 불순물을 포함하고, 하기 식 1을 만족하며, 평균 결정립경이 20㎛ 이하인, 무방향성 전기강판. [식 1] (51*[C])/12-0.002 ≤ [V] ≤ (51*[C])/12+0.004 (식 1에서, [C] 및 [V]는 각각 C, V의 함량 (중량%)를 나타낸다.) |  | 1. 중량%로, C: 0.005% 이하(0 중량%를 제외함), Si: 2.8~4.0% 이하, P: 0.1% 이하(0 중량%를 제외함), Al: 0.1~2.0%, Mn: 0.2~2.5%, N: 0.003% 이하(0 중량%를 제외함), Ti 및 Nb를 각각 또는 합량으로: 0.005% 이하(0 중량%를 제외함), Cu: 0.05% 이하(0 중량%를 제외함), S: 0.003% 이하(0 중량%를 제외함), V: 0.005~0.025%, 잔부 Fe 및 기타 불가피하게 혼입되는 불순물을 포함하고, 하기 식 1을 만족하며, 평균 결정립경이 20㎛ 이하인, 무방향성 전기강판. [식 1] (51*[C])/12-0.002 ≤ [V] ≤ (51*[C])/12+0.004 (식 1에서, [C] 및 [V]는 각각 C, V의 함량 (중량%)를 나타낸다.) ¦ 9. 중량%로, C: 0.005% 이하(0 중량%를 제외함), Si: 2.8~4.0% 이하, P: 0.1% 이하(0 중량%를 제외함), Al: 0.1~2.0%, Mn: 0.2~2.5%, N: 0.003% 이하(0 중량%를 제외함), Ti 및 Nb를 각각 또는 합량으로: 0.005% 이하(0 중량%를 제외함), Cu: 0.05% 이하(0 중량%를 제외함), S: 0.003% 이하(0 중량%를 제외함), V: 0.005~0.025%, 잔부 Fe 및 기타 불가피하게 혼입되는 불순물을 포함하고, 하기 식 1을 만족하는 슬라브를 가열하는 단계; 상기 슬라브를 열간 압연 하여 열연판을 제조하는 단계; 상기 열연판을 냉간 압연하여 냉연판을 제조하는 단계; 상기 냉연판을 최종 소둔 하는 단계;를 포함하며, 상기 냉연판을 최종 소둔 하는 단계는 최종 소둔 온도가 720 내지 820℃인, 무방향성 전기강판 제조방법. [식 1] (51*[C])/12-0.002 ≤ [V] ≤ (51*[C])/12+0.004 (식 1에서, [C] 및 [V]는 각각 C, V의 함량 (중량%)를 나타낸다.) | 16 | 10-2019-0169955 | 2019-12-18 | 10-2021-0078630 | 2021-06-29 | 10-2297753 | 2021-08-30 | 포스코홀딩스 주식회사 | 김재성 ¦ 이승곤 ¦ 조재향 |  |  |  | 6 | JP6586815B2(BE) ¦ JP2010-121150A(BE) ¦ JP2005-187846A(BE) ¦ JP2720871B2 ¦ KR10-2014-0133100A(BE) ¦ KR10-0973627B1(BE) | 0 |  | 24926946 | KR10-2297753B1 | 1 | 등록 | 주식회사 포스코 | 3521372000903
PCT | PCT | P | A1 | 무방향성 전기강판용 열연 강판 | HOT-ROLLED STEEL SHEET FOR NON-ORIENTED ELECTROMAGNETIC STEEL SHEETS | 질량%로 C:0.0010~0.0050%, Si:1.90%~3.50%, Al:0.10%~3.00%, Mn:0.05~2.00%, P:0.100% 이하, S:0.005% 이하, N:0.0040% 이하, B:0.0060% 이하, Sn:0~0.50%, Sb:0~0.50%, Cu:0~0.50%, REM:0~0.0400%, Ca:0~0.0400% 및 Mg:0~0.0400%를 함유하고 잔부가 Fe 및 불순물인 무방향성 전기강판용 열연 강판으로서, 무방향성 전기강판용 열연 강판의 판폭방향 단부에서 판 두께 중심부(1/2t위치)의 가공 조직 경도 HD가 Hv220 이하임을 특징으로 하는 무방향성 전기강판용 열연 강판. | A hot-rolled steel sheet for non-oriented electromagnetic steel sheets, comprising, % by mass, 0.0010 to 0.0050% of C, 1.90% to 3.50% of Si, 0.10% to 3.00% of Al, 0.05 to 2.00% of Mn, 0.100% or less of P, 0.005% or less of S, 0.0040% or less of N, 0.0060% or less of B, 0 to 0.50% of Sn, 0 to 0.50% of Sb, 0 to 0.50% of Cu, 0 to 0.0400% of an REM, 0 to 0.0400% of Ca, 0 to 0.0400% of Mg and a remainder comprising Fe and impurities, and being characterized in that, in an end part of the hot-rolled steel sheet for non-oriented electromagnetic steel sheets as observed in the sheet width direction, the hardness HD of a processed structure at a sheet-thickness center part (a 1/2t position) is Hv220 or less. | 질량%로 C :0.0010~0.0050%, Si:1.90%~3.50%, Al:0.10%~3.00%, Mn:0.05~2.00%, P :0.100% 이하, S :0.005% 이하, N :0.0040% 이하, B :0.0060% 이하, Sn:0~0.50%, Sb:0~0.50%, Cu:0~0.50%, REM:0~0.0400%, Ca:0~0.0400% 및 Mg:0~0.0400% 를 함유하고 잔부가 Fe 및 불순물인 무방향성 전기강판용 열연 강판으로서, 상기 무방향성 전기강판용 열연 강판의 판폭방향 단부에서 판 두께 중심부(1/2t위치)의 가공 조직 경도 HD가 Hv220 이하임을 특징으로 하는 무방향성 전기강판용 열연 강판. | In mass %, C: 0.0010 - 0.0050%, Si: 1.90% -3.50%, Al: 0.10% -3.00%, Mn:0.05 - 2.00%, P: less than 0.100%, S: 0.005% or less, N: 0.0040% or less, B: than 0.0060%, Sn: 0 - 0.50%, Sb: 0 - 0.50%, Cu: 0 - 0.50%, REM: 0 - 0.0400%, Ca: 0 - 0.0400%, and Mg: 0 - 0.0400% It contains, and the balance Fe and impurities in the steel for a hot-rolled steel sheet, The non-oriented electromagnetic steel sheet in the width direction end portion of the hot rolled steel plate, the plate thickness of the central portion (the position 1/2 t) processed tissue hardness HD The non-oriented steel sheet for hot-rolled steel sheet is Hv220 or less. |  |  |  | PCT-JP2021-006334 | 2021-02-19 | WO2021-167063 | 2021-08-26 |  |  | NIPPON STEEL CORPORATION | ICHIE Takeru ¦ ARITA Yoshihiro | 2020-027497 | JP | 2020-02-20 |  |  |  |  | 102703280 | BR112022010521B1 ¦ CN114901850B ¦ EP4108789A1 ¦ IN202217035212 ¦ JP2020-027497 ¦ JP7052934B2 ¦ KR10-2753072B1 ¦ TWI771916B ¦ US2023-0013043A1 ¦ VN1-0043205B ¦ WOWO2021-167063A1 | 11 |  |  | 6021034003383
PCT | PCT | P | A1 | 무방향성 전기강판용 열연 강판, 무방향성 전기강판 및 그 제조 방법 | HOT-ROLLED STEEL SHEET FOR NON-ORIENTED ELECTROMAGNETIC STEEL SHEETS, NON-ORIENTED ELECTROMAGNETIC STEEL SHEET, AND METHOD FOR MANUFACTURING SAME | 본 발명의 일 양태에 따른 무방향성 전기강판용 열연 강판은 질량%로 C:0.0050% 이하, Si:0.5% 이상 3.5%이하, Mn:0.1% 이상 1.5%이하, Al:0.1% 이상 1.5%이하, Cu:0.01% 이상 0.10%이하, Sn:0.01% 이상 0.20%이하, 를 포함하고 잔부가 Fe 및 불순물로 구성되며, 표면에서 깊이 10μm까지의 범위에 0.12% 이상의 Cu의 농도 피크값을 가진다. | A hot-rolled steel sheet for non-oriented electromagnetic steel sheets according to one aspect of the present invention comprises, in % by mass, 0.0050% or less of C, 0.5 to 3.5% inclusive of Si, 0.1 to 1.5% inclusive of Mn, 0.1 to 1.5% inclusive of Al, 0.01 to 0.10% inclusive of Cu, 0.01 to 0.20% inclusive of Sn, and a remainder comprising Fe and impurities, and has a Cu concentration peak value of 0.12% or more in a region laying between the surface and a depth of 10 μm. | 질량%로 C:0.0050% 이하, Si:0.5% 이상 3.5%이하, Mn:0.1% 이상 1.5%이하, Al:0.1% 이상 1.5%이하, Cu:0.01% 이상 0.10%이하, Sn:0.01% 이상 0.20%이하, 를 포함하고 잔부가 Fe 및 불순물로 구성되며, 표면에서 깊이 10μm까지의 범위에 0.12% 이상의 Cu의 농도 피크값을 가지는 것을 특징으로 하는 무방향성 전기강판용 열연 강판. | In % by mass C: 0.0050% or less, Si: 0.5% or more than 3.5%, 1.5% Mn: 0.1% or less, 1.5% Or less Al: 0.1%, Cu: 0.10% 0.01% or less, 0.20% Sn: 0.01% or less, comprising, Balance Fe and impurities, 10 Μm depth from the surface of the concentration peak value range of 0.12% cu The non-oriented steel sheet for hot-rolled steel sheet. |  |  |  | PCT-JP2021-006348 | 2021-02-19 | WO2021-167065 | 2021-08-26 |  |  | NIPPON STEEL CORPORATION | ARITA Yoshihiro ¦ ICHIE Takeru ¦ MURAKAMI Fuminobu | 2020-027000 | JP | 2020-02-20 |  |  |  |  | 102703283 | BR112022014670B1 ¦ CN115135788B ¦ EP4108791A1 ¦ IN202217045718 ¦ JP2020-027000 ¦ JP7393692B2 ¦ KR10-2744574B1 ¦ TWI767574B ¦ US12168809B2 ¦ VN1-0044972B ¦ WOWO2021-167065A1 | 11 |  |  | 6021034003385
PCT | PCT | P | A1 | 무방향성 전기강판용 강판 | STEEL SHEET FOR NON-ORIENTED ELECTROMAGNETIC STEEL SHEET | C:0.0040% 이하, Si:1.9% 이상 3.5%이하, Al:0.10% 이상 3.0%이하, Mn:0.10% 이상 2.0%이하, P:0.09% 이하, S:0.005% 이하, N:0.0040% 이하, B:0.0060% 이하를 함유하고 잔부가 Fe 및 불순물로 구성되며, 판폭방향의 양단부 각각에서 판 폭 중앙으로 10mm의 각 위치의 판두께 방향 단면의 조직 재결정율이50% 미만이며 판 폭을 W로 할 때 판폭방향의 양단부에서 각각 1/4W의 위치의 판두께 방향 단면의 조직 재결정율이50% 이상인 무방향성 전기강판용 강판을 제공한다. | Provided is a steel sheet for a non-oriented electromagnetic steel sheet, which contains 0.0040% or less of C, 1.9-3.5% of Si, 0.10-3.0% of Al, 0.10-2.0% of Mn, 0.09% or less of P, 0.005% or less of S, 0.0040% or less of N and 0.0060% or less of B, with the remainder comprising Fe and impurities. The recrystallization ratio is less than 50% in a structure of a cross section in the sheet thickness direction at positions 10 mm towards the center of the sheet width from both edges in the sheet width direction. If W denotes the sheet width, the recrystallization ratio is 50% or more in a structure of a cross section in the sheet thickness direction at positions corresponding to 1/4W from both edges in the sheet width direction. | 질량%로 C:0.0040% 이하, Si:1.9% 이상 3.5%이하, Al:0.10% 이상 3.0%이하, Mn:0.10% 이상 2.0%이하, P:0.09% 이하, S:0.005% 이하, N:0.0040% 이하, B:0.0060% 이하를 함유하고 잔부가 Fe 및 불순물로 구성되며, 판폭방향의 양단부 각각에서 판 폭 중앙으로 10mm의 각 위치의 판두께 방향 단면의 조직 재결정율이50% 미만이며 판 폭을 W로 할 때 판폭방향의 양단부에서 각각 1/4W의 위치의 판두께 방향 단면의 조직 재결정율이50% 이상인 것을 특징으로 하는 무방향성 전기강판용 강판. | In mass %, C: 0.0040% or less, Si: 1.9% 3.5% or less, 3.0% Or less Al: 0.10%, 2.0% Mn: 0.10% or less, P: 0.09% or less, The following S: 0.005%, N: 0.0040% or less, The following B: 0.0060% It contains, and the balance Fe and impurities, In the width direction to the center of the width of 10 mm in a plate thickness direction from each of the ends of each section is less than 50% of the recrystallization structure, When the plate width W, a plate width direction in a plate thickness direction of the cross section of the 50% 1/4 W respectively from both ends of a recrystallization above, characterized in that, for non-oriented electromagnetic steel sheet. |  |  |  | PCT-JP2021-006351 | 2021-02-19 | WO2021-167066 | 2021-08-26 |  |  | NIPPON STEEL CORPORATION | ICHIE Takeru | 2020-027002 | JP | 2020-02-20 |  |  |  |  | 102703281 | BR112022012555B1 ¦ CN115135789A ¦ EP4108790A1 ¦ IN202217039945 ¦ JP2020-027002 ¦ JP7047987B2 ¦ KR10-2757113B1 ¦ TWI753779B ¦ US2023-0046884A1 ¦ VN1-0047328B ¦ WOWO2021-167066A1 | 11 |  |  | 6021034003386
PCT | PCT | P | A1 | 무방향성 전기강판용 열연 강판 | HOT-ROLLED STEEL SHEET FOR NON-ORIENTED ELECTROMAGNETIC STEEL SHEET | 질량%로 C:0.0010~0.0050%, Si:1.90%~3.50%, Al:0.10%~3.00%, Mn:0.05~2.00%, P:0.10% 이하, S:0.005% 이하, N:0.0040% 이하, B:0.0060% 이하가 되는 성분을 함유하고 잔부 Fe 및 불순물로 이루어진 무방향성 전기강판용 열연 강판으로서, 무방향성 전기강판용 열연 강판의 판폭방향 단부에서 결정립계의 C농도[원자%]가 P농도[원자%]의 3.0배 이상이며 무방향성 전기강판용 열연 강판의 결정립계의 C농도[원자%]가 결정립 내의 C농도의 3.5배 이상인 무방향성 전기강판용 열연 강판. | Provided is a hot-rolled steel sheet for a non-oriented electromagnetic steel sheet, the hot-rolled steel sheet comprising residual iron and impurities and containing, in terms of mass%, the components: 0.0010-0.0050% C, 1.90-3.50% Si, 0.10-3.00% Al, 0.05-2.00% Mn, 0.10% or less P, 0.005% or less S, 0.0040% or less N, and 0.0060% or less B. The C concentration (atom%) in the crystal grain boundary in a sheet width-direction end section of the hot-rolled steel sheet for a non-oriented electromagnetic steel sheet is at least 3.0 times the P concentration (atom%), and the C concentration (atom%) in the crystal grain boundary of the hot-rolled steel sheet for a non-oriented electromagnetic steel sheet is at least 3.5 times the C concentration within the crystal grains. | 질량%로 C :0.0010~0.0050%, Si:1.90%~3.50%, Al:0.10%~3.00%, Mn:0.05~2.00%, P :0.10% 이하, S :0.005% 이하, N :0.0040% 이하, B :0.0060% 이하, Sn:0~0.50%, Sb:0~0.50%, Cu:0~0.50%, REM:0~0.0400%, Ca:0~0.0400% 및 Mg:0~0.0400% 를 함유하고 잔부가 Fe 및 불순물인 무방향성 전기강판용 열연 강판으로서, 상기 무방향성 전기강판용 열연 강판의 판폭방향 단부에서 결정립계의 C농도[원자%]가 P농도[원자%]의 3.0배 이상이며 상기 무방향성 전기강판용 열연 강판의 결정립계의 C농도[원자%]가 결정립 내의 C농도의 3.5배 이상임을 특징으로 하는 무방향성 전기강판용 열연 강판. | In mass %, C: 0.0010 - 0.0050%, Si: 1.90% -3.50%, Al: 0.10% -3.00%, Mn:0.05 - 2.00%, P: 0.10% or less, S: 0.005% or less, N: 0.0040% or less, B: than 0.0060%, Sn: 0 - 0.50%, Sb: 0 - 0.50%, Cu: 0 - 0.50%, REM: 0 - 0.0400%, Ca: 0 - 0.0400%, and Mg: 0 - 0.0400% It contains, and the balance Fe and impurities in the steel for a hot-rolled steel sheet, The non-oriented electrical steel sheet of hot rolled steel plate end in the width direction, at the crystal grain boundary density [% atom] C, P density of 3.0 times more [% atom], The non-oriented steel sheet for hot-rolled steel sheet in the crystal grain boundary density [% atom] C, concentration of 3.5 times or more in crystal grain C The non-oriented electrical steel sheet for hot-rolled steel sheet. |  |  |  | PCT-JP2021-006442 | 2021-02-19 | WO2021-167086 | 2021-08-26 |  |  | NIPPON STEEL CORPORATION | ICHIE Takeru ¦ ARITA Yoshihiro | 2020-027503 | JP | 2020-02-20 |  |  |  |  | 102703279 | BR112022011835A2 ¦ CN114945693B ¦ EP4108788A1 ¦ IN202217036756 ¦ JP2020-027503 ¦ JP7063421B2 ¦ KR10-2753074B1 ¦ TWI752824B ¦ US2022-0380877A1 ¦ VN1-0043207B ¦ WOWO2021-167086A1 | 11 |  |  | 6021034003406
CN | CN | P | B | 단공정 무방향성 규소강의 제조 방법 | Production method of short-flow non-oriented silicon steel | 본 발명은 용강을 얻기 위하여 용강을 전로에 넣어 제련하고 진공처리하는 단공정 무방향성 규소강의 제조방법에 관한 것이다; 는 용강을 두꺼운 주편으로 주조합니다; Tunnel Furnace를 통해 단열; 는 7 압연기의 연속 압연을 진행하고, 마무리 압연의 최종 압연 온도는 780°C~860°C로 제어하며, 첫 번째 차압하율은 40%~50%로 제어하고, 처음 두 차의 누적 압하율은 70%~80%로 제어하여 판 두께 2.0mm~2.5mm로 압연한다; 권취 온도는 650°C~800°C로 제어된다; 산세; 는 냉간 압연하고 누적 압하율은 75~85%로 제어하며 완제품 두께는 0.50±0.010mm입니다; 완제품 어닐링: 온도를 860~990°C로 조절하고 45~90초 동안 유지합니다; 코팅, 절단 및 포장하여 완제품을 얻습니다. 열간 압연의 각 차압하율의 정확한 제어와 성분 제어를 이용하여, 단공정 공정 생산에서 낮은 번호의 무방향성 실리콘강 골판지 결함 발생률을 효과적으로 감소시킨다. | The invention relates to a production method of short-flow non-oriented silicon steel. According to the method, molten iron enters a converter to be smelted and subjected to vacuum treatment, and molten steel is obtained; the molten steel is poured into a thick cast blank; uniform heating and heat preserving are carried out in a tunnel furnace; tanderm rolling is carried out through a seven-rolling machine, the final rolling temperature of finish rolling is controlled to be 780-860 DEG C, the reduction rate of a first pass is controlled to be 40-50%, the accumulative reduction rate of two former passes is controlled to be 70-80%, and rolling is carried out until the plate thickness is 2.0-2.5 mm; rolling temperature is controlled to be 650-800 DEG C; acid pickling is carried out; cold rolling is carried out, the accumulative reduction rate is controlled to be 75-85%, and the thickness of a finished product is 0.50+/-0.010 mm; annealing is carried out on the finished product, the temperature is controlled to be 860-990 DEG C, and the temperature is preserved for 45-90 s; and coating, shearing and packaging are carried out, and the finished product is obtained. According to the method, by utilizing precise control and component control over the reduction rates of all passes of hot rolling, the occurrence rate of corrugated defects of the low-grade non-oriented silicon steel in short-flow technology production is effectively reduced. | 1. 구체적인 단계는 다음과 같다: S001, 용강은 전로 제련 및 진공 처리에 들어가 목표 성분 용강을 얻고 용강의 각 성분 및 중량 백분율 함량은 다음과 같습니다: C:≤0.0028%, Si:1.20%내지 1.80%, Al:≤0.30%, Mn:≥0.50%, P:≤0.022%, S:≤0.0029%, N:≤0.0025%, 나머지는 Fe 및 불가피적 불순물이다; S002, 용강을 45mm~110mm 두께 주조편으로 주조하고, 인장속도는 3.0m/min~6.0m/min이다; S003, 터널 난로를 통해 단열하고, 균열 온도는 900°C~1150°C로 조절한다; S004, 7 압연기의 연속 압연을 진행하고, 마무리 압연의 최종 압연 온도는 780°C~860°C이고, 제1 차 압하율은 40%~50%이며, 또한 앞 두 차의 누적 압하율은 70%~80%이고, 판 두께(2.0mm~2.5mm)까지 압연한다; S005, 권취 온도는 650°C~800°C로 조절됩니다; S006, 산세합니다; S007, 냉간 압연을 하고, 누적 압하율을 75~85%로 조절하며, 완제품의 두께는 0.50±0.010mm이다; S008, 완제품을 소둔합니다: 온도는 860~990°C로 조절하고 45~90초 동안 유지하며 H2:N2=1:1입니다 혼합 가스에서 어닐링합니다; S009, 코팅, 절단 및 포장하여 완제품을 얻습니다. | 1. A production method of short-process non-oriented silicon steel is characterized by comprising the following specific steps: s001, smelting the molten iron in a converter and carrying out vacuum treatment to obtain molten steel with target components, wherein the molten steel comprises the following components in percentage by weight: c: less than or equal to 0.0028 percent, Si: 1.20-1.80%, Al: less than or equal to 0.30 percent, Mn: not less than 0.50%, P: less than or equal to 0.022 percent, S: less than or equal to 0.0029 percent, N: less than or equal to 0.0025 percent, and the balance of Fe and inevitable impurities; s002, casting the molten steel into a casting blank with the thickness of 45-110 mm, wherein the casting speed is 3.0-6.0 m/min; s003, soaking and preserving heat in a tunnel furnace, wherein the soaking temperature is controlled to be 900-1150 ℃; s004, carrying out seven-roller continuous rolling, controlling the finish rolling temperature to be 780-860 ℃, controlling the reduction rate of the first pass to be 40-50%, controlling the accumulated reduction rate of the first pass to be 70-80%, and rolling to the plate thickness of 2.0-2.5 mm; s005, controlling the coiling temperature to be 650-800 ℃; s006, carrying out acid washing; s007, cold rolling is carried out, the cumulative reduction rate is controlled to be 75% -85%, and the thickness of a finished product is 0.50 +/-0.010 mm; s008, annealing of a finished product: controlling the temperature at 860-990 ℃, preserving the heat for 45-90 s in H2:N2Annealing in mixed gas of 1: 1; and S009, coating, cutting and packaging to obtain a finished product. | 1. 구체적인 단계는 다음과 같다: S001, 용강은 전로 제련 및 진공 처리에 들어가 목표 성분 용강을 얻고 용강의 각 성분 및 중량 백분율 함량은 다음과 같습니다: C:≤0.0028%, Si:1.20%내지 1.80%, Al:≤0.30%, Mn:≥0.50%, P:≤0.022%, S:≤0.0029%, N:≤0.0025%, 나머지는 Fe 및 불가피적 불순물이다; S002, 용강을 45mm~110mm 두께 주조편으로 주조하고, 인장속도는 3.0m/min~6.0m/min이다; S003, 터널 난로를 통해 단열하고, 균열 온도는 900°C~1150°C로 조절한다; S004, 7 압연기의 연속 압연을 진행하고, 마무리 압연의 최종 압연 온도는 780°C~860°C이고, 제1 차 압하율은 40%~50%이며, 또한 앞 두 차의 누적 압하율은 70%~80%이고, 판 두께(2.0mm~2.5mm)까지 압연한다; S005, 권취 온도는 650°C~800°C로 조절됩니다; S006, 산세합니다; S007, 냉간 압연을 하고, 누적 압하율을 75~85%로 조절하며, 완제품의 두께는 0.50±0.010mm이다; S008, 완제품을 소둔합니다: 온도는 860~990°C로 조절하고 45~90초 동안 유지하며 H2:N2=1:1입니다 혼합 가스에서 어닐링합니다; S009, 코팅, 절단 및 포장하여 완제품을 얻습니다. | 1. A production method of short-process non-oriented silicon steel is characterized by comprising the following specific steps: s001, smelting the molten iron in a converter and carrying out vacuum treatment to obtain molten steel with target components, wherein the molten steel comprises the following components in percentage by weight: c: less than or equal to 0.0028 percent, Si: 1.20-1.80%, Al: less than or equal to 0.30 percent, Mn: not less than 0.50%, P: less than or equal to 0.022 percent, S: less than or equal to 0.0029 percent, N: less than or equal to 0.0025 percent, and the balance of Fe and inevitable impurities; s002, casting the molten steel into a casting blank with the thickness of 45-110 mm, wherein the casting speed is 3.0-6.0 m/min; s003, soaking and preserving heat in a tunnel furnace, wherein the soaking temperature is controlled to be 900-1150 ℃; s004, carrying out seven-roller continuous rolling, controlling the finish rolling temperature to be 780-860 ℃, controlling the reduction rate of the first pass to be 40-50%, controlling the accumulated reduction rate of the first pass to be 70-80%, and rolling to the plate thickness of 2.0-2.5 mm; s005, controlling the coiling temperature to be 650-800 ℃; s006, carrying out acid washing; s007, cold rolling is carried out, the cumulative reduction rate is controlled to be 75% -85%, and the thickness of a finished product is 0.50 +/-0.010 mm; s008, annealing of a finished product: controlling the temperature at 860-990 ℃, preserving the heat for 45-90 s in H2:N2Annealing in mixed gas of 1: 1; and S009, coating, cutting and packaging to obtain a finished product. | 4 | 2020-10899081 | 2020-08-31 | 112030059 | 2020-12-04 | 112030059 | 2021-08-03 | WUHAN IRON AND STEEL Co.,Ltd. | Lv Li ¦ Chen Shenglin ¦ Li Zhun ¦ Yang Guang ¦ Li Daming ¦ Liu Yitao |  |  |  | 11 | CN110241359A ¦ CN110218945B ¦ CN108517395A ¦ CN103388106A ¦ CN103088253A ¦ CN102925795A ¦ CN102134675B ¦ CN101139681B ¦ CN101275198B ¦ US5108521A ¦ WOWO2016-063118A1 | 5 | CN117127110B ¦ CN113403455B ¦ CN112609130B ¦ JP7634093B2(FE) ¦ US12392009B2 | 60618785 | CN112030059B | 1 | 등록 | WUHAN IRON AND STEEL Co.,Ltd. | 8421322007486
CN | CN | P | A | 넓은 주파수 저철손 인버터 모터용 무방향성 전기 강 및 제조 방법 | Non-oriented electrical steel for variable-frequency motor with wide frequency and low iron loss as well as manufacturing method | 본 발명은 광대역 저철손 주파수 변환 모터용 무방향성 전기 강 및 제조 방법을 개시하고, 무방향성 전기 강 분야에 속한다. 종래의 무방향성 강이 비교적 넓은 주파수 범위에서 전자기성이 비교적 떨어지는 문제에 대해, 본 발명은 넓은 주파수 저철손 주파수 변환 모터용 무방향성 전기 강철을 제공하고, 하기 중량 백분율의 각 성분을 포함한다:Si:2.80%~3.50%; Als:0.20%내지 0.60%; Mn:0.20%내지 0.60%; P:0.01%내지 0.20%; C:≤0.005%; S:≤0.02%; N:≤0.02%; Ti:≤0.005%; 의 나머지는 철과 불가피한 불순물이다; 상기 식에서, C, S, N 및 Ti의 중량 백분율은 하기 화학식을 만족한다:C%+S%+N%+Ti%≤0.009%. 합금 원소의 함량을 제어하여 전기 강철 저항률 증가, 히스테리시스 신축 감소, 와류 및 히스테리시스 손실 모두 감소의 목적을 달성한다. 본 발명에서 제공하는 제조방법에 의해, 정화과정에서 저온공정을 선택하여 사용함으로서, 합금원소량의 증가에 따른 금속강도의 증가, 소성저하, 냉간가공성능이 저하되는 문제점을 개선하여, 최종적으로 넓은 주파수 범위에서 전자기성능이 우수하게 된다. | The invention discloses non-oriented electrical steel for a variable-frequency motor with wide frequency and low iron loss as well as a manufacturing method, and belongs to the field of non-oriented electrical steel. In order to solve the problem of poorer electro-magnetism of the non-oriented electrical steel in a wider frequency range, the invention provides the non-oriented electrical steel for the variable-frequency motor with wide frequency and low iron loss comprises the following components in percentage by weight: 2.80 percent to 3.50 percent of Si, 0.20 percent to 0.60 percent of Als, 0.20 percent to 0.60 percent of Mn, 0.01 percent to 0.20 percent of P, less than or equal to 0.005 percent of C, less than or equal to 0.02 percent of S, less than or equal to 0.02 percent of N, less than or equal to 0.005 percent of Ti, and the balance of iron and inevitable impurities, wherein the weight percentage of C, S, N and Ti meet the following formula that C percent plus S percent plus N percent plus Ti percent is less than or equal to 0.009 percent. Through control of content of alloy elements, the aims of increasing the resistance ratio of the electrical steel, reducing magnetostriction and reducing vortex flow and magnetic hysteresis are fulfilled. According to the manufacturing method disclosed by the invention, a low-temperature process is selected in a normalizing process, the problems that the metal strength is improved along with the increase of alloy element quantity, the plasticity is reduced and the cold processing performance is reduced are improved, and the electromagnetism performance of the electrical steel in the wider frequency range is excellent. | 1. 넓은 주파수 저철 손실 주파수 변환 모터용 무방향성 전기 강철은 다음을 포함하는 것을 특징으로 한다: 하기 중량 백분율의 각 성분을 포함한다:Si:2.80%~3.50%; Als:0.20%~0.60%; Mn:0.20%~0.60%; P:0.01%∼0.20%; C:≤0.005%; S:≤0.02%; N:≤0.02%; Ti:≤0.005%; 나머지는 철과 불가피한 불순물이다; 여기서, C, S, N 및 Ti의 중량 백분율은 하기 식을 만족한다:C%+S%+N%+Ti%≤0.009%. | 1. The utility model provides a wide frequency hangs down non-oriented electrical steel for iron loss inverter motor which characterized in that: comprises the following components in percentage by weight: si: 2.80% -3.50%; and Als: 0.20 to 0.60 percent; mn: 0.20 to 0.60 percent; p: 0.01 to 0.20 percent; c: less than or equal to 0.005 percent; s: less than or equal to 0.02 percent; n: less than or equal to 0.02 percent; ti: less than or equal to 0.005 percent; the balance of iron and inevitable impurities; wherein C, S, N and Ti are in weight percent satisfying the following formula: c% + S% + N% + Ti% < 0.009%. | 1. 넓은 주파수 저철 손실 주파수 변환 모터용 무방향성 전기 강철은 다음을 포함하는 것을 특징으로 한다: 하기 중량 백분율의 각 성분을 포함한다:Si:2.80%~3.50%; Als:0.20%~0.60%; Mn:0.20%~0.60%; P:0.01%∼0.20%; C:≤0.005%; S:≤0.02%; N:≤0.02%; Ti:≤0.005%; 나머지는 철과 불가피한 불순물이다; 여기서, C, S, N 및 Ti의 중량 백분율은 하기 식을 만족한다:C%+S%+N%+Ti%≤0.009%. | 1. The utility model provides a wide frequency hangs down non-oriented electrical steel for iron loss inverter motor which characterized in that: comprises the following components in percentage by weight: si: 2.80% -3.50%; and Als: 0.20 to 0.60 percent; mn: 0.20 to 0.60 percent; p: 0.01 to 0.20 percent; c: less than or equal to 0.005 percent; s: less than or equal to 0.02 percent; n: less than or equal to 0.02 percent; ti: less than or equal to 0.005 percent; the balance of iron and inevitable impurities; wherein C, S, N and Ti are in weight percent satisfying the following formula: c% + S% + N% + Ti% < 0.009%. | 8 | 2021-10332150 | 2021-03-29 | 113186451 | 2021-07-30 |  |  | MAANSHAN IRON & STEEL Co.,Ltd. | Liu Qingsong ¦ Pei Yinghao ¦ Shi Lifa ¦ Cheng Guoqing ¦ Qi Xuan ¦ Zhan Yungao ¦ Xu Wenxiang |  |  |  | 0 |  | 2 | CN116356204B ¦ CN114231835B | 63358276 | CN113186451A | 1 | 거절 |  | 8421321014415
KR | KR | P | B1 |  | 무방향성 전기강판 및 그 제조방법 |  | 본 발명의 일 실시예에 의한 무방향성 전기강판은 중량%로, Si: 2.5 내지 4.0%, Mn: 0.1 내지 1.0%, Al: 0.5 내지 1.5%, P:0.002 내지 0.015%, 및 As:0.002 내지 0.01% 포함하고, 잔부 Fe 및 불가피한 불순물을 포함하고, 하기 식 1 및 식 2를 만족한다. [식 1] 0.005≤([P]+[As])≤0.015 (식 1에서 [P] 및 [As]는 각각, P 및 As의 함량(중량%)를 나타낸다) [식 2] [STD]≤0.7×[GS] ([GS]는 강판 표면에서 5 내지 500㎛의 입경을 가지는 결정립 10,000개 이상을 관찰하였을 때 측정되는 평균 결정립 입경(㎛)이며 STD는 그 때의 표준 편차(㎛)를 나타낸다.) |  | 중량%로, Si: 2.5 내지 4.0%, Mn: 0.1 내지 1.0%, Al: 0.5 내지 1.5%, P:0.002 내지 0.015%, 및 As:0.002 내지 0.01% 포함하고, 잔부 Fe 및 불가피한 불순물을 포함하고, 하기 식 1 및 식 2를 만족하는 무방향성 전기강판. [식 1] 0.005≤([P]+[As])≤0.015 (식 1에서 [P] 및 [As]는 각각, P 및 As의 함량(중량%)를 나타낸다) [식 2] [STD]≤0.7×[GS] ([GS]는 강판 표면에서 5 내지 500㎛의 입경을 가지는 결정립 10,000개 이상을 관찰하였을 때 측정되는 평균 결정립 입경(㎛)이며 STD는 그 때의 표준 편차(㎛)를 나타낸다.) |  | 1. 중량%로, Si: 2.5 내지 4.0%, Mn: 0.1 내지 1.0%, Al: 0.5 내지 1.5%, P:0.002 내지 0.015%, 및 As:0.002 내지 0.01% 포함하고, 잔부 Fe 및 불가피한 불순물을 포함하고, 하기 식 1 및 식 2를 만족하는 무방향성 전기강판. [식 1] 0.005≤([P]+[As])≤0.015 (식 1에서 [P] 및 [As]는 각각, P 및 As의 함량(중량%)를 나타낸다) [식 2] [STD]≤0.7×[GS] ([GS]는 강판 표면에서 5 내지 500㎛의 입경을 가지는 결정립 10,000개 이상을 관찰하였을 때 측정되는 평균 결정립 입경(㎛)이며 STD는 그 때의 표준 편차(㎛)를 나타낸다.) ¦ 10. 중량%로, Si: 2.5 내지 4.0%, Mn: 0.1 내지 1.0%, Al: 0.5 내지 1.5%, P:0.002 내지 0.015%, 및 As:0.002 내지 0.01% 포함하고, 잔부 Fe 및 불가피한 불순물을 포함하고, 하기 식 1을 만족하는 슬라브를 열간압연하여 열연판을 제조하는 단계; 상기 열연판을 냉간압연하여 냉연판을 제조하는 단계 및 상기 냉연판을 최종 소둔하는 단계를 포함하고, 상기 최종 소둔하는 단계에서, 소둔로 입측의 장력이 0.15 내지 0.31kgf/mm2이고, 소둔로 출측의 장력이 0.36 내지 0.62kgf/mm2이고, 균열 후 냉각 시 700℃까지의 냉각속도가 30℃/s이하인 무방향성 전기강판의 제조방법. [식 1] 0.005≤([P]+[As])≤0.015 (식 1에서 [P] 및 [As]는 각각, P 및 As의 함량(중량%)를 나타낸다) | 11 | 10-2019-0170980 | 2019-12-19 | 10-2021-0078978 | 2021-06-29 | 10-2278897 | 2021-07-13 | 포스코홀딩스 주식회사 | 박준수 ¦ 홍재완 ¦ 송대현 |  |  |  | 5 | JP6977436B2(BE) ¦ JP6738047B2(BE) ¦ KR10-2080167B1(BE) ¦ KR10-2009392B1(BE) ¦ KR10-2080174B1(BE) | 2 | JP2024-519776A ¦ JP2024-517690A | 85444043 | CN115003843A ¦ EP4079893A2 ¦ JP7594590B2 ¦ KR10-2278897B1 ¦ US2023-0050497A1 ¦ WOWO2021-125685A2 | 6 | 등록 | 주식회사 포스코 | 3521302000920
CN | CN | P | A | 낮은 자기장 조건에서 고자기 유도 강도 무방향성 전기 강 및 그 제조 방법 | Non-oriented electrical steel with high magnetic induction intensity under low magnetic field condition and production method thereof | 본 발명은 저자기장 조건에서 고자기 유도 강도 무방향성 전기 강 및 생산 방법을 개시하고, 단계는 포함한다: 제련: 제강, 연속 주조 생산 주편, 상기 주편 중: 질량 백분율로, Si2.0%, Mn0.2-0.5%, ALs0.3-0.6%, N≤0.002%, S≤0.002%, Ca≤0.001%, 잔부는 Fe 및 불가피한 불순물이다; 슬래브 열간 압연, 권취; 정규화 처리; 어닐링 처리. 본 발명은 합리적인 전기강판 성분 설정, 생산 공정, 안정적인 제어 정밀도를 통해 일관제 각도에서 제품을 설계 및 제어하고, 최종적으로 제품 품질이 안정적이고, 낮은 자기장 조건에서 높은 자기 유도 강도를 갖는 Si 함량 2%의 0.35mm 두께 무방향성 전기강판 제품을 보장할 수 있다. | The invention discloses non-oriented electrical steel with high magnetic induction intensity under a low magnetic field condition and a production method. The production method comprises the following steps: smelting, steelmaking and continuous casting to produce a casting blank, the casting blank comprises, by mass, 2.0% of Si, 0.2-0.5% of Mn, 0.3-0.6% of ALs, less than or equal to 0.002% of N, less than or equal to 0.002% of S, less than or equal to 0.001% of Ca, and the balance Fe and inevitable impurities; carrying out hot rolling and coiling on the plate blank; carrying out normalizing treatment; and carrying out annealing treatment. Through reasonable electrical steel component setting, a production process and stable control precision, the product is designed and controlled from a consistent angle, and finally, the stable product quality can be guaranteed, and the non-oriented electrical steel product with the thickness of 0.35 mm, the Si content of 2% and the high magnetic induction intensity under the low magnetic field condition can be obtained. | 1. 낮은 자기장 조건에서 고자기 유도 강도 무방향성 전기 강철은 다음을 포함하는 것을 특징으로 한다: 성분 포함: 질량 백분율로, Si 2.0%, Mn 0.2-0.5%, ALs 0.3-0.6%, N≤0.002%, S≤0.002%, Ca≤0.001%, 잔부 Fe 및 불가피한 불순물이다. | 1. A non-oriented electrical steel with high magnetic induction strength under the condition of low magnetic field is characterized in that: comprises the following components: by mass percentage, Si 2.0%, Mn 0.2-0.5%, ALs 0.3-0.6%, N less than or equal to 0.002%, S less than or equal to 0.002%, Ca less than or equal to 0.001%, and the balance of Fe and inevitable impurities. | 1. 낮은 자기장 조건에서 고자기 유도 강도 무방향성 전기 강철은 다음을 포함하는 것을 특징으로 한다: 성분 포함: 질량 백분율로, Si 2.0%, Mn 0.2-0.5%, ALs 0.3-0.6%, N≤0.002%, S≤0.002%, Ca≤0.001%, 잔부 Fe 및 불가피한 불순물이다. | 1. A non-oriented electrical steel with high magnetic induction strength under the condition of low magnetic field is characterized in that: comprises the following components: by mass percentage, Si 2.0%, Mn 0.2-0.5%, ALs 0.3-0.6%, N less than or equal to 0.002%, S less than or equal to 0.002%, Ca less than or equal to 0.001%, and the balance of Fe and inevitable impurities. | 8 | 2021-10326532 | 2021-03-26 | 113088815 | 2021-07-09 |  |  | SHOUGANG ZHIXIN QIAN'AN ELECTROMAGNETIC MATERIALS Co.,Ltd. ¦ BEIJING SHOUGANG Co.,Ltd. | Liu Zhonghua ¦ An Dongyang ¦ Wang Fuxing ¦ Hu Zhiyuan ¦ Liu Zhaoyue ¦ Zhang Baolei ¦ A courtier |  |  |  | 0 |  | 0 |  | 63097647 | CN113088815A | 1 | 거절 |  | 8421291016069
KR | KR | P | B1 |  | 전기강판 및 그 제조 방법 |  | 본 발명의 일 실시예에 의한 전기강판 제조 방법은 슬라브를 열간 압연하여 열연판을 제조하는 단계; 상기 열연판에 형성된 스케일 중 일부를 제거하고, 10 nm 두께 이상의 스케일층을 잔류시켜 스케일층이 잔류하는 열연판을 제조하는 단계; 상기 스케일층이 잔류하는 열연판을 냉간 압연하여 냉연판을 제조하는 단계; 상기 냉연판에 절연코팅 조성물을 도포하는 단계; 및 상기 절연코팅 조성물이 도포된 냉연판을 최종 소둔하는 단계를 포함하고, 상기 절연코팅 조성물은 SiO2, P2O5, CaCO3, Na2CO3 및 CaF2을 포함한다. |  | 전기강판 기재; 상기 전기강판 기재 상에 위치하는 스케일층; 및 상기 스케일층 상에 위치하는 절연코팅층을 포함하고, 상기 스케일 층은 두께가 5 내지 100 nm이고, 상기 절연코팅층은 플루오린화규소산 칼슘이 절연코팅층 전체 중량에 대하여 25 중량% 이상으로 포함되는, 전기강판. |  | 1. 전기강판 기재; 상기 전기강판 기재 상에 위치하는 스케일층; 및 상기 스케일층 상에 위치하는 절연코팅층을 포함하고, 상기 스케일 층은 두께가 5 내지 100 nm이고, 상기 절연코팅층은 플루오린화규소산 칼슘이 절연코팅층 전체 중량에 대하여 25 중량% 이상으로 포함되는, 전기강판. ¦ 5. 슬라브를 열간 압연하여 열연판을 제조하는 단계; 상기 열연판에 형성된 스케일 중 일부를 제거하고, 10 nm 두께 이상의 스케일층을 잔류시켜 스케일층이 잔류하는 열연판을 제조하는 단계; 상기 스케일층이 잔류하는 열연판을 냉간 압연하여 냉연판을 제조하는 단계; 상기 냉연판에 절연코팅 조성물을 도포하는 단계; 및 상기 절연코팅 조성물이 도포된 냉연판을 최종 소둔하는 단계를 포함하고, 상기 절연코팅 조성물은 SiO2, P2O5, CaCO3, Na2CO3 및 CaF2을 포함하는, 전기강판의 제조방법. | 18 | 10-2019-0169956 | 2019-12-18 | 10-2021-0078167 | 2021-06-28 | 10-2276234 | 2021-07-06 | 포스코홀딩스 주식회사 | 김현정 ¦ 최헌조 ¦ 김윤수 |  |  |  | 4 | JP6572864B2(BE) ¦ JP1995-030400B2(BE) ¦ KR10-1353693B1(BE) ¦ KR10-0135347B1(BE) | 0 |  | 24926947 | KR10-2276234B1 | 1 | 등록 | 주식회사 포스코 | 3521292000997
KR | KR | P | A |  | 무방향성 전기강판 및 그 제조방법 |  | 본 발명의 일 실시예에 의한 무방향성 전기강판은 중량%로, Si : 1.0 내지 6.5%, Al : 0.1 내지 1.3%, Mn : 0.01 내지 1.5%, Sn: 0.1% 이하(0%를 제외함), 및 Sb: 0.1% 이하(0%를 제외함) 포함하고, 잔부 Fe 및 기타 불가피한 불순물을 포함한다. 표면에서 깊이 2.0㎛까지의 범위에서, 입경이 1nm 내지 100nm인 AlN계 석출물의 밀도가 0.01mm2 면적당 50개 이하일 수 있다. |  | 중량%로, Si : 1.0 내지 6.5%, Al : 0.1 내지 1.3%, Mn : 0.01 내지 1.5%, Sn: 0.1% 이하(0%를 제외함), 및 Sb: 0.1% 이하(0%를 제외함) 포함하고, 잔부 Fe 및 기타 불가피한 불순물을 포함하고, 표면에서 깊이 2.0㎛까지의 범위에서, 입경이 1nm 내지 100nm인 AlN계 석출물의 밀도가 0.01mm2 면적당 50개 이하인 무방향성 전기강판. |  | 1. 중량%로, Si : 1.0 내지 6.5%, Al : 0.1 내지 1.3%, Mn : 0.01 내지 1.5%, Sn: 0.1% 이하(0%를 제외함), 및 Sb: 0.1% 이하(0%를 제외함) 포함하고, 잔부 Fe 및 기타 불가피한 불순물을 포함하고, 표면에서 깊이 2.0㎛까지의 범위에서, 입경이 1nm 내지 100nm인 AlN계 석출물의 밀도가 0.01mm2 면적당 50개 이하인 무방향성 전기강판. ¦ 8. 중량%로, Si : 1.0 내지 6.5%, Al : 0.1 내지 1.3%, Mn : 0.01 내지 1.5%, Sn: 0.1% 이하(0%를 제외함), 및 Sb: 0.1% 이하(0%를 제외함) 포함하고, 잔부 Fe 및 기타 불가피한 불순물을 포함하는 슬라브를 열간 압연하여 열연판을 제조하는 단계; 상기 열연판을 냉간압연하여 냉연판을 제조하는 단계 및 상기 냉연판을 최종 소둔하는 단계를 포함하고, 상기 최종 소둔하는 단계는 Ar: 40 내지 90 부피%, H2: 10 내지 30 부피% 및 N2: 30 부피% 이하 포함하는 분위기에서 수행하는 무방향성 전기강판의 제조방법. | 8 | 10-2019-0172306 | 2019-12-20 | 10-2021-0080714 | 2021-07-01 |  |  | 포스코홀딩스 주식회사 | 권수빈 ¦ 김재성 |  |  |  | 4 | JP6738047B2(BE) ¦ KR10-2227328B1(BE) ¦ KR10-0890812B1(BE) ¦ WOWO2018-025941A1(BE) | 1 | JP7736157B2(FE) | 24928859 | KR10-2021-0080714A | 1 | 거절 |  | 3521273000642
CN | CN | P | B | 무방향성 전기 강 및 그 제조 방법, 응용 | Non-oriented electrical steel and preparing method and application thereof | 본 발명은 무방향성 전기강판 및 그 제조 방법, 응용을 개시하고, 상기 무방향성 전기강판의 화학 성분 및 화학 성분의 질량 분율은 C≤0.0040%이다; Si:1.8~4.00%, Al:0.30~1.20%; Mn:0.40~1.0%; Ni:0.50~2.0%; Cr:0.50~2.0%; Sn:0.010~0.10%; S≤0.0020%; N≤0.002%; V≤0.005%; Ti≤0.005%; P≤0.002%; Ga 및 Hf의 질량 분율의 합은≤0.7%이고, 나머지는 Fe 및 불가피한 불순물이다. 본 발명의 성분 설계 배합 제조 공정을 채택하고, 획득하는 무방향성 전기 철강 손상, 자기감각 및 역학 성능 등 종합 성능은 우수하고, 생산 과정에서 단대 문제가 없고, 모터 코어의 신뢰성 및 고효율성을 향상시킨다. | The invention discloses non-oriented electrical steel and a preparing method and application thereof. The non-oriented electrical steel comprises chemical components including, by mass percent, not larger than 0.004% of C, 1.8 to 4.00% of Si, 0.30 to 1.20% of Al, 0.40 to 1.0% of Mn, 0.50 to 2.0% of Ni, 0.50 to 2.0% of Cr, 0.010 to 0.10% of Sn, not larger than 0.0020% of S, not larger than 0.002% of N, not larger than 0.005% of V, not larger than 0.005% of Ti, not larger than 0.002% of P, not larger than 0.7% of the sum of mass percents of Ga and Hf, and the balance Fe and inevitable impurities. Component design is adopted, a preparing process is matched, the obtained non-oriented electrical steel is excellent in comprehensive properties of iron loss, magnetic induction and mechanical properties, in the production process, no strip breaking exists, and reliability and high efficiency of a motor core can be improved. | 1. 무방향성 전기강판의 화학성분 및 화학성분의 질량분율은 다음과 같은 것을 특징으로 하는 무방향성 전기강판: C≤0.0040%; Si:1.8~4.00%, Al:0.30~1.20%; Mn:0.40~1.0%; Ni:0.50~2.0%; Cr:0.50 내지 2.0%; Sn:0.010~0.10%; S≤0.0020%; N≤0.002%; V≤0.005%; Ti≤0.005%; P≤0.002%; Ga 및 Hf의 질량 분율의 합은≤0.7%및≥0.4%이고, 나머지는 Fe 및 불가피한 불순물이다. | 1. The non-oriented electrical steel is characterized by comprising the following chemical components in percentage by mass: c is less than or equal to 0.0040 percent; si: 1.8-4.00%, Al: 0.30-1.20%; mn: 0.40-1.0%; ni: 0.50-2.0%; cr: 0.50-2.0%; sn: 0.010-0.10%; s is less than or equal to 0.0020 percent; n is less than or equal to 0.002%; v is less than or equal to 0.005 percent; ti is less than or equal to 0.005 percent; p is less than or equal to 0.002 percent; the sum of the mass fractions of Ga and Hf is less than or equal to 0.7 percent and more than or equal to 0.4 percent, and the balance is Fe and inevitable impurities. | 1. 무방향성 전기강판의 화학성분 및 화학성분의 질량분율은 다음과 같은 것을 특징으로 하는 무방향성 전기강판: C≤0.0040%; Si:1.8~4.00%, Al:0.30~1.20%; Mn:0.40~1.0%; Ni:0.50~2.0%; Cr:0.50 내지 2.0%; Sn:0.010~0.10%; S≤0.0020%; N≤0.002%; V≤0.005%; Ti≤0.005%; P≤0.002%; Ga 및 Hf의 질량 분율의 합은≤0.7%및≥0.4%이고, 나머지는 Fe 및 불가피한 불순물이다. | 1. The non-oriented electrical steel is characterized by comprising the following chemical components in percentage by mass: c is less than or equal to 0.0040 percent; si: 1.8-4.00%, Al: 0.30-1.20%; mn: 0.40-1.0%; ni: 0.50-2.0%; cr: 0.50-2.0%; sn: 0.010-0.10%; s is less than or equal to 0.0020 percent; n is less than or equal to 0.002%; v is less than or equal to 0.005 percent; ti is less than or equal to 0.005 percent; p is less than or equal to 0.002 percent; the sum of the mass fractions of Ga and Hf is less than or equal to 0.7 percent and more than or equal to 0.4 percent, and the balance is Fe and inevitable impurities. | 10 | 2019-11382425 | 2019-12-27 | 111057821 | 2020-04-24 | 111057821 | 2021-06-29 | SHOUGANG ZHIXIN QIAN'AN ELECTROMAGNETIC MATERIALS Co.,Ltd. | Liu Gongtao ¦ An Dongyang ¦ Hu Zhiyuan ¦ Zhu Yuxiu ¦ Li Zelin ¦ Cheng Lin ¦ Gong Jian ¦ Sun Maolin |  |  |  | 0 |  | 5 | CN112143974B ¦ JP7444275B2(FE) ¦ JP7231895B1(FE) ¦ RU0002775241C1 ¦ TWI802458B(FE) | 104334352 | CN111057821B ¦ EP3872195A1 ¦ IN527088 ¦ MXMX/a/2021/005410A ¦ WOWO2021-128409A1 | 5 | 등록 | Shougang Zhixin Electromagnetic Materials (Qian'an) Co.,Ltd. | 8421272006535
PCT | PCT | P | A1 | 모터 코어 및 그 제조 방법 | MOTOR CORE AND PRODUCTION METHOD FOR SAME | 피로 특성이 우수한 모터 코어를 제공함과 동시에, 상기 모터 코어를 저비용으로 제조하는 방법을 제안한다. 전기강판의 적층체인 모터 코어로 두고, 상기 모터 코어의 외주면에서의, 지름이 15μm이하의 재결정 입자의 표출율이 모터 코어의 판 두께70% 이상으로 한다. | The present invention provides a motor core that has excellent fatigue characteristics and proposes a method for cheaply producing the motor core. A motor core that is a laminate of electromagnetic steel sheets. At the outer circumferential surface of the motor core, the presentation rate of recrystallized grains that have a diameter of no more than 15 μm is at least 70% of the sheet thickness of the motor core. | 전기강판의 적층체인 모터 코어로서, 상기 모터 코어의 외주면에서의, 입자 지름이 15μm이하의 재결정 입자의 표출율이 모터 코어의 판 두께70% 이상인 모터 코어. | A laminate of electromagnetic steel plates in the core of the motor, in the outer peripheral surface of the motor core, particle diameter of 15 μm or less than 70% of the plate thickness of the core of the motor rate of recrystallized grains exposed motor core. |  |  |  | PCT-JP2020-043085 | 2020-11-18 | WO2021-124780 | 2021-06-24 |  |  | JFE STEEL CORPORATION | TANAKA Takaaki ¦ OKUBO Tomoyuki ¦ ODA Yoshihiko | 2019-226786 | JP | 2019-12-16 |  |  |  |  | 104339946 | CN114788134B ¦ EP4043592A1 ¦ IN492204 ¦ JP2019-226786 ¦ JP7173296B2 ¦ KR10-2707135B1 ¦ MXMX/a/2022/006820A ¦ TH2201003536A ¦ TWI746284B ¦ US12348079B2 ¦ WOWO2021-124780A1 | 11 |  |  | 6021025005173
PCT | PCT | P | A1 | 이방향성 전기강판 및 그의 제조방법 | DOUBLE-ORIENTED ELECTRICAL STEEL SHEET, AND METHOD FOR PRODUCING SAME | 본 발명의 일 실시예에 의한 이방향성 전기강판은 중량%로, Si: 2.0 내지 4.0%, Al: 0.01 내지 0.04%, S: 0.0004 내지 0.02%, Mn: 0.05 내지 0.3%, N: 0.01% 이하(0%를 제외함) C: 0.005%이하(0%를 제외함), P: 0.005 내지 0.15%, Ti: 0.001 내지 0.005%, Ca: 0.0001 내지 0.005% 및 Mg:0.0001 내지 0.005%를 포함하고, 잔부는 Fe 및 기타 불가피한 불순물을 포함하고, {100}<001>로부터 15° 이내의 방위를 갖는 결정립의 면적 분율이 60 내지 99%이고, {100}<025>로부터 15° 이내의 방위를 갖는 결정립의 면적 분율이 1 내지 30% 이내이다. | A double-oriented electrical steel sheet according to an example of the present invention comprises 2.0 to 4.0 wt% of Si, 0.01 to 0.04 wt% of Al, 0.0004 to 0.02 wt% of S, 0.05 to 0.3 wt% of Mn, at most 0.01 wt% (exclusive of 0 wt%) of N, at most 0.005 wt% (exclusive of 0 wt%) of C, 0.005 to 0.15 wt% of P, 0.001 to 0.005 wt% of Ti, and 0.0001 to 0.005 wt% of Mg, with the balance being Fe and other inevitable impurities, wherein the area fraction of crystal grains having an orientation within 15° from {100}<001> is 60 to 99%, and the area fraction of crystal grains having an orientation within 15° from {100}<025> is 1 to 30%. | Si: 2.0 내지 4.0%, Al: 0.01 내지 0.04%, S: 0.0004 내지 0.02%, Mn: 0.05 내지 0.3%, N: 0.01% 이하(0%를 제외함) C: 0.005%이하(0%를 제외함), P: 0.005 내지 0.15%, Ti: 0.001 내지 0.005%, Ca: 0.0001 내지 0.005% 및 Mg:0.0001 내지 0.005%를 포함하고, 잔부는 Fe 및 기타 불가피한 불순물을 포함하고, {100}<001>로부터 15° 이내의 방위를 갖는 결정립의 면적 분율이 60 내지 99%이고 {100}<025>로부터 15° 이내의 방위를 갖는 결정립의 면적 분율이 1 내지 30% 이내인 이방향성 전기강판. | Si: 2.0 Through 4.0%, Al: 0.01 through 0.04%, S: 0.0004 through 0.02%, Mn: 0.05, 0.3% and N; 0.01% to 0%; between C and 0.005%; however, the balance includes 0% and other inevitable impurities, and {P}, excluding 0.005 and 0.15% Ca, or 0.0001 less (0.005% Mg excluding 0.0001 Ti 0.005%), wherein the remainder is comprised of the same Fe amount of impurities (100 except 0.001). © KIPO 0.005%<001>The area fraction of crystal grains having an orientation within 15° is 60 and 99% and {100}.<025>The grain-oriented electrical steel sheet according to 15 °, wherein the grain size ratio of the crystal grains having an orientation within the range of from 1 30%. |  |  |  | PCT-KR2020-018611 | 2020-12-17 | WO2021-125857 | 2021-06-24 |  |  | POSCO | LEE, Se Il ¦ MUN, Hyunwoo | 10-2019-0170756 | KR | 2019-12-19 |  |  |  |  | 5716875 | CN115053005A ¦ EP4079885A1 ¦ JP7583815B2 ¦ KR10-2271299B1 ¦ US2023-0060392A1 ¦ WOWO2021-125857A1 | 6 |  |  | 6021025006264
CN | CN | P | B | 높은 번호의 무방향성 전기 강 제조 방법 | High-grade non-oriented electrical steel manufacturing method | 본 발명은 높은 번호의 무방향성 전기 강철 제조 방법을 발표하고, 상기 전기 강철 화학 성분의 중량 백분율:Si:2.9~3.5%, Mn:0.15~1.0%, Als:0.5~1.5%, C≤0.0040%, S ≤0.0060%Ti≤0.0030%, N≤0.0040%, 나머지 불순물 V, Nb, B, Ca, Mo, Ni의 총 함유량은 0.02%이하로 제어되고, 나머지는 Fe 및 불가피 불순물이다. 본 발명의 전기강판은 생산과정에서 1차 냉간압연을 증가시킨 후, 압연변을 온라인으로 절단하여 가공함으로써, 1차 냉간압연변 균열로 인한 냉간압연 단대 리스크를 개선하고, 생산성을 크게 향상시키며, 동시에 0.50mm 두께의 고표호 무방향성 전기강판 완제품을 얻을 수 있다. | The invention discloses a high-grade non-oriented electrical steel manufacturing method. Chemical components of electrical steel comprise, by weight, 2.9-3.5% of Si, 0.15-1.0% of Mn, 0.5-1.5% of Als,less than or equal to 0.0040% of C, less than or equal to 0.0060% of S, less than or equal to 0.0030% of Ti, less than or equal to 0.0040% of N, impurities such as V, Nb, B, Ca, Mo and Ni, and the balance Fe and inevitable impurities, wherein the total content of the impurities such as V, Nb, B, Ca, Mo and Ni is controlled below 0.02%. During production of the electrical steel, one pass of cold rolling is added; rolling and online edge cutting treatment are implemented simultaneously to reduce the risk of cold rolled strip breaking caused by one-pass cold rolled edge cracking, and the production efficiency is greatly improved; and meanwhile, the finished high-grade non-oriented electrical steel product with the thickness of 0.50 mm can be obtained. | 1. 상기 전기강의 화학성분의 중량 백분율은 Si:2.9~3.5%, Mn:0.15~1.0%, Als:0.5~1.5%, C≤0.0040%, S인 것을 특징으로 하는 고판호 무방향성 전기강 제조방법 ≤0.0060%Ti≤0.0030%, N≤0.0040%, 나머지 불순물 V, Nb, B, Ca, Mo, Ni의 총 함유량은 0.02%이하로 제어되고, 나머지는 Fe 및 불가피한 불순물이다; 전기강의 생산 단계는 다음과 같습니다: 1) 상기 화학 성분의 강을 용선 전처리, 전로 제강, 진공 처리 후 150~250mm 두께 주편으로 연속 주조한다; 2) 주편은 열장 방식으로 가열 열간 압연을 하고, 가열 온도는 1050°C~1200°C이며, 가열 시간은 일반적으로 120~350min으로 제어하고, 주편을 2.0~3.0mm 두께의 열연판으로 압연한다; 3) 열간 압연판을 900~1050°C에서 정규화 처리한 후, 150μm 이상의 조대한 (100)과 (110)방향의 결정립 조직을 얻는다; 4) 상화 처리 후의 스트립 스틸을 냉간 압연을 진행하고, 1차 압연을 진행할 때에, 에지 압연(edge rolling)에지 절단 처리를 채택하고, 바로 1차 출구, 코일러 전, 스트립 스틸 에지에 대해 2~10mm의 온라인 에지 절단 처리를 한다; 5) 최종 압연은 0.50mm 두께 스트립으로 되며, 어닐링 온도는 950°C~1050°C의 질소와 수소가 혼합된 보호 가스에서 어닐링 처리됩니다; 6) 스트립 표면에 절연 코팅을 하고 건조 및 경화 후 완제품을 얻습니다. | 1. The manufacturing method of the high-grade non-oriented electrical steel is characterized in that the electrical steel comprises the following chemical components in percentage by weight: si: 2.9-3.5%, Mn: 0.15-1.0%, Als: 0.5-1.5 percent of C, less than or equal to 0.0040 percent of C, less than or equal to 0.0060 percent of S, less than or equal to 0.0030 percent of Ti, less than or equal to 0.0040 percent of N, the total content of the other impurities of V, Nb, B, Ca, Mo and Ni is controlled below 0.02 percent, and the balance of Fe and inevitable impurities; the production steps of the electrical steel are as follows: 1) carrying out molten iron pretreatment, converter steelmaking and vacuum treatment on the steel with the chemical components, and then continuously casting the steel into a casting blank with the thickness of 150-250 mm; 2) the casting blank is heated and hot-rolled in a hot charging mode, the heating temperature is 1050-1200 ℃, the heating time is generally controlled to be 120-350 min, and the casting blank is rolled to a hot-rolled plate with the thickness of 2.0-3.0 mm; 3) normalizing the hot rolled plate at 900-1050 ℃ to obtain coarse (100) and (110) oriented grain structures with the grain sizes of more than 150 micrometers; 4) cold rolling the strip steel after the normalizing treatment, and performing rolling and trimming treatment at the same time when performing primary rolling, namely performing online trimming treatment of 2-10 mm on the edge of the strip steel before one-time export and coiling; 5) finally rolling the steel strip into 0.50mm thick steel strip, and annealing the steel strip under the protective gas of nitrogen and hydrogen mixture at the annealing temperature of 950-1050 ℃; 6) and coating a layer of insulating coating on the surface of the strip steel, and drying and curing to obtain a finished product. | 1. 상기 전기강의 화학성분의 중량 백분율은 Si:2.9~3.5%, Mn:0.15~1.0%, Als:0.5~1.5%, C≤0.0040%, S인 것을 특징으로 하는 고판호 무방향성 전기강 제조방법 ≤0.0060%Ti≤0.0030%, N≤0.0040%, 나머지 불순물 V, Nb, B, Ca, Mo, Ni의 총 함유량은 0.02%이하로 제어되고, 나머지는 Fe 및 불가피한 불순물이다; 전기강의 생산 단계는 다음과 같습니다: 1) 상기 화학 성분의 강을 용선 전처리, 전로 제강, 진공 처리 후 150~250mm 두께 주편으로 연속 주조한다; 2) 주편은 열장 방식으로 가열 열간 압연을 하고, 가열 온도는 1050°C~1200°C이며, 가열 시간은 일반적으로 120~350min으로 제어하고, 주편을 2.0~3.0mm 두께의 열연판으로 압연한다; 3) 열간 압연판을 900~1050°C에서 정규화 처리한 후, 150μm 이상의 조대한 (100)과 (110)방향의 결정립 조직을 얻는다; 4) 상화 처리 후의 스트립 스틸을 냉간 압연을 진행하고, 1차 압연을 진행할 때에, 에지 압연(edge rolling)에지 절단 처리를 채택하고, 바로 1차 출구, 코일러 전, 스트립 스틸 에지에 대해 2~10mm의 온라인 에지 절단 처리를 한다; 5) 최종 압연은 0.50mm 두께 스트립으로 되며, 어닐링 온도는 950°C~1050°C의 질소와 수소가 혼합된 보호 가스에서 어닐링 처리됩니다; 6) 스트립 표면에 절연 코팅을 하고 건조 및 경화 후 완제품을 얻습니다. | 1. The manufacturing method of the high-grade non-oriented electrical steel is characterized in that the electrical steel comprises the following chemical components in percentage by weight: si: 2.9-3.5%, Mn: 0.15-1.0%, Als: 0.5-1.5 percent of C, less than or equal to 0.0040 percent of C, less than or equal to 0.0060 percent of S, less than or equal to 0.0030 percent of Ti, less than or equal to 0.0040 percent of N, the total content of the other impurities of V, Nb, B, Ca, Mo and Ni is controlled below 0.02 percent, and the balance of Fe and inevitable impurities; the production steps of the electrical steel are as follows: 1) carrying out molten iron pretreatment, converter steelmaking and vacuum treatment on the steel with the chemical components, and then continuously casting the steel into a casting blank with the thickness of 150-250 mm; 2) the casting blank is heated and hot-rolled in a hot charging mode, the heating temperature is 1050-1200 ℃, the heating time is generally controlled to be 120-350 min, and the casting blank is rolled to a hot-rolled plate with the thickness of 2.0-3.0 mm; 3) normalizing the hot rolled plate at 900-1050 ℃ to obtain coarse (100) and (110) oriented grain structures with the grain sizes of more than 150 micrometers; 4) cold rolling the strip steel after the normalizing treatment, and performing rolling and trimming treatment at the same time when performing primary rolling, namely performing online trimming treatment of 2-10 mm on the edge of the strip steel before one-time export and coiling; 5) finally rolling the steel strip into 0.50mm thick steel strip, and annealing the steel strip under the protective gas of nitrogen and hydrogen mixture at the annealing temperature of 950-1050 ℃; 6) and coating a layer of insulating coating on the surface of the strip steel, and drying and curing to obtain a finished product. | 1 | 2019-10975869 | 2019-10-15 | 110565022 | 2019-12-13 | 110565022 | 2021-06-01 | MAANSHAN IRON & STEEL Co.,Ltd. | Xia Xuelan ¦ Pei Yinghao ¦ Shi Lifa ¦ Shan Junzhan ¦ Qi Xuan ¦ Zhang Zhenhai ¦ He Zhijian ¦ Du Jun |  |  |  | 0 |  | 0 |  | 57110288 | CN110565022B | 1 | 등록 | MAANSHAN IRON & STEEL Co.,Ltd. | 8421232005622
PCT | PCT | P | A1 | 무방향성 전기강판 및 그 제조 방법 | NON-ORIENTED ELECTROMAGNETIC STEEL SHEET AND METHOD FOR PRODUCING SAME | 본 발명의 일실시예에 따른 무방향성 전기강판은 모재 강판과 상기 모재 강판의 표면에 형성된, Zn함유 인산염과 유기 수지와의 복합 피막을 구비하고, 상기 복합 피막 중의 Zn함유량이 편면 당 10mg/m2 이상이며 상기 모재 강판 중의 산소량과 상기 모재 강판의 판 두께와의 곱이 50ppm mm이하이다. | A non-oriented electromagnetic steel sheet according to one embodiment of the present invention comprises a base steel sheet and a composite coating film which is formed on a surface of the base steel sheet and comprises a Zn-containing phosphate and an organic resin. The Zn content in the composite coating film is 10 mg/m2 or more per surface. A product obtained by multiplying the amount of oxygen in the base steel sheet by the thickness of the base steel sheet is 50 ppm·mm or less. | 모재 강판과 상기 모재 강판의 표면에 형성된, Zn함유 인산염과 유기 수지와의 복합 피막을 구비하는 무방향성 전기강판으로서, 상기 복합 피막 중의 Zn함유량이 편면 당 10mg/m2 이상이며 상기 모재 강판 중의 산소량과 상기 모재 강판의 판 두께와의 곱이 50ppm mm이하인 무방향성 전기강판. | The steel base material, The surface of the steel base material is formed, an organic resin film containing Zn phosphate and a composite, Non-oriented electrical steel sheet comprising, The Zn content in the composite film, 10 mg/m per side2 At least, The amount of oxygen in the steel base material, the base material is less than 50 ppm · mm thickness steel product, Non-oriented magnetic steel sheet. |  |  |  | PCT-JP2020-043479 | 2020-11-20 | WO2021-100867 | 2021-05-27 |  |  | NIPPON STEEL CORPORATION | FUJII, Hiroyasu ¦ MAKI, Jun ¦ TAKEDA, Kazutoshi ¦ AKAGI, Akira ¦ MIMURA, Hiroyuki | 2019-210860 | JP | 2019-11-21 |  |  |  |  | 102808402 | BR112022008338A2 ¦ CN114729456B ¦ EP4063534A1 ¦ IN525612 ¦ JP2019-210860 ¦ JP7332948B2 ¦ KR10-2780403B1 ¦ TWI757985B ¦ US12334237B2 ¦ VN1-0047246B ¦ WOWO2021-100867A1 | 11 |  |  | 6021021003423
PCT | PCT | P | A1 | 적층 코어 및 전기 기기 | LAMINATED CORE AND ELECTRIC DEVICE | 적층 코어(100)는 전기강판의 적층 방향으로 수직인 방향을 연설 방향으로 하는 복수의 다리부(210a~210c)와 전기강판의 적층 방향과 상기 다리부(210a~210c)의 연설 방향에 대해 직교하는 방향을 연설 방향으로 하는 복수의 전동기 몸체 부분(220a~220b)을 가지며, 전기강판의 적층 방향의 동일한 위치에서 다리부(210a~210c) 중 적어도 일부 영역과 상기 전동기 몸체 부분(220a~220b) 중 적어도 일부 영역이 동일한 전기강판으로 구성된다. 전기강판의 자화 용이 방향 중 제1 방향이 다리부(210a~210c)의 연설 방향으로 따라, 전기강판의 자화 용이 방향 중 제2 방향이 전동기 몸체 부분(220a~220b)의 연설 방향으로 따르도록, 전기강판이 배치된다. | A laminated core (100) according to the present invention comprises a plurality of leg parts (210a-210c) which extend in a direction that is perpendicular to the lamination direction of electromagnetic steel sheets and a plurality of yoke parts (220a-220b) which extend in a direction that is orthogonal to the lamination direction of electromagnetic steel sheets and the extending direction of the leg parts (210a-210c); and at least some regions of the leg parts (210a-210c) and at least some regions of the yoke parts (220a-220b) are configured from a same electromagnetic steel sheet at a same position in the lamination direction of electromagnetic steel sheets. The electromagnetic steel sheets are arranged so that a first direction among the easy magnetization directions of the electromagnetic steel sheets extends along the extending direction of the leg parts (210a-210c), while a second direction among the easy magnetization directions of the electromagnetic steel sheets extends along the extending direction of the yoke parts (220a-220b). | 판면끼리가 서로 마주보도록 적층된 복수의 전기강판을 가진 적층 코어로서, 상기 복수의 전기강판 각각은 복수의 다리부와 상기 적층 코어가 여자되었을 때 상기 적층 코어에 있어서 폐자로가 형성되도록, 상기 다리부의 연설 방향으로 대해 수직인 방향을 연설 방향으로서 배치되는 복수의 전동기 몸체 부분을 구비하고, 상기 복수의 다리부를 구성하는 상기 전기강판의 적층 방향과 상기 복수의 전동기 몸체 부분을 구성하는 상기 전기강판의 적층 방향은 동일해, 상기 전기강판은 질량%로 C:0.0100% 이하, Si:1.50%~4.00%, sol.Al:0.0001%~1.0%, S:0.0100% 이하, N:0.0100% 이하, Mn, Ni, Co, Pt, Pb, Cu, Au로 이루어진 군에서 선택되는 1종 이상:총계로 2.50%~5.00%, Sn:0.000%~0.400%, Sb:0.000%~0.400%, P:0.000%~0.400% 및 Mg, Ca, Sr, Ba, Ce, La, Nd, Pr, Zn, Cd로 이루어진 군에서 선택되는 1종 이상:총계로 0.0000%~0.0100%를 함유하고 Mn함유량(질량%)을[Mn], Ni함유량(질량%)을[Ni], Co함유량(질량%)을[Co], Pt함유량(질량%)을[Pt], Pb함유량(질량%)을[Pb], Cu함유량(질량%)을[Cu], Au함유량(질량%)을[Au], Si함유량(질량%)을[Si], sol.Al 함유량(질량%)을[sol.Al]로 했을 때 이하의 (A) 식을 충족하고, 잔부가 Fe 및 불순물로 이루어진 화학 조성을 가지며, 압연 방향의 B50를 B50L, 압연 방향이 이루는 각도가90°의 방향의 B50를 B50C, 압연 방향이 이루는 각도 중 작은 쪽의 각도가45°되는 2개의 방향 B50 중 한쪽 방향의 B50, 다른 쪽의 방향 B50를 각각 , B50D1, B50D2로 했을 때 이하의 (B) 식 및(C) 식을 충족하고,{100}<011>의 X선 랜덤 강도비가 5 이상 30미만이며 판 두께가 0.50mm이하이며 상기 전기강판의 자기 특성이 가장 우수한 2개의 방향 중 어느 하나의 방향이 상기 다리부의 연설 방향 및 상기 전동기 몸체 부분의 연설 방향 중 어느 한 항에 따르도록, 상기 전기강판이 배치되어 있고 상기 자기 특성이 가장 우수한 2개의 방향은 상기 압연 방향이 이루는 각도 중 작은 쪽의 각도가45°되는 2개의 방향임을 특징으로 하는 적층 코어. ([Mn]+[Ni]+[Co]+[Pt]+[Pb]+[Cu]+[Au])-([Si]+[sol.Al])>0% ···(A) (B50D1+B50D2)/2>1.7T ···(B) (B50D1+B50D2)/2>(B50L+B50C)/2···(C) | The plate has a plurality of laminated electromagnetic steel plates laminated on the mutually opposed faces of the core, Each of the plurality of electromagnetic steel plates, A plurality of legs, The laminated core is energized when, in the laminated core so as to form a closed magnetic path, said leg portion extending in a direction perpendicular to a direction of the yoke and disposed as extended, is provided, The plurality of legs of said plurality of electromagnetic steel plates constituting the laminated electromagnetic steel plates are laminated in the direction of the yoke part, is the same, The electromagnetic steel sheet, In mass %, C: 0.0100% or less, Si: 1.50% -4.00%, Sol.Al: 0.0001% -1.0%, The following S: 0.0100%, N: 0.0100% or less, Mn, Ni, Co, Pt, Pb, cu, one or more selected from the group consisting of Au 1: 2.50% -5.00% in total, Sn: 0.000% -0.400%, Sb: 0.000% -0.400%, P: 0.000% -0.400%, and Mg, Ca, Sr, Ba, Ce, La, Nd, Pr, Zn, selected from the group consisting of one or more 1 Cd: 0.0000% -0.0100% total content, Mn content Mn (mass %) a:, (mass %) Ni and Ni content:, (mass %) containing a Co Co:, (mass %) containing a Pt Pt:, (% by mass) of Pb Pb content:, (mass %) containing a cu cu:, (mass %) of Au content of the Au:, (mass %) Si Si content in the:, (mass %) containing a sol.Al sol.Al: when, the following formula is satisfied (A), Balance Fe and impurities having a chemical composition comprising, In the rolling direction of the B50 B50L, the angle formed by the direction of rolling of the B50 90° B50C, rolling angle of the B50 in one direction and two smaller 45° 2 B50, the B50 in the other direction, respectively, B50D1, when B50D2, which satisfies the following formula (B) (C), {100} [011] of X ray strength ratio is less than 5 or more random 30, whose thickness is less than 0.50 mm, The magnetic steel sheet is most excellent in one direction either direction 2, the legs of the yoke and extending in a direction along an extending direction of one of, the steel sheet is arranged, The most excellent magnetic characteristics of the direction 2, the rolling direction and angle of one direction becomes smaller with a laminated core 2 45°. (Mn: + Ni: + Co: + Pt: + Pb: + cu: + Au :) - (Si: + sol.Al :)] 0% ··· (A) (B50D1 + B50D2)/2] 1.7T ··· (B) (B50D1 + B50D2)/2] (B50L + B50C)/2 ··· (C) |  |  |  | PCT-JP2020-042397 | 2020-11-13 | WO2021-095837 | 2021-05-20 |  |  | NIPPON STEEL CORPORATION | HIRAYAMA Ryu ¦ MURAKAWA Tesshu ¦ TOMITA Miho | 2019-206674 | JP | 2019-11-15 |  |  |  |  | 103017943 | BR112022008199B1 ¦ CN114667359A ¦ EP4060068A1 ¦ IN531712 ¦ JP2019-206674 ¦ JP7381941B2 ¦ KR10-2779139B1 ¦ TWI740714B ¦ US12381028B2 ¦ VN1-0044926B ¦ WOWO2021-095837A1 | 11 |  |  | 6021020003251
PCT | PCT | P | A1 | 회전자 코어, 회전자 및 회전 전기기계 | ROTOR CORE, ROTOR, AND ROTATING ELECTRIC MACHINE | 회전자 코어(111)의 4개의 자극(돌극) 중심선과 자화 용이 방향(ED1) 또는(ED2)이 일치하도록 전기강판(300)을 형성한다. 그리고 자화 용이 방향(ED1)(ED2)가 갖추어지도록 전기강판(300)을 적층한다. | According to the present invention, an electromagnetic steel sheet (300) is formed such that the center lines of four magnetic poles (salient poles) of a rotor core (111) coincide with an easy magnetization direction (ED1) or (ED2). Then, the electromagnetic steel sheets (300) are laminated such that the easy magnetization directions (ED1) and (ED2) are aligned. | 릴럭턴스 모터 또는 릴럭턴스 제너레이터의 회전자 코어이며 복수의 전기강판을 가진 회전자 코어로서, 상기 전기강판은 질량%로 C:0.0100% 이하, Si:1.50%~4.00%, sol.Al:0.0001%~1.0%, S:0.0100% 이하, N:0.0100% 이하, Mn, Ni, Co, Pt, Pb, Cu, Au로 이루어진 군에서 선택되는 1종 이상:총계로 2.50%~5.00%, Sn:0.000%~0.400%, Sb:0.000%~0.400%, P:0.000%~0.400% 및 Mg, Ca, Sr, Ba, Ce, La, Nd, Pr, Zn, Cd로 이루어진 군에서 선택되는 1종 이상:총계로 0.0000%~0.0100%를 함유하고 Mn함유량(질량%)을[Mn], Ni함유량(질량%)을[Ni], Co함유량(질량%)을[Co], Pt함유량(질량%)을[Pt], Pb함유량(질량%)을[Pb], Cu함유량(질량%)을[Cu], Au함유량(질량%)을[Au], Si함유량(질량%)을[Si], sol.Al 함유량(질량%)을[sol.Al]로 했을 때 이하의 (A) 식을 충족하고, 잔부가 Fe 및 불순물로 이루어진 화학 조성을 가지며, 압연 방향의 B50를 B50L, 압연 방향이 이루는 각도가90°의 방향의 B50를 B50C, 압연 방향이 이루는 각도 중 작은 쪽의 각도가45°되는 2개의 방향 B50 중 한쪽 방향의 B50, 다른 쪽의 방향 B50를 각각 , B50D1, B50D2로 했을 때 이하의 (B) 식 및(C) 식을 충족하고,{100}<011>의 X선 랜덤 강도비가 5 이상 30미만이며 판 두께가 0.50mm이하임을 특징으로 하는 회전자 코어. ([Mn]+[Ni]+[Co]+[Pt]+[Pb]+[Cu]+[Au])-([Si]+[sol.Al])>0% ···(A) (B50D1+B50D2)/2>1.7T ···(B) (B50D1+B50D2)/2>(B50L+B50C)/2···(C) | The rotor of a reluctance motor or a reluctance generator, a rotor having a plurality of electromagnetic steel plates, The electromagnetic steel sheet, In mass %, C: 0.0100% or less, Si: 1.50% -4.00%, Sol.Al: 0.0001% -1.0%, The following S: 0.0100%, N: 0.0100% or less, Mn, Ni, Co, Pt, Pb, cu, one or more selected from the group consisting of Au 1: 2.50% -5.00% in total, Sn: 0.000% -0.400%, Sb: 0.000% -0.400%, P: 0.000% -0.400%, and Mg, Ca, Sr, Ba, Ce, La, Nd, Pr, Zn, selected from the group consisting of one or more 1 Cd: 0.0000% -0.0100% total content, Mn content Mn (mass %) a:, (mass %) Ni and Ni content:, (mass %) containing a Co Co:, (mass %) containing a Pt Pt:, (% by mass) of Pb Pb content:, (mass %) containing a cu cu:, (mass %) of Au content of the Au:, (mass %) Si Si content in the:, (mass %) containing a sol.Al sol.Al: when, the following formula is satisfied (A), Balance Fe and impurities having a chemical composition comprising, In the rolling direction of the B50 B50L, the angle formed by the direction of rolling of the B50 90° B50C, rolling angle of the B50 in one direction and two smaller 45° 2 B50, the B50 in the other direction, respectively, B50D1, when B50D2, which satisfies the following formula (B) (C), {100} [011] of X ray strength ratio is less than 5 30 more randomly, and 0.50 mm in thickness below the core. (Mn: + Ni: + Co: + Pt: + Pb: + cu: + Au :) - (Si: + sol.Al :)] 0% ··· (A) (B50D1 + B50D2)/2] 1.7T ··· (B) (B50D1 + B50D2)/2] (B50L + B50C)/2 ··· (C) |  |  |  | PCT-JP2020-042444 | 2020-11-13 | WO2021-095849 | 2021-05-20 |  |  | NIPPON STEEL CORPORATION | KAMIKAWABATA Masahito ¦ TOMITA Miho ¦ MURAKAWA Tesshu | 2019-206676 | JP | 2019-11-15 |  |  |  |  | 102983039 | BR112022007878B1 ¦ CN114667662B ¦ EP4060872A1 ¦ IN536500 ¦ JP2019-206676 ¦ JP7588598B2 ¦ KR10-2757078B1 ¦ TWI750894B ¦ US12142966B2 ¦ VN88161A ¦ WOWO2021-095849A1 | 11 |  |  | 6021020003263
PCT | PCT | P | A1 | 무방향성 전기강판 | NON-ORIENTED ELECTROMAGNETIC STEEL SHEET | 질량%로 C:0.010% 이하, Si:1.50%~4.00%, sol.Al:0.0001%~1.0%, S:0.010% 이하, N:0.010% 이하, Mn, Ni, Co, Pt, Pb, Cu, Au로 이루어진 군에서 선택되는 1종 또는 복수종:총계로 2.50%~5.00%를 함유하고 잔부가 Fe 및 불순물로 이루어진 화학 조성을 가지며, 판 두께가 0.50mm이하이며 임의의 단면에서의,{100}결정립의 면적률을 Sac,{110}결정립의 면적률을 Sag로 하고, KAM값이 높은 쪽에서20%까지의 영역에서{100}결정립이 차지하는 면적률을 Sbc로 했을 때 Sac>Sbc>Sag 또한 0.05>Sag를 충족하는 무방향성 전기강판을 제공한다. | Provided is a non-oriented electromagnetic steel sheet having a chemical composition that contains, in terms of mass%, 0.010% or less of C, 1.50-4.00% of Si, 0.0001-1.0% of sol. Al, 0.010% or less of S, 0.010% or less of N, and 2.50-5.00% in total of one or a plurality of elements selected from the group consisting of Mn, Ni, Co, Pt, Pb, Cu, and Au, the balance being Fe and impurities, and the non-oriented electromagnetic steel sheet being such that: the sheet thickness is 0.50 mm or less; and Sac > Sbc > Sag and 0.05 > Sag, where Sac is the area ratio of {100} crystal grains in a desired cross-section, Sag is the area ratio of {110} crystal grains therein, and Sbc is the area ratio occupied by {100} crystal grains in a region from a side having a high KAM value to 20%. | 질량%로 C:0.010% 이하, Si:1.50%~4.00%, sol.Al:0.0001%~1.0%, S:0.010% 이하, N:0.010% 이하, Mn, Ni, Co, Pt, Pb, Cu, Au로 이루어진 군에서 선택되는 1종 또는 복수종:총계로 2.50%~5.00%, Sn:0.000%~0.400%, Sb:0.000%~0.400%, P:0.000%~0.400% 및 Mg, Ca, Sr, Ba, Ce, La, Nd, Pr, Zn, Cd로 이루어진 군에서 선택되는 1종 또는 복수종:총계로 0.0000%~0.0100%를 함유하고 Mn함유량(질량%)을[Mn], Ni함유량(질량%)을[Ni], Co함유량(질량%)을[Co], Pt함유량(질량%)을[Pt], Pb함유량(질량%)을[Pb], Cu함유량(질량%)을[Cu], Au함유량(질량%)을[Au], Si함유량(질량%)을[Si], sol.Al 함유량(질량%)을[sol.Al]로 했을 때 이하의 (1) 식을 충족하고, 잔부가 Fe 및 불순물로 이루어진 화학 조성을 가지며, 판 두께가 0.50mm이하이며 임의의 단면에서의,{100}결정립의 면적률을 Sac,{110}결정립의 면적률을 Sag로 하고, KAM(Kernel Average Misorientation) 값이 높은 쪽에서20%까지의 영역에서{100}결정립이 차지하는 면적률을 Sbc로 했을 때 Sac>Sbc>Sag 또한 0.05>Sag를 충족하는 것을 특징으로 하는 무방향성 전기강판. ([Mn]+[Ni]+[Co]+[Pt]+[Pb]+[Cu]+[Au])-([Si]+[sol.Al])>0% ···(1) | In mass %, C: 0.010% or less, Si: 1.50% -4.00%, Sol.Al: 0.0001% -1.0%, The following S: 0.010%, N: 0.010% or less, Mn, Ni, Co, Pt, Pb, cu, selected from the group consisting of a bacterium or Au 1: 2.50% -5.00% in total, Sn: 0.000% -0.400%, Sb: 0.000% -0.400%, P: 0.000% -0.400%, and Mg, Ca, Sr, Ba, Ce, La, Nd, Pr, Zn, selected from the group consisting of one or a plurality of 1 Cd: 0.0000% -0.0100% total content, Mn content Mn (mass %) a:, (mass %) Ni and Ni content:, (mass %) containing a Co Co:, (mass %) containing a Pt Pt:, (% by mass) of Pb Pb content:, (mass %) containing a cu cu:, (mass %) of Au content of the Au:, (mass %) Si Si content in the:, (mass %) containing a sol.Al sol.Al: when, (1) satisfying the following formula, Balance Fe and impurities having a chemical composition comprising, The thickness of 0.50 mm or less, In a cross section, {100} crystal grains Sac area rate, {110} crystal grains Sag area ratio and, in the region of 20% {100} crystal grains from a higher value to the KAM (Kernel Average Misorientation) Sbc rate when the area occupied, and Sac] Sbc] Sag, 0.05] Sag meets the non-oriented steel sheet. (Mn: + Ni: + Co: + Pt: + Pb: + cu: + Au :) (1) - (Si: + sol.Al :)] 0% ··· |  |  |  | PCT-JP2020-042458 | 2020-11-13 | WO2021-095851 | 2021-05-20 |  |  | NIPPON STEEL CORPORATION | MURAKAWA Tesshu ¦ TOMITA Miho ¦ FUJIMURA Hiroshi ¦ KANO Satoshi | 2019-206711 ¦ 2019-206813 | JP ¦ JP | 2019-11-15 ¦ 2019-11-15 |  |  |  |  | 105401995 | BR112022006211B1 ¦ BR112022007516B1 ¦ CN114616353B ¦ CN114651079B ¦ EP4060060B1 ¦ EP4060061A1 ¦ IN468575 ¦ IN570334 ¦ JP2019-206709 ¦ JP2019-206711 ¦ JP2019-206813 ¦ JP7288215B2 ¦ JP7295465B2 ¦ KR10-2742671B1 ¦ KR10-2749424B1 ¦ TWI747609B ¦ TWI753651B ¦ US12195831B2 ¦ US12211633B2 ¦ VN1-0043435B ¦ VN1-0044908B ¦ WOPCT-JP2021-095846 ¦ WOWO2021-095846A1 ¦ WOWO2021-095851A1 | 24 |  |  | 6021020003265
PCT | PCT | P | A1 | 무방향성 전기강판 제조 방법 | METHOD FOR PRODUCING NON-ORIENTED ELECTRICAL STEEL SHEET | 이 무방향성 전기강판 제조 방법은 소정의 화학 조성을 가진 강재에 대해 열간 압연을 하고, 열간 압연 강판을 얻는 공정과 상기 열간 압연 강판에 대해 제1 냉각 압연을 수행하는 공정과 상기 제 1 냉각 압연 뒤에 제1 어닐링을 수행하는 공정을 가지고 마무리 압연의 최종 패스를 Ar1 온도 이상의 온도역으로 수행하고, 상기 마무리 압연의 상기 최종 패스의 압연 완료에서 0.1초 이내에 평균 냉각 속도가50~500℃/초인 냉각을 시작해, 250℃이상, 700℃이하의 온도역까지 냉각한다. | This manufacturing method for a non-oriented electrical steel sheet includes: a step for performing hot rolling on a steel material having a prescribed chemical composition, to attain a hot-rolled steel sheet; a step for performing first cold-rolling on the hot-rolled steel sheet; and a step for performing first annealing after the first cold rolling. The last pass of finish rolling is performed at a temperature range greater than or equal to an Ar1 temperature; and cooling at an average cooling rate of 50-500°C/second is started within 0.1 seconds of the completion of the last pass of the finish rolling so as to bring the temperature to a range of greater than 250°C but no more than 700°C. | 질량%로 C:0.0100% 이하, Si:1.50~4.00%, sol.Al:0.0001~1.000%, S:0.0100% 이하, N:0.0100% 이하, Mn, Ni, Co, Pt, Pb, Cu 및 Au:총계로 2.50~5.00%, Sn:0.000~0.400%, Sb:0.000~0.400%, P:0.000~0.400% 및 Mg, Ca, Sr, Ba, Ce, La, Nd, Pr, Zn 및 Cd:총계로 0.0000~0.0100%를 함유하고 질량%로 Mn함유량을[Mn], Ni함유량을[Ni], Co함유량을[Co], Pt함유량을[Pt], Pb함유량을[Pb], Cu함유량을[Cu], Au함유량을[Au], Si함유량을[Si], sol.Al 함유량을[sol.Al]와 나타냈을 때, 이하의 (1) 식을 충족하고, 잔부가 Fe 및 불순물로 이루어진 화학 조성을 가진 강재에 대해 열간 압연을 하고, 열간 압연 강판을 얻는 공정과 상기 열간 압연 강판에 대해 제1 냉각 압연을 수행하는 공정과 상기 제 1 냉각 압연 뒤에 제1 어닐링을 수행하는 공정을 가지고 상기 열간 압연 시의 마무리 압연 최종 패스를 Ar1 온도 이상의 온도역으로 수행하고, 상기 마무리 압연의 상기 최종 패스의 압연 완료에서 0.1초 이내에 평균 냉각 속도가50~500℃/초인 냉각을 시작해, 250℃이상, 700℃이하의 온도역까지 냉각하는 것을 특징으로 하는 무방향성 전기강판 제조 방법. ([Mn]+[Ni]+[Co]+[Pt]+[Pb]+[Cu]+[Au])-([Si]+[sol.Al])>0.00% ···(1) | In mass %, C: 0.0100% or less, Si:1.50 - 4.00%, Sol.Al: 0.0001 - 1.000%, The following S: 0.0100%, N: 0.0100% or less, Mn, Ni, Co, Pt, Pb, Au and cu: 2.50 - 5.00% in total, Sn:0.000 - 0.400%, Sb:0.000 - 0.400%, P:0.000 - 0.400%, and Mg, Ca, Sr, Ba, Ce, La, Nd, Pr, Zn and Cd: 0.0000 - 0.0100% total content, By mass %, Mn content Mn:, Ni Ni content:, Co Co content:, Pt Pt content:, Pb Pb content:, cu cu content:, Au content of the Au:, Si content Si:, sol.Al sol.Al content: when expressed, (1) satisfies a following formula, Balance Fe and impurities and the steel having a chemical composition to hot rolling, hot rolled steel sheet obtained in the step, The first step of cold rolling to the hot-rolled steel sheet 1, The first step of cold rolling after annealing 1 1, and, The hot rolling finish temperature is performed in the temperature range of the final pass Ar1, the final pass of finish rolling is 0.1 seconds from the completion of rolling, the average cooling rate is 50 d 500 °C/sec starts cooling, greater than 250 °C, cooled to the temperature region of 700 °C The non-oriented electromagnetic steel sheet. (Mn: + Ni: + Co: + Pt: + Pb: + cu: + Au :) (1) - (Si: + sol.Al :)] 0.00% ··· |  |  |  | PCT-JP2020-042465 | 2020-11-13 | WO2021-095854 | 2021-05-20 |  |  | NIPPON STEEL CORPORATION | MURAKAWA Tesshu ¦ TOMITA Miho ¦ KANO Satoshi | 2019-206708 | JP | 2019-11-15 |  |  |  |  | 102703102 | BR112022002865B1 ¦ CN114286871B ¦ EP4060059B1 ¦ IN471228 ¦ JP2019-206708 ¦ JP7047983B2 ¦ KR10-2731573B1 ¦ PL4060059T3 ¦ TWI753650B ¦ US2022-0349037A1 ¦ VN1-0043208B ¦ WOWO2021-095854A1 | 12 |  |  | 6021020003268
PCT | PCT | P | A1 | 고정자 코어 및 회전 전기기계 | STATOR CORE AND ROTARY ELECTRIC MACHINE | 본 발명은 복수의 분할 코어(30)를 구비한 고정자 코어(21)로서, 복수의 분할 코어(30)는 전기강판으로 이루어진 코어편(40)을 적층해 구성되고 전기강판은 소정의 전기강판이며 복수의 분할 코어(30) 중 적어도 하나의 분할 코어(30)의 코어편(40)은 티스(41)의 지름 방향 및 코어 백(42)의 연장 방향 중 모두가 전기강판의 자기 특성이 우수한 방향으로 따르고 있다. | The present invention is a stator core (21) provided with a plurality of divided cores (30). The plurality of divided cores (30) are configured by layering core pieces (40) comprising electrical steel sheets. The electrical steel sheets are predetermined electrical steel sheets. Both the radial direction of the teeth (41) and the direction of extension of the core backs (42) of the core pieces (40) of at least one divided core (30) among the plurality of divided cores (30) are arranged along a direction in which the electrical steel sheets have excellent magnetic characteristics. | 복수의 분할 코어를 구비한 고정자 코어로서, 상기 복수의 분할 코어는 전기강판으로 이루어진 코어편을 적층해 구성되고 상기 전기강판은 질량%로 C:0.0100% 이하, Si:1.50%~4.00%, sol.Al:0.0001%~1.0%, S:0.0100% 이하, N:0.0100% 이하, Mn, Ni, Co, Pt, Pb, Cu, Au로 이루어진 군에서 선택되는 1종 이상:총계로 2.50%~5.00%, Sn:0.000%~0.400%, Sb:0.000%~0.400%, P:0.000%~0.400% 및 Mg, Ca, Sr, Ba, Ce, La, Nd, Pr, Zn 및 Cd로 이루어진 군에서 선택되는 1종 이상:총계로 0.0000%~0.0100%를 함유하고 Mn함유량(질량%)을[Mn], Ni함유량(질량%)을[Ni], Co함유량(질량%)을[Co], Pt함유량(질량%)을[Pt], Pb함유량(질량%)을[Pb], Cu함유량(질량%)을[Cu], Au함유량(질량%)을[Au], Si함유량(질량%)을[Si], sol.Al 함유량(질량%)을[sol.Al]로 했을 때 이하의 (1) 식을 충족하고, 잔부가 Fe 및 불순물로 이루어진 화학 조성을 가지며, 압연 방향으로 둘 수 있는 B50 값을 B50L, 압연 방향에서45°기울어진 방향으로 둘 수 있는 B50 값을 B50D1, 압연 방향에서90°기울어진 방향으로 둘 수 있는 B50 값을 B50C, 압연 방향에서135°기울어진 방향으로 둘 수 있는 B50 값을 B50D2로 했을 때 이하의 (2) 식 및(3) 식을 충족하고,{100}<011>의 X선 랜덤 강도비가 5 이상 30미만이며 판 두께가 0.50mm이하이며 상기 복수의 분할 코어 중 적어도 하나의 분할 코어의 코어편은 티스의 지름 방향 및 코어 백의 연장 방향 중 모두가 상기 전기강판의 자기 특성이 우수한 방향으로 따르고 있는 것을 특징으로 하는 고정자 코어. ([Mn]+[Ni]+[Co]+[Pt]+[Pb]+[Cu]+[Au])-([Si]+[sol.Al])>0% ···(1) (B50D1+B50D2)/2>1.7T ···(2) (B50D1+B50D2)/2>(B50L+B50C)/2···(3) | A stator core having a plurality of divided, The plural divided cores, the core piece is made of laminated electromagnetic steel sheets, The electromagnetic steel sheet, In mass %, C: 0.0100% or less, Si: 1.50% -4.00%, Sol.Al: 0.0001% -1.0%, The following S: 0.0100%, N: 0.0100% or less, Mn, Ni, Co, Pt, Pb, cu, one or more selected from the group consisting of Au 1: 2.50% -5.00% in total, Sn: 0.000% -0.400%, Sb: 0.000% -0.400%, P: 0.000% -0.400%, and Mg, Ca, Sr, Ba, Ce, La, Nd, Pr, Zn, and selected from the group consisting of one or more 1 Cd: 0.0000% -0.0100% total content, Mn content Mn (mass %) a:, (mass %) Ni and Ni content:, (mass %) containing a Co Co:, (mass %) containing a Pt Pt:, (% by mass) of Pb Pb content:, (mass %) containing a cu cu:, (mass %) of Au content of the Au:, (mass %) Si Si content in the:, (mass %) containing a sol.Al sol.Al: when, (1) satisfying the following formula, Balance Fe and impurities having a chemical composition comprising, In the rolling direction of the B50 value B50L, rolling in a direction inclined from the direction of the B50 value 45° B50D1, rolling in a direction inclined from the direction of the B50 value 90° B50C, rolling in a direction inclined from the direction of the B50 value when 135° B50D2, (2) and (3) satisfies the following formula, {100} [011] of X ray strength ratio is less than 5 or more random 30, whose thickness is less than 0.50 mm, The at least one core piece is divided into a plurality of divided cores of the core 1, The teeth of the core back in a radial direction and wherein both the extending direction, the electromagnetic steel sheet having excellent magnetic properties along the direction of the stator core. (Mn: + Ni: + Co: + Pt: + Pb: + cu: + Au :) (1) - (Si: + sol.Al :)] 0% ··· (2)/2] 1.7T ··· (B50D1 + B50D2) (B50D1 + B50D2)/2] ((3) B50L + B50C)/2 ··· |  |  |  | PCT-JP2020-042469 | 2020-11-13 | WO2021-095857 | 2021-05-20 |  |  | NIPPON STEEL CORPORATION | KAMIKAWABATA Masahito ¦ TOMITA Miho ¦ MURAKAWA Tesshu | 2019-206648 | JP | 2019-11-15 |  |  |  |  | 101371102 | BR112022009065B1 ¦ CN114731072A ¦ EP4060870A1 ¦ IN202217027105 ¦ JP2019-206648 ¦ JP7588599B2 ¦ KR10-2763679B1 ¦ TWI758951B ¦ US2022-0385119A1 ¦ VN88249A ¦ WOWO2021-095857A1 | 11 |  |  | 6021020003271
PCT | PCT | P | A1 | 무방향성 전기강판 제조 방법 | METHOD FOR MANUFACTURING NON-ORIENTED ELECTRICAL STEEL | 이 무방향성 전기강판 제조 방법은 소정의 화학 조성을 가진 강재에 대해 열간 압연을 수행하는 공정과 제1 냉각 압연을 수행하는 공정과 중간 어닐링을 수행하는 공정과 제2 냉각 압연을 수행하는 공정과 마무리 어닐링 및 변형취어닐링 중 어느 한쪽 또는 양쪽 모두를 수행하는 공정을 가지고 상기 마무리 압연의 최종 패스를 Ar1 온도 이상의 온도역으로 수행하고, 상기 마무리 어닐링에서는 Ac1 온도 미만의 온도역으로 2시간 이하 유지하고 상기 변형취어닐링에 있어서는 600℃이상, Ac1 온도 미만의 온도역으로 1200초 이상 유지한다 | A method for manufacturing non-oriented electrical steel according to the present invention comprises: a step for hot-rolling steel having a prescribed chemical composition; a step for performing first cold rolling; a step for performing intermediate annealing; a step for performing second cold rolling; and a step for performing finish annealing and/or stress-relieving annealing. The final pass of the finish rolling is performed at a temperature at least equal to a temperature Ar1. In the finish annealing, the steel is held for up to two hours at a temperature less than a temperature Ac1. In the stress-relieving annealing, the steel is held for at least 1,200 seconds at a temperature at least equal to 600°C and less than the temperature Ac1. | 질량%로 C:0.0100% 이하, Si:1.50~4.00%, sol.Al:0.0001~1.000%, S:0.0100% 이하, N:0.0100% 이하, Mn, Ni, Co, Pt, Pb, Cu 및 Au:총계로 2.50~5.00%, Sn:0.000~0.400%, Sb:0.000~0.400%, P:0.000~0.400% 및 Mg, Ca, Sr, Ba, Ce, La, Nd, Pr, Zn 및 Cd:총계로 0.0000~0.0100%를 함유하고 질량%에서의 Mn함유량을[Mn], Ni함유량을[Ni], Co함유량을[Co], Pt함유량을[Pt], Pb함유량을[Pb], Cu함유량을[Cu], Au함유량을[Au], Si함유량을[Si], sol.Al 함유량을[sol.Al]와 나타냈을 때, 이하의 (1) 식을 충족하고, 잔부가 Fe 및 불순물로 이루어진 화학 조성을 가진 강재에 대해 열간 압연을 하고, 250℃이상, 550℃이하의 온도역으로 감음으로써 열간 압연 강판을 얻는 공정과 상기 열간 압연 강판에 대해 제1 냉각 압연을 수행하는 공정과 상기 제 1 냉각 압연 뒤에 중간 어닐링을 수행하는 공정과 상기 중간 어닐링 뒤에 제2 냉각 압연을 수행하는 공정과 상기 제 2 냉각 압연 뒤에 마무리 어닐링 및 변형취어닐링 중 어느 한쪽 또는 양쪽 모두를 수행하는 공정을 가지고 상기 열간 압연 시의 마무리 압연 최종 패스를 Ar1 온도 이상의 온도역으로 수행하고, 상기 마무리 어닐링에 있어서는 Ac1 온도 미만의 온도역으로 2시간 이하 유지하고 상기 변형취어닐링에 있어서는 600℃이상, Ac1 온도 미만의 온도역으로 1200초 이상 유지하는 것을 특징으로 하는 무방향성 전기강판 제조 방법. ([Mn]+[Ni]+[Co]+[Pt]+[Pb]+[Cu]+[Au])-([Si]+[sol.Al])>0.00% ···(1) | In mass %, C: 0.0100% or less, Si:1.50 - 4.00%, Sol.Al: 0.0001 - 1.000%, The following S: 0.0100%, N: 0.0100% or less, Mn, Ni, Co, Pt, Pb, Au and cu: 2.50 - 5.00% in total, Sn:0.000 - 0.400%, Sb:0.000 - 0.400%, P:0.000 - 0.400%, and Mg, Ca, Sr, Ba, Ce, La, Nd, Pr, Zn and Cd: 0.0000 - 0.0100% total content, % By mass, Mn content Mn:, Ni Ni content:, Co Co content:, Pt Pt content:, Pb Pb content:, cu cu content:, Au content of the Au:, Si content Si:, sol.Al sol.Al content: when expressed in, (1) satisfies a following formula, Balance Fe and impurities and the steel having a chemical composition to hot rolling, greater than 250 °C, hot-rolled steel sheet in a temperature range of 550 °C or winding process, The first step of cold rolling to the hot-rolled steel sheet 1, The annealing step after cold rolling to 1, The first step of cold rolling after annealing of 2, The cold rolling after 2, either one or both of the finish-annealed and stress relieving annealing step, and, The hot rolling finish temperature is performed in the temperature range of the final pass Ar1, In the finish-annealing, at a temperature below the temperature range below 2 hours Ac1 holds, In the stress relief annealing, more than 600 °C, holding temperature below the range 1200 seconds Ac1 The non-oriented electromagnetic steel sheet. (Mn: + Ni: + Co: + Pt: + Pb: + cu: + Au :) (1) - (Si: + sol.Al :)] 0.00% ··· |  |  |  | PCT-JP2020-042471 | 2020-11-13 | WO2021-095859 | 2021-05-20 |  |  | NIPPON STEEL CORPORATION | MURAKAWA Tesshu ¦ FUJIMURA Hiroshi | 2019-206630 ¦ 2019-206812 | JP ¦ JP | 2019-11-15 ¦ 2019-11-15 |  |  |  |  | 106525777 | BR112022000171B1 ¦ CN114341383B ¦ EP4060062A1 ¦ IN519241 ¦ JP2019-206630 ¦ JP2019-206812 ¦ JP7211532B2 ¦ KR10-2751545B1 ¦ TWI755150B ¦ US12448663B2 ¦ VN1-0043370B ¦ WOWO2021-095859A1 | 12 |  |  | 6021020003273
PCT | PCT | P | A1 | 고정자 코어, 회전 전기기계, 고정자 코어의 설계 방법 | STATOR CORE, ROTARY ELECTRIC MACHINE, AND DESIGN METHOD FOR STATOR CORE | 본 발명은 적층된 복수의 전기강판을 가진 고정자 코어로서, 고정자 코어의 복수 티스(121a~121p) 중 자기 특성이 우수한 방향으로 따른 티스의 폭이 자기 특성의 떨어진 방향으로 따른 티스의 폭보다 좁다. | This stator core has a plurality of laminated electromagnetic steel sheets. Among a plurality of teeth (121a-121p) of the stator core, the width of teeth arranged along the direction in which magnetic characteristics are superior is narrower than the width of teeth arranged along the direction in which magnetic characteristics are inferior. | 적층된 복수의 전기강판을 가진 고정자 코어로서, 상기 고정자 코어의 복수 티스 중 자기 특성이 우수한 방향으로 따른 티스의 폭이 자기 특성의 떨어진 방향으로 따른 티스의 폭보다 좁은 것을 특징으로 하는 고정자 코어. | A stator core having a plurality of electromagnetic steel plates laminated, A plurality of teeth of said stator core, having excellent magnetic properties along the direction of tooth width, narrower than the width of the teeth along the direction of the inferior magnetic properties of the stator core. |  |  |  | PCT-JP2020-042473 | 2020-11-13 | WO2021-095861 | 2021-05-20 |  |  | NIPPON STEEL CORPORATION | OHSUGI Yasuo ¦ TOMITA Miho ¦ MURAKAWA Tesshu | 2019-206649 | JP | 2019-11-15 |  |  |  |  | 103190230 | BR112022009062B1 ¦ CN114667661B ¦ CN119150779A ¦ EP4060869A1 ¦ IN202217027332 ¦ JP2019-206649 ¦ JP7588600B2 ¦ KR10-2759045B1 ¦ TWI769583B ¦ US12283846B2 ¦ VN88241A ¦ WOWO2021-095861A1 | 12 |  |  | 6021020003275
PCT | PCT | P | A1 | 무방향성 전기강판 및 그 제조 방법 | NON-ORIENTED ELECTROMAGNETIC STEEL SHEET AND METHOD FOR PRODUCING SAME | IPM 모터의 회전자에 이용하여 적합한 자속밀도 B50와 고주파 철손 특성이 우수하고 인장 강도와 피로 강도가 높고 인장 강도의 편차가 적은 무방향성 전기강판을 제공한다. 무방향성 전기강판은 소정의 강판 성분의 조성을 가지며, 미재결정 조직의 비율이5~70%이며 직경 5μm 이상의 개재물의 개수가 5개/mm2이하인 조직을 가진다. | The present invention provides a non-oriented electromagnetic steel sheet which has excellent magnetic flux density B50, excellent iron loss characteristics at high frequencies, high tensile strength and high fatigue strength, while being suppressed in variation in the tensile strength, and which is suitable for use in a rotor of an IPM motor. A non-oriented electromagnetic steel sheet according to the present invention has a predetermined steel sheet component composition, while having a structure wherein the non-recrystallized structure ratio is from 5 to 70% and the number of inclusions having a diameter of 5 μm or more is 5 per mm2 or less. | 질량%로 C:0~0.0100%, P:0~0.100%, Si:2.00~5.00%, Mn:0~5.00%, Al:0~3.00%, S:0~0.0100%, N:0~0.0050%, Zn:0.0005~0.0030%, Mo:0.001~0.100%, Cu:0~0.2%, Nb:0~0.010% 및 O:0~0.0050% 이며 잔부는 Fe 및 불가피 불순물인 강판 성분의 조성을 가지며, 미재결정 조직의 비율이5~70%이며 직경 5μm 이상의 개재물의 개수가 5개/mm2이하인 조직을 가지는 것을 특징으로 하는 무방향성 전기강판. | In mass %, C: 0 - 0.0100%, P: 0 - 0.100%, Si:2.00 - 5.00%, Mn: 0 - 5.00%, Al: 0 - 3.00%, S: 0 - 0.0100%, N: 0 - 0.0050%, Zn:0.0005 - 0.0030%, Mo:0.001 - 0.100%, Cu: 0 - 0.2%, Nb: 0 - 0.010%, and O: 0 - 0.0050% And, the balance is Fe and inevitable impurities in the steel which has the composition of components, The ratio of non-recrystallized structure is 5 - 70%, more than 5 μm diameter 5/mm to the number of inclusions2 Having less tissue, the non-oriented electromagnetic steel sheet. |  |  |  | PCT-JP2020-019159 | 2020-05-13 | WO2021-084785 | 2021-05-06 |  |  | JFE STEEL CORPORATION | ODA Yoshihiko ¦ ZAIZEN Yoshiaki ¦ OKUBO Tomoyuki ¦ TANAKA Takaaki ¦ MIYAMOTO Yukino | 2019-196428 | JP | 2019-10-29 |  |  |  |  | 104340187 | CN114555848A ¦ EP4053302A1 ¦ IN503017 ¦ JP2019-196428 ¦ JP7056745B2 ¦ KR10-2740117B1 ¦ MXMX/a/2022/003841A ¦ RU0002791867C1 ¦ TH2201002417A ¦ TWI747299B ¦ US12381024B2 ¦ WOWO2021-084785A1 | 12 |  |  | 6021018003269
CN | CN | P | B | 자기 특성이 우수한 냉간 압연 무방향성 규소강 및 그 제조 방법 | Cold-rolled non-oriented silicon steel with excellent magnetic performance and production method thereof | 본 발명은 자성이 우수한 냉간 압연 무방향성 규소강 및 그 생산 방법을 개시하고, 제강 기술 영역에 속한다. 이는 다음과 같은 질량 백분율의 각 화학 성분을 포함한다:Si: 3.10~3.50%, Als: 0.70~2.20%, Mn: 0.10 내지 0.50%, C≤0.0040%, S≤0.0020%, N≤0.0030%, P≤0.010%, Ti≤0.0030%, Nb≤0.0030%, V ≤0.0030%이고, 나머지는 Fe 및 기타 불가피한 불순물 원소이다. 제조 공정에서는 또한 스틸 스트립에 특정 압력을 가하기 때문에 철 손실 값 P1.0/50을 어느 정도 감소시켜 제품 합격률을 크게 향상시킬 수 있습니다; 은 50W250호 제품의 5,000톤 계약에 따라 계산되며 원래 제품의 합격률이 60%이상 증가합니다. | The invention discloses cold-rolled non-oriented silicon steel with excellent magnetic performance and a production method thereof, and belongs to the technical field of steel making. The cold-rollednon-oriented silicon steel comprises, by mass, 3.10-3.50% of Si, 0.70-2.20% of Als, 0.10-0.50% of Mn, less than or equal to 0.0040% of C, less than or equal to 0.0020% of S, less than or equal to 0.0030% of N, less than or equal to 0.010% of P, less than or equal to 0.0030% of Ti, less than or equal to 0.0030% of Nb, less than or equal to 0.0030% of V, the balance Fe and other unavoidable impurityelements. Specific pressure is also exerted on steel strips in the preparation process, so that iron loss value P1.0/50 is reduced to a certain extent, and the product qualification rate is greatly improved; and calculated by the production contract of 5000 t of 50W250 products, the qualification rate of original products is increased by 60% or more. | 1. 자성이 우수한 냉간 압연 무방향성 규소강: 이는 다음과 같은 질량 백분율의 각 화학 성분을 포함한다:Si: 3.15~3.40%, Als: 0.80~2.00%, Mn: 0.10 내지 0.50%, C≤0.0040%, S≤0.0020%, N≤0.0030%, P≤0.010%, Ti≤0.0030%, Nb≤0.0030%, V ≤0.0030%이고, 나머지는 Fe 및 기타 불가피한 불순물 원소이다; 상기 무방향성 규소강은 제조 과정에서 냉각된 스틸 스트립에 압력 F를 가하여 내부 미세 유리 텍스쳐 비율을 높이는 것을 포함한다; 상기 압력 F는 하기 수학 관계식을 만족한다:F≥0.417×(Si%+2×Als%)+(4.437×TCP+1.033×TFA)×10-4및 F≤0.543×(Si%+2×Als%)+(6.262×TCP+1.436×TFA)×10-4; 여기서, F는 압력, 단위 MPa이다; Si%는 Si 원소의 질량 백분율이다; Als%는 Als 원소의 질량 백분율이다; TCP은 강대 정규화 온도이다; TFA는 강대 완제품 어닐링 온도이다; 상기 완제품 어닐링 공정은 보호 분위기에서 어닐링 온도를 990~1040°C로 제어하는 것을 포함하고, 어닐링 시간은 30~50s이다; 상기 상화 처리 공정은 상화 온도가 900~940°C이고, 상화 시간이 35~80s인 것을 포함한다; 또한, 상기 냉간 압연 무방향성 규소강의 저필드에서의 횡 철손값 P1.0/50≤1.12 W/kg; 상기 냉간 압연 무방향성 규소강의 자기 유도 강도 B5000≥1.64T. | 1. A cold-rolled non-oriented silicon steel with excellent magnetic property is characterized in that: the composite material comprises the following chemical components in percentage by mass: 3.15 to 3.40 percent of Si, 0.80 to 2.00 percent of Als, 0.10 to 0.50 percent of Mn, less than or equal to 0.0040 percent of C, less than or equal to 0.0020 percent of S, less than or equal to 0.0030 percent of N, less than or equal to 0.010 percent of P, less than or equal to 0.0030 percent of Ti, less than or equal to 0.0030 percent of Nb, less than or equal to 0.0030 percent of V, and the balance of Fe and other inevitable impurity elements; the non-oriented silicon steel comprises the steps of applying pressure F to a cooled steel strip in the preparation process so as to improve the internal microscopic favorable texture proportion; the pressure F satisfies the following mathematical relationship: f is not less than 0.417 (Si% +2 Als%) + (4.437 XTCP+1.033×TFA)×10-4And F is not more than 0.543 × (Si% +2 × Als%) + (6.262 × TCP+1.436×TFA)×10-4(ii) a Wherein F is pressure in MPa; si% is the mass percentage of Si element; the Als% is the mass percentage of Als element; t isCPThe steel strip normalizing temperature; t isFAAnnealing temperature for the steel strip finished product; the finished product annealing process comprises the steps of controlling the annealing temperature to be 990-1040 ℃ in a protective atmosphere, and annealing for 30-50 s; the normalizing treatment process comprises normalizing at 900-940 ℃ for 35-80 s; and the transverse iron loss value P of the cold-rolled non-oriented silicon steel under a low field1.0/50≤1.12W/kg; Magnetic induction intensity B of cold-rolled non-oriented silicon steel5000≥1.64T。 | 1. 자성이 우수한 냉간 압연 무방향성 규소강: 이는 다음과 같은 질량 백분율의 각 화학 성분을 포함한다:Si: 3.15~3.40%, Als: 0.80~2.00%, Mn: 0.10 내지 0.50%, C≤0.0040%, S≤0.0020%, N≤0.0030%, P≤0.010%, Ti≤0.0030%, Nb≤0.0030%, V ≤0.0030%이고, 나머지는 Fe 및 기타 불가피한 불순물 원소이다; 상기 무방향성 규소강은 제조 과정에서 냉각된 스틸 스트립에 압력 F를 가하여 내부 미세 유리 텍스쳐 비율을 높이는 것을 포함한다; 상기 압력 F는 하기 수학 관계식을 만족한다:F≥0.417×(Si%+2×Als%)+(4.437×TCP+1.033×TFA)×10-4및 F≤0.543×(Si%+2×Als%)+(6.262×TCP+1.436×TFA)×10-4; 여기서, F는 압력, 단위 MPa이다; Si%는 Si 원소의 질량 백분율이다; Als%는 Als 원소의 질량 백분율이다; TCP은 강대 정규화 온도이다; TFA는 강대 완제품 어닐링 온도이다; 상기 완제품 어닐링 공정은 보호 분위기에서 어닐링 온도를 990~1040°C로 제어하는 것을 포함하고, 어닐링 시간은 30~50s이다; 상기 상화 처리 공정은 상화 온도가 900~940°C이고, 상화 시간이 35~80s인 것을 포함한다; 또한, 상기 냉간 압연 무방향성 규소강의 저필드에서의 횡 철손값 P1.0/50≤1.12 W/kg; 상기 냉간 압연 무방향성 규소강의 자기 유도 강도 B5000≥1.64T. | 1. A cold-rolled non-oriented silicon steel with excellent magnetic property is characterized in that: the composite material comprises the following chemical components in percentage by mass: 3.15 to 3.40 percent of Si, 0.80 to 2.00 percent of Als, 0.10 to 0.50 percent of Mn, less than or equal to 0.0040 percent of C, less than or equal to 0.0020 percent of S, less than or equal to 0.0030 percent of N, less than or equal to 0.010 percent of P, less than or equal to 0.0030 percent of Ti, less than or equal to 0.0030 percent of Nb, less than or equal to 0.0030 percent of V, and the balance of Fe and other inevitable impurity elements; the non-oriented silicon steel comprises the steps of applying pressure F to a cooled steel strip in the preparation process so as to improve the internal microscopic favorable texture proportion; the pressure F satisfies the following mathematical relationship: f is not less than 0.417 (Si% +2 Als%) + (4.437 XTCP+1.033×TFA)×10-4And F is not more than 0.543 × (Si% +2 × Als%) + (6.262 × TCP+1.436×TFA)×10-4(ii) a Wherein F is pressure in MPa; si% is the mass percentage of Si element; the Als% is the mass percentage of Als element; t isCPThe steel strip normalizing temperature; t isFAAnnealing temperature for the steel strip finished product; the finished product annealing process comprises the steps of controlling the annealing temperature to be 990-1040 ℃ in a protective atmosphere, and annealing for 30-50 s; the normalizing treatment process comprises normalizing at 900-940 ℃ for 35-80 s; and the transverse iron loss value P of the cold-rolled non-oriented silicon steel under a low field1.0/50≤1.12W/kg; Magnetic induction intensity B of cold-rolled non-oriented silicon steel5000≥1.64T。 | 3 | 2019-11063193 | 2019-10-31 | 110629120 | 2019-12-31 | 110629120 | 2021-04-30 | WUHAN IRON AND STEEL Co.,Ltd. | Wan Zhengwu ¦ Ma Wenchao ¦ Li Zhun ¦ Ma Jinlong ¦ Yang Chao ¦ Gong Xuecheng ¦ Ding Yong ¦ Huang Shuang ¦ Deng Xun ¦ Ye Guoming |  |  |  | 0 |  | 0 |  | 57255491 | CN110629120B | 1 | 등록 | WUHAN IRON AND STEEL Co.,Ltd. | 8421191004418
CN | CN | P | B | 인버터 공조용 무방향성 전기강 및 그 제조 방법 | Non-oriented electrical steel for variable-frequency air conditioner and manufacturing method of non-oriented electrical steel | 본 발명은 인버터 에어컨용 무방향성 전기강 및 그 제조 방법을 제공하고, 성분은 [C]≤0.0020%이다 , [M n]0.20%-0.50% , [S ]≤0.0025% , [P ]≤0.020% , [S i]2.80%-3.4%, [Al]0.20%-1.20% , [N ]≤0.0025% , [S n]0.01-0.10%, 잔여량은 Fe 및 불가피한 잔류 원소이다; 제조 방법: 제강, 연속 주조, 가열, 열간 압연, 정규화, 산세, 냉간 압연, 어닐링, 냉각 및 코팅; 본 발명 제품의 두께는 0.25-0.30mm이고, 제품 철손 P1.5/50≤2.15W/kg이며, 자극화 강도 J5000≥1.65T이다 자화 속도가 빠르고 철 손실이 낮으며 인버터 에어컨 압축기의 작동 조건에 적합하며 인버터 에어컨의 부피와 무게를 줄이고 전력 소모를 줄이며 자원과 에너지를 절약할 수 있습니다. | The invention provides non-oriented electrical steel for a variable-frequency air conditioner and a manufacturing method of the non-oriented electrical steel. The non-oriented electrical steel is prepared from the components: less than or equal to 0.0020% of [C], 0.20%-0.50% of [Mn], less than or equal to 0.0025% of [S], less than or equal to 0.020% of [P], 2.80%-3.4% of [Si], 0.20%-1.20% of [Al],less than or equal to 0.0025% of [N], 0.01-0.10% of [Sn], the balance of Fe and inevitable residual elements. The manufacturing method comprises the steps: steelmaking, continuous casting, heating, hot rolling, normalizing, acid pickling, cooling, annealing, cooling and coating. The product thickness is 0.25-0.30 mm, the product iron loss P1.5/50 is less than or equal to 2.15 W/kg, the magnetic polarization intensity J5000 is greater than or equal to 1.65 T, the magnetizing velocity is high, the iron loss is low, the non-oriented electrical steel is suitable for the working conditions of a compressor of the variable-frequency air conditioner, the size and the weight of the variable-frequency air conditioner can be reduced, power consumption is reduced, and resources and energy are saved. | 1. 상기 주파수 변환 에어컨용 무방향성 전기강은 이하의 질량 백분율 화학 성분을 포함하는 것을 특징으로 하는 주파수 변환 에어컨용 무방향성 전기강.[C]≤0.0020% , [M n]0.20%-0.50% , [S ]≤0.0025% , [P ]≤0.020% , [S i]2.80%-3.4%,[Al]0.20%-1.20% , [N ]≤0.0025% , [S n]0.01-0.10%,나머지는 Fe 및 불가피한 잔류 원소이다; 상기 인버터 에어컨용 무방향성 전기강의 제조 방법은, 이하의 공정을 포함한다: 제강, 연속 주조, 가열, 열간 압연, 정규화, 산세, 냉간 압연, 어닐링, 냉각 및 코팅; 가열로 제1가열단 노기온도는 900°C~1050°C이고, 제2가열단 노기온도는 1050°C~1120°C이며, 균열단 노기온도는 1050°C~1130°C이다; 상기 정규화, 온도 800°C-950°C; 보온 시간은 60초에서 250초 사이이며 보호 대기는 N2가스입니다; 롤은 직경 60-80mm의 작업 롤을 사용하여 한 번에 50-90°C로 예열하고 냉간 압연 압하율85%-90%를 제어합니다; 상기 어닐링은 2차 연속 어닐링 공정을 이용하여 1차 어닐링 온도를 800°C-950°C로 제어하고, 분위기 체적 백분율이5%-20%인 H2및80%-95%의 N2를 보호한다, 20%-35 부피의 H2및65%-80%의 N2가습 가스를 주입하고 탈탄 섹션 이슬점+35°C-+45°C를 제어하고 1단계 어닐링 및 보온 시간은 70s-150s입니다; 2단계 어닐링 온도를 950°C~1050°C로 조절하고 대기 부피 백분율이5%-20%인 H2및80%-95%의 N2을 보호하며 이슬점≤+20°C입니다, 보온 시간은 30초-70초입니다; 어닐링 후 순수 N2세그먼트 냉각 방법을 사용하여 튜브 냉각 섹션에서 강철 스트립의 냉각 속도를 ≥30°C/s로 제어하고 강철 스트립의 튜브 냉각 섹션 온도는 550°C-650°C입니다; 강철 스트립의 분사 섹션에서 냉각 속도는≤18°C/s이고 강철 스트립의 분사 섹션 온도는 160-200°C입니다; 강철 스트립은 최종 냉각 섹션을 거쳐 실온으로 냉각됩니다. | 1. The non-oriented electrical steel for the variable frequency air conditioner is characterized by comprising the following chemical components in percentage by mass: [C] less than or equal to 0.0020 percent, 0.20 to 0.50 percent of [ Mn ], less than or equal to 0.0025 percent of [ S ], lessthan or equal to 0.020 percent of [ P ], [ Si ]2.80 to 3.4 percent, 0.20 to 1.20 percent of [ Al ], less than or equal to 0.0025 percent of [ N ], [ Sn ]0.01 to 0.10 percent, and the balance of Fe and inevitable residual elements; the method for manufacturing the non-oriented electrical steel for the variable frequency air conditioner comprises the following processes: steel making, continuous casting, heating, hot rolling, normalizing, acid washing, cold rolling, annealing, cooling and coating; controlling the furnace gas temperature of the first heating section of the heating furnace to be 900-1050 ℃, the furnace gas temperature of the second heating section to be 1050-1120 ℃ and the furnace gas temperature of the soaking section to be 1050-1130 ℃; normalizing at 800-950 ℃; the heat preservation time is 60-250 s, and the protective atmosphere is N2Gas; preheating a steel coil to 50-90 ℃, and carrying out one-time cold rolling by using a working roll with the diameter of 60-80mm, wherein the cold rolling reduction rate is controlled to be 85% -90%; the annealing adopts a two-stage continuous annealing process, the first-stage annealing temperature is controlled to be 800-950 ℃, and the volume percentage of the protective atmosphere is 5-20% of H2And 80% -95% of N2Introducing H with the volume percentage of 20-35 percent2And 65% -80% of N2The humidifying gas controls the decarbonization section dew point to be +35 ℃ to +45 ℃, and the primary annealing heat preservation time is 70s to 150 s; controlling the second-stage annealing temperature to 950-1050 ℃, and the volume percentage of the protective atmosphere to be 5-20% of H2And 80% -95% of N2The dew point is less than or equal to +20 ℃, and the heat preservation time is 30-70 s; pure N is adopted after annealing2A sectional cooling method, wherein the cooling speed of the steel strip in a pipe cooling section is controlled to be more than or equal to 30 ℃/s, and the temperature of the steel strip in the pipe cooling section is controlled to be 550-650 ℃; controlling the cooling speed of the steel strip in the spraying section to be less than or equal to 18 ℃/s and the temperature of the steel strip out of the spraying section to be 160-; the steel strip is cooled to room temperature through a final cooling section. | 1. 상기 주파수 변환 에어컨용 무방향성 전기강은 이하의 질량 백분율 화학 성분을 포함하는 것을 특징으로 하는 주파수 변환 에어컨용 무방향성 전기강.[C]≤0.0020% , [M n]0.20%-0.50% , [S ]≤0.0025% , [P ]≤0.020% , [S i]2.80%-3.4%,[Al]0.20%-1.20% , [N ]≤0.0025% , [S n]0.01-0.10%,나머지는 Fe 및 불가피한 잔류 원소이다; 상기 인버터 에어컨용 무방향성 전기강의 제조 방법은, 이하의 공정을 포함한다: 제강, 연속 주조, 가열, 열간 압연, 정규화, 산세, 냉간 압연, 어닐링, 냉각 및 코팅; 가열로 제1가열단 노기온도는 900°C~1050°C이고, 제2가열단 노기온도는 1050°C~1120°C이며, 균열단 노기온도는 1050°C~1130°C이다; 상기 정규화, 온도 800°C-950°C; 보온 시간은 60초에서 250초 사이이며 보호 대기는 N2가스입니다; 롤은 직경 60-80mm의 작업 롤을 사용하여 한 번에 50-90°C로 예열하고 냉간 압연 압하율85%-90%를 제어합니다; 상기 어닐링은 2차 연속 어닐링 공정을 이용하여 1차 어닐링 온도를 800°C-950°C로 제어하고, 분위기 체적 백분율이5%-20%인 H2및80%-95%의 N2를 보호한다, 20%-35 부피의 H2및65%-80%의 N2가습 가스를 주입하고 탈탄 섹션 이슬점+35°C-+45°C를 제어하고 1단계 어닐링 및 보온 시간은 70s-150s입니다; 2단계 어닐링 온도를 950°C~1050°C로 조절하고 대기 부피 백분율이5%-20%인 H2및80%-95%의 N2을 보호하며 이슬점≤+20°C입니다, 보온 시간은 30초-70초입니다; 어닐링 후 순수 N2세그먼트 냉각 방법을 사용하여 튜브 냉각 섹션에서 강철 스트립의 냉각 속도를 ≥30°C/s로 제어하고 강철 스트립의 튜브 냉각 섹션 온도는 550°C-650°C입니다; 강철 스트립의 분사 섹션에서 냉각 속도는≤18°C/s이고 강철 스트립의 분사 섹션 온도는 160-200°C입니다; 강철 스트립은 최종 냉각 섹션을 거쳐 실온으로 냉각됩니다. | 1. The non-oriented electrical steel for the variable frequency air conditioner is characterized by comprising the following chemical components in percentage by mass: [C] less than or equal to 0.0020 percent, 0.20 to 0.50 percent of [ Mn ], less than or equal to 0.0025 percent of [ S ], lessthan or equal to 0.020 percent of [ P ], [ Si ]2.80 to 3.4 percent, 0.20 to 1.20 percent of [ Al ], less than or equal to 0.0025 percent of [ N ], [ Sn ]0.01 to 0.10 percent, and the balance of Fe and inevitable residual elements; the method for manufacturing the non-oriented electrical steel for the variable frequency air conditioner comprises the following processes: steel making, continuous casting, heating, hot rolling, normalizing, acid washing, cold rolling, annealing, cooling and coating; controlling the furnace gas temperature of the first heating section of the heating furnace to be 900-1050 ℃, the furnace gas temperature of the second heating section to be 1050-1120 ℃ and the furnace gas temperature of the soaking section to be 1050-1130 ℃; normalizing at 800-950 ℃; the heat preservation time is 60-250 s, and the protective atmosphere is N2Gas; preheating a steel coil to 50-90 ℃, and carrying out one-time cold rolling by using a working roll with the diameter of 60-80mm, wherein the cold rolling reduction rate is controlled to be 85% -90%; the annealing adopts a two-stage continuous annealing process, the first-stage annealing temperature is controlled to be 800-950 ℃, and the volume percentage of the protective atmosphere is 5-20% of H2And 80% -95% of N2Introducing H with the volume percentage of 20-35 percent2And 65% -80% of N2The humidifying gas controls the decarbonization section dew point to be +35 ℃ to +45 ℃, and the primary annealing heat preservation time is 70s to 150 s; controlling the second-stage annealing temperature to 950-1050 ℃, and the volume percentage of the protective atmosphere to be 5-20% of H2And 80% -95% of N2The dew point is less than or equal to +20 ℃, and the heat preservation time is 30-70 s; pure N is adopted after annealing2A sectional cooling method, wherein the cooling speed of the steel strip in a pipe cooling section is controlled to be more than or equal to 30 ℃/s, and the temperature of the steel strip in the pipe cooling section is controlled to be 550-650 ℃; controlling the cooling speed of the steel strip in the spraying section to be less than or equal to 18 ℃/s and the temperature of the steel strip out of the spraying section to be 160-; the steel strip is cooled to room temperature through a final cooling section. | 4 | 2020-10182212 | 2020-03-16 | 111304518 | 2020-06-19 | 111304518 | 2021-04-09 | XINYU IRON & STEEL Co.,Ltd. | Leng Yemin ¦ Feng Xiaoming ¦ Leng Guangrong ¦ Pei Wei ¦ Gong Honggen ¦ Yu Xiaoqin ¦ Liu Chuanxing ¦ Zhang Zouhua ¦ Huang Youcai ¦ Xu Xihua ¦ Guan Xingwei ¦ Huang Suzhong ¦ Wan Wei ¦ Yan Zheng ¦ Li Na ¦ Li Yuanmei |  |  |  | 6 | CN110106447B ¦ CN105849300B ¦ CN102747291B ¦ CN102676916B ¦ CN102796947A ¦ JP6763148B2 | 2 | CN114737129B ¦ DE10-2022-116250A1 | 58734302 | CN111304518B | 1 | 등록 | XINYU IRON & STEEL Co.,Ltd. | 8421161005368
CN | CN | P | B | 실리콘강 스테이터 코어, 스테이터 및 모터 | Silicon steel stator iron core, stator and motor | 본 발명은 규소강 고정자 철심, 고정자 및 모터를 개시하고, 신에너지 차량용 모터 기술 영역에 관련되고, 톱니부와 요크부를 포함하고, 상기 톱니부는 복수의 톱니 블록을 포함하고, 상기 요크부는 복수의 요크 블록을 포함한다; 복수의 상기 요크 블록은 복수의 상기 톱니 블록과 접합되어 상기 스테이터 코어를 형성한다; 여기서, 상기 요크 블록과 티스 블록은 모두 배향 실리콘 강이고, 상기 티스부는 상기 스테이터 코어의 반경 방향을 따라 압연 방향이며, 상기 요크부는 상기 스테이터 코어의 원주 방향을 따라 배향 실리콘 강의 압연 방향이다; 모터 메인 자기 회로의 투자성 에너지를 강화하고 모터 손실을 줄이며, 방향성 실리콘강을 사용하여 자기 회로를 변경할 수 없기 때문에 방향성 실리콘강을 코어에 적용할 수 없는 문제를 해결하여 종래 기술에 비해 무방향성 실리콘강을 사용하는 투자성 에너지보다 크게 향상된다. | The invention discloses a silicon steel stator iron core, a stator and a motor, and relates to the technical field of motors for new energy vehicles. The silicon steel stator iron core comprises a tooth part and a yoke part. The tooth part comprises a plurality of tooth blocks and the yoke part comprises a plurality of yoke blocks. A plurality of yoke blocks and a plurality of tooth blocks are spliced to form the stator, wherein both the yoke blocks and the tooth blocks are oriented silicon steel, and the tooth part is the rolling direction along the radial direction of the stator and the yokepart is the rolling direction of the oriented silicon steel along the circumferential direction of the stator. The magnetic conductivity of the main magnetic circuit of the motor is enhanced, the loss of the motor is reduced and the problem that the oriented silicon steel cannot be applied to the iron core because the magnetic circuit cannot be changed by using the oriented silicon steel can be solved, thus greatly improving the magnetic conductivity in comparison with the technology when using the non-oriented silicon steel in the prior art. | 1. 톱니부와 요크부를 포함하는 실리콘 스틸 고정자 철심에 있어서, 상기 톱니부는 복수의 톱니 블록을 포함하고, 상기 요크부는 복수의 요크 블록을 포함하는 것을 특징으로 하는 실리콘 스틸 고정자 철심; 복수의 상기 요크 블록은 복수의 상기 톱니 블록과 접합되어 상기 스테이터 코어를 형성한다; 여기서, 상기 요크 블록과 티스 블록은 모두 배향 실리콘 강이고, 상기 티스부는 상기 스테이터 코어의 반경 방향을 따라 압연 방향이며, 상기 요크부는 상기 스테이터 코어의 원주 방향을 따라 배향 실리콘 강의 압연 방향이다; 복수의 상기 요크 블록은 접합되어 요크부를 형성하고, 상기 요크부 중의 인접한 두 개의 상기 요크 블록은 상기 톱니 블록을 통해 접합되어 톱니부를 형성한다; 상기 요크 블록은 요크 블록 본체와 상기 본체의 바닥부에 설치된 홈을 포함하고, 상기 홈의 양측에 대칭적으로 연결 홈이 개설되어 있다; 상기 연결홈은 수평면과 45도 각도를 이룬다. | 1. A silicon steel stator core comprising a tooth portion and a yoke portion, wherein the tooth portion comprises a plurality of tooth blocks and the yoke portion comprises a plurality of yoke blocks; the yoke blocks and the tooth blocks are spliced to form the stator core; the yoke block and the tooth block are all made of oriented silicon steel, the tooth part is in the rolling direction along the radial direction of the stator core, and the yoke part is in the rolling direction of the oriented silicon steel along the circumferential direction of the stator core; the yoke blocks are spliced to form a yoke part, and two adjacent yoke blocks in the yoke part are overlapped through the tooth blocks to form tooth parts; the yoke block comprises a yoke block body and a groove arranged at the bottom of the yoke block body, and two sides of the groove are symmetrically provided with lapping grooves; the lapping groove and the horizontal plane form an angle of 45 degrees. | 1. 톱니부와 요크부를 포함하는 실리콘 스틸 고정자 철심에 있어서, 상기 톱니부는 복수의 톱니 블록을 포함하고, 상기 요크부는 복수의 요크 블록을 포함하는 것을 특징으로 하는 실리콘 스틸 고정자 철심; 복수의 상기 요크 블록은 복수의 상기 톱니 블록과 접합되어 상기 스테이터 코어를 형성한다; 여기서, 상기 요크 블록과 티스 블록은 모두 배향 실리콘 강이고, 상기 티스부는 상기 스테이터 코어의 반경 방향을 따라 압연 방향이며, 상기 요크부는 상기 스테이터 코어의 원주 방향을 따라 배향 실리콘 강의 압연 방향이다; 복수의 상기 요크 블록은 접합되어 요크부를 형성하고, 상기 요크부 중의 인접한 두 개의 상기 요크 블록은 상기 톱니 블록을 통해 접합되어 톱니부를 형성한다; 상기 요크 블록은 요크 블록 본체와 상기 본체의 바닥부에 설치된 홈을 포함하고, 상기 홈의 양측에 대칭적으로 연결 홈이 개설되어 있다; 상기 연결홈은 수평면과 45도 각도를 이룬다. ¦ 6. 제1항 내지 제5항 중 어느 한 항에 따른 고정자 코어를 더 포함하는 것을 특징으로 하는 기계 시트 및 코일을 포함하는 모터 고정자. ¦ 7. 제1항 내지 제5항 중 어느 한 항에 따른 고정자 코어를 포함하는 것을 특징으로 하는 회전자와 고정자를 포함하는 모터. | 1. A silicon steel stator core comprising a tooth portion and a yoke portion, wherein the tooth portion comprises a plurality of tooth blocks and the yoke portion comprises a plurality of yoke blocks; the yoke blocks and the tooth blocks are spliced to form the stator core; the yoke block and the tooth block are all made of oriented silicon steel, the tooth part is in the rolling direction along the radial direction of the stator core, and the yoke part is in the rolling direction of the oriented silicon steel along the circumferential direction of the stator core; the yoke blocks are spliced to form a yoke part, and two adjacent yoke blocks in the yoke part are overlapped through the tooth blocks to form tooth parts; the yoke block comprises a yoke block body and a groove arranged at the bottom of the yoke block body, and two sides of the groove are symmetrically provided with lapping grooves; the lapping groove and the horizontal plane form an angle of 45 degrees. ¦ 6. An electric machine stator comprising a frame and a coil, characterized in that the stator further comprises a stator core according to any of claims 1-5. ¦ 7. An electrical machine comprising a rotor and a stator, characterized in that the stator comprises a stator core according to any of claims 1-5. | 7 | 2019-10997436 | 2019-10-18 | 110729827 | 2020-01-24 | 110729827 | 2021-04-02 | SHOUGANG ZHIXIN QIAN'AN ELECTROMAGNETIC MATERIALS Co.,Ltd. ¦ BEIJING SHOUGANG Co.,Ltd. | Li Guanglin ¦ Wang Yuhao ¦ Wang Xianhui ¦ Wang Fuxing ¦ An Dongyang ¦ Hu Zhiyuan ¦ Liu Zhenfang ¦ Li Yue |  |  |  | 0 |  | 2 | CN116742849B ¦ TWI793700B(FE) | 57460468 | CN110729827B | 1 | 등록 | Shougang Zhixin Electromagnetic Materials (Qian'an) Co.,Ltd. | 8421151005119
PCT | PCT | P | A1 | 무방향성 전기강판 및 무방향성 전기강판용 표면 처리제 | NON-ORIENTED ELECTROMAGNETIC STEEL SHEET AND SURFACE TREATMENT AGENT FOR NON-ORIENTED ELECTROMAGNETIC STEEL SHEET | 모재 강판과 상기 모재 강판의 표면에 형성된 절연 피막을 구비하고, 절연 피막은 인산 금속염, 유기 수지 및 수용성 유기 화합물을 주체로 하고, 수용성 유기 화합물은 SP값이 10.0~20.0(cal/cm3)1/2의 범위 내이며 인산 금속염은 금속 원소로서 알루미늄 및 아연을 포함하고 절연 피막의 표면에서 무방향 전기강판의 두께 방향으로 광전자 분광 분석법에 의한 측정을 수행했을 때, 아연의 2p피크의 강도가 최대가 되는 깊이가 알루미늄의 2p피크의 강도가 최대가 되는 깊이보다 상기 표면 측에 존재하고 아연의 2p피크의 강도 최대값이 상기 아연의 2p피크의 강도가 최대가 되는 깊이에 있어서의 알루미늄의 2p피크의 강도1~20배인 무방향성 전기강판. | This non-oriented electromagnetic steel sheet includes a base steel sheet and an insulating coating film formed on a surface of the base steel sheet. The insulating coating film comprises mainly a phosphoric acid metal salt, an organic resin and a water-soluble organic compound. The water-soluble organic compound has an SP value within the range 10.0-20.0 (cal/cm3)1/2. The phosphoric acid metal salt contains aluminum and zinc as metal elements. When photoelectron spectroscopy measurements are carried out in the thickness direction of the non-oriented electromagnetic steel sheet from the surface of the insulating coating film, the depth at which the intensity of a zinc 2p peak is a maximum value is further towards the surface side than the depth at which the intensity of an aluminum 2p peak is a maximum value, and the maximum intensity of a zinc 2p peak is 1-20 times the intensity of an aluminum 2p peak at the depth where the intensity of the zinc 2p peak is a maximum. | 모재 강판과 상기 모재 강판의 표면에 형성된 절연 피막을 구비하고, 상기 절연 피막은 인산 금속염, 유기 수지 및 수용성 유기 화합물을 합계로 상기 절연 피막의 전체 질량에 대해 50질량% 이상 함유하고 상기 수용성 유기 화합물은 SP값이 10.0~20.0(cal/cm3)1/2의 범위 내이며 상기 인산 금속염은 금속 원소로서 알루미늄 및 아연을 포함하고 상기 절연 피막의 표면에서 상기 무방향 전기강판의 두께 방향으로 광전자 분광 분석법에 의한 측정을 수행했을 때, 아연의 2p피크의 강도가 최대가 되는 깊이가 알루미늄의 2p피크의 강도가 최대가 되는 깊이보다 상기 표면 측에 존재하고 아연의 2p피크의 강도 최대값이 상기 아연의 2p피크의 강도가 최대가 되는 깊이에 있어서의 알루미늄의 2p피크의 강도1~20배인 무방향성 전기강판. | The base steel sheet, the base steel sheet on the surface of the insulating film, comprising, The insulating film is, phosphoric acid metal salt, and an organic resin and a water-soluble organic compound, in total, 50% or more relative to the total mass of the insulation film including, The water-soluble organic compound, SP value is 10.0 - 20.0 (cal/cm3 )1/2 In the range of, The phosphoric acid metal salt, metal elements, aluminum and zinc, The insulating coating film from the surface of the steel sheet in the thickness direction was measured by a photoelectron spectroscopy is a non-oriented, The peak intensity becomes the maximum depth of zinc 2p, peak intensity becomes the maximum depth from the surface of the aluminum 2p exists, and, The maximum value of the peak strength 2p zinc, the zinc in the peak intensity of the maximum intensity peak depth of aluminum 2p 2p 1 - 20 times, Non-oriented magnetic steel sheet. |  |  |  | PCT-JP2020-035519 | 2020-09-18 | WO2021-054450 | 2021-03-25 |  |  | NIPPON STEEL CORPORATION | TAKEDA, Kazutoshi ¦ YAMAZAKI, Shuichi ¦ MATSUMOTO, Takuya ¦ FUJII, Hiroyasu ¦ TAKAHASHI, Masaru | 2019-171251 | JP | 2019-09-20 |  |  |  |  | 106430932 | BR112022004260A2 ¦ CN114423885B ¦ EP4033005A1 ¦ IN514631 ¦ JP2019-171251 ¦ JP7389368B2 ¦ KR10-2871277B1 ¦ TWI823024B ¦ US2022-0341043A1 ¦ VN1-0044953B ¦ WOWO2021-054450A1 | 11 |  |  | 6021012003368
PCT | PCT | P | A1 | 무방향성 전기강판 | NON-ORIENTED ELECTROMAGNETIC STEEL SHEET | 모재 강판과 상기 모재 강판의 표면에 형성된 절연 피막을 구비하고, 절연 피막은 인산 금속염, 유기 수지 및 수용성 유기 화합물을 주체로 하고, 인산 금속염은 금속 원소로서 알루미늄을 적어도 포함하고 유기 수지는 SP값이 18.0(MPa)0.5이상 24.0(MPa)0.5미만의 범위 내이며 수용성 유기 화합물은 SP값이 19.0(MPa)0.5이상 35.0(MPa)0.5미만의 범위 내이며 절연 피막에 대해 X선 회절법에 의한 측정을 수행했을 때, 인산 금속염에 귀속하는 피크에서 산출되는 인산 알루미늄의 결정화도가 0.5~5.0%인 무방향성 전기강판. | This non-oriented electromagnetic steel sheet is provided with a base material steel sheet and an insulative film that is formed on surfaces of the base material steel sheet, wherein: the insulative film chiefly consists of a metal phosphate, an organic resin, and a water-soluble organic compound; the metal phosphate at least contains aluminum as a metal element; the organic resin has an SP value in a range of not less than 18.0(MPa)0.5 but less than 24.0(MPa)0.5; the water-soluble organic compound has an SP value in a range of not less than 19.0(MPa)0.5 but less than 35.0(MPa)0.5; and, when measurement based on an X-ray diffraction method is performed on the insulative film, the degree of crystallinity of aluminum phosphate calculated from a peak ascribed to a metal phosphate is 0.5-5.0%. | 모재 강판과 상기 모재 강판의 표면에 형성된 절연 피막을 구비하고, 상기 절연 피막은 인산 금속염, 유기 수지 및 수용성 유기 화합물을 합계로 상기 절연 피막의 전체 질량에 대해 50질량% 이상 함유하고 상기 인산 금속염은 금속 원소로서 알루미늄을 적어도 포함하고 상기 유기 수지는 SP값이 18.0(MPa)0.5이상 24.0(MPa)0.5미만의 범위 내이며 상기 수용성 유기 화합물은 SP값이 19.0(MPa)0.5이상 35.0(MPa)0.5미만의 범위 내이며 상기 절연 피막에 대해 X선 회절법에 의한 측정을 수행했을 때, 상기 인산 금속염에 귀속하는 피크에서 산출되는 상기 인산 알루미늄의 결정화도가 0.5~5.0%인 무방향성 전기강판. | The base steel sheet, the base steel sheet on the surface of the insulating film, comprising, The insulating film is, phosphoric acid metal salt, and an organic resin and a water-soluble organic compound, in total, 50% or more relative to the total mass of the insulation film including, The phosphoric acid metal salt, metal elements, including at least aluminum, The organic resin, SP value (MPa) 18.00.5 24.0 (MPa) or more0.5 In the range of less than, The water-soluble organic compound, SP value (MPa) 19.00.5 (MPa) than 35.00.5 In the range of less than, The insulating film to, X-ray diffraction measurement is carried out when, the metal phosphate is calculated from the degree of crystallization of aluminum phosphate peak belongs, is 0.5 - 5.0%, Non-oriented magnetic steel sheet. |  |  |  | PCT-JP2020-035520 | 2020-09-18 | WO2021-054451 | 2021-03-25 |  |  | NIPPON STEEL CORPORATION | TAKEDA, Kazutoshi ¦ YAMAZAKI, Shuichi ¦ MATSUMOTO, Takuya ¦ FUJII, Hiroyasu ¦ TAKAHASHI, Masaru | 2019-171263 | JP | 2019-09-20 |  |  |  |  | 102010425 | BR112022004242A2 ¦ CN114423886B ¦ EP4033006A1 ¦ IN498887 ¦ JP2019-171263 ¦ JP7040678B2 ¦ KR10-2648705B1 ¦ TWI748654B ¦ US2022-0336129A1 ¦ VN1-0045965B ¦ WOWO2021-054451A1 | 11 |  |  | 6021012003369
CN | CN | P | B | 용접에 사용되는 반유기-반무기 실리콘 강판 코팅액 및 제조 방법 및 용도 | Semi-organic-semi-inorganic silicon steel plate coating liquid used for welding, and preparation method and applications thereof | 본 발명은 용접에 사용되는 반유기-반무기 실리콘 강판 코팅액을 개시하고, 해당 반유기-반무기 실리콘 강판 코팅액은 무기 성분, 실리콘 변성 아크릴 에멀젼, 실란 폴리머, 폴리올, 소포제를 질량비 (8~24):1:(0.1~0.8):(0.1~1):(0.01~0.05)로 구성한다. 본 발명은 또한 상기 반유기-반무기 규소 강판 도액의 제조 방법 및 응용을 개시한다. 본 발명의 도액은 내산 안정성, 기계적 안정성이 높다; 코팅은 접착력, 광택 및 경도가 우수하고 필름 형성 품질이 균일합니다; 코팅에는 Si-O 결합이 포함되어 있어 코팅의 용접 성능을 크게 향상시킵니다. | The invention discloses a semi-organic-semi-inorganic silicon steel plate coating liquid used for welding. The semi-organic-semi-inorganic silicon steel plate coating liquid used for welding is composed of an inorganic component, an organosilicon modified acrylic emulsion, a silane polymer, a polyol, and an antifoaming agent at a mass ratio of (8-24) : 1 : (0.1-0.8) : (0.1-1) : (0.01-0.05). The invention also discloses a preparation method and applications of the semi-organic-semi-inorganic silicon steel plate coating liquid. The semi-organic-semi-inorganic silicon steel plate coating liquid is high in acid resistant stability and mechanical stability, excellent in coating layer clunging force, glossiness, and hardness, and uniform in film forming quality; coating layers contain Si-O bonds, so that coating layer welding performance is improved greatly. | 1. 용접에 사용되는 반유기-반무기 실리콘 강판 코팅액은 다음을 포함하는 것을 특징으로 한다: 상기 반유기-반무기 실리콘 강판 도공액은, 무기 성분, 실리콘 변성 아크릴 에멀션, 실란 폴리머, 폴리올, 소포제를 질량비 (8~24):1:(0.1~0.8):(0.1~1):(0.01~0.05)로 구성한다; 상기 무기 성분은, 질량부에 따라, 산화마그네슘 1~8부, 크롬 무수물 14~29부, 붕산 0.1~0.8부 및 물 50~95부를 포함한다; 상기 실리콘 변성 아크릴 에멀젼은 비닐트리메톡시실란 또는 폴리디메틸실록산 또는 옥타메틸시클로테트라실록산을 순수 아크릴 에멀젼에 1~5%의 비율로 첨가하여 중축합하여 이루어지며, 상기 순수 아크릴 에멀젼은 경질 단량체 메틸 메타크릴레이트, 연질 단량체 에틸 아크릴레이트와 가교 단량체 N-메틸올 아크릴아미드는 질량 비율 (40 내지 80):(30 내지 60):도데실황산나트륨 0.1 내지 1부와 지방 알코올 폴리옥시에틸렌 (15)에테르 1 내지 1.5부의 복합 유화제 중에서 유화 중합하여 얻어진다; 상기 실란 폴리머는 γ-아미노프로필트리에톡시실란과 3-글리시딜에테르옥시프로필트리메톡시실란의 질량비에 따라 (1~3):1이다 중합체로 중합하고 중합체에 0.1~0.3%나노SiO2입자를 첨가하여 졸-겔계 또는 N-(β-아미노에틸)-α-아미노프로필트리메톡시실란과 γ-메타크릴옥시프로필트리메톡시실란을 형성한다 3-글리시딜에테르옥시프로필트리메톡시실란의 질량비는 (1~3):(0.5~1):1이다 폴리머로 중합하고 폴리머에 0.1~0.3%질량 비율로 나노 SiO2입자를 첨가하여 졸-겔 시스템을 형성합니다. | 1. The semi-organic-semi-inorganic silicon steel sheet coating liquid for welding is characterized in that: the semi-organic-semi-inorganic silicon steel sheet coating liquid comprises inorganic components, organic silicon modified acrylic emulsion, silane polymer, polyol and defoaming agent in a mass ratio of (8-24): 1: (0.1-0.8): (0.1-1): (0.01-0.05); the inorganic component comprises, by mass, 1-8 parts of magnesium oxide, 14-29 parts of chromic anhydride, 0.1-0.8 part of boric acid and 50-95 parts of water; the organic silicon modified acrylic emulsion is prepared by adding 1-5% of vinyl trimethoxy silane or polydimethylsiloxane or octamethylcyclotetrasiloxane into a pure acrylic emulsion for polycondensation, wherein the pure acrylic emulsion is prepared by adding a hard monomer of methyl methacrylate, a soft monomer of ethyl acrylate and a crosslinking monomer of N-hydroxymethyl acrylamide according to the mass ratio of (40-80): (30-60): (1-5) carrying out emulsion polymerization in a compound emulsifier of 0.1-1 part of sodium dodecyl sulfate and 1-1.5 parts of fatty alcohol polyoxyethylene (15) ether to obtain the emulsion; the silane polymer is prepared from gamma-aminopropyltriethoxysilane and 3-glycidoxypropyltrimethoxysilane in a mass ratio of (1-3): 1 polymerizing to form a polymer, and adding 0.1-0.3% of nano SiO into the polymer2Forming a sol-gel system by particles or mixing N- (beta-aminoethyl) -alpha-aminopropyltrimethoxysilane, gamma-methacryloxypropyltrimethoxysilane and 3-glycidoxypropyltrimethoxysilane according to the mass ratio of (1-3):(0.5-1): 1 polymerizing to form a polymer, and adding 0.1-0.3 mass percent of nano SiO into the polymer2The particles form a sol-gel system. | 1. 용접에 사용되는 반유기-반무기 실리콘 강판 코팅액은 다음을 포함하는 것을 특징으로 한다: 상기 반유기-반무기 실리콘 강판 도공액은, 무기 성분, 실리콘 변성 아크릴 에멀션, 실란 폴리머, 폴리올, 소포제를 질량비 (8~24):1:(0.1~0.8):(0.1~1):(0.01~0.05)로 구성한다; 상기 무기 성분은, 질량부에 따라, 산화마그네슘 1~8부, 크롬 무수물 14~29부, 붕산 0.1~0.8부 및 물 50~95부를 포함한다; 상기 실리콘 변성 아크릴 에멀젼은 비닐트리메톡시실란 또는 폴리디메틸실록산 또는 옥타메틸시클로테트라실록산을 순수 아크릴 에멀젼에 1~5%의 비율로 첨가하여 중축합하여 이루어지며, 상기 순수 아크릴 에멀젼은 경질 단량체 메틸 메타크릴레이트, 연질 단량체 에틸 아크릴레이트와 가교 단량체 N-메틸올 아크릴아미드는 질량 비율 (40 내지 80):(30 내지 60):도데실황산나트륨 0.1 내지 1부와 지방 알코올 폴리옥시에틸렌 (15)에테르 1 내지 1.5부의 복합 유화제 중에서 유화 중합하여 얻어진다; 상기 실란 폴리머는 γ-아미노프로필트리에톡시실란과 3-글리시딜에테르옥시프로필트리메톡시실란의 질량비에 따라 (1~3):1이다 중합체로 중합하고 중합체에 0.1~0.3%나노SiO2입자를 첨가하여 졸-겔계 또는 N-(β-아미노에틸)-α-아미노프로필트리메톡시실란과 γ-메타크릴옥시프로필트리메톡시실란을 형성한다 3-글리시딜에테르옥시프로필트리메톡시실란의 질량비는 (1~3):(0.5~1):1이다 폴리머로 중합하고 폴리머에 0.1~0.3%질량 비율로 나노 SiO2입자를 첨가하여 졸-겔 시스템을 형성합니다. | 1. The semi-organic-semi-inorganic silicon steel sheet coating liquid for welding is characterized in that: the semi-organic-semi-inorganic silicon steel sheet coating liquid comprises inorganic components, organic silicon modified acrylic emulsion, silane polymer, polyol and defoaming agent in a mass ratio of (8-24): 1: (0.1-0.8): (0.1-1): (0.01-0.05); the inorganic component comprises, by mass, 1-8 parts of magnesium oxide, 14-29 parts of chromic anhydride, 0.1-0.8 part of boric acid and 50-95 parts of water; the organic silicon modified acrylic emulsion is prepared by adding 1-5% of vinyl trimethoxy silane or polydimethylsiloxane or octamethylcyclotetrasiloxane into a pure acrylic emulsion for polycondensation, wherein the pure acrylic emulsion is prepared by adding a hard monomer of methyl methacrylate, a soft monomer of ethyl acrylate and a crosslinking monomer of N-hydroxymethyl acrylamide according to the mass ratio of (40-80): (30-60): (1-5) carrying out emulsion polymerization in a compound emulsifier of 0.1-1 part of sodium dodecyl sulfate and 1-1.5 parts of fatty alcohol polyoxyethylene (15) ether to obtain the emulsion; the silane polymer is prepared from gamma-aminopropyltriethoxysilane and 3-glycidoxypropyltrimethoxysilane in a mass ratio of (1-3): 1 polymerizing to form a polymer, and adding 0.1-0.3% of nano SiO into the polymer2Forming a sol-gel system by particles or mixing N- (beta-aminoethyl) -alpha-aminopropyltrimethoxysilane, gamma-methacryloxypropyltrimethoxysilane and 3-glycidoxypropyltrimethoxysilane according to the mass ratio of (1-3):(0.5-1): 1 polymerizing to form a polymer, and adding 0.1-0.3 mass percent of nano SiO into the polymer2The particles form a sol-gel system. | 8 | 2019-10567355 | 2019-06-27 | 110283480 | 2019-09-27 | 110283480 | 2021-03-05 | WUHAN IRON AND STEEL Co.,Ltd. | Song Gang ¦ Hu Shoutian ¦ Liu Ting ¦ Liu Min |  |  |  | 0 |  | 0 |  | 56548234 | CN110283480B | 1 | 등록 | WUHAN IRON AND STEEL Co.,Ltd. | 8421111002480
CN | CN | P | A | 자성이 우수한 고강도 무방향성 전기 강판 및 그 제조 방법 | High-strength non-oriented electrical steel plate with excellent magnetic performance and manufacturing method thereof | 본 발명은 자성이 우수한 고강도 무방향성 전기 강판을 개시하고, 그 화학 원소 질량 백분율은 0<C≤0.0035%이다; Si:2.0 내지 3.5%; Mn:0.4 내지 1.2%; P:0.03 내지 0.2%; Al:0.4 내지 2.0%; 잔부는 Fe 및 기타 불가피한 불순물이다. 또한, 본 발명은 또한 상기 고강도 무방향성 전기강판의 제조방법을 개시하고, 그는 단계를 포함한다: (1) 전로 제련, RH 정련 및 주조; (2)열간 압연; (3)정상화; (4)냉간 압연; (5)연속 어닐링; (6)마무리된 무방향성 전기 강판을 얻기 위해 절연 코팅. 이 고강도 무방향성 전기 강판은 화학 성분 설계의 최적화에 의해 강질 청정도를 향상시켜, 자성이 우수한 고강도 무방향성 전기 강판을 얻는다. | The invention discloses a high-strength non-oriented electrical steel plate with excellent magnetic performance. The high-strength non-oriented electrical steel plate comprises the following chemicalelements in percentage by mass: C is greater than 0 but less than or equal to 0.0035%; 2.0-3.5% of Si; 0.4-1.2% of Mn; 0.03-0.2% of P; 0.4-2.0% of Al; and the balance of Fe and other inevitable impurities. In addition, the invention also discloses a manufacturing method of the high-strength non-oriented electrical steel plate, which comprises the following steps: (1) converter smelting, RH refining and casting; (2) hot rolling; (3) normalizing; (4) cold rolling; (5) continuous annealing; and (6) insulating and coating to obtain the finished non-oriented electrical steel plate. According to thehigh-strength non-oriented electrical steel plate provided by the invention, the cleanliness of the steel is improved by optimizing the design of chemical components, so that the high-strength non-oriented electrical steel plate with excellent magnetism is obtained. | 1. 화학 원소 질량 백분율은 인 것을 특징으로 하는 자성이 우수한 고강도 무방향성 전기 강판: 0<C≤0.0035%; Si:2.0-3.5%, Mn:0.4-1.2%, P:0.03-0.2%, Al:0.4-2.0%, 잔부는 Fe 및 기타 불가피한 불순물이다. | 1. A high-strength non-oriented electrical steel sheet with excellent magnetic properties is characterized in that the high-strength non-oriented electrical steel sheet comprises the following chemical elements in percentage by mass: c is more than 0 and less than or equal to 0.0035 percent; si: 2.0 to 3.5 percent; mn: 0.4 to 1.2 percent; p: 0.03-0.2%; al: 0.4-2.0%; the balance being Fe and other unavoidable impurities. | 1. 화학 원소 질량 백분율은 인 것을 특징으로 하는 자성이 우수한 고강도 무방향성 전기 강판: 0<C≤0.0035%; Si:2.0-3.5%, Mn:0.4-1.2%, P:0.03-0.2%, Al:0.4-2.0%, 잔부는 Fe 및 기타 불가피한 불순물이다. | 1. A high-strength non-oriented electrical steel sheet with excellent magnetic properties is characterized in that the high-strength non-oriented electrical steel sheet comprises the following chemical elements in percentage by mass: c is more than 0 and less than or equal to 0.0035 percent; si: 2.0 to 3.5 percent; mn: 0.4 to 1.2 percent; p: 0.03-0.2%; al: 0.4-2.0%; the balance being Fe and other unavoidable impurities. | 14 | 2019-10790407 | 2019-08-26 | 112430775 | 2021-03-02 |  |  | BAOSHAN IRON & STEEL Co.,Ltd. | Zhang Feng ¦ Liu Baojun ¦ Li Jun ¦ Wang Bo ¦ Shen Kanyi ¦ Li Guobao |  |  |  | 0 |  | 0 |  | 104224917 | BR112022003061B1 ¦ CA3146888A1 ¦ CN112430775A ¦ CN2019-107904071 ¦ EP4001450A1 ¦ IN519355 ¦ JP7462737B2 ¦ MXMX/a/2022/001810A ¦ RU0002789644C1 ¦ US2022-0275472A1 ¦ WOPCT-CN2020-011402 ¦ WOWO2021-037061A1 | 12 | 취하 |  | 8421102012923
CN | CN | P | A | 초고자성 무방향성 전기 강판 및 그 제조 방법 | Ultrahigh magnetic induction non-oriented electrical steel plate and manufacturing method thereof | 본 발명은 초고자성 무방향성 전기 강판을 개시하고, 그 화학 원소 질량 백분율은 0<C≤0.003%이다; Si:0.1-1.0%; Mn:0.1-0.6%; S:0.002-0.01%; Al≤0.005%; O≤0.008%; N≤0.003%; 잔부는 Fe 및 기타 불가피한 불순물이다. 또한, 본 발명은 초고자성 무방향성 전기강판의 연속 소둔 공정을 개시하고, 그는 단계를 포함한다: 냉간 압연 스트립은 50~5000°C/s의 첫 번째 속도로 시작 온도 T始에서 퀴리 온도 T居里温度으로 가열됩니다; 이후 15~50°C/s의 두 번째 속도로 냉간 압연 스트립을 계속 가열하여 균열 온도 T均热로 승온시켜 균열 보온을 진행한다. 또한, 본 발명은 초고자성 무방향성 전기강판의 제조방법을 개시한다. 이 초고자감 무방향성 전기강판은 강철의 청정도가 높고, 전자기 성능이 우수하다. | The invention discloses an ultrahigh magnetic induction non-oriented electrical steel plate. The ultrahigh magnetic induction non-oriented electrical steel plate comprises the following chemical elements including, by mass percent, larger than 0% and smaller than or equal to 0.003% of C; 0.1-1.0% of Si, 0.1-0.6% of Mn, 0.002-0.01% of S, smaller than or equal to 0.005% of Al, smaller than or equalto 0.008%of O, smaller than or equal to 0.003% of N, and the balance Fe and other inevitable impurities. In addition, the invention further discloses a continuous annealing process of the ultrahigh magnetic induction non-oriented electrical steel plate. The continuous annealing process comprises the following steps: heating cold-rolled strip steel from the initial temperature T to the Curie temperature T <Curie temperature> at a first speed of 50-5000 DEG C/s; and then continuously heating the cold-rolled strip steel to the soaking temperature T at the second speed of 15-50 DEG C/s, and carrying out soaking heat preservation. In addition, the invention further discloses a manufacturing method of the ultrahigh magnetic induction non-oriented electrical steel plate. The ultrahigh magnetic induction non-oriented electrical steel plate is high in steel cleanliness and excellent in electromagnetic performance. | 1. 화학 원소 질량 백분율은 0<C≤0.003%인 것을 특징으로 하는 초고자성 무방향성 전기 강판; Si:0.1-1.0%, Mn:0.1-0.6%, S:0.002-0.01%, Al≤0.005%; O≤0.008%; N≤0.003%; 잔부는 Fe 및 기타 불가피한 불순물이다. | 1. The ultrahigh magnetic induction non-oriented electrical steel plate is characterized by comprising the following chemical elements in percentage by mass: c is more than 0 and less than or equal to 0.003 percent; si: 0.1 to 1.0 percent; mn: 0.1 to 0.6 percent; s: 0.002-0.01%; al is less than or equal to 0.005 percent; o is less than or equal to 0.008 percent; n is less than or equal to 0.003 percent; the balance being Fe and other unavoidable impurities. | 1. 화학 원소 질량 백분율은 0<C≤0.003%인 것을 특징으로 하는 초고자성 무방향성 전기 강판; Si:0.1-1.0%, Mn:0.1-0.6%, S:0.002-0.01%, Al≤0.005%; O≤0.008%; N≤0.003%; 잔부는 Fe 및 기타 불가피한 불순물이다. ¦ 9. 초고자성 무방향성 전기강판의 제조방법은, 단계를 포함한다: (1) 제련과 주조; (2) 열간 압연; (3) 냉간 압연; (4) 제5항 내지 제7항 중 어느 한 항에 있어서, 연속 어닐링 공정; (5) 절연 코팅은 완성된 무방향성 전기 강판을 얻는다. | 1. The ultrahigh magnetic induction non-oriented electrical steel plate is characterized by comprising the following chemical elements in percentage by mass: c is more than 0 and less than or equal to 0.003 percent; si: 0.1 to 1.0 percent; mn: 0.1 to 0.6 percent; s: 0.002-0.01%; al is less than or equal to 0.005 percent; o is less than or equal to 0.008 percent; n is less than or equal to 0.003 percent; the balance being Fe and other unavoidable impurities. ¦ 9. A method for manufacturing a non-oriented electrical steel sheet with ultra-high magnetic induction, comprising the steps of: (1) smelting and casting; (2) hot rolling; (3) cold rolling; (4) the continuous annealing process of any one of claims 5-7; (5) insulating coating to obtain the final product of non-oriented electrical steel plate. | 12 | 2019-10790432 | 2019-08-26 | 112430777 | 2021-03-02 |  |  | BAOSHAN IRON & STEEL Co.,Ltd. | Liu Baojun ¦ Li Guobao ¦ Shen Kejin ¦ Shen Kanyi ¦ Wang Bo ¦ Zhang Feng |  |  |  | 0 |  | 0 |  | 61525017 | CN112430777A | 1 | 거절 |  | 8421102012925
CN | CN | P | A | 박규격 무방향성 전기 강판 및 그 제조 방법 | Thin-specification non-oriented electrical steel plate and manufacturing method thereof | 본 발명은 얇은 규격 무방향성 전기 강판을 개시하고, 그 화학 원소 질량 백분율은 0<C≤0.003%이다; Si:1.6-3.4%; Mn:0.1-1.2%; S≤0.003%; Al:0.1-3.0%; Sn:0.005-0.2%; Ca:0.0005-0.01%; O≤0.003%; N≤0.003%; 잔부는 Fe 및 기타 불가피한 불순물이다. 또한, 본 발명은 또한 상기 박규격 무방향성 전기강판의 제조방법을 개시하고, 그는 단계를 포함한다: (1) 제련과 주조; (2)열간 압연; (3)중간 어닐링; (4)냉간 압연; (5)연속 어닐링; (6)마무리된 무방향성 전기 강판을 얻기 위해 절연 코팅. 이 박규격 무방향성 전기강판은 자성이 우수하다. | The invention discloses a thin-specification non-oriented electrical steel plate. The thin-specification non-oriented electrical steel plate comprises chemical elements including, by mass percent, larger than 0% and smaller than or equal to 0.003% of C, 1.6-3.4% of Si, 0.1-1.2% of Mn, smaller than or equal to 0.003% of S, 0.1-3.0% of Al, 0.005-0.2% of Sn, 0.0005-0.01% of Ca, smaller than or equalto 0.003% of O, smaller than or equal to 0.003% of N, and the balance Fe and other inevitable impurities. In addition, the invention further discloses a manufacturing method of the thin-specificationnon-oriented electrical steel plate. The manufacturing method comprises the following steps: (1) smelting and casting; (2) hot rolling; (3) intermediate annealing; (4) cold rolling; (5) continuous annealing; and (6) insulating coating to obtain the finished non-oriented electrical steel plate. The thin-specification non-oriented electrical steel plate is excellent in magnetic performance. | 1. 화학 원소 질량 백분율은 인 것을 특징으로 하는 얇은 규격 무방향성 전기 강판: 0<C≤0.003%; Si:1.6 내지 3.4%, Mn:0.1 내지 1.2%, S≤0.003%; Al:0.1 내지 3.0%; Sn:0.005 내지 0.2%; Ca:0.0005 내지 0.01%; O≤0.003%; N≤0.003%; 잔부는 Fe 및 기타 불가피한 불순물이다. | 1. A thin non-oriented electrical steel sheet is characterized in that the thin non-oriented electrical steel sheet comprises the following chemical elements in percentage by mass: c is more than 0 and less than or equal to 0.003 percent; si: 1.6 to 3.4 percent; mn: 0.1 to 1.2 percent; s is less than or equal to 0.003 percent; al: 0.1 to 3.0 percent; sn: 0.005-0.2%; ca: 0.0005 to 0.01%; o is less than or equal to 0.003 percent; n is less than or equal to 0.003 percent; the balance being Fe and other unavoidable impurities. | 1. 화학 원소 질량 백분율은 인 것을 특징으로 하는 얇은 규격 무방향성 전기 강판: 0<C≤0.003%; Si:1.6 내지 3.4%, Mn:0.1 내지 1.2%, S≤0.003%; Al:0.1 내지 3.0%; Sn:0.005 내지 0.2%; Ca:0.0005 내지 0.01%; O≤0.003%; N≤0.003%; 잔부는 Fe 및 기타 불가피한 불순물이다. | 1. A thin non-oriented electrical steel sheet is characterized in that the thin non-oriented electrical steel sheet comprises the following chemical elements in percentage by mass: c is more than 0 and less than or equal to 0.003 percent; si: 1.6 to 3.4 percent; mn: 0.1 to 1.2 percent; s is less than or equal to 0.003 percent; al: 0.1 to 3.0 percent; sn: 0.005-0.2%; ca: 0.0005 to 0.01%; o is less than or equal to 0.003 percent; n is less than or equal to 0.003 percent; the balance being Fe and other unavoidable impurities. | 14 | 2019-10791165 | 2019-08-26 | 112430778 | 2021-03-02 |  |  | BAOSHAN IRON & STEEL Co.,Ltd. | Chu Shuangjie ¦ Li Guobao ¦ Zhang Feng ¦ Wang Zhicheng ¦ Shen Kanyi ¦ Liu Baojun |  |  |  | 0 |  | 0 |  | 104225048 | BR112022003356A2 ¦ CA3151686A1 ¦ CN112430778A ¦ EP4001448A1 ¦ IN531601 ¦ JP2022-545889A ¦ MXMX/a/2022/001808A ¦ US2023-0416883A1 ¦ WOWO2021-037062A1 | 9 | 거절 |  | 8421102012926
CN | CN | P | A | 고주파 철손이 우수한 무방향성 전기 강판 및 그 제조 방법 | Non-oriented electrical steel plate with excellent high-frequency iron losses and manufacturing method of non-oriented electrical steel plate | 본 발명은 고주파 철손이 우수한 무방향성 전기 강판을 개시하고, 그 화학 원소 질량 백분율은 0<C≤0.003%이다; Si:0.1-3.5%; Mn:0.1-2.0%; O≤0.003%; S≤0.005%; Ca:0.0005-0.01%, Sn:0.003-0.2%, Al:0.1-2.0%, 잔부는 Fe 및 기타 불가피한 불순물이다. 또한, 본 발명은 상기 고주파 철손이 우수한 무방향성 전기강판의 연속 어닐링 공정을 개시하고, 그는 단계를 포함한다: 냉간 압연 스트립을 실온으로부터 50~800°C/s의 승온 속도로 T保温=T居里温度+120~180°C의 중간 보온 온도 T保温로 가열한다 보온 시간은 10~60초입니다; 이후 냉연 스트립을 T保温에서 균열 온도 T均热으로 가열하여 균열 보온을 진행한다. | The invention discloses a non-oriented electrical steel plate with excellent high-frequency iron losses. The non-oriented electrical steel plate comprises chemical elements including, by mass percent,larger than 0% and smaller than or equal to 0.003% of C, 0.1-3.5% of Si, 0.1-2.0% of Mn, smaller than or equal to 0.003% of O, smaller than or equal to 0.005% of S, 0.0005-0.01% of Ca, 0.003-0.2% ofSn, 0.1-2.0% of Al, and the balance Fe and other inevitable impurities. In addition, the invention further discloses a continuous annealing process of the non-oriented electrical steel plate with excellent high-frequency iron losses. The continuous annealing process comprises the following steps: heating cold-rolled strip steel from the room temperature to an intermediate heat preservation temperature T<preservation temperature> at a heating speed of 50-800 DEG C/s, and and keeping the temperature for 10-60 seconds, wherein the equation is that T<preservation temperature> is equal to the sum of T<Curie temperature> + 120-180 DEG C; and then heating the cold-rolled strip steel to the soaking temperature T from T<heat preservation> so as to carry out soaking heat preservation. | 1. 화학 원소 질량 백분율은 인 것을 특징으로 하는 고주파 철손이 우수한 무방향성 전기 강판: 0<C≤0.003%; Si:0.1-3.5%; Mn:0.1-2.0%; O≤0.003%; S≤0.005%; Ca:0.0005-0.01%, Sn:0.003-0.2%, Al:0.1-2.0%, 나머지는 Fe 및 기타 불가피한 혼입이다. | 1. A non-oriented electrical steel sheet with excellent high-frequency iron loss is characterized by comprising the following chemical elements in percentage by mass: c is more than 0 and less than or equal to 0.003 percent; si: 0.1 to 3.5 percent; mn: 0.1 to 2.0 percent; o is less than or equal to 0.003 percent; s is less than or equal to 0.005 percent; ca: 0.0005-0.01%; sn: 0.003-0.2%; al: 0.1 to 2.0 percent; the balance being Fe and other unavoidable impurities. | 1. 화학 원소 질량 백분율은 인 것을 특징으로 하는 고주파 철손이 우수한 무방향성 전기 강판: 0<C≤0.003%; Si:0.1-3.5%; Mn:0.1-2.0%; O≤0.003%; S≤0.005%; Ca:0.0005-0.01%, Sn:0.003-0.2%, Al:0.1-2.0%, 나머지는 Fe 및 기타 불가피한 혼입이다. ¦ 11. 고주파 철손이 우수한 무방향성 전기 강판의 제조 방법은 단계를 포함한다: 제련과 주조; 열간 압연; 정규화; 냉간 압연; 제7항 내지 제10항 중 어느 한 항에 따른 연속 어닐링 공정을 수행하는 방법; 절연 코팅은 완성된 무방향성 전기 강판을 얻는다. | 1. A non-oriented electrical steel sheet with excellent high-frequency iron loss is characterized by comprising the following chemical elements in percentage by mass: c is more than 0 and less than or equal to 0.003 percent; si: 0.1 to 3.5 percent; mn: 0.1 to 2.0 percent; o is less than or equal to 0.003 percent; s is less than or equal to 0.005 percent; ca: 0.0005-0.01%; sn: 0.003-0.2%; al: 0.1 to 2.0 percent; the balance being Fe and other unavoidable impurities. ¦ 11. A method for manufacturing a non-oriented electrical steel sheet having excellent high-frequency iron loss, comprising the steps of: smelting and casting; hot rolling; normalizing; cold rolling; performing a continuous annealing process as claimed in any one of claims 7-10; insulating coating to obtain the final product of non-oriented electrical steel plate. | 13 | 2019-10791175 | 2019-08-26 | 112430779 | 2021-03-02 |  |  | BAOSHAN IRON & STEEL Co.,Ltd. | Chu Shuangjie ¦ Wang Bo ¦ Shen Kanyi ¦ Chen Xiao ¦ Liu Baojun ¦ Zhang Feng |  |  |  | 0 |  | 0 |  | 61525018 | CN112430779A | 1 | 취하 |  | 8421102012927
KR | KR | P | B1 |  | 자기적 특성 및 외관형상이 우수한 무방향성 전기강판 및 이의 제조방법 |  | 본 발명은 중량%로, Si: 2.5∼3.5%, Al: 1.0~3.0%, Mn: 1.0~3.0%, S: 0.0003~0.005%, Sn: 0.01~0.20%, Ga 및 Ge 중 1종 이상: 각 성분당 0.0003~0.010%, 잔부 Fe 및 불가피한 불순물을 포함하고, 하기 관계식 (1) 내지 (3) 을 만족하며, 미세조직은 페라이트 단상이며, 상기 페라이트의 평균 결정립 크기는 60~95㎛ 인 무방향성 전기강판 및 그 제조방법을 제공한다. [관계식 (1)] 4.8 ≤ (Si+Al)+(Mn+Sn)/2+(Ga+Ge)/10 ≤ 6.6 [관계식 (2)] 0.5 ≤ [(Mn/55)×(S/32)]×106 ≤ 4.5 [관계식 (3)] 1.6 ≤ [(Si+Al)+(Mn+Sn)/2+(Ga+Ge)/10]/{[(Mn/55)×(S/32)]×106} ≤ 8.0 (여기서 상기 관계식 (1) 내지 (3) 의 합금원소 기호는 각각 그 합금원소의 중량%를 나타낸다.) |  | 중량%로, Si: 2.5∼3.5%, Al: 1.0~3.0%, Mn: 1.0~3.0%, S: 0.0003~0.005%, Sn: 0.01~0.20%, Ga 및 Ge 중 1종 이상: 각 성분당 0.0003~0.010%, 잔부 Fe 및 불가피한 불순물을 포함하고, 하기 관계식 (1) 내지 (3) 을 만족하며, 미세조직은 페라이트 단상이며, 상기 페라이트의 평균 결정립 크기는 60~95㎛ 인 무방향성 전기강판. [관계식 (1)] 4.8 ≤ (Si+Al)+(Mn+Sn)/2+(Ga+Ge)/10 ≤ 6.6 [관계식 (2)] 0.5 ≤ [(Mn/55)×(S/32)]×106 ≤ 4.5 [관계식 (3)] 1.6 ≤ [(Si+Al)+(Mn+Sn)/2+(Ga+Ge)/10]/{[(Mn/55)×(S/32)]×106} ≤ 8.0 (여기서 상기 관계식 (1) 내지 (3) 의 합금원소 기호는 각각 그 합금원소의 중량%를 나타낸다.) |  | 1. 중량%로, Si: 2.5∼3.5%, Al: 1.0~3.0%, Mn: 1.0~3.0%, S: 0.0003~0.005%, Sn: 0.01~0.20%, Ga 및 Ge 중 1종 이상: 각 성분당 0.0003~0.010%, 잔부 Fe 및 불가피한 불순물을 포함하고, 하기 관계식 (1) 내지 (3) 을 만족하며, 미세조직은 페라이트 단상이며, 상기 페라이트의 평균 결정립 크기는 60~95㎛ 인 무방향성 전기강판. [관계식 (1)] 4.8 ≤ (Si+Al)+(Mn+Sn)/2+(Ga+Ge)/10 ≤ 6.6 [관계식 (2)] 0.5 ≤ [(Mn/55)×(S/32)]×106 ≤ 4.5 [관계식 (3)] 1.6 ≤ [(Si+Al)+(Mn+Sn)/2+(Ga+Ge)/10]/{[(Mn/55)×(S/32)]×106} ≤ 8.0 (여기서 상기 관계식 (1) 내지 (3) 의 합금원소 기호는 각각 그 합금원소의 중량%를 나타낸다.) ¦ 8. 중량%로, Si: 2.5∼3.5%, Al: 1.0~3.0%, Mn: 1.0~3.0%, S: 0.0003~0.005%, Sn: 0.01~0.20%, Ga 및 Ge 중 1종 이상: 각 성분당 0.0003~0.010%, 잔부 Fe 및 불가피한 불순물을 포함하고, 하기 관계식 (1) 내지 (3) 을 만족하는 용강을 4.0~7.5mpm(m/min)의 주조속도로 주조하여 박 슬라브를 얻는 단계; 상기 박 슬라브를 조압연 입측 온도가 1000~1200℃가 되도록 조압연하여 10~20 mm 두께의 바(Bar)를 얻는 단계; 상기 바를 900~1200℃로 가열하는 단계; 상기 가열된 바를 복수의 스탠드로 이루어진 마무리 압연기에서 마무리 압연하되, 마지막 스탠드에서 평균 통판속도가 250~750mpm 이고 입측온도가 680~840℃ 인 조건으로 마무리 압연하여 열연강판을 얻는 단계; 및 500~660℃ 온도에서 권취하는 단계; 를 포함하고, 상기 마무리 압연 중, 첫 번째 스탠드의 입측에서 바의 표면에 표면적 1m² 당 10~50ℓ/min의 윤활유을 분사하고, 두 번째 스탠드의 입측에서 바의 표면에 표면적 1m² 당 5~35ℓ/min의 윤활유을 분사하는 무방향성 전기강판의 제조방법. [관계식 (1)] 4.8 ≤ (Si+Al)+(Mn+Sn)/2+(Ga+Ge)/10 ≤ 6.6 [관계식 (2)] 0.5 ≤ [(Mn/55)×(S/32)]×106 ≤ 4.5 [관계식 (3)] 1.6 ≤ [(Si+Al)+(Mn+Sn)/2+(Ga+Ge)/10]/{[(Mn/55)×(S/32)]×106} ≤ 8.0 (여기서 상기 관계식 (1) 내지 (3) 의 합금원소 기호는 각각 그 합금원소의 중량%를 나타낸다.) | 12 | 10-2019-0071601 | 2019-06-17 | 10-2020-0143916 | 2020-12-28 | 10-2218470 | 2021-02-16 | 포스코홀딩스 주식회사 | 공종판 ¦ 김재성 ¦ 김재훈 |  |  |  | 7 | JP6515323B2 ¦ JP5671869B2 ¦ JP2000-129410A ¦ KR10-1977510B1(BE) ¦ KR10-1664097B1 ¦ KR10-0973627B1(BE) ¦ WOWO2018-179871A1 | 0 |  | 24855751 | KR10-2218470B1 | 1 | 등록 | 주식회사 포스코 | 3521092000969
CN | CN | P | B | 모터 코어 가공 방법 | Motor iron core processing method | 본 발명은 모터 코어 가공 방법을 제공하고, 포함한다: 각 실리콘 강판을 접착제 수용액에 담근 후 꺼내어 미리 설정된 시간까지 건조시킨다; 는 미리 설정된 적층 계수에 따라 복수의 중첩된 실리콘 강판을 프레스하여 실리콘 강판 적층을 형성한다; 은 프레스 후의 실리콘강 적층 시트의 둘레를 연삭한 후, 도전성을 갖는 금속박을 이용하여 실리콘강 적층 시트의 둘레를 랩핑한다; 는 규소강 적층판의 상면에 위치 결정 구멍을 가공한다; 는 실리콘강 적층 시트의 상하면을 연삭한 후, 위치 결정 홀을 절단 기준으로 하여, 스파크 절단기를 이용하여 실리콘강 적층 시트를 모터 코어로 가공한다; 는 도전성의 금속박을 이용하여 복수의 규소강을 감싸 서로 절연된 규소강 시트가 서로 도통할 수 있도록 하여 규소강 적층 공작물의 도전성을 증가시킨다; 는 또한 절단 전에, 실리콘강 적층 시트의 상하면을 연삭하여, 실리콘강 표면의 절연 코팅층을 제거하고, 도전성을 더욱 증가시켜, 실리콘강 적층 시트 가공물의 양호한 도전성을 확보하여, 가공 효율을 향상시킨다. | The invention provides a motor iron core processing method which comprises the following steps: immersing each silicon steel sheet in a glue aqueous solution and then taking out and airing until a preset time; pressing a plurality of stacked silicon steel sheets according to a preset lamination coefficient to form a silicon steel laminate; wrapping the periphery of the silicon steel laminate by aconductive metal foil after polishing the periphery of the pressed silicon steel laminate; machining positioning holes in the upper surface of the silicon steel laminate; taking the positioning holesas the cutting reference and processing the silicon steel laminate into a motor iron core by an electric spark cutting machine after polishing the upper and lower surfaces of the silicon steel laminate; using the conductive metal foil to wrap a plurality of silicon steel so that the mutually insulated silicon steel sheets can be mutually conducted and the conductivity of the silicon steel laminateworkpiece is increased; and polishing the upper and lower surfaces of the silicon steel laminate to remove the insulating coating on the silicon steel surface before cutting so as to further increasethe electrical conductivity, ensure that the silicon steel laminate workpiece has good electrical conductivity and further improve the processing efficiency. | 1. 다음을 포함하는 것을 특징으로 하는 모터 코어 가공 방법: 각 실리콘 강판을 접착제 수용액에 담근 후 꺼내어 미리 설정된 시간까지 건조시킨다; 미리 설정된 적층 계수에 따라 복수의 적층된 상기 실리콘 강판을 프레스하여 실리콘 강판 적층을 형성한다; 프레스 후의 규소강 적층편의 사방에 대해 연마를 진행하고, 상기 규소강 적층편 사방의 접착제를 연마하고, 다시 도전성을 가지고 있는 금속박을 이용하여 상기 규소강 적층편의 사방 소포를, 상기 규소강 적층편 중 상호 절연의 다수 중첩이 좋은 상기 규소강 조각 상호 브레이크오버하도록 한다, 상기 규소강 적층판의 도전성을 증가시킨다; 상기 규소강 적층판의 상면에 위치 결정 구멍을 가공한다; 상기 규소강 적층 시트의 상하면을 연마하고, 상기 규소강 적층 시트의 표면의 절연 코팅층을 제거하고, 상하 양측 접촉면의 규소강 시트가 철 베이스를 노출하게 하고, 다시 상기 위치 결정 홀을 절단 기준으로 하고, 전기 스파크 절단기를 이용하여 상기 규소강 적층 시트를 절단한다, 상기 규소강 적층판을 모터 철심으로 가공한다. | 1. A motor iron core processing method is characterized by comprising the following steps: immersing each silicon steel sheet into the glue solution, taking out and airing for a preset time; pressing the stacked silicon steel sheets according to a preset lamination coefficient to form a silicon steel lamination; polishing the periphery of the pressed silicon steel lamination so as to polish glue on the periphery of the silicon steel lamination, and then wrapping the periphery of the silicon steel lamination by utilizing a conductive metal foil so as to mutually conduct a plurality of stacked silicon steel sheets insulated from each other in the silicon steel lamination and increase the conductivity of the silicon steel lamination; processing a positioning hole on the upper surface of the silicon steel lamination; and polishing the upper surface and the lower surface of the silicon steel lamination, removing the insulating coating on the surface of the silicon steel lamination to expose the iron substrate from the silicon steel sheets on the contact surfaces of the upper side and the lower side, and cutting the silicon steel lamination by using an electric spark cutting machine by taking the positioning hole as a cutting reference to process the silicon steel lamination into a motor core. | 1. 다음을 포함하는 것을 특징으로 하는 모터 코어 가공 방법: 각 실리콘 강판을 접착제 수용액에 담근 후 꺼내어 미리 설정된 시간까지 건조시킨다; 미리 설정된 적층 계수에 따라 복수의 적층된 상기 실리콘 강판을 프레스하여 실리콘 강판 적층을 형성한다; 프레스 후의 규소강 적층편의 사방에 대해 연마를 진행하고, 상기 규소강 적층편 사방의 접착제를 연마하고, 다시 도전성을 가지고 있는 금속박을 이용하여 상기 규소강 적층편의 사방 소포를, 상기 규소강 적층편 중 상호 절연의 다수 중첩이 좋은 상기 규소강 조각 상호 브레이크오버하도록 한다, 상기 규소강 적층판의 도전성을 증가시킨다; 상기 규소강 적층판의 상면에 위치 결정 구멍을 가공한다; 상기 규소강 적층 시트의 상하면을 연마하고, 상기 규소강 적층 시트의 표면의 절연 코팅층을 제거하고, 상하 양측 접촉면의 규소강 시트가 철 베이스를 노출하게 하고, 다시 상기 위치 결정 홀을 절단 기준으로 하고, 전기 스파크 절단기를 이용하여 상기 규소강 적층 시트를 절단한다, 상기 규소강 적층판을 모터 철심으로 가공한다. | 1. A motor iron core processing method is characterized by comprising the following steps: immersing each silicon steel sheet into the glue solution, taking out and airing for a preset time; pressing the stacked silicon steel sheets according to a preset lamination coefficient to form a silicon steel lamination; polishing the periphery of the pressed silicon steel lamination so as to polish glue on the periphery of the silicon steel lamination, and then wrapping the periphery of the silicon steel lamination by utilizing a conductive metal foil so as to mutually conduct a plurality of stacked silicon steel sheets insulated from each other in the silicon steel lamination and increase the conductivity of the silicon steel lamination; processing a positioning hole on the upper surface of the silicon steel lamination; and polishing the upper surface and the lower surface of the silicon steel lamination, removing the insulating coating on the surface of the silicon steel lamination to expose the iron substrate from the silicon steel sheets on the contact surfaces of the upper side and the lower side, and cutting the silicon steel lamination by using an electric spark cutting machine by taking the positioning hole as a cutting reference to process the silicon steel lamination into a motor core. | 9 | 2019-10992440 | 2019-10-18 | 110729863 | 2020-01-24 | 110729863 | 2021-01-12 | SHOUGANG ZHIXIN QIAN'AN ELECTROMAGNETIC MATERIALS Co.,Ltd. ¦ BEIJING SHOUGANG Co.,Ltd. | Li Guanglin ¦ Liu Zhenfang ¦ Li Tianwen ¦ Wang Chao ¦ Wang Fuxing ¦ Hu Zhiyuan ¦ Zhang Guangzhi |  |  |  | 1 | CN105703569B | 1 | CN111884442B | 57460498 | CN110729863B | 1 | 등록 | Shougang Zhixin Electromagnetic Materials (Qian'an) Co.,Ltd. | 8421032004165
CN | CN | P | A | 고효율 인버터 압축기용 무방향성 실리콘강 및 그 제조 방법 | Non-oriented silicon steel for efficient inverter compressor and manufacturing method thereof | 본 발명은 고효율 인버터 압축기용 무방향성 실리콘강 및 그 제조 방법을 개시하고, 무방향성 실리콘강 기술 영역에 속한다. 본 발명의 고효율 인버터 압축기용 무방향성 규소강은, 그 화학성분 중량 백분율은 C≤0.003%, Si:2.0%~2.7%, Mn:0.2%~0.5%, Als:0.2%~0.7%, Sn:0.06%~0.11%, S≤0.005%, P이다 ≤0.03%, N≤0.003%, Ti≤0.003%, 나머지는 Fe 및 불가피한 불순물이며, 그 제조 공정은 다음과 같다: 제련-주조-가열-열간연-상화 산세-냉연-어닐-코팅, 그중 상화 산세 공정에서 상화 온도는 880°C~940°C이고, 상화 시간은 2min~5min이며, 상화 후 블라스트 처리를 거쳐 스트립 표면의 산화철 스케일을 제거한다 그런 다음 산 세척을 위해 염산을 사용하고 산 세척 온도는 75°C~90°C로 하여 스트립 표면이 깨끗하게 세척되도록 합니다. 본 발명의 목적은 종래 기술에서 고자기감자성능의 무방향성 규소강이 일반적으로 철손이 높은 단점을 극복하고, 고효율 인버터 압축기용 저철손, 고자기감자성능 요구를 만족시킬 수 있는 것이다. | The invention discloses non-oriented silicon steel for an efficient inverter compressor and a manufacturing method thereof, and belongs to the technical field of non-oriented silicon steel. The non-oriented silicon steel comprises the following chemical components in percentage by weight: less than or equal to 0.003% of C, 2.0%-2.7% of Si, 0.2%-0.5% of Mn, 0.2%-0.7% of Als, 0.06%-0.11% of Sn, lessthan or equal to 0.005% of S, less than or equal to 0.03% of P, less than or equal to 0.003% of N, less than or equal to 0.003% of Ti and the balance of Fe and inevitable impurities. The preparationprocess includes smelting, continuous casting, heating, hot rolling, normalizing pickling, cold rolling, annealing and coating. In the normalizing pickling process, the normalizing temperature is 880-940 DEG C, the normalizing time is 2-5 minutes, shot blasting treatment is carried out after normalizing to remove oxide scales on the surface of the strip steel, then hydrochloric acid is adopted forpickling, the pickling temperature is 75-90 DEG C, and it is ensured that the surface of the strip steel is cleaned up. The invention aims to overcome the defect of high iron loss of non-oriented silicon steel with high magnetic induction and magnetic property in the prior art, and can meet the requirements of low iron loss and high magnetic induction and magnetic property for the high-efficiencyinverter compressor. | 1. 고효율 인버터 압축기용 무방향성 실리콘강은 다음을 포함하는 것을 특징으로 한다: 화학 성분의 중량 백분율:C≤0.003%, Si:2.0%~2.7%, Mn:0.2%~0.5%, Als:0.2%~0.7%, Sn:0.06%~0.11%, S≤0.005%, P ≤0.03%, N≤0.003%, Ti≤0.003%, 잔부는 Fe 및 불가피한 불순물이다. | 1. The non-oriented silicon steel for the high-efficiency variable frequency compressor is characterized in that: the chemical components by weight percentage are as follows: c is less than or equal to 0.003 percent, Si: 2.0% -2.7%, Mn: 0.2% -0.5%, Als: 0.2% -0.7%, Sn: 0.06 to 0.11 percent of the total weight of the alloy, less than or equal to 0.005 percent of S, less than or equal to 0.03 percent of P, less than or equal to 0.003 percent of N, less than or equal to 0.003 percent of Ti, and the balance of Fe and inevitable impurities. | 1. 고효율 인버터 압축기용 무방향성 실리콘강은 다음을 포함하는 것을 특징으로 한다: 화학 성분의 중량 백분율:C≤0.003%, Si:2.0%~2.7%, Mn:0.2%~0.5%, Als:0.2%~0.7%, Sn:0.06%~0.11%, S≤0.005%, P ≤0.03%, N≤0.003%, Ti≤0.003%, 잔부는 Fe 및 불가피한 불순물이다. ¦ 4. 고효율 인버터 압축기용 무방향성 실리콘강의 제조 방법에 있어서, 다음을 포함하는 것을 특징으로 한다: 제조 공정 흐름은 다음과 같다: 제련-연속 주조-가열-열간 압연-상화 산세-냉간 압연-어닐링-코팅, 그중 상화 산세 공정에서 상화 온도는 880°C~940°C이고, 상화 시간은 2min~5min이며, 상화 후 포환 처리를 거쳐 스트립 표면의 산화철 스케일을 제거한다, 그런 다음 산 세척을 위해 염산을 사용하고 산 세척 온도는 75°C~90°C로 하여 스트립 표면이 깨끗하게 세척되도록 합니다. | 1. The non-oriented silicon steel for the high-efficiency variable frequency compressor is characterized in that: the chemical components by weight percentage are as follows: c is less than or equal to 0.003 percent, Si: 2.0% -2.7%, Mn: 0.2% -0.5%, Als: 0.2% -0.7%, Sn: 0.06 to 0.11 percent of the total weight of the alloy, less than or equal to 0.005 percent of S, less than or equal to 0.03 percent of P, less than or equal to 0.003 percent of N, less than or equal to 0.003 percent of Ti, and the balance of Fe and inevitable impurities. ¦ 4. A manufacturing method of non-oriented silicon steel for a high-efficiency variable frequency compressor is characterized by comprising the following steps: the preparation process flow is as follows: smelting, continuous casting, heating, hot rolling, normalizing pickling, cold rolling, annealing and coating, wherein in the normalizing pickling process, the normalizing temperature is 880-940 ℃, the normalizing time is 2-5 min, shot blasting is carried out after normalizing to remove iron scales on the surface of the strip steel, and then hydrochloric acid is adopted for pickling, the pickling temperature is 75-90 ℃, so that the surface of the strip steel is ensured to be cleaned. | 10 | 2020-10977863 | 2020-09-17 | 112210716 | 2021-01-12 |  |  | MAANSHAN IRON & STEEL Co.,Ltd. | Qi Xuan ¦ Pei Yinghao ¦ Shi Lifa ¦ Xia Xuelan ¦ Zhan Yungao ¦ Liu Qingsong ¦ Cheng Guoqing |  |  |  | 0 |  | 2 | CN115652204B ¦ CN115161453B | 61032519 | CN112210716A | 1 | 거절 |  | 8421032010446
CN | CN | P | A | 상이한 항복비를 갖는 냉간 압연 무방향성 규소강 및 그 두 가지 제품을 제조하는 방법 | Cold-rolled non-oriented silicon steel with different yield ratios and production method of two products of cold-rolled non-oriented silicon steel | 본 발명은 상이한 항력비를 갖는 냉간 압연 무방향성 규소강 및 그 두 가지 제품의 생산 방법을 개시하고, 무방향성 규소강 기술 영역에 속한다. 본 발명의 다른 항복비를 갖는 냉간 압연 무방향성 규소강은, 화학 성분의 중량 백분율이 C≤0.005%, Si:1.8%내지 2.1%, Mn:0.2%내지 0.4%, Als:0.3%내지 0.5%, S≤0.005%, P이다 ≤0.04%, N≤0.005%, Ti≤0.005%, 나머지는 Fe 및 불가피한 불순물이다. 본 발명의 목적은 상술한 종래 기술의 부족함을 극복하고, 상이한 항복비를 갖는 가변 주파수 압축기 모터용 무방향성 규소강 및 그 두 가지 제품의 생산 방법을 제공하는 것이고, 그 제품은 자성 에너지가 우수하고, 또한 상이한 펀치 성능을 가지고, 압축기 모터용 무방향성 규소강 자성 에너지 요구를 만족시키면서 두 가지 다른 항복비의 제품은 서로 다른 사용자 펀치 금형의 규소강 재료의 서로 다른 펀치 성능에 대한 요구를 만족시킬 수 있습니다. | The invention discloses cold-rolled non-oriented silicon steel with different yield ratios and a production method of two products of the cold-rolled non-oriented silicon steel, and belongs to the technical field of non-oriented silicon steel. The cold-rolled non-oriented silicon steel with different yield ratios comprises the following chemical components of, in percentage by weight, less than orequal to 0.005% of C, 1.8%-2.1% of Si, 0.2%-0.4% of Mn, 0.3%-0.5% of Als, less than or equal to 0.005% of S, less than or equal to 0.04% of P, less than or equal to 0.005% of N, less than or equal to0.005% of Ti and the balance Fe and inevitable impurities. The invention provides the non-oriented silicon steel with different yield ratios for an inverter compressor motor and the production methodof the two products of the non-oriented silicon steel to overcome the defects in the prior art, the products of the non-oriented silicon steel are excellent in magnetic performance and have differentsheet punching performance, and the two products with different yield ratios can meet the requirements of different user punching machine dies on different sheet punching performances of a silicon steel material while the magnetic performance requirement of the non-oriented silicon steel for the compressor motor is met. | 1. 상이한 항력비를 갖는 냉간 압연 무방향성 규소강: 화학 성분의 중량 백분율:C≤0.005%, Si:1.8%내지 2.1%, Mn:0.2%내지 0.4%, Als:0.3%내지 0.5%, S≤0.005%, P≤0.04%, N ≤0.005%, Ti≤0.005%, 잔부는 Fe 및 불가피적 불순물이다. | 1. Cold rolled non-oriented silicon steel with different yield ratios, which is characterized in that: the chemical components by weight percentage are as follows: c is less than or equal to 0.005%, Si: 1.8% -2.1%, Mn: 0.2% -0.4%, Als: 0.3 to 0.5 percent of the total weight of the alloy, less than or equal to 0.005 percent of S, less than or equal to 0.04 percent of P, less than or equal to 0.005 percent of N, less than or equal to 0.005 percent of Ti, and the balance of Fe and inevitable impurities. | 1. 상이한 항력비를 갖는 냉간 압연 무방향성 규소강: 화학 성분의 중량 백분율:C≤0.005%, Si:1.8%내지 2.1%, Mn:0.2%내지 0.4%, Als:0.3%내지 0.5%, S≤0.005%, P≤0.04%, N ≤0.005%, Ti≤0.005%, 잔부는 Fe 및 불가피적 불순물이다. | 1. Cold rolled non-oriented silicon steel with different yield ratios, which is characterized in that: the chemical components by weight percentage are as follows: c is less than or equal to 0.005%, Si: 1.8% -2.1%, Mn: 0.2% -0.4%, Als: 0.3 to 0.5 percent of the total weight of the alloy, less than or equal to 0.005 percent of S, less than or equal to 0.04 percent of P, less than or equal to 0.005 percent of N, less than or equal to 0.005 percent of Ti, and the balance of Fe and inevitable impurities. | 10 | 2020-10976898 | 2020-09-17 | 112159927 | 2021-01-01 |  |  | MAANSHAN IRON & STEEL Co.,Ltd. | Qi Xuan ¦ Pei Yinghao ¦ Shi Lifa ¦ Xia Xuelan ¦ Zhan Yungao ¦ Liu Qingsong ¦ Cheng Guoqing ¦ Xu Wenxiang |  |  |  | 0 |  | 0 |  | 60923910 | CN112159927A | 1 | 거절 |  | 8421021010358
CN | CN | P | A | 자기 특성이 우수한 무방향성 전기 강판 및 그 연속 어닐링 방법 | Non-oriented electrical steel plate with excellent magnetic performance and continuous annealing method thereof | 본 발명은 자성이 우수한 무방향성 전기 강판을 개시하고, 그 화학 원소 질량 백분율은 0<C≤0.004%이다; Si:0.1-3.5%; Mn:0.15-2.0%; Al:0.1-3.5%; Sb, Sn 중 하나 또는 둘 다 그 총함량은 0.001-0.1%이다; Ca, Mg, RE 중 하나 또는 여러 가지의 총 함량은 0.0005-0.01%이다; 잔부는 Fe 및 기타 불가피한 불순물이다. 또한, 본 발명은 상기 자성이 우수한 무방향성 전기강판의 연속 어닐링 공정을 개시한다. 또한, 본 발명은 자성이 우수한 무방향성 전기강판의 제조방법을 개시하고, 그는 단계를 포함한다: 제련과 주조; 열간 압연; 정상화; 냉간 압연; 는 상기 연속 어닐링 공정을 수행한다; 절연 코팅은 자성이 우수한 무방향성 전기 강판을 얻는다. | The invention discloses a non-oriented electrical steel plate with excellent magnetic performance. The non-oriented electrical steel plate comprises, by mass, greater than 0 and smaller than or equalto 0.004% of C, 0.1-3.5% of Si, 0.15-2.0% of Mn, 0.1-3.5% of Al, 0.001-0.1% in total of one or both of Sb and Sn, 0.0005-0.01% in total of one or more of Ca, Mg and RE, and the balance Fe and other inevitable impurities. In addition, the invention discloses a continuous annealing process and manufacturing method of the non-oriented electrical steel plate with excellent magnetic performance. The manufacturing method comprises the following steps: smelting and casting, hot rolling, normalizing, cold rolling, implementation of the continuous annealing process, and covering with an insulating coating, thereby obtaining the non-oriented electrical steel plate with excellent magnetic performance. | 1. 화학 원소 질량 백분율은 인 것을 특징으로 하는 자성이 우수한 무방향성 전기 강판: 0<C≤0.004%; Si:0.1-3.5%; Mn:0.15-2.0%; Al:0.1-3.5%; Sb, Sn 중 하나 또는 둘 모두의 총 함량은 0.001-0.1%이다; Ca, Mg, RE 중 하나 이상은 총 함량이 0.0005-0.01%이다; 나머지는 Fe 및 기타 불가피한 불순물이다. | 1. A non-oriented electrical steel sheet with excellent magnetic property is characterized in that the non-oriented electrical steel sheet comprises the following chemical elements by mass percent: 0<C≤0.004%; Si:0.1-3.5%; Mn:0.15-2.0%; Al:0.1-3.5%; one or two of Sb and Sn, the total content of which is 0.001-0.1%; ca. One or more of Mg and RE, the total content of which is 0.0005-0.01%; the balance being Fe and other unavoidable impurities. | 1. 화학 원소 질량 백분율은 인 것을 특징으로 하는 자성이 우수한 무방향성 전기 강판: 0<C≤0.004%; Si:0.1-3.5%; Mn:0.15-2.0%; Al:0.1-3.5%; Sb, Sn 중 하나 또는 둘 모두의 총 함량은 0.001-0.1%이다; Ca, Mg, RE 중 하나 이상은 총 함량이 0.0005-0.01%이다; 나머지는 Fe 및 기타 불가피한 불순물이다. ¦ 14. 자성이 우수한 무방향성 전기강판의 제조방법은 다음의 단계를 포함한다: 제련과 주조 열간압연 정상화 냉간 압연 제6항 내지 제13항 중 어느 한 항에 따른 연속 소둔 공정을 수행하는 단계; 절연피막층을 이용하면 자기특성이 우수한 무방향성 전기강판을 얻을 수 있다. | 1. A non-oriented electrical steel sheet with excellent magnetic property is characterized in that the non-oriented electrical steel sheet comprises the following chemical elements by mass percent: 0<C≤0.004%; Si:0.1-3.5%; Mn:0.15-2.0%; Al:0.1-3.5%; one or two of Sb and Sn, the total content of which is 0.001-0.1%; ca. One or more of Mg and RE, the total content of which is 0.0005-0.01%; the balance being Fe and other unavoidable impurities. ¦ 14. A method for manufacturing a non-oriented electrical steel sheet having excellent magnetic properties, comprising the steps of: smelting and casting; hot rolling; normalizing; cold rolling; performing a continuous annealing process as claimed in any one of claims 6-13; insulating coating to obtain non-oriented electrical steel plate with excellent magnetic performance. | 14 | 2019-10574920 | 2019-06-28 | 112143961 | 2020-12-29 |  |  | BAOSHAN IRON & STEEL Co.,Ltd. | Li Guobao ¦ Wang Bo ¦ Li Jun ¦ Shen Kanyi ¦ Shen Kejin ¦ Zhang Feng |  |  |  | 0 |  | 3 | CN116888295B ¦ EP4273279B1 ¦ JP7303476B2(FE) | 60882924 | CN112143961A | 1 | 취하 |  | 8420532014664
CN | CN | P | A | 고자성 저철손의 무방향성 전기 강판 및 그 제조 방법 | Non-oriented electrical steel plate with high magnetic induction and low iron loss and manufacturing method thereof | 본 발명은 고자성 저철손의 무방향성 전기 강판을 개시하고, 그 화학 원소 질량 백분율은 C:0.001-0.004%이다; Si:1.6 내지 3.5%; Mn:0.1 내지 1.0%; Al:0.15 내지 2.0%; Ti:0 내지 0.002%; Sb, Sn 1종 또는 2종, 총 함량은 0.003-0.2%이다; 잔부는 Fe 및 기타 불가피한 불순물이다. 또한, 본 발명은 상기 고자기감 저철손 무방향성 전기강판의 연속 어닐링 공정을 개시한다. 또한, 본 발명은 또한 단계들을 포함하는 고자기감 저철손 무방향성 전기강판의 제조방법을 개시한다: 제련과 주조; 열간 압연; 정규화; 냉간 압연; 은 상기 연속 어닐링 공정을 수행한다; 절연 코팅은 자성이 우수한 무방향성 전기 강판을 얻는다. | The invention discloses a non-oriented electrical steel plate with high magnetic induction and low iron loss. The non-oriented electrical steel plate comprises, by mass, 0.001-0.004% of C, 1.6-3.5% ofSi, 0.1-1.0% of Mn, 0.15-2.0% of Al, 0-0.002% of Ti, 0.003-0.2% in total of one or both of Sb and Sn, and the balance Fe and other inevitable impurities. In addition, the invention discloses a continuous annealing process and manufacturing method of the non-oriented electrical steel plate with high magnetic induction and low iron loss. The manufacturing method comprises the following steps: smelting and casting, hot rolling, normalizing, cold rolling, implementation of the continuous annealing process, and covering with an insulating coating, thereby obtaining the non-oriented electrical steel plate with excellent magnetic performance. | 1. 화학 원소 질량 백분율은 인 것을 특징으로 하는 고자성 저철손 무방향성 전기 강판: C:0.001-0.004%; Si:1.6-3.5%; Mn:0.1-1.0%; Al:0.15-2.0%; Ti:0-0.002%; Sb, Sn 중 하나 또는 둘 모두의 총 함량은 0.003-0.2%이다; 나머지는 Fe 및 기타 불가피한 불순물이다. | 1. A non-oriented electrical steel plate with high magnetic induction and low iron loss is characterized by comprising the following chemical elements in percentage by mass: C:0.001-0.004%; Si:1.6-3.5%; Mn:0.1-1.0%; Al:0.15-2.0%; Ti:0-0.002%; one or two of Sb and Sn, the total content of which is 0.003-0.2%; the balance being Fe and other unavoidable impurities. | 1. 화학 원소 질량 백분율은 인 것을 특징으로 하는 고자성 저철손 무방향성 전기 강판: C:0.001-0.004%; Si:1.6-3.5%; Mn:0.1-1.0%; Al:0.15-2.0%; Ti:0-0.002%; Sb, Sn 중 하나 또는 둘 모두의 총 함량은 0.003-0.2%이다; 나머지는 Fe 및 기타 불가피한 불순물이다. ¦ 11. 고자기감 저철손의 무방향성 전기강판의 제조방법은 단계를 포함한다: 제련과 주조; 열간 압연; 정규화; 냉간 압연; 제5항 내지 제10항 중 어느 한 항에 따른 연속 어닐링 공정을 수행하는 방법; 고자성 저철손의 무방향성 전기 강판을 얻기 위한 절연 코팅. | 1. A non-oriented electrical steel plate with high magnetic induction and low iron loss is characterized by comprising the following chemical elements in percentage by mass: C:0.001-0.004%; Si:1.6-3.5%; Mn:0.1-1.0%; Al:0.15-2.0%; Ti:0-0.002%; one or two of Sb and Sn, the total content of which is 0.003-0.2%; the balance being Fe and other unavoidable impurities. ¦ 11. A method for manufacturing a non-oriented electrical steel sheet having high magnetic induction and low core loss, comprising the steps of: smelting and casting; hot rolling; normalizing; cold rolling; performing a continuous annealing process as claimed in any one of claims 5-10; insulating the coating to obtain the non-oriented electrical steel plate with high magnetic induction and low iron loss. | 12 | 2019-10574923 | 2019-06-28 | 112143962 | 2020-12-29 |  |  | BAOSHAN IRON & STEEL Co.,Ltd. | Shen Kanyi ¦ Wang Bo ¦ Zhang Feng ¦ Shen Kejin ¦ Chu Shuangjie ¦ Liu Baojun |  |  |  | 0 |  | 0 |  | 60882925 | CN112143962A | 1 | 거절 |  | 8420532014665
CN | CN | P | A | 자기 특성이 우수한 무방향성 전기 강판 및 그 연속 어닐링 방법 | Non-oriented electrical steel plate with excellent magnetic performance and continuous annealing method thereof | 본 발명은 자성이 우수한 무방향성 전기 강판을 개시하고, 그 화학 원소 질량 백분율은 0<C≤0.004%이다; Si:0.1-3.5%; Mn:0.1-2.5%; Al:0.001-3.5%; Sb, Sn 중 하나 또는 둘 다 그 총함량은 0.001-0.1%이다; Ca, Mg, RE 중 하나 또는 몇 가지의 총 함량은 0.0005-0.01%이다; 잔부는 Fe 및 기타 불가피한 불순물이다. 또한, 본 발명은 상기 자성이 우수한 무방향성 전기강판의 연속 어닐링 공정을 개시한다. 또한, 본 발명은 자성이 우수한 무방향성 전기강판의 제조방법을 개시하고, 그는 단계를 포함한다: 제련과 주조; 열간 압연; 정규화; 냉간 압연; 은 상기 연속 어닐링 공정을 수행한다; 절연 코팅은 자성이 우수한 무방향성 전기 강판을 얻는다. | The invention discloses a non-oriented electrical steel plate with excellent magnetic performance. The non-oriented electrical steel plate comprises, by mass, greater than 0 and smaller than or equalto 0.004% of C, 0.1-3.5% of Si, 0.1-2.5% of Mn, 0.001-3.5% of Al, 0.001-0.1% in total of one or both of Sb and Sn, 0.0005-0.01% in total of one or more of Ca, Mg and RE, and the balance Fe and other inevitable impurities. In addition, the invention discloses a continuous annealing process and manufacturing method of the non-oriented electrical steel plate with excellent magnetic performance. The manufacturing method comprises the following steps: smelting and casting, hot rolling, normalizing, cold rolling, implementation of the continuous annealing process, and covering with an insulating coating, thereby obtaining the non-oriented electrical steel plate with excellent magnetic performance. | 1. 화학 원소 질량%가 0<C≤0.004%;Si:인 것을 특징으로 하는 자기 특성이 우수한 무방향성 전기 강판. 0.1-3.5%; Mn: 0.1-2.5%; Al: 0.001~3.5%;Sb, Sn 또는 둘 모두는 0.001~0.1%; Ca, Mg, RE 중 하나 이상 총 함량은 0.0005-0.01%이다. 나머지는 Fe 및 기타 불가피한 불순물이다. | 1. A non-oriented electrical steel sheet with excellent magnetic property is characterized in that the non-oriented electrical steel sheet comprises the following chemical elements by mass percent: 0<C≤0.004%; Si:0.1-3.5%; Mn:0.1-2.5%; Al:0.001-3.5%; one or two of Sb and Sn, the total content of which is 0.001-0.1%; ca. One or more of Mg and RE, the total content of which is 0.0005-0.01%; the balance being Fe and other unavoidable impurities. | 1. 화학 원소 질량%가 0<C≤0.004%;Si:인 것을 특징으로 하는 자기 특성이 우수한 무방향성 전기 강판. 0.1-3.5%; Mn: 0.1-2.5%; Al: 0.001~3.5%;Sb, Sn 또는 둘 모두는 0.001~0.1%; Ca, Mg, RE 중 하나 이상 총 함량은 0.0005-0.01%이다. 나머지는 Fe 및 기타 불가피한 불순물이다. ¦ 10. 자성이 우수한 무방향성 전기강판의 제조방법은 다음의 단계를 포함한다: 제련과 주조 열간압연 정상화 냉간 압연 제5항 내지 제9항 중 어느 한 항에 따른 연속 소둔 공정을 수행하는 단계; 절연피막층을 이용하면 자기특성이 우수한 무방향성 전기강판을 얻을 수 있다. | 1. A non-oriented electrical steel sheet with excellent magnetic property is characterized in that the non-oriented electrical steel sheet comprises the following chemical elements by mass percent: 0<C≤0.004%; Si:0.1-3.5%; Mn:0.1-2.5%; Al:0.001-3.5%; one or two of Sb and Sn, the total content of which is 0.001-0.1%; ca. One or more of Mg and RE, the total content of which is 0.0005-0.01%; the balance being Fe and other unavoidable impurities. ¦ 10. A method for manufacturing a non-oriented electrical steel sheet having excellent magnetic properties, comprising the steps of: smelting and casting; hot rolling; normalizing; cold rolling; performing a continuous annealing process as claimed in any one of claims 5-9; insulating coating to obtain non-oriented electrical steel plate with excellent magnetic performance. | 10 | 2019-10574928 | 2019-06-28 | 112143963 | 2020-12-29 |  |  | BAOSHAN IRON & STEEL Co.,Ltd. | Liu Baojun ¦ Zhang Feng ¦ Chen Xiao ¦ Li Guobao ¦ Chu Shuangjie ¦ Wang Bo |  |  |  | 0 |  | 1 | CN115704073B | 60882926 | CN112143963A | 1 | 거절 |  | 8420532014666
CN | CN | P | A | 매우 낮은 철손의 무방향성 전기 강판 및 그 연속 어닐링 공정 | Non-oriented electrical steel plate with extremely-low iron loss and continuous annealing process of non-oriented electrical steel plate | 본 발명은 매우 낮은 철손의 무방향성 전기 강판을 개시하고, 그 화학 원소 질량 백분율은 0<C≤0.005%이다; Si:1.0-3.45%, Mn:0.1-1.2%, Al:0.001-2.0%, Cu:0-0.2%, Ti:0-0.0015%, Sb, Sn 한 가지 또는 두 가지, 총 함량은 0.005-0.2%입니다; Ca, Mg, RE 중 하나 또는 여러 가지의 총 함량은 0.0005-0.01%이다; 잔부는 Fe 및 기타 불가피한 불순물이다. 또한, 본 발명은 상기 극저철손 무방향성 전기강판의 연속 어닐링 공정을 개시한다. 또한, 본 발명은 단계를 포함하는 매우 낮은 철손의 무방향성 전기강판의 제조방법을 개시한다: 제련; 주조; 열간 압연; 정상화; 냉간 압연; 는 상기 연속 어닐링 공정을 수행한다; 절연 코팅은 매우 낮은 철손의 무방향성 전기 강판을 얻는다. | The invention discloses a non-oriented electrical steel plate with the extremely-low iron loss. The non-oriented electrical steel plate is prepared from the chemical elements including, by mass, morethan 0 and less than or equal to 0.005% of C, 1.0%-3.45% of Si, 0.1%-1.2% of Mn, 0.001%-2.0% of Al, 0-0.2% of Cu, 0-0.0015% of Ti, one or both of Sb and Sn with the total content ranging from 0.005% to 0.2%, one or more of Ca, Mg and RE with the total content ranging from 0.0005% to 0.01% and the balance Fe and other inevitable impurities. Besides, the invention discloses a continuous annealing process of the non-oriented electrical steel plate with the extremely-low iron loss. In addition, the invention discloses a manufacturing method of the non-oriented electrical steel plate with the extremely-low iron loss. The method includes the following steps that smelting is performed; casting is performed; hot rolling is performed; normalizing is performed; cold rolling is performed; the continuous annealing process is carried out; and the plate is coated with an insulating coating, so that the non-oriented electrical steel plate with the extremely-low iron loss is obtained. | 1. 화학 원소 질량%가 0<C≤0.005%이고, Si:인 것을 특징으로 하는 매우 낮은 철손 무방향성 전기 강판. 1.0-3.45%; Mn: 0.1-1.2%; Al: 0.001-2.0%; Cu: 0-0.2%; Ti: 0 내지 0.0015%;Sb, Sn 또는 둘 모두는 0.005 내지 0.2%의 총함량을 갖는다. Ca, Mg, RE 중 하나 이상 총 함량은 0.0005-0.01%이다. 나머지는 Fe 및 기타 불가피한 불순물이다. | 1. A non-oriented electrical steel plate with extremely low iron loss is characterized by comprising the following chemical elements in percentage by mass: 0<C≤0.005%; Si:1.0-3.45%; Mn:0.1-1.2%; Al:0.001-2.0%; Cu:0-0.2%; Ti:0-0.0015%; one or two of Sb and Sn, the total content of which is 0.005-0.2%; ca. One or more of Mg and RE, the total content of which is 0.0005-0.01%; the balance being Fe and other unavoidable impurities. | 1. 화학 원소 질량%가 0<C≤0.005%이고, Si:인 것을 특징으로 하는 매우 낮은 철손 무방향성 전기 강판. 1.0-3.45%; Mn: 0.1-1.2%; Al: 0.001-2.0%; Cu: 0-0.2%; Ti: 0 내지 0.0015%;Sb, Sn 또는 둘 모두는 0.005 내지 0.2%의 총함량을 갖는다. Ca, Mg, RE 중 하나 이상 총 함량은 0.0005-0.01%이다. 나머지는 Fe 및 기타 불가피한 불순물이다. ¦ 10. 매우 낮은 철손의 무방향성 전기강판의 제조방법은 단계를 포함한다: 제련; 주조; 열간 압연; 정규화; 냉간 압연; 제6항 내지 제9항 중 어느 한 항에 따른 연속 어닐링 공정을 수행하는 방법; 절연 코팅은 매우 낮은 철손의 무방향성 전기 강판을 얻는다. | 1. A non-oriented electrical steel plate with extremely low iron loss is characterized by comprising the following chemical elements in percentage by mass: 0<C≤0.005%; Si:1.0-3.45%; Mn:0.1-1.2%; Al:0.001-2.0%; Cu:0-0.2%; Ti:0-0.0015%; one or two of Sb and Sn, the total content of which is 0.005-0.2%; ca. One or more of Mg and RE, the total content of which is 0.0005-0.01%; the balance being Fe and other unavoidable impurities. ¦ 10. A method for manufacturing a non-oriented electrical steel sheet having an extremely low core loss, comprising the steps of: smelting; casting; hot rolling; normalizing; cold rolling; performing a continuous annealing process as claimed in any one of claims 6-9; insulating coating to obtain non-oriented electrical steel plate with very low iron loss. | 11 | 2019-10575014 | 2019-06-28 | 112143964 | 2020-12-29 |  |  | BAOSHAN IRON & STEEL Co.,Ltd. | Chu Shuangjie ¦ Zhang Feng ¦ Wang Zhicheng ¦ Zhang Wenyue ¦ Wang Bo ¦ Li Guobao |  |  |  | 0 |  | 1 | CN115704073B | 60882927 | CN112143964A | 1 | 거절 |  | 8420532014667
CN | CN | P | A | 초대형 발전기용 무방향성 규소강 제조 방법 및 그 절연 코팅 | Production method of non-oriented silicon steel for extra-large generator and insulating coating of non-oriented silicon steel for extra-large generator | 본 발명은 초대형 발전기에 사용되는 무방향성 규소강 생산방법을 개시하고, 스트립 세정 공정을 포함하고, 상기 스트립 세정 공정의 후단에 순차적으로 설치되는 스트립 세정 촉진 공정과 스트립 코팅 공정을 더 포함한다; 의 상기 스트립 세정 공정은 언와인딩 공정, 세정 공정, 건조 공정 및 고온 어닐링 공정을 포함한다; 상기 스트립 스틸 세정 촉진 공정은 2차 세정 공정 및 2차 건조 공정을 포함한다; 상기 스트립 코팅 공정은코팅 코팅 공정 및 베이킹 건조 공정을 포함한다. 본 발명은 또한 초대형 발전기에 사용되는 무방향성 규소강 절연 도료를 개시한다. 본 발명은 2차 페인트 코팅이 벗겨지는 "노저" 현상을 효과적으로 해결하고, 두꺼운 코팅 표면에 일반적으로 기포, 포인트가 쉽게 발생하는 문제를 해결한다. | The invention discloses a production method of non-oriented silicon steel for an extra-large generator. The production method comprises a strip steel cleaning process, and further comprises a strip steel cleaning promoting process and a strip steel coating process which are sequentially arranged behind the strip steel cleaning process, the strip steel cleaning process comprises an uncoiling procedure, a cleaning procedure, a drying procedure and a high-temperature annealing procedure, the strip steel cleaning promoting process comprises a secondary cleaning procedure and a secondary drying procedure, and the strip steel coating process comprises a coating process and a baking and drying process; and the invention further discloses an insulating coating of the non-oriented silicon steel forthe extra-large generator. According to the production method of the non-oriented silicon steel for the extra-large generator and the insulating coating of the non-oriented silicon steel for the extra-large generator, the problems that the secondary paint coating falls off and the bottom is exposed, and bubbles and bright spots are usually easily generated on the surface of the thick coating areeffectively solved. | 1. 스트립 세정 공정을 포함하는 것을 특징으로 하는 초대형 발전기용 무방향성 실리콘강 제조 방법: 상기 스트립 세정 공정의 후단에 순차적으로 설치되는 스트립 세정 촉진 공정과 스트립 코팅 공정을 더 포함한다; 상기 스트립 세정 공정은 언와인딩 공정, 세정 공정, 건조 공정 및 고온 어닐링 공정을 포함한다; 상기 스트립 세정 촉진 공정은 2차 세정 공정 및 2차 건조 공정을 포함한다; 상기 스트립 코팅 공정은코팅 공정 및 베이킹 건조 공정을 포함한다. | 1. A production method of non-oriented silicon steel for super-large generators comprises a strip steel cleaning process, and is characterized in that: the device also comprises a strip steel cleaning promotion process and a strip steel coating process which are sequentially arranged at the later stage of the strip steel cleaning process; the strip steel cleaning process comprises an uncoiling process, a cleaning process, a drying process and a high-temperature annealing process; the strip steel cleaning promotion process comprises a secondary cleaning process and a secondary drying process; the strip steel coating process comprises a coating process and a baking and drying process. | 1. 스트립 세정 공정을 포함하는 것을 특징으로 하는 초대형 발전기용 무방향성 실리콘강 제조 방법: 상기 스트립 세정 공정의 후단에 순차적으로 설치되는 스트립 세정 촉진 공정과 스트립 코팅 공정을 더 포함한다; 상기 스트립 세정 공정은 언와인딩 공정, 세정 공정, 건조 공정 및 고온 어닐링 공정을 포함한다; 상기 스트립 세정 촉진 공정은 2차 세정 공정 및 2차 건조 공정을 포함한다; 상기 스트립 코팅 공정은코팅 공정 및 베이킹 건조 공정을 포함한다. | 1. A production method of non-oriented silicon steel for super-large generators comprises a strip steel cleaning process, and is characterized in that: the device also comprises a strip steel cleaning promotion process and a strip steel coating process which are sequentially arranged at the later stage of the strip steel cleaning process; the strip steel cleaning process comprises an uncoiling process, a cleaning process, a drying process and a high-temperature annealing process; the strip steel cleaning promotion process comprises a secondary cleaning process and a secondary drying process; the strip steel coating process comprises a coating process and a baking and drying process. | 19 | 2019-10551775 | 2019-06-25 | 112126937 | 2020-12-25 |  |  | BAOSHAN IRON & STEEL Co.,Ltd. | Liu Jinxue ¦ Shen Kejin ¦ Gao Yu ¦ Chen Xiao ¦ Xiao Pan ¦ You Jiayong |  |  |  | 0 |  | 0 |  | 60848187 | CN112126937A | 1 | 거절 |  | 8420531013349
CN | CN | P | A | 무방향성 고판호 전기강 표면의 산세 품질을 향상시키는 방법 | Method for improving surface pickling quality of non-oriented high-grade electrical steel | 본 발명은 무방향성 고판호 전기강 표면의 산세 품질을 향상시키는 방법을 개시하고, 포함한다: 무방향성 하이 브랜드 전기 강철의 화학 성분을 질량 분율이 0.04%~0.09%인 Sb를 첨가하여 제련하여 용강을 얻고, 상기 무방향성 하이 브랜드 전기 강철의 화학 성분은 질량 분율로 계산하여 포함:Si:2.6%~4.0%, Al:0.9%~1.2%; 은 상기 용강을 제련하여 연속 주조 빌렛을 얻는다; 은 상기 스트랜드를 압연 전 가열, 조압연, 마무리 압연, 압연 후 냉각 및 권취하여 열연판을 얻는다; 는, 상기 열간 압연판을 상화, 블라스트, 산세하여, 표면 산세 품질이 좋은 무방향성 고패 번호 전기 강 스트립을 얻는다. 본 발명은 Si:2.6%~4.0%, Al:0.9%~1.2%로 이루어진다 Sb:0.04%내지 0.09%를 첨가한 강 베이스 강철 매트릭스의 미세 표면 변화를 촉진하고 산세 중 산화철 껍질이 빠르게 떨어지며 산세 품질 문제가 근절됩니다. | The invention discloses a method for improving the surface pickling quality of non-oriented high-grade electrical steel. The method comprises the following steps: Sb with mass fraction of 0.04%-0.09%is added into chemical components of the non-oriented high-grade electrical steel for smelting to obtain molten steel, and the non-oriented high-grade electrical steel is prepared from the following chemical components in percentage by mass: 2.6%-4.0% of Si and 0.9%-1.2% of Al; the molten steel is smelted to obtain a continuous casting billet; the continuous casting billet is subjected to heatingbefore rolling, rough rolling, finish rolling, cooling after rolling and coiling, and a hot rolled plate is obtained; and normalizing, shot blasting and acid pickling are conducted on the hot-rolled plate, and a non-oriented high-grade electrical steel strip with the good surface acid pickling quality is obtained. According to the method, 0.04%-0.09% of Sb is added into a steel matrix containing 2.6%-4.0% of Si and 0.9%-1.2% of Al, so that the micro surface of the steel matrix is promoted to change, oxide scales rapidly fall off in the acid pickling process, and the acid pickling quality problem is eradicated. | 1. 무방향성 고등급 전기 강 표면의 산세 품질을 개선하는 방법으로서, 상기 방법은: 질량 분율로 Si::를 포함하는 무방향성 고등급 전기강의 화학 성분을 질량 분율이 0.04%~0.09%인 Sb 에 첨가하여 제련하여 용강을 얻는다. 2.6%~4.0%, Al: 0.9%~1.2%;상기 용강을 제련하여 스트랜드를 얻는 단계; 상기 스트랜드를 압연 전에 가열하고, 조압연하고, 마무리 압연하고, 압연 후 냉각과 권취하여 열간압연 강판을 얻는다 상기 열연판을 산세척하고, 표면 산세척 품질이 좋은 무방향성 고등급 전기공강대 | 1. A method for improving the surface pickling quality of non-oriented high-grade electrical steel is characterized by comprising the following steps: adding Sb with the mass fraction of 0.04-0.09% into chemical components of the non-oriented high-grade electrical steel for smelting to obtain molten steel, wherein the chemical components of the non-oriented high-grade electrical steel comprise the following components in mass fraction: si: 2.6-4.0%, Al: 0.9 to 1.2 percent; smelting the molten steel to obtain a continuous casting billet; heating the continuous casting billet before rolling, rough rolling, finish rolling, cooling after rolling and coiling to obtain a hot rolled plate; and (3) pickling the hot rolled plate to obtain the non-oriented high-grade electrical steel strip with good surface pickling quality. | 1. 무방향성 고등급 전기 강 표면의 산세 품질을 개선하는 방법으로서, 상기 방법은: 질량 분율로 Si::를 포함하는 무방향성 고등급 전기강의 화학 성분을 질량 분율이 0.04%~0.09%인 Sb 에 첨가하여 제련하여 용강을 얻는다. 2.6%~4.0%, Al: 0.9%~1.2%;상기 용강을 제련하여 스트랜드를 얻는 단계; 상기 스트랜드를 압연 전에 가열하고, 조압연하고, 마무리 압연하고, 압연 후 냉각과 권취하여 열간압연 강판을 얻는다 상기 열연판을 산세척하고, 표면 산세척 품질이 좋은 무방향성 고등급 전기공강대 | 1. A method for improving the surface pickling quality of non-oriented high-grade electrical steel is characterized by comprising the following steps: adding Sb with the mass fraction of 0.04-0.09% into chemical components of the non-oriented high-grade electrical steel for smelting to obtain molten steel, wherein the chemical components of the non-oriented high-grade electrical steel comprise the following components in mass fraction: si: 2.6-4.0%, Al: 0.9 to 1.2 percent; smelting the molten steel to obtain a continuous casting billet; heating the continuous casting billet before rolling, rough rolling, finish rolling, cooling after rolling and coiling to obtain a hot rolled plate; and (3) pickling the hot rolled plate to obtain the non-oriented high-grade electrical steel strip with good surface pickling quality. | 10 | 2020-10895672 | 2020-08-31 | 112080694 | 2020-12-15 |  |  | SHOUGANG ZHIXIN QIAN'AN ELECTROMAGNETIC MATERIALS Co.,Ltd. | Zhu Yuxiu ¦ An Dongyang ¦ Li Zelin ¦ Zhang Heming ¦ Yang Kun ¦ He Xiaoguo ¦ Liu Gongtao ¦ Hu Zhiyuan |  |  |  | 0 |  | 2 | JP2025-501575A ¦ JP2025-500985A | 60735609 | CN112080694A | 1 | 거절 |  | 8420512011573
CN | CN | P | A | 고굴절비 무방향성 규소강 및 그 제조 방법 | High-yield-ratio non-oriented silicon steel and manufacturing method thereof | 본 발명은 고굴절비 무방향성 규소강 및 그 제조 방법을 개시하고, 그 제조 방법은 이하의 단계를 포함한다: 용강은 연속적으로 슬래브로 주조되고 슬래브는 가열로에 직접 장착되어 가열됩니다; 는 7번 열간 압연하여 열간 압연판으로 마무리한 후 550-620°C에서 권취한다; 정상화 산세, 정상화 온도는 830~880°C로 조절하고 정상화 시간은 2~5분입니다; 냉간 압연; 연속 어닐링, 어닐링 온도는 820~900°C로 제어되고, 어닐링 시간은 240~480s이다; 는 그런 다음 2단계 냉각을 사용합니다; 는 마지막으로 절연 코팅층을 코팅하고 이를 경화시켜 67~73%의 항복비를 갖는 무방향성 실리콘강을 제조할 수 있다; 본 발명은, 합리적인 주합금 원소를 분배비로 함으로써, 연속 주조, 열간 압연, 상화, 냉간 압연 및 연속 소둔 등의 공정 최적화에 의해, 제품 자성이 인버터 압축기 모터의 요구를 만족시키면서, 고굴절비 무방향성 전기강의 생산을 실현한다 제품의 펀칭 성능을 향상시키고 인버터 압축기 모터용 펀칭 성능의 전기 강철의 우수한 요구 사항을 충족시킵니다. | The invention discloses high-yield-ratio non-oriented silicon steel and a manufacturing method thereof. The manufacturing method comprises the following steps that molten steel is continuously cast into a plate blank, and the plate blank is directly loaded into a heating furnace to be heated; finish rolling is conducted for seven times through hot rolling to form a hot rolled plate, and coiling isconducted at 550 DEG C-620 DEG C; normalizing acid pickling is carried out, the normalizing temperature is controlled between 830 DEG C and 880 DEG C, and the normalizing time is 2 min-5 min; cold rolling is conducted; continuous annealing is conducted, the annealing temperature is controlled to range from 820 DEG C to 900 DEG C, and the annealing time ranges from 240 s to 480 s; then two-sectiontype cooling is adopted; and finally, coating of an insulating coating is conducted, the insulating coating is cured to obtain the high-yield-ratio non-oriented silicon steel with the yield ratio of67%-73%. According to the high-yield-ratio non-oriented silicon steel and the manufacturing method thereof, under the condition of the reasonable proportion of main alloy element components, through technology optimization such as continuous casting, hot rolling, normalizing, cold rolling and continuous annealing, production of the high-yield-ratio non-oriented electrical steel is achieved while the magnetic performance of the product meets the requirements of a variable-frequency compressor motor, the punching performance of the product is improved, and the excellent requirements of the electrical steel for the punching performance of the variable-frequency compressor motor are met. | 1. 상기 제조 방법은 다음 단계를 포함하는 것을 특징으로 하는 고굴절율 무방향성 실리콘강의 제조 방법: (1) 용강은 연속적으로 슬래브로 주조되고 슬래브는 가열로에 직접 장착되어 가열되며 가열로의 온도는 105~1300°C로 제어되며 가열 및 보온 시간은 210분 이상입니다; (2) 7번 열간 압연하여 열간 압연판으로 마무리한 후 550-620°C에서 권취한다; (3) 상온 산세척, 상온 온도는 830~880°C로 조절하고, 상온 시간은 2~5분이다; (4) 냉간 압연; (5) 연속 소둔, 소둔 온도는 820~900°C로 조절하고, 소둔 시간은 240~480초이다; (6) 냉각, 2단식 냉각을 채택하고, 제1단 고온 서냉단 냉각 속도는≤5°C/s, 제2단 속도는≤16°C/s여야 한다; (7) 절연 코팅층을 코팅하고 이를 경화시켜 67~73%의 항복비를 갖는 고항복비 무방향성 실리콘강을 제조할 수 있다. | 1. A manufacturing method of non-oriented silicon steel with high yield ratio is characterized by comprising the following steps: (1) continuously casting molten steel into a plate blank, directly loading the plate blank into a heating furnace for heating, controlling the temperature of the heating furnace to be 1050-1300 ℃, and keeping the heating and heat preservation time to be not less than 210 min; (2) hot rolling for 7 times, finish rolling to form a hot rolled plate, and then coiling at 550-620 ℃; (3) normalizing and pickling, wherein the normalizing temperature is controlled to be 830-880 ℃, and the normalizing time is 2-5 min; (4) cold rolling; (5) continuously annealing, wherein the annealing temperature is controlled to be 820-900 ℃, and the annealing time is 240-480 s; (6) cooling by adopting two-section cooling, wherein the cooling speed of the first section high-temperature slow cooling section is less than or equal to 5 ℃/s, and the cooling speed of the second section controlled cooling section is less than or equal to 16 ℃/s; (7) and coating an insulating coating, and curing to obtain the high-yield-ratio non-oriented silicon steel with the yield ratio of 67-73%. | 1. 상기 제조 방법은 다음 단계를 포함하는 것을 특징으로 하는 고굴절율 무방향성 실리콘강의 제조 방법: (1) 용강은 연속적으로 슬래브로 주조되고 슬래브는 가열로에 직접 장착되어 가열되며 가열로의 온도는 105~1300°C로 제어되며 가열 및 보온 시간은 210분 이상입니다; (2) 7번 열간 압연하여 열간 압연판으로 마무리한 후 550-620°C에서 권취한다; (3) 상온 산세척, 상온 온도는 830~880°C로 조절하고, 상온 시간은 2~5분이다; (4) 냉간 압연; (5) 연속 소둔, 소둔 온도는 820~900°C로 조절하고, 소둔 시간은 240~480초이다; (6) 냉각, 2단식 냉각을 채택하고, 제1단 고온 서냉단 냉각 속도는≤5°C/s, 제2단 속도는≤16°C/s여야 한다; (7) 절연 코팅층을 코팅하고 이를 경화시켜 67~73%의 항복비를 갖는 고항복비 무방향성 실리콘강을 제조할 수 있다. | 1. A manufacturing method of non-oriented silicon steel with high yield ratio is characterized by comprising the following steps: (1) continuously casting molten steel into a plate blank, directly loading the plate blank into a heating furnace for heating, controlling the temperature of the heating furnace to be 1050-1300 ℃, and keeping the heating and heat preservation time to be not less than 210 min; (2) hot rolling for 7 times, finish rolling to form a hot rolled plate, and then coiling at 550-620 ℃; (3) normalizing and pickling, wherein the normalizing temperature is controlled to be 830-880 ℃, and the normalizing time is 2-5 min; (4) cold rolling; (5) continuously annealing, wherein the annealing temperature is controlled to be 820-900 ℃, and the annealing time is 240-480 s; (6) cooling by adopting two-section cooling, wherein the cooling speed of the first section high-temperature slow cooling section is less than or equal to 5 ℃/s, and the cooling speed of the second section controlled cooling section is less than or equal to 16 ℃/s; (7) and coating an insulating coating, and curing to obtain the high-yield-ratio non-oriented silicon steel with the yield ratio of 67-73%. | 10 | 2020-10953503 | 2020-09-11 | 112063819 | 2020-12-11 |  |  | MAANSHAN IRON & STEEL Co.,Ltd. | Qi Xuan ¦ Pei Yinghao ¦ Shi Lifa ¦ Xia Xuelan ¦ Du Jun ¦ Zhan Yungao ¦ Cheng Guoqing |  |  |  | 0 |  | 2 | CN116121653B ¦ CN114369761B | 60698959 | CN112063819A | 1 | 거절 |  | 8420511013828
CN | CN | P | B | 골판지 결함이 없는 무방향성 전기 강 및 그 제조 방법 | Non-oriented electrical steel without corrugated defect and preparation method thereof | 본 발명은 골판지 결함이 없는 무방향성 전기 강철 및 그 제조 방법을 개시하고, 상기 골판지 결함이 없는 무방향성 전기 강철은, 이하의 중량 백분율의 화학 성분을 포함한다:C≤0.003%, Si:1.0%~2.2%, Mn:0.6~1.5%, Als:0.1~0.4%, S≤0.0030%, P ≤0.02%, Cu≤0.1%, N≤0.0040%, Ti≤0.0040%, 나머지는 Fe 및 불가피한 불순물이며, 여기서 1.5Mn%≤Si%+2Al%≤2.5Mn%이다; 의 제조 방법은 다음과 같다: 용선 전처리, 전로 제련, RH 처리, 연속 주조 연속 압연, 산세 냉간 압연, 연속 어닐링, 절연 코팅. 본 발명은 합금 시스템의 합리적인 설계를 통해 생산 설비를 추가 증설하지 않고, 기존의 박판 빌렛 연속 주조 연속 압연 생산 라인에서 원활하게 실시할 수 있다. 페라이트 압연을 이용하여 얻은 열간압연조직은 재결정립으로, 압연방향을 따라 신장된 섬유상조직의 존재를 피하고, 골판지 결함이 없는 제품의 생산을 위한 열간압연조직의 기초를 제공한다. | The invention discloses a non-oriented electrical steel without a corrugated defect and a preparation method thereof. The non-oriented electrical steel without the corrugated defect comprises, by weight: C: less than or equal to 0.003%, Si: 1.0-2.2%, Mn: 0.6-1.5%, Als: 0.1-0.4%, S: less than or equal to 0.0030%, P: less than or equal to 0.02%, Cu: less than or equal to 0.1%, N: less than or equalto 0.0040%, Ti: less than or equal to 0.0040%, and the balance is Fe and unavoidable impurities, wherein Si%+2Al% is more than or equal to 1.5 Mn% and less than or equal to 2.5Mn%. The preparation method comprises the following steps of molten iron pretreatment, converter smelting, RH treatment, continuous casting and rolling, acid pickling cold rolling, continuous annealing and coating of an insulating coating. With the reasonable design of an alloy system, no additional production equipment is arranged, and the method can be smoothly carried out on an existing thin slab continuous casting and rolling production line. A hot-rolled tissue obtained through rolling of ferrites is recrystallized grain, so that the existence of a fibrous structure extending along the rolling direction is avoided, and a hot-rolled tissue foundation is provided for production of products without the corrugated defect. | 1. 상기 제조 방법은 다음 단계를 포함하는 것을 특징으로 하는 골판지 결함이 없는 무방향성 전기 강철의 제조 방법: 용선 전처리, 전로 제련, RH 처리, 연속 주조 연속 압연, 산세 냉간 압연, 연속 어닐링, 절연 코팅; 상기 연속 주조 연속 압연 공정에서, 연속 주조 당김 속도는 3.0~4.5m/min으로 제어된다; 스트랜드의 두께는 70~90mm이다; 연속 주조 시, 액심압하를 사용하여, 액심압하량을 10~20%로 제어한다; Fluid-core section 1-3은 약한 냉각 방식으로 수행되며, 이 냉수 비율은 2.1L/kg 이하로 제어됩니다; 상기 연속 주조 연속 압연 공정에서, 열간 압연 제1 차압하율은 55~60%로 제어된다; 두 번째 차압하율은 55%이상으로 제어됩니다; 상기 연속 주조 연속 압연 공정 중에, 주편이 용광로에 들어가는 온도는 850°C 이하로 제어된다; 주편 가열 온도는 950~1100°C로 제어된다; 가열 시간은 1시간 이내로 조절됩니다; 상기 연속 주조 연속 압연 공정에서, 최종 압연 온도는 750~850°C로 제어된다; 권취 온도는 700°C 이상으로 조절됩니다; 상기 연속 어닐링 공정에서, 어닐링 온도는 800~950°C이고, 어닐링 시간은 ≥90초이며, N2+H2혼합 가스를 사용하고, 드라이 분위기 어닐링을 사용하고, 이슬점 온도는 ≤0°C이다; 상기 골판지 결함이 없는 무방향성 전기 강철은 이하의 중량 백분율의 화학 성분으로 구성된다:C≤0.003%, Si:1.0%~2.2%, Mn:0.6~1.5%, Als:0.1~0.4%, S≤0.0030%, P≤0.02%, Cu≤0.1%, N≤0.0040%, Ti≤0.0040%, 나머지는 Fe 및 불가피한 불순물이다, 여기서, 1.5Mn%≤Si%+2Al%≤2.5Mn%이다. | 1. A method for preparing non-oriented electrical steel without corrugated defects, which is characterized by comprising the following steps: molten iron pretreatment, converter smelting, RH treatment, continuous casting and rolling, acid pickling and cold rolling, continuous annealing and insulating coating; in the continuous casting and rolling process, the continuous casting and drawing speed is controlled to be 3.0-4.5 m/min; the thickness of the continuous casting billet is 70-90 mm; liquid core reduction is adopted during continuous casting, and the liquid core reduction is controlled to be 10-20%; the section 1-3 of the liquid core part is carried out in a weak cooling mode, and the specific water amount of secondary cooling water is controlled below 2.1L/kg; in the continuous casting and rolling process, the reduction rate of the first pass of hot rolling is controlled to be 55-60%; the second pass reduction rate is controlled to be more than 55 percent; in the continuous casting and rolling process, the charging temperature of a casting blank is controlled below 850 ℃; controlling the heating temperature of the casting blank to be 950-1100 ℃; the heating time is controlled within 1 h; in the continuous casting and rolling process, the final rolling temperature is controlled to be 750-850 ℃; the coiling temperature is controlled to be above 700 ℃; in the continuous annealing process, the annealing temperature is 800-950 ℃, the annealing time is more than or equal to 90 seconds, and N is adopted2+H2Annealing the mixed gas by adopting a dry atmosphere, wherein the dew point temperature is less than or equal to 0 ℃; the non-oriented electrical steel without corrugated defects comprises the following chemical components in percentage by weight: c is less than or equal to 0.003 percent, Si: 1.0% -2.2%, Mn: 0.6-1.5%, Als: 0.1-0.4%, less than or equal to 0.0030% of S, less than or equal to 0.02% of P, less than or equal to 0.1% of Cu, less than or equal to 0.0040% of N, less than or equal to 0.0040% of Ti, and the balance of Fe and inevitable impurities, wherein 1.5% of Mn is less than or equal to Si% + 2% of Al is less than or equal to 2.5% of Mn. | 1. 상기 제조 방법은 다음 단계를 포함하는 것을 특징으로 하는 골판지 결함이 없는 무방향성 전기 강철의 제조 방법: 용선 전처리, 전로 제련, RH 처리, 연속 주조 연속 압연, 산세 냉간 압연, 연속 어닐링, 절연 코팅; 상기 연속 주조 연속 압연 공정에서, 연속 주조 당김 속도는 3.0~4.5m/min으로 제어된다; 스트랜드의 두께는 70~90mm이다; 연속 주조 시, 액심압하를 사용하여, 액심압하량을 10~20%로 제어한다; Fluid-core section 1-3은 약한 냉각 방식으로 수행되며, 이 냉수 비율은 2.1L/kg 이하로 제어됩니다; 상기 연속 주조 연속 압연 공정에서, 열간 압연 제1 차압하율은 55~60%로 제어된다; 두 번째 차압하율은 55%이상으로 제어됩니다; 상기 연속 주조 연속 압연 공정 중에, 주편이 용광로에 들어가는 온도는 850°C 이하로 제어된다; 주편 가열 온도는 950~1100°C로 제어된다; 가열 시간은 1시간 이내로 조절됩니다; 상기 연속 주조 연속 압연 공정에서, 최종 압연 온도는 750~850°C로 제어된다; 권취 온도는 700°C 이상으로 조절됩니다; 상기 연속 어닐링 공정에서, 어닐링 온도는 800~950°C이고, 어닐링 시간은 ≥90초이며, N2+H2혼합 가스를 사용하고, 드라이 분위기 어닐링을 사용하고, 이슬점 온도는 ≤0°C이다; 상기 골판지 결함이 없는 무방향성 전기 강철은 이하의 중량 백분율의 화학 성분으로 구성된다:C≤0.003%, Si:1.0%~2.2%, Mn:0.6~1.5%, Als:0.1~0.4%, S≤0.0030%, P≤0.02%, Cu≤0.1%, N≤0.0040%, Ti≤0.0040%, 나머지는 Fe 및 불가피한 불순물이다, 여기서, 1.5Mn%≤Si%+2Al%≤2.5Mn%이다. | 1. A method for preparing non-oriented electrical steel without corrugated defects, which is characterized by comprising the following steps: molten iron pretreatment, converter smelting, RH treatment, continuous casting and rolling, acid pickling and cold rolling, continuous annealing and insulating coating; in the continuous casting and rolling process, the continuous casting and drawing speed is controlled to be 3.0-4.5 m/min; the thickness of the continuous casting billet is 70-90 mm; liquid core reduction is adopted during continuous casting, and the liquid core reduction is controlled to be 10-20%; the section 1-3 of the liquid core part is carried out in a weak cooling mode, and the specific water amount of secondary cooling water is controlled below 2.1L/kg; in the continuous casting and rolling process, the reduction rate of the first pass of hot rolling is controlled to be 55-60%; the second pass reduction rate is controlled to be more than 55 percent; in the continuous casting and rolling process, the charging temperature of a casting blank is controlled below 850 ℃; controlling the heating temperature of the casting blank to be 950-1100 ℃; the heating time is controlled within 1 h; in the continuous casting and rolling process, the final rolling temperature is controlled to be 750-850 ℃; the coiling temperature is controlled to be above 700 ℃; in the continuous annealing process, the annealing temperature is 800-950 ℃, the annealing time is more than or equal to 90 seconds, and N is adopted2+H2Annealing the mixed gas by adopting a dry atmosphere, wherein the dew point temperature is less than or equal to 0 ℃; the non-oriented electrical steel without corrugated defects comprises the following chemical components in percentage by weight: c is less than or equal to 0.003 percent, Si: 1.0% -2.2%, Mn: 0.6-1.5%, Als: 0.1-0.4%, less than or equal to 0.0030% of S, less than or equal to 0.02% of P, less than or equal to 0.1% of Cu, less than or equal to 0.0040% of N, less than or equal to 0.0040% of Ti, and the balance of Fe and inevitable impurities, wherein 1.5% of Mn is less than or equal to Si% + 2% of Al is less than or equal to 2.5% of Mn. | 3 | 2019-10620334 | 2019-07-10 | 110218945 | 2019-09-10 | 110218945 | 2020-11-24 | MAANSHAN IRON & STEEL Co.,Ltd. | Pei Yinghao ¦ Zhu Tao ¦ Xia Xuelan ¦ Hu Ke ¦ Hu Xuewen ¦ Long Shengping ¦ Du Jun |  |  |  | 0 |  | 4 | CN117127110B ¦ CN112030059B ¦ CN111531138B ¦ CN111471927B | 56419614 | CN110218945B | 1 | 등록 | MAANSHAN IRON & STEEL Co.,Ltd. | 8420482005921
CN | CN | P | A | 전기 강 재료 및 그 제조 방법 | Electrical steel material and preparation method thereof | 본 발명은 전기 강 재료를 개시하고, 질량 백분율에 따라 포함한다: 실리콘 3.0~3.7%, 망간 0.15~0.70%, 알루미늄 0.40~0.90%, 나머지는 Fe 및 기타 불가피한 불순물이다. 합금 비율의 조정으로 인해, 종래 기술에 비해 실리콘과 알루미늄의 비율을 높이고, 망간의 비율을 낮추면, 철손 P1.5/50 지표를 낮추고, 자기감각 B5000 지표를 향상시킬 수 있어, 전기 강 재료의 성능 지표를 최적화하여, 그 제조의 압축기 모터 효율을 향상시킨다. | The invention discloses an electrical steel material. The preparation method comprises the following components of, in percentage by mass, 3.0%-3.7% of silicon, 0.15%-0.70% of manganese, 0.40%-0.90% of aluminum, and the balance Fe and other inevitable impurities, due to the adjustment of the alloy proportion, compared with the prior art, the proportion of silicon and aluminum is increased, the proportion of manganese is reduced, the iron loss P1.5/50 index can be reduced, and the magnetic induction B5000 index can be improved, so that the performance index of the electrical steel material is optimized, and the efficiency of a compressor motor manufactured by the electrical steel material is improved. | 1. 전기 강 재료에 있어서, 질량%로 포함 실리콘 3.0~3.7%, 망간 0.15~0.70%, 알루미늄 0.40~0.90% 나머지는 Fe 및 기타 불가피한 불순물이다. | 1. An electrical steel material, characterized by comprising, by mass: 3.0-3.7% of silicon, 0.15-0.70% of manganese, 0.40-0.90% of aluminum, and the balance of Fe and other inevitable impurities. | 1. 전기 강 재료에 있어서, 질량%로 포함 실리콘 3.0~3.7%, 망간 0.15~0.70%, 알루미늄 0.40~0.90% 나머지는 Fe 및 기타 불가피한 불순물이다. ¦ 3. 제1항 또는 제2항 중 어느 한 항에 기재된 전기 강재를 제조하는 것을 특징으로 하는 전기 강재의 제조 방법. 상기 제조 방법이 포함한다: 1615 내지 1635 °C 에서 제련하고 제1항 또는 제2항 중 어느 한 항에 따른 전기강재의 질량 백분율로 규소, 망간 및 알루미늄을 첨가하는 용철. 실온으로 냉각하는 동안 슬래브를 주조한다. 상기 슬래브에 대해 압연을 진행하여 강판을 얻는다; 상기 강판에 대해 어닐링 처리를 행하여, 상기 전기 강판 재료를 얻는다. ¦ 5. 제1항 내지 제4항 중 어느 한 항에 기재된 전기 강재를 포함하는 것을 특징으로 하는 압축기. ¦ 7. 청구항 5 또는 6에 기재된 압축기를 포함하는 것을 특징으로 하는 공기 조화기. | 1. An electrical steel material, characterized by comprising, by mass: 3.0-3.7% of silicon, 0.15-0.70% of manganese, 0.40-0.90% of aluminum, and the balance of Fe and other inevitable impurities. ¦ 3. A method for manufacturing an electrical steel material, characterized in that, the method for manufacturing the electrical steel material as claimed in any one of claims 1-2 comprises: refining molten iron at 1615-1635 ℃, adding silicon, manganese and aluminum according to the mass percentage of the electrical steel material as claimed in any one of claims 1-2, and casting into a plate blank in the process of cooling to room temperature; rolling the plate blank to obtain a steel plate; and annealing the steel plate to obtain the electrical steel material. ¦ 5. A compressor, characterized in that the compressor comprises the electrical steel material as claimed in any one of claims 1 to 4. ¦ 7. An air conditioner characterized in that it comprises a compressor according to claim 5 or 6. | 7 | 2020-10617386 | 2020-06-30 | 111979477 | 2020-11-24 |  |  | SHOUGANG ZHIXIN QIAN'AN ELECTROMAGNETIC MATERIALS Co.,Ltd. | Zhang Baolei ¦ An Dongyang ¦ Hu Zhiyuan ¦ Wang Fuxing ¦ Cheng Lin ¦ A courtier ¦ Li Ying ¦ Zheng Wei |  |  |  | 0 |  | 0 |  | 60493600 | CN111979477A | 1 | 거절 |  | 8420482015260
JP | JP | P | A | 유기 절연 피막 부착 전기강판 | 유기 절연 피막 부착 전기강판 | 【요약】 【과제】밀착성, 타발성 및 내흠집 부착성이 우수하고, 적층 철심 중의 전기강판의 점적률을 손상시키지 않는 절연 피막이 형성된 절연 피막 부착 전기강판을 제공하는 것. 【해결 수단】마르텐스 경도가 300 N/mm2 이상 600 N/mm2 미만이며 산술 평균 거칠기 Ra가 0.3μm이하인 유기 절연 피막을 가지는 유기 절연 피막 부착 전기강판. 【선택도】없음 | 【요약】 【과제】밀착성, 타발성 및 내흠집 부착성이 우수하고, 적층 철심 중의 전기강판의 점적률을 손상시키지 않는 절연 피막이 형성된 절연 피막 부착 전기강판을 제공하는 것. 【해결 수단】마르텐스 경도가 300 N/mm2 이상 600 N/mm2 미만이며 산술 평균 거칠기 Ra가 0.3μm이하인 유기 절연 피막을 가지는 유기 절연 피막 부착 전기강판. 【선택도】없음 | 【청구항1】 마르텐스 경도가 300 N/mm2 이상 600 N/mm2 미만이며 산술 평균 거칠기 Ra가 0.3μm이하인 유기 절연 피막을 가지는 유기 절연 피막 부착 전기강판. | 【청구항1】 마르텐스 경도가 300 N/mm2 이상 600 N/mm2 미만이며 산술 평균 거칠기 Ra가 0.3μm이하인 유기 절연 피막을 가지는 유기 절연 피막 부착 전기강판. | 【청구항1】 마르텐스 경도가 300 N/mm2 이상 600 N/mm2 미만이며 산술 평균 거칠기 Ra가 0.3μm이하인 유기 절연 피막을 가지는 유기 절연 피막 부착 전기강판. | 【청구항1】 마르텐스 경도가 300 N/mm2 이상 600 N/mm2 미만이며 산술 평균 거칠기 Ra가 0.3μm이하인 유기 절연 피막을 가지는 유기 절연 피막 부착 전기강판. | 2 | 2019-089309 | 2019-05-09 | 2020-186415 | 2020-11-19 |  |  | JFE STEEL CORP | 中川 暢子 ¦ 多田 千代子 ¦ 村松 直樹 |  |  |  | 0 |  | 2 | JP7360079B2 ¦ JP7360080B2 | 17738154 | JP2020-186415A | 1 | 취하 |  | 2220047001533
CN | CN | P | B | 냉간 압연 무방향성 규소강의 제조 방법 | Preparation method of cold-rolled non-oriented silicon steel | 냉간 압연 무방향성 규소강의 제조 방법은 단계를 포함한다: 1) 제련하고 연속 주조하여 슬래브를 만듭니다: 성분 조성 및 중량 백분율 함량은 C≤0.0030%, Si2.90%~3.50%, Mn 0.15%~0.30%, Als 0.80%~1.5%, P≤0.008%, S이다 ≤0.0020%, N≤0.0025%, Ti≤0.0020%, Nb≤0.0020%, V≤0.0020%; 2)주편 가열; 3)열간 압연; 4)코일러; 5)정상화; 6)냉간 압연; 7)어닐링: 승온 속도 v는 20+2.15×(WSi+WAls)≤v≤80-3.85×(WSi+WAls)를 만족한다. 본 발명은 철손 P1.5/50≤2.40 W/kg, 자기감각 B50≥1.68 T, 두께 0.50 mm 고표호의 냉간 압연 무방향성 규소강을 얻을 수 있다. | The invention discloses a preparation method of cold-rolled non-oriented silicon steel. The method comprises the following steps that 1) smelting and continuous casting are conducted into plate blanks, wherein the plate blanks comprise the following components of, by weight, less than or equal to 0.0030% of C, 2.90%-3.50% of Si, 0.15%-0.30% of Mn, 0.80%-1.5% of Als, less than or equal to 0.008% ofP, less than or equal to 0.0020% of S, less than or equal to 0.0025% of N, less than or equal to 0.0020% of Ti, less than or equal to 0.0020% of Nb and less than or equal to 0.0020% of V; 2) the castblank is heated; 3) hot rolling is conducted; 4) coiling is conducted; 5) normalizing is conducted; 6) cold rolling is conduted; and 7) annealing is conducted, wherein the temperature rising speed vmeets the condition that 20+2.15 * (WSi + WAls) is less than or equal to v, and v is less than or equal to 80-3.85 * (WSi + WAls). According to the preparation method, the high-grade cold-rolled non-oriented silicon steel can be obtained, and the steel has the iron loss P1.5/50 less than or equal to 2.40W/kg, the magnetic inductance B50 larger than or equal to 1.68T, and the thickness of 0.50mm. | 1. 단계를 포함하는 것을 특징으로 하는 냉간 압연 무방향성 실리콘강의 제조 방법: 1) 제련하고 연속 주조하여 슬래브를 만듭니다 냉간 압연 무방향성 규소강의 성분 조성 및 중량 백분율 함량은 C≤0.0030%, Si이다: 3.1~3.23%, Mn: 0.18~0.27%, Als: 0.81~0.83%, P≤0.008%, S≤0.0020%, N≤0.0025%, Ti≤0.0020%, Nb≤0.0020%, V≤0.0020%, 나머지는 Fe 및 기타 불가피한 잔류 원소입니다; 2) 주편 가열 주편을 150~1150°C로 가열하고 보온 시간은 60~160분입니다; 3) 열간 압연 최종 압연 온도는 800~900°C로 제어됩니다; 4) 코일러 권취 온도를 600°C 이상으로 조절하고 권취된 강철 롤을 보온 구덩이에 넣고 천천히 냉각합니다; 5) 정규화 정상화 온도는 880~940°C이고 정상화 시간은 50~140초이며 강철 롤은 일반 산세됩니다; 6) 냉간 압연 강철 스트립을 완제품 두께 0.50mm로 압연합니다; 7) 어닐링 어닐링 중에 승온 속도 v는 식 (1)을 만족한다; 20+2.15×(WSi+WAls)≤v≤80-3.85×(WSi+WAls)식 (1)식 [J(1)]중, v는 어닐링 중 강철 스트립의 가열 속도, 단위 °C/s입니다; Si는 성분 중 Si 함량이며 단위 %wt이다; Als는 성분 중 Als 함량, 단위 %wt이다. | 1. A preparation method of cold-rolled non-oriented silicon steel is characterized by comprising the following steps: 1) smelting and continuous casting into plate blank The cold-rolled non-oriented silicon steel comprises, by weight, not more than 0.0030% of C, 3.1-3.23% of Si, 0.18-0.27% of Mn, 0.81-0.83% of Als, not more than 0.008% of P, not more than 0.0020% of S, not more than 0.0025% of N, not more than 0.0020% of Ti, not more than 0.0020% of Nb, not more than 0.0020% of V, and the balance of Fe and other unavoidable residual elements; 2) heating of casting blanks Heating the casting blank to 1050-1150 ℃, and keeping the temperature for 60-160 minutes; 3) hot rolling Controlling the finishing temperature to be 800-900 ℃; 4) coiling Controlling the coiling temperature to be more than or equal to 600 ℃, feeding the coiled steel coil into a heat preservation pit, and slowly cooling; 5) normalizing Normalizing at 880-940 ℃ for 50-140 seconds, and then carrying out conventional pickling on the steel coil; 6) cold rolling Rolling the steel strip to the thickness of 0.50 mm; 7) annealing The temperature-rising speed v in the annealing process meets the formula (1); 20+2.15×(WSi+WAls)≤v≤80-3.85×(WSi+WAls) In the formula (1) and the formula (1), v is the temperature rise speed of the steel strip in the annealing process, and the unit ℃/s; WSiis the Si content in the component, the unit is wt%; WAlsis the Als content in the component, unit% wt. | 1. 단계를 포함하는 것을 특징으로 하는 냉간 압연 무방향성 실리콘강의 제조 방법: 1) 제련하고 연속 주조하여 슬래브를 만듭니다 냉간 압연 무방향성 규소강의 성분 조성 및 중량 백분율 함량은 C≤0.0030%, Si이다: 3.1~3.23%, Mn: 0.18~0.27%, Als: 0.81~0.83%, P≤0.008%, S≤0.0020%, N≤0.0025%, Ti≤0.0020%, Nb≤0.0020%, V≤0.0020%, 나머지는 Fe 및 기타 불가피한 잔류 원소입니다; 2) 주편 가열 주편을 150~1150°C로 가열하고 보온 시간은 60~160분입니다; 3) 열간 압연 최종 압연 온도는 800~900°C로 제어됩니다; 4) 코일러 권취 온도를 600°C 이상으로 조절하고 권취된 강철 롤을 보온 구덩이에 넣고 천천히 냉각합니다; 5) 정규화 정상화 온도는 880~940°C이고 정상화 시간은 50~140초이며 강철 롤은 일반 산세됩니다; 6) 냉간 압연 강철 스트립을 완제품 두께 0.50mm로 압연합니다; 7) 어닐링 어닐링 중에 승온 속도 v는 식 (1)을 만족한다; 20+2.15×(WSi+WAls)≤v≤80-3.85×(WSi+WAls)식 (1)식 [J(1)]중, v는 어닐링 중 강철 스트립의 가열 속도, 단위 °C/s입니다; Si는 성분 중 Si 함량이며 단위 %wt이다; Als는 성분 중 Als 함량, 단위 %wt이다. | 1. A preparation method of cold-rolled non-oriented silicon steel is characterized by comprising the following steps: 1) smelting and continuous casting into plate blank The cold-rolled non-oriented silicon steel comprises, by weight, not more than 0.0030% of C, 3.1-3.23% of Si, 0.18-0.27% of Mn, 0.81-0.83% of Als, not more than 0.008% of P, not more than 0.0020% of S, not more than 0.0025% of N, not more than 0.0020% of Ti, not more than 0.0020% of Nb, not more than 0.0020% of V, and the balance of Fe and other unavoidable residual elements; 2) heating of casting blanks Heating the casting blank to 1050-1150 ℃, and keeping the temperature for 60-160 minutes; 3) hot rolling Controlling the finishing temperature to be 800-900 ℃; 4) coiling Controlling the coiling temperature to be more than or equal to 600 ℃, feeding the coiled steel coil into a heat preservation pit, and slowly cooling; 5) normalizing Normalizing at 880-940 ℃ for 50-140 seconds, and then carrying out conventional pickling on the steel coil; 6) cold rolling Rolling the steel strip to the thickness of 0.50 mm; 7) annealing The temperature-rising speed v in the annealing process meets the formula (1); 20+2.15×(WSi+WAls)≤v≤80-3.85×(WSi+WAls) In the formula (1) and the formula (1), v is the temperature rise speed of the steel strip in the annealing process, and the unit ℃/s; WSiis the Si content in the component, the unit is wt%; WAlsis the Als content in the component, unit% wt. | 1 | 2019-10012540 | 2019-01-07 | 109609734 | 2019-04-12 | 109609734 | 2020-11-03 | WUHAN IRON AND STEEL Co.,Ltd. | Li Zhun ¦ Chen Shenglin ¦ Wan Zhengwu ¦ Wang Xiongkui ¦ Yang Chao ¦ Cheng Difu ¦ Yang Guang ¦ Lv Li ¦ Zhan Dongfang |  |  |  | 0 |  | 4 | CN120310997B ¦ CN113403455B ¦ CN112176250B ¦ CN110241362B | 55281613 | CN109609734B | 1 | 등록 | WUHAN IRON AND STEEL Co.,Ltd. | 8420461005932
CN | CN | P | A | 저철손 저시효 고강도 50W800 무방향성 규소강 및 그 제조 방법 | Low-iron-loss, low-aging and high-strength 50W800 non-oriented silicon steel and manufacturing method thereof | 저철손 저시효 고강도 50W800 무방향성 규소강 및 그 제조 방법은 규소강 제조 기술 분야에 속한다; (1)제련 용강은 성분 중량 백분율이 C 0~0.005%, Si 0.4~1.3%, Mn 0.10~0.80%, P 0.02~0.16%, O 0.002~0.03%, Al이다 ≤0.005%, S≤0.006%, N≤0.008%, Nb≤0.01%, V≤0.01%, Ti≤0.01%, 잔부 Fe 및 불가피한 불순물; 제강 공정 흐름: 용선 전처리-전로 제강-RH 정련-230mm 단면으로 연속 주조된 슬래브; (2)연속 주조 슬래브를 110~1180°C로 가열하고, 열간 압연 820~880°C로 마무리 압연하고, 650~720°C로 권취한다; (3)산세 후 냉간 압연하고, 냉간 압연 변형량은 60~85%이다; (4)SACL 고속 단시간 고온 어닐링, 어닐링 온도는 860-900°C 사이이고 냉각 세척 후 코팅 공정을 진행한다; 은 결국 철손 P1.5/50≤4.2w/kg, 시효 철손 P1.5/50열화율≤5%, 항복강도 240-300MPa를 얻는다 낮은 철손, 낮은 시효, 우수한 가공 성능을 갖는 무방향성 규소강. | The invention discloses low-iron-loss low-aging high-strength 50W800 non-oriented silicon steel and a manufacturing method thereof, and belongs to the technical field of silicon steel preparation. Themethod includes the steps of (1) molten steel smelting is performed, wherein the composition comprises the following components in percentage by weight: 0-0.005% of C, 0.4-1.3% of Si, 0.10-0.80% of Mn, 0.02-0.16% of P, 0.002-0.03% of O, less than or equal to 0.005% of Al, less than or equal to 0.006% of S, less than or equal to 0.008% of N, less than or equal to 0.01% of Nb, less than or equal to0.01% of V, less than or equal to 0.01% of Ti and the balance of Fe and inevitable impurities; the steelmaking technological process comprises the steps of molten iron pretreatment, converter steelmaking, RH refining and continuous casting to form a slab with the 230 mm section. (2) the continuous casting sheet billet is heated to 1100-1180 DEG C, hot rolling is conducted at 820-880 DEG C, finishrolling is conducted, and coiling is conducted at 650-720 DEG C; (3) after acid pickling, cold rolling is carried out, and the cold rolling deformation is 60-85%; (4) SACL rapid short-time high-temperature annealing is conducted, the annealing temperature ranges from 860 DEG C to 900 DEG C, then cooling and cleaning are conducted, and then the coating process is conducted; and finally, the non-oriented silicon steel with the iron loss P1.5/50 being smaller than or equal to 4.2 w/kg, the aging iron loss P1.5/50 degradation rate being smaller than or equal to 5%, the yield strength being 240-300 MPa, the iron loss being low, the aging being low and the machining performance being excellent is obtained. | 1. 저철손 저시효 고강도 50W800 무방향성 규소강에 있어서, 각 성분의 중량 백분율은 C 0 내지 0.005%, Si 0.4 내지 1.3%, Mn 0.10 내지 0.80%이다. P 0.02~0.16%, O0.002~0.03%, Al≤0.005%, S≤0.006%, N≤0.008%, Nb≤0.01%, V≤0.01%, Ti≤0.01%, 나머지 Fe 및 불가피한 불순물. | 1. A50W 800 non-oriented silicon steel with low iron loss, low aging and high strength is characterized in that: the weight percentages of the components are as follows: 0-0.005% of C, 0.4-1.3% of Si, 0.10-0.80% of Mn, 0.02-0.16% of P, 0.002-0.03% of O, less than or equal to 0.005% of Al, less than or equal to 0.006% of S, less than or equal to 0.008% of N, less than or equal to 0.01% of Nb, less than or equal to 0.01% of V, less than or equal to 0.01% of Ti, and the balance of Fe and inevitable impurities. | 1. 저철손 저시효 고강도 50W800 무방향성 규소강에 있어서, 각 성분의 중량 백분율은 C 0 내지 0.005%, Si 0.4 내지 1.3%, Mn 0.10 내지 0.80%이다. P 0.02~0.16%, O0.002~0.03%, Al≤0.005%, S≤0.006%, N≤0.008%, Nb≤0.01%, V≤0.01%, Ti≤0.01%, 나머지 Fe 및 불가피한 불순물. ¦ 8. 저철손 저시효 고강도 50W800 무방향성 실리콘강 제련방법은 다음을 포함하는 것을 특징으로 한다: 방법은 다음과 같은 단계를 포함한다: (1) 제련, 주조 제련은 하기 성분:C 0 내지 0.005%, Si 0.4 내지 1.3%, Mn 0.10 내지 0.80%, P 0.02 내지 0.16%, O 0.002 내지 0.03%, Al≤0.005%, S ≤0.006%, N≤0.008%, Nb≤0.01%, V≤0.01%, Ti≤0.01%, 나머지는 Fe 및 불가피한 불순물이며, 공정 흐름은 다음과 같다: 용선 전처리 탈황; 전로 제강; RH 처리에 의해 C를 0.002%이하로 제거해요; 230mm 단면으로 연속 주조된 슬래브; 전체 공정이 교반되고 밀봉되며 가스는 모두 아르곤 가스를 사용하여 N 함량을 0.002%미만으로 제어합니다; (2) 열간 압연 연속 주조 슬라브를 110~1180°C로 가열하여 35~45분간 보온하는 과정에서 고온이 길지 않도록 하여 너무 많은 미세한 개재물이 용해되는 것을 방지한다; 그런 다음 압연하고 최종 압연 온도는 820~880°C, 650~720°C로 권취한다; (3) 산이 연속 압연됩니다 가열 코일을 공기 중에서 70°C 이하로 냉각시킨 후 산세하여 냉간 압연하고, 냉간 압연 변형량은 60~85%이다; (4)SACL 연속 어닐링 빠른 단시간 고온 소둔, 소둔 온도는 860-900°C로 결정립이 고르게 자라도록 합니다; 냉각 세척 후 코팅 공정을 진행합니다; 최종적으로 철손 P1.5/50≤4.2w/kg, 시효 철손 P1.5/50열화율≤5%, 항복강도 240-300MPa의 무방향성 규소강 제품을 얻는다. | 1. A50W 800 non-oriented silicon steel with low iron loss, low aging and high strength is characterized in that: the weight percentages of the components are as follows: 0-0.005% of C, 0.4-1.3% of Si, 0.10-0.80% of Mn, 0.02-0.16% of P, 0.002-0.03% of O, less than or equal to 0.005% of Al, less than or equal to 0.006% of S, less than or equal to 0.008% of N, less than or equal to 0.01% of Nb, less than or equal to 0.01% of V, less than or equal to 0.01% of Ti, and the balance of Fe and inevitable impurities. ¦ 8. A smelting method of low-iron-loss low-aging high-strength 50W800 non-oriented silicon steel is characterized by comprising the following steps: the method comprises the following steps: (1) smelting and casting Smelting according to the following component requirements: 0-0.005% of C, 0.4-1.3% of Si, 0.10-0.80% of Mn, 0.02-0.16% of P, 0.002-0.03% of O, less than or equal to 0.005% of Al, less than or equal to 0.006% of S, less than or equal to 0.008% of N, less than or equal to 0.01% of Nb, less than or equal to 0.01% of V, less than or equal to 0.01% of Ti, and the balance of Fe and inevitable impurities, wherein the process flow comprises the following steps: pretreating and desulfurizing molten iron; converter steelmaking; c is removed to be below 0.002 percent through RH treatment; continuously casting the mixture into a plate blank with a 230mm section; stirring and sealing the whole process, wherein argon is used as gas, and the content of N is controlled to be below 0.002%; (2) hot rolling Heating the continuous casting plate blank to 1100-1180 ℃, and preserving heat for 35-45 min, wherein excessive small impurities are prevented from being dissolved in the process when the temperature is high for a long time; then rolling is carried out, the final rolling temperature is 820-880 ℃, and coiling is carried out at 650-720 ℃; (3) acid continuous rolling Cooling the hot coil in air to below 70 ℃, then pickling, and carrying out cold rolling, wherein the cold rolling deformation is 60-85%; (4) SACL continuous annealing Rapid short-time high-temperature annealing at 860 ℃ and 900 ℃ to ensure that the crystal grains grow uniformly; after cooling and cleaning, carrying out a coating process; finally obtaining the iron loss P1.5/50Not more than 4.2w/kg, age-related iron loss P1.5/50The deterioration rate is less than or equal to 5 percent, and the yield strength is 240-300 MPa. | 8 | 2020-10522716 | 2020-06-10 | 111793771 | 2020-10-20 |  |  | BAOSTEEL ZHANJIANG IRON & STEEL Co.,Ltd. | Wang Siqin ¦ Li Chao ¦ Li Wei ¦ Lv Xuejun |  |  |  | 0 |  | 4 | CN120310997B ¦ CN115323283B ¦ CN113403537B ¦ JP7719888B2(FE) | 60058226 | CN111793771A | 1 | 거절 |  | 8420432008776
CN | CN | P | A | 골판지 결함이 없고 자성이 우수한 무방향성 규소강 및 그 제조 방법 | Non-oriented silicon steel with no corrugated defect and excellent magnetism and production method thereof | 본 발명은 골판지 결함이 없고 자성이 우수한 무방향성 규소강을 개시하고, C≤0.003%, Si, Mn, Al, S, N, P, Ti, V, Nb를 포함하고, 기타는 Fe 및 불가피한 혼입이며, Si+Al≥3.0%를 동시에 만족한다. 생산 방법, 그 순서는 다음과 같습니다: 클린 스틸의 제련 방법을 사용하여 제련을 진행하고, 연속 주조를 빌렛으로 만들고, 강물을 빌렛으로 연속 주조할 때 전자기 교반을 하지 않고, 연속 주조 공정의 조정을 통해 빌렛 중의 주상 결정률을 50-80%로 제어한다; 는 연속 주조 빌렛을 가열하여 보온한 후 조압연을 진행하며, 조압연의 총압하량은 ≥90%, 조압연의 첫 번째 차압하량은 ≥40%로 권취한다; 은 정규화되고 단열됩니다; 는 산세 후 냉간 압연한다; 는 연속 어닐링로를 사용하여 재결정 어닐링 및 보온을 수행한다; 코팅. 열간 압연 중의 조압연 압하량 및 냉간 압연 과정에서 앞 2차 압하량을 향상시키고, 냉간 압연 패스를 감소시켜, 완제품의 자성을 개선하고, 표면 품질을 보장하는 효과를 달성한다. | The invention discloses non-oriented silicon steel with no corrugated defect and excellent magnetism. The non-oriented silicon steel is prepared from less than or equal to 0.003% of C, Si, Mn, Al, S,N, P, Ti, V, Nb and the balance Fe and unavoidable impurities, wherein the sum of the contents of Si and Al is larger than or equal to 3.0%. The production method comprises the following steps that smelting is carried out by adopting a smelting method of clean steel, molten steel is continuously cast into billets, electromagnetic stirring is not performed when the molten steel is continuously castinto the billets, and the columnar crystal rate in the casting billets is controlled to be 50%-80% by adjusting the continuous casting process; the continuous casting billets are heated and insulatedto be subjected to rough rolling, the total pressing amount of the rough rolling is greater than or equal to 90%, the pressing amount of a first pass of the rough rolling is more than or equal to 40%, and coiling is carried out; normalizing and heat preservation are carried out; cold rolling is carried out after acid washing; a continuous annealing furnace is adopted for recrystallization annealing and heat preservation; and coating is carried out. The pressing amount of the rough rolling in the hot rolling is improved, the pressing amount of the previous two passes in the cold rolling process is improved, the cold rolling pass is reduced, and the effects of improving the magnetism of a finished product and ensuring the surface quality are achieved. | 1. 각 성분의 질량 백분율은 인 것을 특징으로 하는 골판지 결함이 없고 자성이 우수한 무방향성 실리콘강: C≤0.003%, Si>2.0%, Mn:0.1∼1.0%, Al:0.1∼1.5%, S≤0.0020%, N≤0.0030%, P≤0.05%, Ti ≤0.005%, V≤0.004%, Nb≤0.004%, 기타는 Fe 및 불가피한 혼입이며 Si+Al≥3.0%를 만족한다. | 1. The non-oriented silicon steel without corrugated defects and with excellent magnetism is characterized by comprising the following components in percentage by mass: c is less than or equal to 0.003 percent, Si is more than 2.0 percent, Mn: 0.1 to 1.0%, Al: 0.1-1.5 percent of S, less than or equal to 0.0020 percent of S, less than or equal to 0.0030 percent of N, less than or equal to 0.05 percent of P, less than or equal to 0.005 percent of Ti, less than or equal to 0.004 percent of V, less than or equal to 0.004 percent of Nb, and the balance of Fe and inevitable impurities, and the content of Si and Al is more than or equal to 3.0 percent. | 1. 각 성분의 질량 백분율은 인 것을 특징으로 하는 골판지 결함이 없고 자성이 우수한 무방향성 실리콘강: C≤0.003%, Si>2.0%, Mn:0.1∼1.0%, Al:0.1∼1.5%, S≤0.0020%, N≤0.0030%, P≤0.05%, Ti ≤0.005%, V≤0.004%, Nb≤0.004%, 기타는 Fe 및 불가피한 혼입이며 Si+Al≥3.0%를 만족한다. ¦ 2. 골판지 결함이 없고 자성이 우수한 무방향성 실리콘강의 제조방법에 있어서, 그 단계는 다음과 같은 것을 특징으로 한다: 클린 스틸의 제련 방법을 사용하여 제련을 진행하고, 연속 주조를 빌렛으로 하고, 용강 연속 주조를 빌렛으로 할 때에 전자 교반을 하지 않고, 연속 주조 공정의 조정을 통해 빌렛 중의 주상 결정률을 50~80%로 제어한다; 연속 주조 빌렛을 가열하여 보온한 후 조압연을 진행하고, 조압연 총 압하량은 ≥90%이고, 조압연 첫 번째 차압하량은 ≥40%이고, 이어서 조압연을 1.8-2.2mm로 하여 코일러를 진행한다; 정규화 및 보온; 산세 후 냉간 압연하여 0.50mm 이상의 완제품 두께를 갖는다: 압연 패스는 3회 이하, 1차 압하량은 50%이상이다; 0.35mm 이하의 완제품 두께: 압연 패스는 4회 이하, 처음 두 패스의 압하량은 ≥70%이다; 연속 소둔로를 사용하여 재결정 소둔을 하고 보온합니다; 코팅. | 1. The non-oriented silicon steel without corrugated defects and with excellent magnetism is characterized by comprising the following components in percentage by mass: c is less than or equal to 0.003 percent, Si is more than 2.0 percent, Mn: 0.1 to 1.0%, Al: 0.1-1.5 percent of S, less than or equal to 0.0020 percent of S, less than or equal to 0.0030 percent of N, less than or equal to 0.05 percent of P, less than or equal to 0.005 percent of Ti, less than or equal to 0.004 percent of V, less than or equal to 0.004 percent of Nb, and the balance of Fe and inevitable impurities, and the content of Si and Al is more than or equal to 3.0 percent. ¦ 2. A production method of non-oriented silicon steel without corrugated defects and with excellent magnetism is characterized by comprising the following steps: smelting by adopting a clean steel smelting method, continuously casting into a blank, wherein electromagnetic stirring is not carried out when the molten steel is continuously cast into the blank, and the columnar crystal rate in the casting blank is controlled to be 50-80% by adjusting a continuous casting process; heating and insulating the continuous casting slab, then carrying out rough rolling, wherein the total reduction of the rough rolling is more than or equal to 90%, the first reduction of the rough rolling is more than or equal to 40%, then carrying out finish rolling to 1.8-2.2mm, and coiling; normalizing and preserving heat; acid washing, cold rolling, wherein the thickness of a finished product is 0.50mm or more: the rolling pass is less than or equal to 3 times, and the first pass rolling reduction is more than or equal to 50 percent; 0.35mm and the following finished product thickness: the rolling pass is less than or equal to 4 times, and the rolling reduction of the first two passes is more than or equal to 70 percent; adopting a continuous annealing furnace to carry out recrystallization annealing and heat preservation; and (4) coating. | 2 | 2020-10618764 | 2020-06-30 | 111748740 | 2020-10-09 |  |  | WUHAN IRON AND STEEL Co.,Ltd. | Shi Wenmin ¦ Huang Jingwen ¦ Yang Guang ¦ Li Zhun ¦ Lv Li ¦ Chen Shenglin |  |  |  | 0 |  | 0 |  | 59948471 | CN111748740A | 1 | 거절 |  | 8420421013371
JP | JP | P | A | 모터 코어의 어닐링 장치 및 모터 코어의 어닐링 방법 | 모터 코어의 어닐링 장치 및 모터 코어의 어닐링 방법 | 【요약】 【과제】모터 코어를 구성하는 전기강판의 펀칭 시나 코킹이나 비스멈추어 용접 등에 의한 고착 시에 발생한 변형을 단시간에부터 확실하게 제거한다. 【해결 수단】어닐링 장치 1은 피어닐링 모터 코어 M와 동심원형으로 배치되어 고리형으로 형성된 유도 코일 10과 유도 코일 10에 교류 전력을 공급하는 교류 전원 21과 교류 전원 21으로부터의 교류 전력의 주파수를 측정하는 주파수 측정부 22와 제어부 30를 가지며, 제어부 30은 주파수 측정부 22에서의 측정 결과에 기반하여 피어닐링 모터 코어 M가 퀴리 온도로 도달한 것을 감지함과 동시에, 퀴리 온도로 도달할 때까지의 시간에 기반하여 피어닐링 모터 코어 M를 퀴리 온도에서 목표 온도까지 가열할 때의 교류 전력 공급 조건을 결정한다. 【선택도】도 1 | 【요약】 【과제】모터 코어를 구성하는 전기강판의 펀칭 시나 코킹이나 비스멈추어 용접 등에 의한 고착 시에 발생한 변형을 단시간에부터 확실하게 제거한다. 【해결 수단】어닐링 장치 1은 피어닐링 모터 코어 M와 동심원형으로 배치되어 고리형으로 형성된 유도 코일 10과 유도 코일 10에 교류 전력을 공급하는 교류 전원 21과 교류 전원 21으로부터의 교류 전력의 주파수를 측정하는 주파수 측정부 22와 제어부 30를 가지며, 제어부 30은 주파수 측정부 22에서의 측정 결과에 기반하여 피어닐링 모터 코어 M가 퀴리 온도로 도달한 것을 감지함과 동시에, 퀴리 온도로 도달할 때까지의 시간에 기반하여 피어닐링 모터 코어 M를 퀴리 온도에서 목표 온도까지 가열할 때의 교류 전력 공급 조건을 결정한다. 【선택도】도 1 | 【청구항1】 펀칭 후의 전기강판을 적층해서 형성되는 모터 코어를 당해 모터 코어의 퀴리 온도에서 높은 목표 온도까지 유도가열해 어닐링하는 장치로서, 상기 모터 코어와 동심원형으로 배치되어 고리형으로 형성된 유도 코일과 상기 유도 코일에 교류 전력을 공급하는 교류 전원과 상기 모터 코어가 상기 퀴리 온도로 도달했을 때 변화하는, 물리량을 측정하는 측정부와 제어부를 가지며, 상기 제어부는 상기 측정부에서의 측정 결과에 기반하여 상기 모터 코어가 상기 퀴리 온도로 도달한 것을 감지함과 동시에, 상기 퀴리 온도로 도달할 때까지의 시간에 기반하여 상기 모터 코어를 상기 퀴리 온도에서 상기 목표 온도까지 가열할 때의 상기 교류 전력 공급 조건을 결정하는 것을 특징으로 하는 모터 코어의 어닐링 장치. | 【청구항1】 펀칭 후의 전기강판을 적층해서 형성되는 모터 코어를 당해 모터 코어의 퀴리 온도에서 높은 목표 온도까지 유도가열해 어닐링하는 장치로서, 상기 모터 코어와 동심원형으로 배치되어 고리형으로 형성된 유도 코일과 상기 유도 코일에 교류 전력을 공급하는 교류 전원과 상기 모터 코어가 상기 퀴리 온도로 도달했을 때 변화하는, 물리량을 측정하는 측정부와 제어부를 가지며, 상기 제어부는 상기 측정부에서의 측정 결과에 기반하여 상기 모터 코어가 상기 퀴리 온도로 도달한 것을 감지함과 동시에, 상기 퀴리 온도로 도달할 때까지의 시간에 기반하여 상기 모터 코어를 상기 퀴리 온도에서 상기 목표 온도까지 가열할 때의 상기 교류 전력 공급 조건을 결정하는 것을 특징으로 하는 모터 코어의 어닐링 장치. | 【청구항1】 펀칭 후의 전기강판을 적층해서 형성되는 모터 코어를 당해 모터 코어의 퀴리 온도에서 높은 목표 온도까지 유도가열해 어닐링하는 장치로서, 상기 모터 코어와 동심원형으로 배치되어 고리형으로 형성된 유도 코일과 상기 유도 코일에 교류 전력을 공급하는 교류 전원과 상기 모터 코어가 상기 퀴리 온도로 도달했을 때 변화하는, 물리량을 측정하는 측정부와 제어부를 가지며, 상기 제어부는 상기 측정부에서의 측정 결과에 기반하여 상기 모터 코어가 상기 퀴리 온도로 도달한 것을 감지함과 동시에, 상기 퀴리 온도로 도달할 때까지의 시간에 기반하여 상기 모터 코어를 상기 퀴리 온도에서 상기 목표 온도까지 가열할 때의 상기 교류 전력 공급 조건을 결정하는 것을 특징으로 하는 모터 코어의 어닐링 장치. ¦ 【청구항6】 펀칭 후의 전기강판을 적층해서 형성되는 모터 코어를 당해 모터 코어의 퀴리 온도에서 높은 목표 온도까지 유도가열해 어닐링하는 방법으로서, 당해 모터 코어와 동심원형으로 배치되어 고리형으로 형성된 유도 코일에 교류 전력을 공급하고 상기 모터 코어를 유도가열하는 유도가열 공정을 포함하고 상기 유도가열 공정은 상기 모터 코어가 상기 퀴리 온도로 도달했을 때 변화하는, 물리량을 측정하는 측정 공정과 상기 측정 공정에서의 측정 결과에 기반하여 상기 모터 코어가 상기 퀴리 온도로 도달한 것을 감지하는 감지 공정과 상기 퀴리 온도로 도달할 때까지의 상기 교류 전력의 시간에 기반하여 상기 모터 코어를 상기 퀴리 온도에서 상기 목표 온도까지 가열할 때의 상기 교류 전력 공급 조건을 결정하는 결정 공정을 포함하는, 것을 특징으로 하는 모터 코어의 어닐링 방법. | 【청구항1】 펀칭 후의 전기강판을 적층해서 형성되는 모터 코어를 당해 모터 코어의 퀴리 온도에서 높은 목표 온도까지 유도가열해 어닐링하는 장치로서, 상기 모터 코어와 동심원형으로 배치되어 고리형으로 형성된 유도 코일과 상기 유도 코일에 교류 전력을 공급하는 교류 전원과 상기 모터 코어가 상기 퀴리 온도로 도달했을 때 변화하는, 물리량을 측정하는 측정부와 제어부를 가지며, 상기 제어부는 상기 측정부에서의 측정 결과에 기반하여 상기 모터 코어가 상기 퀴리 온도로 도달한 것을 감지함과 동시에, 상기 퀴리 온도로 도달할 때까지의 시간에 기반하여 상기 모터 코어를 상기 퀴리 온도에서 상기 목표 온도까지 가열할 때의 상기 교류 전력 공급 조건을 결정하는 것을 특징으로 하는 모터 코어의 어닐링 장치. ¦ 【청구항6】 펀칭 후의 전기강판을 적층해서 형성되는 모터 코어를 당해 모터 코어의 퀴리 온도에서 높은 목표 온도까지 유도가열해 어닐링하는 방법으로서, 당해 모터 코어와 동심원형으로 배치되어 고리형으로 형성된 유도 코일에 교류 전력을 공급하고 상기 모터 코어를 유도가열하는 유도가열 공정을 포함하고 상기 유도가열 공정은 상기 모터 코어가 상기 퀴리 온도로 도달했을 때 변화하는, 물리량을 측정하는 측정 공정과 상기 측정 공정에서의 측정 결과에 기반하여 상기 모터 코어가 상기 퀴리 온도로 도달한 것을 감지하는 감지 공정과 상기 퀴리 온도로 도달할 때까지의 상기 교류 전력의 시간에 기반하여 상기 모터 코어를 상기 퀴리 온도에서 상기 목표 온도까지 가열할 때의 상기 교류 전력 공급 조건을 결정하는 결정 공정을 포함하는, 것을 특징으로 하는 모터 코어의 어닐링 방법. | 7 | 2019-056416 | 2019-03-25 | 2020-162211 | 2020-10-01 |  |  | NIPPON STEEL CORP | 平 将人 |  |  |  | 4 | JP6645163B2(BE) ¦ JP6618279B2(BE) ¦ JP4597715B2(BE) ¦ JP1983-104125A(BE) | 0 |  | 17719047 | JP2020-162211A | 1 | 거절 |  | 2220040005895
CN | CN | P | B | 고자성 무방향성 전기 강 및 그 제조 방법 | High-magnetic-induction non-oriented electrical steel and preparation method thereof | 본 발명은 고자성 무방향성 전기 강철 및 그 제조 방법과 관련되고, 본 발명이 제공하는 고자성 무방향성 전기 강철은, 중량 백분율에 따라 계산하면, 상기 전기 강철의 화학 성분은 다음과 같다:Si:2.8-3.4%, Mn:0.1-0.5%, ALs:0.3-0.7%, Sn:0.03-0.06%, P≤0.02%, N ≤0.002%, S≤0.002%, Ca≤0.001%, 나머지는 Fe 및 불가피한 불순물이다. | The invention relates to high-magnetic-induction non-oriented electrical steel and a preparation method thereof. The high-magnetic-induction non-oriented electrical steel is prepared from the following chemical components in percentage by weight: 2.8 to 3.4 percent of Si, 0.1 to 0.5 percent of Mn, 0.3 to 0.7 percent of ALs, 0.03 to 0.06 percent of Sn, less than or equal to 0.02 percent of P, lessthan or equal to 0.002 percent of N, less than or equal to 0.002 percent of S, less than or equal to 0.001 percent of Ca, and the balance Fe and inevitable impurities. | 1. 열간 압연, 권취, 정규화, 어닐링 및 냉간 압연 공정을 포함하는 고자성 무방향성 전기강의 제조 방법에 있어서, 상기 전기강의 화학 성분은 Si:2.8-3.4%,Mn:0.1-0.5%,Als:0.3-0.7%,Sn:0.03-0.06%,P≤0.02%, N인 것을 특징으로 하는 고자성 무방향성 전기강의 제조 방법 ≤0.002%, S≤0.002%, Ca≤0.001%, 나머지는 Fe 및 불가피한 불순물이다; 상기 열간 압연 공정에서, 강편 가열 온도는≤1110°C이고, 최종 압연 온도는 800°C-900°C이다: 상기 권취 공정에서, 권취 온도는 500-600°C이다; 상기 상화 공정 중, 상화로 이슬점 온도는≤0°C이고, 상화 온도는 950-990°C이며, 상화 속도는 45-55m/min이며, 상화 장력은 9-12N/mm2이고, 상화로 압력은 20-50Pa이다; 상기 어닐링 공정은 중간 어닐링 공정과 완제품 어닐링 공정을 포함한다; 상기 중간 어닐링 공정에서, 어닐링 온도는 950-990°C이고, 어닐링 속도는 100-110m/min이다; 어닐링 장력은 3-4N/mm2이다; 상기 완제품 어닐링 공정에서, 어닐링 온도는 920-960°C이고, 어닐링 속도는 110-120m/min이며, H2질량 백분율 함량은0-30%,어닐링 장력≤3N/mm2이다; 상기 냉간 압연 공정에서, 냉간 압연 압하율은 50-70%이다. | 1. The preparation method of the high-magnetic-induction non-oriented electrical steel comprises the processes of hot rolling, coiling, normalizing, annealing and cold rolling, and is characterized in that the electrical steel comprises the following chemical components: si: 2.8-3.4%, Mn: 0.1-0.5%, Als: 0.3-0.7%, Sn: 0.03-0.06%, P is less than or equal to 0.02%, N is less than or equal to 0.002%, S is less than or equal to 0.002%, Ca is less than or equal to 0.001%, and the balance is Fe and inevitable impurities; in the hot rolling process, the heating temperature of a billet is not more than 1110 ℃, and the finishing temperature is 800-900 ℃: in the coiling process, the coiling temperature is 500-600 ℃; in the normalizing process, the dew point temperature of the normalizing furnace is less than or equal to 0 ℃, the normalizing temperature is 950-2Normalizing the furnace pressure to be 20-50 Pa; the annealing process comprises an intermediate annealing process and a finished product annealing process; in the intermediate annealing process, the annealing temperature is 950-; the annealing tension is 3-4N/mm2; In the finished product annealing process, the annealing temperature is 920-960 ℃, the annealing speed is 110-120m/min, and H2The mass percentage content is 0-30%, the annealing tension is less than or equal to 3N/mm2(ii) a In the cold rolling process, the cold rolling reduction is 50-70%. | 1. 열간 압연, 권취, 정규화, 어닐링 및 냉간 압연 공정을 포함하는 고자성 무방향성 전기강의 제조 방법에 있어서, 상기 전기강의 화학 성분은 Si:2.8-3.4%,Mn:0.1-0.5%,Als:0.3-0.7%,Sn:0.03-0.06%,P≤0.02%, N인 것을 특징으로 하는 고자성 무방향성 전기강의 제조 방법 ≤0.002%, S≤0.002%, Ca≤0.001%, 나머지는 Fe 및 불가피한 불순물이다; 상기 열간 압연 공정에서, 강편 가열 온도는≤1110°C이고, 최종 압연 온도는 800°C-900°C이다: 상기 권취 공정에서, 권취 온도는 500-600°C이다; 상기 상화 공정 중, 상화로 이슬점 온도는≤0°C이고, 상화 온도는 950-990°C이며, 상화 속도는 45-55m/min이며, 상화 장력은 9-12N/mm2이고, 상화로 압력은 20-50Pa이다; 상기 어닐링 공정은 중간 어닐링 공정과 완제품 어닐링 공정을 포함한다; 상기 중간 어닐링 공정에서, 어닐링 온도는 950-990°C이고, 어닐링 속도는 100-110m/min이다; 어닐링 장력은 3-4N/mm2이다; 상기 완제품 어닐링 공정에서, 어닐링 온도는 920-960°C이고, 어닐링 속도는 110-120m/min이며, H2질량 백분율 함량은0-30%,어닐링 장력≤3N/mm2이다; 상기 냉간 압연 공정에서, 냉간 압연 압하율은 50-70%이다. | 1. The preparation method of the high-magnetic-induction non-oriented electrical steel comprises the processes of hot rolling, coiling, normalizing, annealing and cold rolling, and is characterized in that the electrical steel comprises the following chemical components: si: 2.8-3.4%, Mn: 0.1-0.5%, Als: 0.3-0.7%, Sn: 0.03-0.06%, P is less than or equal to 0.02%, N is less than or equal to 0.002%, S is less than or equal to 0.002%, Ca is less than or equal to 0.001%, and the balance is Fe and inevitable impurities; in the hot rolling process, the heating temperature of a billet is not more than 1110 ℃, and the finishing temperature is 800-900 ℃: in the coiling process, the coiling temperature is 500-600 ℃; in the normalizing process, the dew point temperature of the normalizing furnace is less than or equal to 0 ℃, the normalizing temperature is 950-2Normalizing the furnace pressure to be 20-50 Pa; the annealing process comprises an intermediate annealing process and a finished product annealing process; in the intermediate annealing process, the annealing temperature is 950-; the annealing tension is 3-4N/mm2; In the finished product annealing process, the annealing temperature is 920-960 ℃, the annealing speed is 110-120m/min, and H2The mass percentage content is 0-30%, the annealing tension is less than or equal to 3N/mm2(ii) a In the cold rolling process, the cold rolling reduction is 50-70%. | 4 | 2019-10352194 | 2019-04-28 | 110106447 | 2019-08-09 | 110106447 | 2020-09-29 | SHOUGANG ZHIXIN QIAN'AN ELECTROMAGNETIC MATERIALS Co.,Ltd. ¦ BEIJING SHOUGANG Co.,Ltd. | Liu Zhonghua ¦ Wang Fuxing ¦ An Dongyang ¦ Hu Zhiyuan ¦ Zhu Yuxiu ¦ Zhang Baolei ¦ Cheng Lin ¦ Shi Aichen |  |  |  | 3 | CN104141092B ¦ JP1986-044131A ¦ US6503339B1 | 2 | CN111304518B ¦ RU0002792272C1 | 56186801 | CN110106447B | 1 | 등록 | Shougang Zhixin Electromagnetic Materials (Qian'an) Co.,Ltd. | 8420402005133
CN | CN | P | B | 규소강 및 그 판재의 제조 방법 | Silicon steel and preparation method of plate of silicon steel | 본 발명은 규소강을 제공하고, 규소강의 화학 성분은 중량 백분율에 따라 다음과 같다:C≤0.06%, Si:2.5-3.5%, Mn≤0.25%, S≤0.02%, P≤0.02% Al≤1.20%이고 나머지 성분은 Fe입니다. 실리콘강의 판재의 제조 방법, 단계 1: 반제품 준비: 위의 화학 성분을 배합하여 반제품으로 용해합니다; 단계 2: 블랭크 처리; 단계 3: 단조 전 온도 상승: 저온 영역 온도 상승 및 고온 영역 온도 상승을 포함합니다; 저온 영역 온도 상승: 반제품을 800°C-850°C로 가열하여 보온합니다; 고온 구역 온도 상승: 반제품을 1250°C-1270°C로 가열하여 보온합니다; 단계 4: 열간 단조: 블랭크를 확장 및 연신하고, 두께 방향의 가압량은 36%-40%이다. 승온 완료 후 두께 방향의 열간 단조를 행함으로써, 제련 후의 소재의 단단도가 떨어지는 문제를 효과적으로 개선할 수 있고, 기계적 성능을 제공할 수 있다. 종래의 압연 실리콘 강판에서의 구조 느슨화 문제를 극복하고, 동시에 두께가 넓으며, 각종 부품을 가공하는데 사용될 수 있으며, 박판에 한정되지 않는다. | The invention provides silicon steel. Chemical components of the silicon steel comprise, by weight percentage, smaller than or equal to 0.06% of C, 2.5-3.5% of Si, smaller than or equal to 0.25% of Mn, smaller than or equal to 0.02% of S, smaller than or equal to 0.02% of P, smaller than or equal to 1.20% of Al, and the balance Fe. A preparation method of a plate of the silicon steel includes thesteps of 1, blank material preparation, wherein the above chemical components are adopted for burdening, and a blank material is formed due to smelting; 2, blank treatment; 3, temperature rising before forging, wherein low temperature area temperature rising and high temperature area temperature rising are included, the blank material is heated to 800-850 DEG C during low temperature area temperature rising, and then is subjected to heat preserving, and the blank material is heated to 1250-1270 DEG C during high temperature area temperature rising and then is subjected to heat preserving; and4, hot forging, wherein the blank material is widened and drawn out, and the downward pressing amount in the thickness direction is 36% to 40%. After temperature rising is completed, hot forging in the thickness direction is performed, the problem that the compactness degree of the blank material is poor after smelting can be effectively solved, and the mechanical performance is provided. The problem that the structure in a traditional rolled silicon steel plate is loose is solved; and meanwhile thickness is large, using for machining various types of parts is achieved, and limitation to thinplates is avoided. | 1. 상기 규소강의 화학성분은 중량 백분율에 따라 C≤0.06%, Si:2.5-3.5%,Mn≤0.25%, S≤0.02%인 것을 특징으로 하는 규소강, P≤0.02%, Al≤1.20%, 나머지 성분은 Fe이다; 다음 공정 단계를 포함한다: 단계 1: 반제품 준비: 위의 화학 성분을 배합하여 반제품으로 용해합니다; 단계 2: 블랭크 처리: 반제품 표면을 연마하고 다듬어 정사각형 반제품으로 만듭니다; 단계 3: 단조 전 온도 상승: 저온 영역 온도 상승 및 고온 영역 온도 상승을 포함합니다; 저온 구역 온도 상승: 블랭크를 800°C-850°C로 가열하고 단열합니다; 고온 구역 온도 상승: Blanket을 1250°C-1270°C로 가열하고 보온합니다; 단계 4: 열간 단조: 블랭크를 확장 및 연신하고, 두께 방향의 가압량을36%-40%으로 한다; 여기서, 단계 3에서, 저온 영역의 승온은 이하의 단계를 포함한다: 단계 3-1: 자유 전력은 첫 번째 온도 지점까지 상승하여 첫 번째 보온을 수행합니다; 단계 3-2: 두 번째 온도 지점까지 온도를 올려 두 번째 보온을 진행합니다; 단계 3-3: 3차 온도 지점까지 온도를 올려 3차 보온을 진행합니다; 상기 제3 온도점은 상기 제2 온도점보다 크고, 상기 제2 온도점은 상기 제1 온도점보다 크다; 상기 단계 3-2 및 단계 3-3에서, 승온 속도는 80°C/시간 이하이고, 상기 1차 보온, 2차 보온 및 3차 보온의 보온 시간은 2-4시간이다; 상기 제1 온도점은 200°C~210°C이고, 상기 제2 온도점은 500°C~520°C이며, 상기 제3 온도점은 800°C~850°C이다. | 1. The silicon steel is characterized by comprising the following chemical components in percentage by weight: c is less than or equal to 0.06%, Si: 2.5-3.5 percent of Mn is less than or equal to 0.25 percent, S is less than or equal to 0.02 percent, P is less than or equal to 0.02 percent, Al is less than or equal to 1.20 percent, and the balance of Fe; the method comprises the following process steps: step 1: preparing a blank: the chemical components are adopted for proportioning and are smelted into a blank; step 2: blank treatment: polishing and finishing the surface of the blank to prepare a square blank; and step 3: heating before forging: comprises heating in a low temperature region and heating in a high temperature region; and (3) heating in a low-temperature area: heating the blank to 800-850 ℃, and preserving heat; heating a high-temperature area: heating the blank to 1250-1270 ℃, and preserving heat; and 4, step 4: hot forging: widening and drawing out the blank, wherein the pressing amount in the thickness direction is 36-40%; in step 3, the temperature rise in the low-temperature region comprises the following steps: step 3-1: raising the temperature to a first temperature point by free power, and carrying out primary heat preservation; step 3-2: heating to a second temperature point, and carrying out secondary heat preservation; step 3-3: heating to a third temperature point, and carrying out third heat preservation; the third temperature point is greater than the second temperature point, which is greater than the first temperature point; in the step 3-2 and the step 3-3, the temperature rising speed is less than or equal to 80 ℃/h, and the heat preservation time of the first heat preservation, the second heat preservation and the third heat preservation is 2-4 h; the first temperature point is 200-210 ℃, the second temperature point is 500-520 ℃, and the third temperature point is 800-850 ℃. | 1. 상기 규소강의 화학성분은 중량 백분율에 따라 C≤0.06%, Si:2.5-3.5%,Mn≤0.25%, S≤0.02%인 것을 특징으로 하는 규소강, P≤0.02%, Al≤1.20%, 나머지 성분은 Fe이다; 다음 공정 단계를 포함한다: 단계 1: 반제품 준비: 위의 화학 성분을 배합하여 반제품으로 용해합니다; 단계 2: 블랭크 처리: 반제품 표면을 연마하고 다듬어 정사각형 반제품으로 만듭니다; 단계 3: 단조 전 온도 상승: 저온 영역 온도 상승 및 고온 영역 온도 상승을 포함합니다; 저온 구역 온도 상승: 블랭크를 800°C-850°C로 가열하고 단열합니다; 고온 구역 온도 상승: Blanket을 1250°C-1270°C로 가열하고 보온합니다; 단계 4: 열간 단조: 블랭크를 확장 및 연신하고, 두께 방향의 가압량을36%-40%으로 한다; 여기서, 단계 3에서, 저온 영역의 승온은 이하의 단계를 포함한다: 단계 3-1: 자유 전력은 첫 번째 온도 지점까지 상승하여 첫 번째 보온을 수행합니다; 단계 3-2: 두 번째 온도 지점까지 온도를 올려 두 번째 보온을 진행합니다; 단계 3-3: 3차 온도 지점까지 온도를 올려 3차 보온을 진행합니다; 상기 제3 온도점은 상기 제2 온도점보다 크고, 상기 제2 온도점은 상기 제1 온도점보다 크다; 상기 단계 3-2 및 단계 3-3에서, 승온 속도는 80°C/시간 이하이고, 상기 1차 보온, 2차 보온 및 3차 보온의 보온 시간은 2-4시간이다; 상기 제1 온도점은 200°C~210°C이고, 상기 제2 온도점은 500°C~520°C이며, 상기 제3 온도점은 800°C~850°C이다. | 1. The silicon steel is characterized by comprising the following chemical components in percentage by weight: c is less than or equal to 0.06%, Si: 2.5-3.5 percent of Mn is less than or equal to 0.25 percent, S is less than or equal to 0.02 percent, P is less than or equal to 0.02 percent, Al is less than or equal to 1.20 percent, and the balance of Fe; the method comprises the following process steps: step 1: preparing a blank: the chemical components are adopted for proportioning and are smelted into a blank; step 2: blank treatment: polishing and finishing the surface of the blank to prepare a square blank; and step 3: heating before forging: comprises heating in a low temperature region and heating in a high temperature region; and (3) heating in a low-temperature area: heating the blank to 800-850 ℃, and preserving heat; heating a high-temperature area: heating the blank to 1250-1270 ℃, and preserving heat; and 4, step 4: hot forging: widening and drawing out the blank, wherein the pressing amount in the thickness direction is 36-40%; in step 3, the temperature rise in the low-temperature region comprises the following steps: step 3-1: raising the temperature to a first temperature point by free power, and carrying out primary heat preservation; step 3-2: heating to a second temperature point, and carrying out secondary heat preservation; step 3-3: heating to a third temperature point, and carrying out third heat preservation; the third temperature point is greater than the second temperature point, which is greater than the first temperature point; in the step 3-2 and the step 3-3, the temperature rising speed is less than or equal to 80 ℃/h, and the heat preservation time of the first heat preservation, the second heat preservation and the third heat preservation is 2-4 h; the first temperature point is 200-210 ℃, the second temperature point is 500-520 ℃, and the third temperature point is 800-850 ℃. | 5 | 2019-10142822 | 2019-02-26 | 109706398 | 2019-05-03 | 109706398 | 2020-07-10 | SINOSTEEL XI'AN MACHINERY Co.,Ltd. | Shi Yi ¦ Yin Yong ¦ Li Shuang |  |  |  | 0 |  | 0 |  | 55445796 | CN109706398B | 1 | 등록 | SINOSTEEL XI'AN MACHINERY Co.,Ltd. | 8420291004550
CN | CN | P | B | 변압기용 무방향성 규소강 및 그 제조 방법 | Non-oriented silicon steel for transformer and preparation method thereof | 본 발명은 변압기용 무방향성 규소강 및 그 제조 방법을 개시하고, 규소강 생산 기술 영역에 속한다. 중량 백분율로, 무방향성 규소강의 화학 성분은 C≤0.0040%, Si:2.80%~3.20%, Mn:0.10%~0.60%, P≤0.050%, Als:0.50%~0.90%, Sb:0.0030%~0.020%, S≤0.0020%, N이다 ≤0.0020%, Ti≤0.0020%, Cu≤0.050%, Nb≤0.0020%, V≤0.0020%, 잔부는 Fe 및 불가피한 불순물이다; 준비 공정에는 용선 전처리→전로 제련→RH 정련→연속 주조→열간 압연→상온화→산세→냉간 압연→연속 소둔→코팅→규소강 완제품이 포함됩니다. 본 발명에 의해 제조된 무방향성 규소강은, 철손 P1.5/50≤2.20 W/kg, 자기 유도 강도 B50≥1.66 T, 자기 변형 계수λ100≤20×10‑6이다 가공이 용이하고 비용이 저렴합니다; 로 만든 변압기 시제품은 무부하 전류≤2.5A, 무부하 손실≤1.3KW, 소음≤50db이다. | The invention discloses non-oriented silicon steel for a transformer and a preparation method thereof, and belongs to the technical field of silicon steel production. The non-oriented silicon steel for the transformer is prepared from the chemical components in percentage by weight: less than or equal to 0.0040 percent of C, 2.80 percent to 3.20 percent of Si, 0.10 percent to 0.60 percent of Mn, less than or equal to 0.050 percent of P, 0.50 percent to 0.90 percent of Als, 0.0030 percent to 0.020 percent of Sb, less than or equal to 0.0020 percent of S, less than or equal to 0.0020 percent ofN, less than or equal to 0.0020 percent of Ti, less than or equal to 0.050 percent of Cu, less than or equal to 0.0020 percent of Nb, less than or equal to 0.0020 percent of V, and the balance Fe andinevitable impurities. The preparation method comprises the processes of pretreating molten iron, smelting through a converter, RH refining, continuously casting, hot rolling, normalizing, acid pickling, cold rolling, continuously annealing, coating, and obtaining a silicon steel finished product. According to the non-oriented silicon steel produced by adopting the invention, the iron loss P1.5/50is less than or equal to 2.20W/kg, the magnetic induction intensity B50 is larger than or equal to 1.66 T, the magnetostriction coefficient lambda100 is less than or equal to 20x10<-6>, and the non-oriented silicon steel is easy to process and low in cost; and according to a prepared transformer sample, the no-load current is less than or equal to 2.5A, the no-load loss is less than or equal to 1.3KW, and the noise is less than or equal to 50db. | 1. 변압기용 무방향성 규소강: 중량 백분율로, 화학 성분은 C≤0.0018%, Si:3.03%~3.20%, Mn:0.31%~0.60%, P:0.014%~0.021%, Als:0.50%~0.90%, Sb:0.012%~0.020%, S≤0.0012%, N이다 ≤0.0012%, Ti≤0.0015%, Cu:0.028%내지 0.041%, Nb≤0.0015%, V≤0.0012%, 잔부 Fe 및 불가피한 불순물; 그 제조 공정 단계는 다음과 같다: S01, 철물 전처리: Ti≤0.050%를 함유하는 원료 용철을 전처리하고, 처리 후 용철은 S≤0.0020%를 함유하고, 용철 온도는 ≥1350°C이다; S02, 전로 제련: 전처리 후의 용선을 전로에 주입하고, 규소강과 저황 폐강을 첨가하여 온도를 조정하고, 전로 종점 성분을 C:0.020%~0.060%, S≤0.0050%, P≤0.025%로 제어한다; S03, RH 정제: 전로 제련으로 얻은 용강을 RH 정련로에 주입하여 1~2bar의 진공도를 확보하여 심층처리 탈탄한 후 안티몬, 실리콘, 망간, 알루미늄의 함량을 순차적으로 조절하여 정련 용강을 형성한다; S04, 연속 주조: 연속 주조기에 정제 용강을 주입하여 연속 주조를 진행하고, 두께가 200~250mm인 주편을 형성하고, 연속 주조기에서 연속 주조 2냉수 비수량은 1.8~2.5L/kg으로 제어한다; S05, 열간 압연: 주조 블랭크를 열간 압연 라인에 놓고 열간 압연을 진행하고, 주조 블랭크를 1060~1120°C로 가열하고, 평균 가열 시간 ≥60min, 7번의 마무리 압연 가공을 거쳐, 중간 블랭크의 두께는 28~35mm이고, 최종 압연 두께는 1.8~2.5mm이다, 최종 압연 온도는 800~900°C이고 권취 온도는 580~680°C입니다; S06, 정상화, 산세: 열간 압연된 블랭크를 상화로에 넣어 상화 처리한 후, 블랭크를 산세하고, 산세 후 표면에 육안으로 볼 수 있는 산화피나 오염이 없으면 된다; S07, 냉간 압연: 산세척된 블랭크를 냉간압연설비에서 압연하여 두께 0.25~0.35mm의 냉간압연 스트립을 형성한 후 농도 2.5%, 온도 70°C의 NaOH 용액으로 세척한다; S08, 연속 어닐링: 냉간 압연 스트립을 연속하여 어닐링로 어닐링 처리를 통해, 어닐링로 내 알칼리 세척 세그먼트 알칼리액 농도는 2.0%~3.5%이고, 알칼리액 온도는 60~80°C이며, 냉간 압연 스트립 표면이 깨끗해질 때까지 세척한다; S09, 코팅: 스트립 표면에 마그네슘계 크로메이트 코팅을 도포하고 코팅을 소성하여 완성된 스트립을 형성한다. | 1. The non-oriented silicon steel for the transformer is characterized in that: the chemical components by weight percentage are less than or equal to 0.0018 percent of C, Si: 3.03% -3.20%, Mn: 0.31% -0.60%, P: 0.014% -0.021%, Als: 0.50% -0.90%, Sb: 0.012-0.020%, S is less than or equal to 0.0012%, N is less than or equal to 0.0012%, Ti is less than or equal to 0.0015%, Cu: 0.028-0.041 percent, less than or equal to 0.0015 percent of Nb, less than or equal to 0.0012 percent of V, and the balance of Fe and inevitable impurities; the preparation process comprises the following steps: s01, molten iron pretreatment: pretreating raw material molten iron containing Ti of not more than 0.050%, wherein S of the treated molten iron is not more than 0.0020%, and the temperature of the molten iron is not less than 1350 ℃; s02, smelting in a converter: injecting the pretreated molten iron into a converter, adding silicon steel and low-sulfur steel scrap to adjust the temperature, and controlling the terminal point component of the converter to be C: 0.020-0.060 percent of the total weight of the composition, less than or equal to 0.0050 percent of S and less than or equal to 0.025 percent of P; s03, RH refining: injecting molten steel obtained by smelting in a converter into an RH refining furnace for refining, ensuring the vacuum degree of 1-2 bar for deep treatment decarburization, and then sequentially adjusting the content of antimony, silicon, manganese and aluminum to form refined molten steel; s04, continuous casting: injecting the refined molten steel into a continuous casting machine for continuous casting to form a casting blank with the thickness of 200-250 mm, wherein the specific water amount of secondary cooling water in continuous casting in the continuous casting machine is controlled to be 1.8-2.5L/kg; s05, hot rolling: placing the casting blank on a hot rolling line for hot rolling, heating the casting blank to 1060-1120 ℃, soaking for more than or equal to 60min, and carrying out 7-pass finish rolling processing, wherein the thickness of an intermediate blank is 28-35 mm, the thickness of a final rolling is 1.8-2.5 mm, the temperature of the final rolling is 800-900 ℃, and the coiling temperature is 580-680 ℃; s06, normalizing and acid washing: putting the hot-rolled blank into a normalizing furnace for normalizing, and then carrying out acid pickling on the blank, wherein no macroscopic scale or stain is formed on the surface of the pickled blank; s07, cold rolling: placing the blank after acid cleaning in cold rolling equipment for rolling to form a cold-rolled strip steel with the thickness of 0.25-0.35 mm, and then cleaning the cold-rolled strip steel by using NaOH solution with the concentration of 2.5% and the temperature of 70 ℃; s08, continuous annealing: continuously annealing the cold-rolled strip steel by an annealing furnace, wherein the concentration of alkali liquor in an alkaline washing section in the annealing furnace is 2.0-3.5%, the temperature of the alkali liquor is 60-80 ℃, and cleaning until the surface of the cold-rolled strip steel is clean; s09, coating: coating a magnesium chromate coating on the surface of the strip steel, and baking the coating to form the finished product of the strip steel. | 1. 변압기용 무방향성 규소강: 중량 백분율로, 화학 성분은 C≤0.0018%, Si:3.03%~3.20%, Mn:0.31%~0.60%, P:0.014%~0.021%, Als:0.50%~0.90%, Sb:0.012%~0.020%, S≤0.0012%, N이다 ≤0.0012%, Ti≤0.0015%, Cu:0.028%내지 0.041%, Nb≤0.0015%, V≤0.0012%, 잔부 Fe 및 불가피한 불순물; 그 제조 공정 단계는 다음과 같다: S01, 철물 전처리: Ti≤0.050%를 함유하는 원료 용철을 전처리하고, 처리 후 용철은 S≤0.0020%를 함유하고, 용철 온도는 ≥1350°C이다; S02, 전로 제련: 전처리 후의 용선을 전로에 주입하고, 규소강과 저황 폐강을 첨가하여 온도를 조정하고, 전로 종점 성분을 C:0.020%~0.060%, S≤0.0050%, P≤0.025%로 제어한다; S03, RH 정제: 전로 제련으로 얻은 용강을 RH 정련로에 주입하여 1~2bar의 진공도를 확보하여 심층처리 탈탄한 후 안티몬, 실리콘, 망간, 알루미늄의 함량을 순차적으로 조절하여 정련 용강을 형성한다; S04, 연속 주조: 연속 주조기에 정제 용강을 주입하여 연속 주조를 진행하고, 두께가 200~250mm인 주편을 형성하고, 연속 주조기에서 연속 주조 2냉수 비수량은 1.8~2.5L/kg으로 제어한다; S05, 열간 압연: 주조 블랭크를 열간 압연 라인에 놓고 열간 압연을 진행하고, 주조 블랭크를 1060~1120°C로 가열하고, 평균 가열 시간 ≥60min, 7번의 마무리 압연 가공을 거쳐, 중간 블랭크의 두께는 28~35mm이고, 최종 압연 두께는 1.8~2.5mm이다, 최종 압연 온도는 800~900°C이고 권취 온도는 580~680°C입니다; S06, 정상화, 산세: 열간 압연된 블랭크를 상화로에 넣어 상화 처리한 후, 블랭크를 산세하고, 산세 후 표면에 육안으로 볼 수 있는 산화피나 오염이 없으면 된다; S07, 냉간 압연: 산세척된 블랭크를 냉간압연설비에서 압연하여 두께 0.25~0.35mm의 냉간압연 스트립을 형성한 후 농도 2.5%, 온도 70°C의 NaOH 용액으로 세척한다; S08, 연속 어닐링: 냉간 압연 스트립을 연속하여 어닐링로 어닐링 처리를 통해, 어닐링로 내 알칼리 세척 세그먼트 알칼리액 농도는 2.0%~3.5%이고, 알칼리액 온도는 60~80°C이며, 냉간 압연 스트립 표면이 깨끗해질 때까지 세척한다; S09, 코팅: 스트립 표면에 마그네슘계 크로메이트 코팅을 도포하고 코팅을 소성하여 완성된 스트립을 형성한다. | 1. The non-oriented silicon steel for the transformer is characterized in that: the chemical components by weight percentage are less than or equal to 0.0018 percent of C, Si: 3.03% -3.20%, Mn: 0.31% -0.60%, P: 0.014% -0.021%, Als: 0.50% -0.90%, Sb: 0.012-0.020%, S is less than or equal to 0.0012%, N is less than or equal to 0.0012%, Ti is less than or equal to 0.0015%, Cu: 0.028-0.041 percent, less than or equal to 0.0015 percent of Nb, less than or equal to 0.0012 percent of V, and the balance of Fe and inevitable impurities; the preparation process comprises the following steps: s01, molten iron pretreatment: pretreating raw material molten iron containing Ti of not more than 0.050%, wherein S of the treated molten iron is not more than 0.0020%, and the temperature of the molten iron is not less than 1350 ℃; s02, smelting in a converter: injecting the pretreated molten iron into a converter, adding silicon steel and low-sulfur steel scrap to adjust the temperature, and controlling the terminal point component of the converter to be C: 0.020-0.060 percent of the total weight of the composition, less than or equal to 0.0050 percent of S and less than or equal to 0.025 percent of P; s03, RH refining: injecting molten steel obtained by smelting in a converter into an RH refining furnace for refining, ensuring the vacuum degree of 1-2 bar for deep treatment decarburization, and then sequentially adjusting the content of antimony, silicon, manganese and aluminum to form refined molten steel; s04, continuous casting: injecting the refined molten steel into a continuous casting machine for continuous casting to form a casting blank with the thickness of 200-250 mm, wherein the specific water amount of secondary cooling water in continuous casting in the continuous casting machine is controlled to be 1.8-2.5L/kg; s05, hot rolling: placing the casting blank on a hot rolling line for hot rolling, heating the casting blank to 1060-1120 ℃, soaking for more than or equal to 60min, and carrying out 7-pass finish rolling processing, wherein the thickness of an intermediate blank is 28-35 mm, the thickness of a final rolling is 1.8-2.5 mm, the temperature of the final rolling is 800-900 ℃, and the coiling temperature is 580-680 ℃; s06, normalizing and acid washing: putting the hot-rolled blank into a normalizing furnace for normalizing, and then carrying out acid pickling on the blank, wherein no macroscopic scale or stain is formed on the surface of the pickled blank; s07, cold rolling: placing the blank after acid cleaning in cold rolling equipment for rolling to form a cold-rolled strip steel with the thickness of 0.25-0.35 mm, and then cleaning the cold-rolled strip steel by using NaOH solution with the concentration of 2.5% and the temperature of 70 ℃; s08, continuous annealing: continuously annealing the cold-rolled strip steel by an annealing furnace, wherein the concentration of alkali liquor in an alkaline washing section in the annealing furnace is 2.0-3.5%, the temperature of the alkali liquor is 60-80 ℃, and cleaning until the surface of the cold-rolled strip steel is clean; s09, coating: coating a magnesium chromate coating on the surface of the strip steel, and baking the coating to form the finished product of the strip steel. | 10 | 2019-10358185 | 2019-04-30 | 109943766 | 2019-06-28 | 109943766 | 2020-06-09 | MAANSHAN IRON & STEEL Co.,Ltd. | Du Jun ¦ Pei Yinghao ¦ Wang Litao ¦ Shi Lifa ¦ Zhan Yungao ¦ Cheng Guoqing ¦ He Zhijian ¦ Xia Xuelan |  |  |  | 4 | CN109112403B ¦ CN104141092B ¦ CN103882288B ¦ JP1995-026328A | 6 | CN116121653B ¦ CN114686637B ¦ CN113145646B ¦ CN113025868B ¦ CN111519085B ¦ CN111206137B | 55869742 | CN109943766B | 1 | 등록 | MAANSHAN IRON & STEEL Co.,Ltd. | 8420242006188
CN | CN | P | A | 에너지 절약형 무방향성 규소강 코팅액 및 그 제조 방법과 적용 | Energy-saving non-oriented silicon steel coating liquid, and preparation method and application thereof | 본 발명은 에너지 절약형 무방향성 규소강 코팅액 및 그 제조 방법과 적용을 개시하고, 상기 코팅액은 반유기-반무기 규소강 시트 코팅액이며, 무기 성분, 에폭시 아크릴레이트 복합 에멀젼, 실란 폴리머, 폴리올, 소포제는 질량비(6~22):1:(0.1~1.0):(0.1~1.0):(0.01~0.05)로 구성된다; 상기 무기 성분은 질량부에 따라 실리카졸 15~30부, 인산이수소알루미늄 14~28부, 인산이수소크롬 10∼20부, 붕산 0.1~0.8부, 물 40~100부를 포함한다. 상기 코팅층은 비교적 좋은 내식성, 부착력, 광택도 및 경도를 가질 뿐만 아니라, 필름 형성 품질이 더욱 균일할 뿐만 아니라, 동류 연퇴 유닛 동일한 통판 속도 하에서, 건조로의 온도 폭을 150~200°C까지 낮추는 것을 구현할 수 있으며, 그 제조 방법은 건조로의 연소 부하 및 에너지 소비를 크게 낮출 수 있다 또한 기계 장치 및 예비 부품 소비를 크게 줄였습니다. | The invention discloses an energy-saving non-oriented silicon steel coating liquid, and a preparation method and an application thereof. The coating liquid is a semiorganic-semiinorganic silicon steelsheet coating liquid and comprises an inorganic component, an epoxy acrylate composite emulsion, a silane polymer, polyhydric alcohol and a defoaming agent according to a mass ratio of (6-22):1:(0.1-1.0):(0.1-1.0):(0.01-0.05); and the inorganic component comprises, by mass, 15-30 parts of silica sol, 14-28 parts of aluminum dihydrogen phosphate, 10-20 parts of chromium dihydrogen phosphate, 0.1-0.8 part of boric acid and 40-100 parts of water. A coating layer formed by the coating liquid has the advantages of good corrosion resistance, good adhesion, good glossiness, good hardness and uniformfilm forming quality, and reduces the temperature of a drying furnace by 150-200 DEG C under the same plate passing speed of similar continuous annealing units, and the preparation method has the advantages of great reduction of the combustion load and the energy consumption of the drying furnace, and great reduction of the consumption of unit devices and spare parts. | 1. 에너지 절약형 무방향성 규소강 코팅액: 무기 성분, 에폭시 아크릴레이트 복합 에멀젼, 실란 중합체, 폴리올, 소포제를 질량비 (6 내지 22):1:(0.1 내지 1.0):(0.1 내지 1.0):(0.0 내지 0.05)로 포함하는 반유기-반무기 규소 강판 코팅액이다; 상기 무기 성분은 질량부에 따라 실리카 졸 15~30부, 인산이수소알루미늄 14~28부, 인산이수소크롬 10∼20부, 붕산 0.1~0.8부, 물 40~100부를 포함한다. | 1. An energy-saving non-oriented silicon steel masking liquid is characterized in that: the coating liquid is a semi-organic-semi-inorganic silicon steel sheet coating liquid, and is prepared from inorganic components, epoxy acrylate composite emulsion, silane polymer, polyol and defoaming agent in a mass ratio of (6-22): 1: (0.1-1.0): (0.1-1.0): (0.01-0.05); the inorganic component comprises, by mass, 15-30 parts of silica sol, 14-28 parts of aluminum dihydrogen phosphate, 10-20 parts of chromium dihydrogen phosphate, 0.1-0.8 part of boric acid and 40-100 parts of water. | 1. 에너지 절약형 무방향성 규소강 코팅액: 무기 성분, 에폭시 아크릴레이트 복합 에멀젼, 실란 중합체, 폴리올, 소포제를 질량비 (6 내지 22):1:(0.1 내지 1.0):(0.1 내지 1.0):(0.0 내지 0.05)로 포함하는 반유기-반무기 규소 강판 코팅액이다; 상기 무기 성분은 질량부에 따라 실리카 졸 15~30부, 인산이수소알루미늄 14~28부, 인산이수소크롬 10∼20부, 붕산 0.1~0.8부, 물 40~100부를 포함한다. | 1. An energy-saving non-oriented silicon steel masking liquid is characterized in that: the coating liquid is a semi-organic-semi-inorganic silicon steel sheet coating liquid, and is prepared from inorganic components, epoxy acrylate composite emulsion, silane polymer, polyol and defoaming agent in a mass ratio of (6-22): 1: (0.1-1.0): (0.1-1.0): (0.01-0.05); the inorganic component comprises, by mass, 15-30 parts of silica sol, 14-28 parts of aluminum dihydrogen phosphate, 10-20 parts of chromium dihydrogen phosphate, 0.1-0.8 part of boric acid and 40-100 parts of water. | 9 | 2019-10940736 | 2019-09-30 | 110885571 | 2020-03-17 |  |  | WUHAN IRON AND STEEL Co.,Ltd. | CAO KANG ¦ SONG GANG ¦ MA JINLONG ¦ YANG CHAO ¦ DU YUQUAN ¦ TAO LI ¦ LI HAIBO ¦ HUANG JIANLONG ¦ PENG BING |  |  |  | 0 |  | 1 | CN114773959B | 57748504 | CN110885571A | 1 | 거절 |  | 8420122009049
CN | CN | P | A | 압축기 코어 열처리 방법 및 압축기 코어 | Compressor iron core heat treatment method and compressor iron core | 본 발명은 무방향성 규소강 응용 기술 분야에 적용되는 압축기 철심 열처리 방법을 제공하고, 본 발명은 또한 압축기 철심에 관한 것으로, 상기 압축기 철심 열처리 방법의 열처리 단계는이다: 1) 처리 대상 압축기 철심 소재 탈유; 2)compressor core의 가공 소재를 소둔합니다; 3)compressor core의 가공 소재를 천천히 냉각합니다; 4)compressor core의 가공할 소재를 청색으로 가공합니다; 5)가공할 compressor core 소재 냉각. 본 발명에 따른 압축기 철심 열처리 방법 및 압축기 철심은, 피처리 압축기 철심 소재를 열처리에 의해 압축기 철심으로 가공할 때, 철심 펀칭 단면에 치밀한 산화막을 효과적으로 형성할 수 있고, 알루미늄 주조 스트립과 철심 재료 사이의 횡전류를 효과적으로 억제할 수 있다 철심의 철손의 저하를 보장하면서 압축기의 스퓨리어스 손실을 15%이상 감소시켜 압축기의 효율을 향상시킨다. | The invention provides a compressor iron core heat treatment method applied to the technical field of non-oriented silicon steel application technologies, and further relates to a compressor iron core. The compressor iron core heat treatment method comprises the following heat treatment steps of 1), carrying out oil removal on a to-be-treated compressor iron core raw material; 2), carrying out annealing on the to-be-treated compressor iron core raw material; 3), carrying out slow cooling on the to-be-treated compressor iron core raw material; 4), carrying out blueing on the to-be-treated compressor iron core raw material; and 5), carrying out cooling on the to-be-treated compressor iron core raw material. According to the compressor iron core heat treatment method and the compressor iron core, when the to-be-treated compressor iron core raw material is processed into the compressor iron core through heat treatment, an iron core punching cutting surface can be effectively formed into acompact oxidation film, transverse current between cast aluminum strips and the iron core material is effectively inhibited, the stray loss of a compressor is reduced by 15% or above while iron core loss reduction is guaranteed, and the efficiency of the compressor is improved. | 1. 압축기 철심 열처리 방법: 상기 압축기 철심 열처리 방법의 열처리 순서는: 1) 처리 대상 압축기 철심 소재 탈유; 2) 처리 대상 압축기 철심 소재 소둔; 3) 압축기 철심 소재의 취급을 천천히 합니다; 4) 처리하고자 하는 압축기 철심의 소재가 파랗게 되었습니다; 5) 처리 대상 압축기 철심 소재 냉각. | 1. A heat treatment method for a compressor iron core is characterized in that: the heat treatment method of the compressor iron core comprises the following heat treatment steps: 1) deoiling raw materials of an iron core of a compressor to be treated; 2) annealing the raw material of the compressor iron core to be treated; 3) slowly cooling the raw material of the iron core of the compressor to be treated; 4) blueing the raw material of the iron core of the compressor to be treated; 5) and cooling the raw material of the iron core of the compressor to be treated. | 1. 압축기 철심 열처리 방법: 상기 압축기 철심 열처리 방법의 열처리 순서는: 1) 처리 대상 압축기 철심 소재 탈유; 2) 처리 대상 압축기 철심 소재 소둔; 3) 압축기 철심 소재의 취급을 천천히 합니다; 4) 처리하고자 하는 압축기 철심의 소재가 파랗게 되었습니다; 5) 처리 대상 압축기 철심 소재 냉각. ¦ 10. 압축기 코어: 상기 압축기 철심은 실리콘강 재료로 제조되고, 실리콘강 재료의 성분 및 각 성분의 중량비는 Si:1.40%-1.7%이다; Als:0.30%-0.50%; Mn:0.20%-0.50%; P:0.02%-0.10%; C:≤0.005%; S:≤0.01%; N:≤0.01%; Ti:≤0.005%; 나머지 성분은 Fe 및 불순물 원소이다. | 1. A heat treatment method for a compressor iron core is characterized in that: the heat treatment method of the compressor iron core comprises the following heat treatment steps: 1) deoiling raw materials of an iron core of a compressor to be treated; 2) annealing the raw material of the compressor iron core to be treated; 3) slowly cooling the raw material of the iron core of the compressor to be treated; 4) blueing the raw material of the iron core of the compressor to be treated; 5) and cooling the raw material of the iron core of the compressor to be treated. ¦ 10. A compressor core, characterized by: the compressor iron core is made of silicon steel materials, and the silicon steel materials comprise the following components in parts by weight: si: 1.40% -1.7%; and Als: 0.30% -0.50%; mn: 0.20% -0.50%; p: 0.02% -0.10%; c: less than or equal to 0.005 percent; s: less than or equal to 0.01 percent; n: less than or equal to 0.01 percent; ti: less than or equal to 0.005 percent; the balance of Fe and impurity elements. | 10 | 2019-11047147 | 2019-10-30 | 110863095 | 2020-03-06 |  |  | MAANSHAN IRON & STEEL Co.,Ltd. | LIU QINGSONG ¦ PEI YINGHAO ¦ SHI LIFA ¦ XIA XUELAN ¦ ZHANG ZHENHAI ¦ DU JUN ¦ QI XUAN |  |  |  | 0 |  | 4 | CN114069986B ¦ JP6974895B1(FE) ¦ JP6944146B1(FE) ¦ US12305248B2 | 57712120 | CN110863095A | 1 | 거절 |  | 8420111006821
CN | CN | P | A | 자성이 우수한 무방향성 규소강 및 그 제조 방법 | Non-oriented silicon steel with excellent magnetic performance and manufacturing method thereof | 본 발명은 자성이 우수한 무방향성 규소강 및 그 제조 방법을 개시하고, 무방향성 규소강 생산 기술 영역에 속한다. 본 발명의 무방향성 규소강의 화학 성분의 중량 백분율은 C≤0.005%, Si≤1.50%, 0.15%≤Mn≤0.35%, 0.050%≤Als≤0.55%, 0.0010%이다 ≤S≤0.0030%, 0.0010%≤N≤0.0030%, Ti≤0.0015%, 잔부는 Fe 및 불가피적 불순물이다. 본 발명은, 원료강에 의해 제련, 연속 주조, 열간 압연, 산세 냉간 압연, 완제품 어닐링, 드로잉 가공, 코팅 절연층 및 응력 제거 어닐링 등의 공정 처리를 행함으로써, 귀금속을 첨가하지 않고, Si 함유량이 1.5%이하인 것을 얻을 수 있다 Al 함량이 0.05~0.5%인 저철손, 고자극화 강도의 무방향성 실리콘강은 응력 제거 소둔 후 철손의 감소 비율이 높아 기존 무방향성 실리콘강의 전자기 성능을 더욱 향상시킬 수 있다. | The invention discloses non-oriented silicon steel with excellent magnetic performance and a manufacturing method thereof, and belongs to the technical field of non-oriented silicon steel production.The non-oriented silicon steel comprises, by weight, 0-0.005% of C, 0-1.50% of Si, 0.15%-0.35% of Mn, 0.050%-0.55% of Als, 0.0010%-0.0030% of S, 0.0010%-0.0030% of N, 0-0.0015% of Ti and the balance Fe and inevitable impurities. By means of technical treatment such as smelting, continuous casting, hot rolling, acid pickling and cold rolling, finished product annealing, straightening treatment, insulation layer coating and stress eliminating and annealing of raw steel, the low-iron-loss and high-magnetic-polarization-intensity non-oriented silicon steel with the Si content of 1.5% or less and the Al content of 0.05%-0.5% can be obtained under the condition that no precious metal is added. Besides, the iron loss reduction ratio is high after stress relief annealing so that the electromagnetic performance of existing non-oriented silicon steel can be further improved. | 1. 자성이 우수한 무방향성 규소강: 화학 성분의 중량 백분율은 C≤0.005%, Si≤1.50%, 0.15%≤Mn≤0.35%, 0.050%≤Als≤0.55%, 0.0010%이다 ≤S≤0.0030%, 0.0010%≤N≤0.0030%, Ti≤0.0015%, 잔부는 Fe 및 불가피적 불순물이다. | 1. A non-oriented silicon steel with excellent magnetic property is characterized in that: the weight percentage of the chemical components is as follows: less than or equal to 0.005 percent of C, less than or equal to 1.50 percent of Si, less than or equal to 0.35 percent of Mn which is more than or equal to 0.15 percent, less than or equal to 0.050 percent and less than or equal to 0.55 percent of Als, less than or equal to 0.0010 percent and less than or equal to 0.0030 percent of S, less than or equal to 0.0010 percent and less than or equal to 0.0030 percent of N, less than or equal to 0.0015 percent of Ti. | 1. 자성이 우수한 무방향성 규소강: 화학 성분의 중량 백분율은 C≤0.005%, Si≤1.50%, 0.15%≤Mn≤0.35%, 0.050%≤Als≤0.55%, 0.0010%이다 ≤S≤0.0030%, 0.0010%≤N≤0.0030%, Ti≤0.0015%, 잔부는 Fe 및 불가피적 불순물이다. | 1. A non-oriented silicon steel with excellent magnetic property is characterized in that: the weight percentage of the chemical components is as follows: less than or equal to 0.005 percent of C, less than or equal to 1.50 percent of Si, less than or equal to 0.35 percent of Mn which is more than or equal to 0.15 percent, less than or equal to 0.050 percent and less than or equal to 0.55 percent of Als, less than or equal to 0.0010 percent and less than or equal to 0.0030 percent of S, less than or equal to 0.0010 percent and less than or equal to 0.0030 percent of N, less than or equal to 0.0015 percent of Ti. | 10 | 2019-11154309 | 2019-11-22 | 110819879 | 2020-02-21 |  |  | MAANSHAN IRON & STEEL Co.,Ltd. | XIA XUELAN ¦ PEI YINGHAO ¦ SHI LIFA ¦ WANG LITAO ¦ QI XUAN ¦ HU KE ¦ WU ZHANJUN ¦ ZHAN YUNGAO |  |  |  | 0 |  | 3 | CN118755928B ¦ CN115404410B ¦ CN114574756B | 57645618 | CN110819879A | 1 | 거절 |  | 8420091014803
CN | CN | P | A | 박판 블랭크로부터 제조된 무방향성 규소강 및 그 제조 방법 | Non-oriented silicon steel for sheet billet production and manufacturing method thereof | 본 발명은 박판 블랭크 생산의 무방향성 규소강 및 그 제조 방법을 개시하고, 무방향성 규소강 생산 기술 영역에 속한다. 본 발명의 무방향성 규소강의 화학 성분의 중량 백분율은 C≤0.005%, Si≤1.50%, 0.40%≤Mn≤0.70%, 0.050%≤Als≤0.55%, 0.0010%이다 ≤S≤0.0030%, 0.0010%≤N≤0.0030%, Ti≤0.0015%, 잔부는 Fe 및 불가피적 불순물이다. 본 발명은 박판 블랭크 생산 공정을 이용하여 상기 성분의 원료강을 제련, 연속 주조, 가열, 열간 압연, 권취, 산세, 냉간 압연, 완제품 소둔, 드로잉 처리, 코팅 절연층 및 응력 제거 소둔 등의 공정 처리함으로써, 귀금속을 첨가하지 않고서도 가능하다 Si 함량이 1.5%이하, Al 함량이 0.05~0.5%인 저철손, 고자극화 강도의 무방향성 실리콘강을 얻고, 응력 제거 소둔 후 철손의 감소 비율이 비교적 높아, 더욱 기존의 무방향성 실리콘강의 전자기 성능을 향상시킬 수 있다. | The invention discloses non-oriented silicon steel for sheet billet production and a manufacturing method thereof and belongs to the technical field of production of non-oriented silicon steel. The non-oriented silicon steel comprises the chemical components in percent by weight: less than or equal to 0.005% of C, less than or equal to 1.50% of Si, greater than or equal to 0.40% but less than or equal to 0.70% of Mn, greater than or equal to 0.050% but less than or equal to 0.55% of Als, greater than or equal to 0.0010% but less than or equal to 0.0030% of S, greater than or equal to 0.0010% but less than or equal to 0.0030% of N, less than or equal to 0.0015% of Ti and the balance Fe and inevitable impurities. By carrying out process treatment such as smelting, continuous casting, heating, hot continuous rolling, rolling, pickling, cold rolling, product annealing, straightening and withdrawing, insulating layer coating and stress-relief annealing on the raw materials of the componentsby adopting a sheet billet production flow, the non-oriented silicon steel which is low in iron loss and high in magnetic polarization with the Si content of being less than 1.5% and the Al content of being within 0.05-0.5% is obtained under a condition of not adding noble metals. After stress-relief annealing, the decreasing proportion of the iron loss is relatively high, so that the electromagnetic property of the non-oriented silicon steel can be further improved. | 1. 박판 슬라브가 생산하는 무방향성 규소강: 화학 성분의 중량 백분율은 C≤0.005%, Si≤1.50%, 0.40%≤Mn≤0.70%, 0.050%≤Als≤0.55%, 0.0010%이다 ≤S≤0.0030%, 0.0010%≤N≤0.0030%, Ti≤0.0015%, 잔부는 Fe 및 불가피적 불순물이다. | The non-oriented silicon steel produced by kinds of sheet billet is characterized by that its chemical composition includes (wt%) C less than 0.005%, Si less than 1.50%, Mn less than 0.70% and less than 0.40%, Als less than 0.55% and less than 0.050%, S less than 0.0030% and less than 0.0010%, N less than 0.0030% and Ti less than 0.0015%, and the rest is Fe and inevitable impurity. | 1. 박판 슬라브가 생산하는 무방향성 규소강: 화학 성분의 중량 백분율은 C≤0.005%, Si≤1.50%, 0.40%≤Mn≤0.70%, 0.050%≤Als≤0.55%, 0.0010%이다 ≤S≤0.0030%, 0.0010%≤N≤0.0030%, Ti≤0.0015%, 잔부는 Fe 및 불가피적 불순물이다. | The non-oriented silicon steel produced by kinds of sheet billet is characterized by that its chemical composition includes (wt%) C less than 0.005%, Si less than 1.50%, Mn less than 0.70% and less than 0.40%, Als less than 0.55% and less than 0.050%, S less than 0.0030% and less than 0.0010%, N less than 0.0030% and Ti less than 0.0015%, and the rest is Fe and inevitable impurity. | 10 | 2019-11154342 | 2019-11-22 | 110735088 | 2020-01-31 |  |  | MAANSHAN IRON & STEEL Co.,Ltd. | XIA XUELAN ¦ PEI YINGHAO ¦ SHI LIFA ¦ WANG LITAO ¦ QI XUAN ¦ HU KE ¦ WU ZHANJUN ¦ ZHAN YUNGAO |  |  |  | 0 |  | 2 | CN115404410B ¦ CN113403537B | 57476396 | CN110735088A | 1 | 거절 |  | 8420061007218
CN | CN | P | A | 저장하 철손 성능이 우수한 냉간 압연 무방향성 규소강의 제조 방법 | Production method of cold-rolled non-oriented silicon steel with excellent iron loss performance in low field | 저장하 철손 성능이 우수한 냉간 압연 무방향성 규소강의 제조 방법: 제련 후 슬래브로 연속 주조합니다; :주편에 가열; 열간 압연; 코일러; 정규화; 산세; 냉간 압연; 어닐링; 냉각; 은 강판 철손의 판별을 공식 계산 결과를 이용하여 판별한다: η≥0.60일 때, 생산된 강판의 P1.0/50전횡 철손이 요구되는.15 범위에 있는 것이 우수함을 설명한다; η값<0.60일 때, 철손이 본 발명의 요구 사항을 충족하지 않음을 나타낸다. 본 발명은 공정 조정 및 제어를 통해 자기감각이 1.0T이고, 주파수가 50Hz이며, 방향이 전횡인 저장 냉간 압연 무방향성 실리콘강의 히스테리시스 손실 성능을 1.15W/kg 이하로 낮추어, 상위 단의 사용자 요구를 만족시킨다. | The invention provides a production method of cold-rolled non-oriented silicon steel with excellent iron loss performance in a low field. The method comprises the following steps of smelting and thencontinuously casting a blank into the plate blank; heating the casting blank; hot rolling; coiling; normalizing; pickling; cold rolling; annealing; and cooling; and the steel sheet iron loss is judgedaccording to a formula calculation result, specifically, when eta is greater than or equal to 0.60, it shows that the P<1.0/50> full lateral iron loss of a produced steel sheet is in the required range less than 1.15 and the iron loss performance is excellent; and when the eta value is smaller than 0.60, it shows that the iron loss does not meet the requirements of the method. According to the method, through process adjustment and control, the magnetic induction is 1.0 T, the frequency is 50 Hz, and the full lateral low-field cold-rolled non-oriented silicon steel magnetic hysteresis loss performance is reduced to be no more than 1.15 W/kg and meets the higher end user requirements. | 1. 낮은 필드에서 철손 성능이 우수한 냉간 압연 무방향성 규소강의 제조 방법, 그 단계: 1) 재래식 제련 후 슬래브로 연속 주조하고 강철의 원소 함량을 요구 범위까지 제어합니다; 2) 주편을 가열하고 가열 온도를 1080~1150°C로 조절하고 이 온도에서 60~120분간 유지한다; 3) 열간 압연을 하여 최종 압연 온도를 800~900°C로 조절합니다; 4) 권취를 하고, 권취 온도를 600°C 이상으로 조절한다; 5) 정상화를 위해 정상화 온도는 925~960°C로 조절하고 정상화 시간은 50~180초입니다; 6) 일상적인 산세척을 합니다; 7) 냉간 압연을 수행하고 강철 스트립을 완제품 두께로 압연하고 72~80 %의 압하율을 제어합니다; 8) 어닐링을 진행하고, 어닐링 온도를 105~1055°C로 제어하고, 어닐링 시간을 30~120초로 한다; 어닐링 분위기는 건식 H2및 N2혼합 가스 또는 순수 N2이다; H2와 N2혼합 가스를 사용할 때 H2는 부피 비율의 10~30%를 차지하고 나머지는 N2입니다; 9) 냉각, 코팅 및 마무리는 기존 공정에 따라 수행됩니다; 10) 강판 철손을 판별합니다 다음 공식 계산 결과를 사용하여 강판 철손을 판별합니다: 식 중: si는 성분 중 Si 백분율 값이다; Als은 성분 중 Als의 백분율 값입니다; DCP는 강철 스트립의 정규화 후 평균 입자 크기이며 단위는 μm입니다; DFA는 강철 스트립 완제품의 어닐링 후 평균 입자 크기이며 단위는 μm입니다; η≥0.60일 때, 생산된 강판의 P1.0/50횡방향 철손이 본 발명이 요구하는<1.15W/kg 범위에 있음을 나타낸다; η값<0.60일 때, 생산된 강판의 P1.0/50횡방향 철손이 본 발명의 요구 범위를 초과함을 설명한다. | 1. A production method of cold-rolled non-oriented silicon steel with excellent iron loss performance under low field comprises the following steps: 1) continuously casting the steel into a plate blank after conventional smelting, and controlling the content of elements in the steel to reach the required range; 2) heating the casting blank, controlling the heating temperature to be 1080-1150 ℃, and preserving heat for 60-120 min at the temperature; 3) carrying out hot rolling, and controlling the final rolling temperature to be 800-900 ℃; 4) coiling, wherein the coiling temperature is controlled to be not lower than 600 ℃; 5) normalizing, controlling the normalizing temperature to be 925-960 ℃, and controlling the normalizing time to be 50-180 s; 6) carrying out conventional acid washing; 7) performing cold rolling, namely rolling the steel strip to the thickness of a finished product, and controlling the reduction rate to be 72-80%; 8) annealing, wherein the annealing temperature is controlled to be 1015-1055 ℃, and the annealing time is controlled to be 30-120 s; h in which the annealing atmosphere is dry2And N2Mixed gases or pure N2(ii) a When using H2And N2In the case of a mixture of gases, wherein H210 percent of ~ 30 percent in volume proportion, and the balance of N2; 9) Cooling, coating and finishing according to a conventional process; 10) to the iron loss of the steel plate And (3) judging the iron loss of the steel plate by adopting the following formula: in the formula: Wsiis the Si percentage content value in the components; WAlsis the Als percentage content value in the components; DCPaverage grain size after steel strip normalization, unit: mu m; DFAis the average grain size after the annealing of the finished steel strip, unit: mu m; when eta is not less than 0.60, P of the produced steel sheet is indicated1.0/50The transverse iron loss is less than 1.15W/kg required by the invention; when the eta value is less than 0.60, the P of the produced steel sheet is indicated1.0/50The lateral core loss is beyond the scope of the claimed invention. | 1. 낮은 필드에서 철손 성능이 우수한 냉간 압연 무방향성 규소강의 제조 방법, 그 단계: 1) 재래식 제련 후 슬래브로 연속 주조하고 강철의 원소 함량을 요구 범위까지 제어합니다; 2) 주편을 가열하고 가열 온도를 1080~1150°C로 조절하고 이 온도에서 60~120분간 유지한다; 3) 열간 압연을 하여 최종 압연 온도를 800~900°C로 조절합니다; 4) 권취를 하고, 권취 온도를 600°C 이상으로 조절한다; 5) 정상화를 위해 정상화 온도는 925~960°C로 조절하고 정상화 시간은 50~180초입니다; 6) 일상적인 산세척을 합니다; 7) 냉간 압연을 수행하고 강철 스트립을 완제품 두께로 압연하고 72~80 %의 압하율을 제어합니다; 8) 어닐링을 진행하고, 어닐링 온도를 105~1055°C로 제어하고, 어닐링 시간을 30~120초로 한다; 어닐링 분위기는 건식 H2및 N2혼합 가스 또는 순수 N2이다; H2와 N2혼합 가스를 사용할 때 H2는 부피 비율의 10~30%를 차지하고 나머지는 N2입니다; 9) 냉각, 코팅 및 마무리는 기존 공정에 따라 수행됩니다; 10) 강판 철손을 판별합니다 다음 공식 계산 결과를 사용하여 강판 철손을 판별합니다: 식 중: si는 성분 중 Si 백분율 값이다; Als은 성분 중 Als의 백분율 값입니다; DCP는 강철 스트립의 정규화 후 평균 입자 크기이며 단위는 μm입니다; DFA는 강철 스트립 완제품의 어닐링 후 평균 입자 크기이며 단위는 μm입니다; η≥0.60일 때, 생산된 강판의 P1.0/50횡방향 철손이 본 발명이 요구하는<1.15W/kg 범위에 있음을 나타낸다; η값<0.60일 때, 생산된 강판의 P1.0/50횡방향 철손이 본 발명의 요구 범위를 초과함을 설명한다. | 1. A production method of cold-rolled non-oriented silicon steel with excellent iron loss performance under low field comprises the following steps: 1) continuously casting the steel into a plate blank after conventional smelting, and controlling the content of elements in the steel to reach the required range; 2) heating the casting blank, controlling the heating temperature to be 1080-1150 ℃, and preserving heat for 60-120 min at the temperature; 3) carrying out hot rolling, and controlling the final rolling temperature to be 800-900 ℃; 4) coiling, wherein the coiling temperature is controlled to be not lower than 600 ℃; 5) normalizing, controlling the normalizing temperature to be 925-960 ℃, and controlling the normalizing time to be 50-180 s; 6) carrying out conventional acid washing; 7) performing cold rolling, namely rolling the steel strip to the thickness of a finished product, and controlling the reduction rate to be 72-80%; 8) annealing, wherein the annealing temperature is controlled to be 1015-1055 ℃, and the annealing time is controlled to be 30-120 s; h in which the annealing atmosphere is dry2And N2Mixed gases or pure N2(ii) a When using H2And N2In the case of a mixture of gases, wherein H210 percent of ~ 30 percent in volume proportion, and the balance of N2; 9) Cooling, coating and finishing according to a conventional process; 10) to the iron loss of the steel plate And (3) judging the iron loss of the steel plate by adopting the following formula: in the formula: Wsiis the Si percentage content value in the components; WAlsis the Als percentage content value in the components; DCPaverage grain size after steel strip normalization, unit: mu m; DFAis the average grain size after the annealing of the finished steel strip, unit: mu m; when eta is not less than 0.60, P of the produced steel sheet is indicated1.0/50The transverse iron loss is less than 1.15W/kg required by the invention; when the eta value is less than 0.60, the P of the produced steel sheet is indicated1.0/50The lateral core loss is beyond the scope of the claimed invention. | 4 | 2019-10816043 | 2019-08-30 | 110616370 | 2019-12-27 |  |  | WUHAN IRON AND STEEL Co.,Ltd. | Li Zhun ¦ Chen Shenglin ¦ Yang Guang ¦ Lv Li ¦ Zhan Dongfang ¦ Shi Wenmin |  |  |  | 0 |  | 1 | CN113403455B | 57229706 | CN110616370A | 1 | 거절 |  | 8419531006682
CN | CN | P | A | 자기 특성이 우수한 무방향성 전기 강판 및 그 제조 방법 | Non-oriented electric steel plate with excellent magnetic performance and manufacturing method thereof | 본 발명은 자성이 우수한 무방향성 전기 강판을 개시하고, 그 화학 성분은 질량 백분율에 따라 C:0 내지 0.003%, Si:0.1 내지 1.6%, Mn:0.15 내지 0.5%, S:0 내지 0.0045%, Al:0.001 내지 0.6%, O:0 내지 0.01%, Nb:0 내지 0.001%, V:0 내지 0.001%, Ti:0 내지 0.001%, Ca:0.0003 내지 0.0035%이다 그 중 Si와 Al의 총 함량은 0.2~1.6%이고 Nb, V 및 Ti의 총 질량 백분율은 0.0025%이하이며 나머지는 Fe 및 불가피한 개재물이다; 의 제조 방법은 다음과 같다: 전로 제련, RH 정련, 연속 주조, 열간 압연, 산세, 연속 압연, 어닐링, 그 중에 연속 주조 빌렛 냉각 과정에서 1100°C~1300°C의 온도 범위 안에서, 연속 주조 빌렛의 냉각 속도를 0~10°C/min으로 제한해야 한다 그리고, 600°C~800°C의 온도 범위에서, 주조 빌렛의 냉각 속도를 20~40°C/min으로 제한한다. 본 발명의 중간 제품은 치수 정밀도가 높고, 최종 제품의 자성 에너지가 우수하며, 생산 효과가 높고, 생산 안정성이 높다. | The invention discloses a non-oriented electric steel plate with excellent magnetic performance. The non-oriented electric steel plate comprises the following chemical components in percentage by mass: 0-0.003% of C, 0.1-1.6% of Si, 0.15-0.5% of Mn, 0-0.0045% of S, 0.001-0.6% of Al, 0-0.01% of O, 0-0.001% of Nb, 0-0.001% of V, 0-0.001% of Ti, 0.0003-0.0035% of Ca, 0.2-1.6% of the total content ofSi and Al, , and the balance of Fe and inevitable inclusions, wherein the total mass percents of Nb, V and Ti is not more than 0.0025%. A manufacturing method of the non-oriented electric steel platecomprises the steps of converter smelting, RH refining, continuous casting, hot rolling, acid washing, continuous rolling and annealing, wherein in the cooling process of continuous-cast blanks, the cooling speed of the continuous-cast blanks is limited within 0-10 DEG C/min in a temperature of 1100-1300 DEG C, and the cooling speed of the continuous-cast blanks is limited within 20-40 DEG C/min in a temperature of 600-800 DEG C. The size precision of intermediate products is high; the magnetic performance of final finished products is excellent; and the production effect and the production stability are high. | 1. 상기 자성이 우수한 무방향성 전기강판의 화학성분은 질량 백분율에 따라 C:0~0.003%, Si:0.1~1.6%, Mn:0.15~0.5%, S:0~0.0045%, Al:0.001~0.6%, O:0~0.01%, Nb:0~0.001%, V:0~0.001%, Ti:0~0.001%, Ca:0.003~0.0035%인 것을 특징으로 하는 자성이 우수한 무방향성 전기강판, 이 중 Si와 Al의 총함량은 0.2~1.6%, Nb, V, Ti의 총함량은 0.0025%이하이고, 잔부는 Fe 및 불가피한 개재물이다. | 1. A non-oriented electrical steel sheet with excellent magnetic property is characterized in that the non-oriented electrical steel sheet with excellent magnetic property comprises the following chemical components in percentage by mass: c: 0 to 0.003%, Si: 0.1 to 1.6%, Mn: 0.15-0.5%, S: 0-0.0045%, Al: 0.001-0.6%, O: 0 to 0.01%, Nb: 0-0.001%, V: 0-0.001%, Ti: 0-0.001%, Ca: 0.0003 to 0.0035 percent, wherein the total content of Si and Al is 0.2 to 1.6 percent, the total content of Nb, V and Ti is not more than 0.0025 percent, and the balance is Fe and inevitable impurities. | 1. 상기 자성이 우수한 무방향성 전기강판의 화학성분은 질량 백분율에 따라 C:0~0.003%, Si:0.1~1.6%, Mn:0.15~0.5%, S:0~0.0045%, Al:0.001~0.6%, O:0~0.01%, Nb:0~0.001%, V:0~0.001%, Ti:0~0.001%, Ca:0.003~0.0035%인 것을 특징으로 하는 자성이 우수한 무방향성 전기강판, 이 중 Si와 Al의 총함량은 0.2~1.6%, Nb, V, Ti의 총함량은 0.0025%이하이고, 잔부는 Fe 및 불가피한 개재물이다. | 1. A non-oriented electrical steel sheet with excellent magnetic property is characterized in that the non-oriented electrical steel sheet with excellent magnetic property comprises the following chemical components in percentage by mass: c: 0 to 0.003%, Si: 0.1 to 1.6%, Mn: 0.15-0.5%, S: 0-0.0045%, Al: 0.001-0.6%, O: 0 to 0.01%, Nb: 0-0.001%, V: 0-0.001%, Ti: 0-0.001%, Ca: 0.0003 to 0.0035 percent, wherein the total content of Si and Al is 0.2 to 1.6 percent, the total content of Nb, V and Ti is not more than 0.0025 percent, and the balance is Fe and inevitable impurities. | 5 | 2019-10928687 | 2019-09-28 | 110592481 | 2019-12-20 |  |  | BAOSTEEL ZHANJIANG IRON & STEEL Co.,Ltd. | Lv Xuejun ¦ Zhu Min ¦ Lan Tian ¦ Wang Ning |  |  |  | 0 |  | 3 | CN116445808B ¦ CN113136524B ¦ JP7492162B2(FE) | 57170842 | CN110592481A | 1 | 거절 |  | 8419521012447
CN | CN | P | A | 박규격 실리콘강 및 그 제조 방법 | Thin silicon steel and manufacturing method thereof | 본 발명은 박규격 실리콘강 및 그 제조 방법을 개시하고, 그 방법은 다음을 포함한다: 재료 선택: 주편을 선택하고, 주편의 화학 성분 질량 백분율은 다음과 같다:C≤0.003%, Si 2.8~3.5%, Al 0.40~0.80%, Mn 0.10~0.40%, P≤0.02%, N ≤0.003%, S≤0.002%, Ti≤0.003%, 및 잔부 Fe. 가열: 주편을 가열하고 가열 온도를 1000~1200°C로 조절한다. 열간 압연: 주편을 2.3mm의 실리콘 스트립으로 열간 압연합니다. 정규화: 열간 압연 후의 실리콘 강 스트립을 상화 처리한다. 냉간 압연: 정규화 처리된 실리콘 강대를 0.35mm의 얇은 규격의 강대로 냉간 압연한다. 연속 어닐링: 냉간 압연 후의 박규격 스틸 스트립을 연속 어닐링하고, 어닐링 온도는 900~1000°C이다. 본 발명의 박형규격 실리콘강 및 그 제조방법은 합금성분 및 정규화 소둔공정을 정밀하게 제어함으로써, 1000Hz에서 실리콘강 제품의 철손 P1.0의 최적화를 실현하여 모터의 고회전영역의 효율을 효과적으로 향상시킨다. 성분 설계에 귀금속 원소를 첨가하지 않고 1회 냉간 압연으로 성형하여 생산 원가가 낮고 생산 효율이 높다. | The invention discloses thin silicon steel and a manufacturing method thereof. The manufacturing method comprises the steps of selecting materials: selecting a casting blank, wherein the casting blankis manufactured from the chemical components in percentage by mass: less than or equal to 0.003% of C, 2.8-3.5% of Si, 0.40-0.80% of Al, 0.10-0.40% of Mn, less than or equal to 0.02% of P, less thanor equal to 0.003% of N, less than or equal to 0.002% of S, less than or equal to 0.003% of Ti and the balance Fe; heating: heating the casting blank, wherein the heating temperature is controlled at1,000-1,200 DEG C; hot rolling: carrying out hot rolling on the casting blank to form into a 2.3-mm silicon steel strip; normalizing: normalizing the hot-rolled silicon steel strip; cold rolling: carrying out cold rolling on the normalized silicon steel strip to form into a 0.35-mm thin steel strip; and continuously annealing: continuously annealing the cold-rolled thin steel strip at an annealingtemperature of 900-1,000 DEG C. According to the thin silicon steel and the manufacturing method thereof, the alloy components and the normalizing and annealing process are accurately controlled, sothat the optimization with iron loss P1.0 of a silicon steel product at 1,000 Hz is achieved, and the efficiency of a high rotating speed area of a motor is effectively improved; and noble metal elements are not added in the component design, and one-step cold rolling forming is adopted, therefore, the production cost is low, and the production efficiency is high. | 1. 다음을 포함하는 것을 특징으로 하는 박규격 실리콘강의 제조 방법: 재료 선택: 주편을 선택하고, 주편의 화학 성분 질량 백분율은 다음과 같다:C≤0.003%, Si 2.8~3.5%, Al0.40~0.80%, Mn 0.10~0.40%, P≤0.02%, N ≤0.003%, S≤0.002%, Ti≤0.003%, 및 나머지 Fe; 가열: 주편을 가열하고, 가열 온도를 1000~1200°C로 조절한다; 열간 압연: 주편을 2.3mm의 실리콘 스트립으로 열간 압연합니다; 정규화: 열간 압연 후의 실리콘 강 스트립을 정규화 처리한다; 냉간 압연: 상온 처리된 규소강 스트립을 한 번에 0.35mm의 얇은 규격의 강 스트립으로 냉간 압연한다; 연속 어닐링: 냉간 압연 후의 박규격 스틸 스트립을 연속 어닐링하고, 어닐링 온도는 900~1000°C이다. | 1. a kind of manufacturing method of thin gauge silicon steel, which is characterized in that the described method includes: Sorting: choosing slab, and the chemical component mass percent of slab is as follows: C≤0.003%, Si 2.8~3.5%, Al0.40~0.80%, Mn 0.10~0.40%, P≤0.02%, N≤0.003%, S≤0.002%, Ti≤0.003%, with And the Fe of surplus; Heating: slab is heated, heating and temperature control is at 1000~1200 DEG C; Hot rolling: slab is rolled into the silicon strip of 2.3mm; Normalizing: normalizing treatment is carried out to the silicon strip after hot rolling; Cold rolling: by the silicon strip once cold rolling after normalizing treatment at the thin gauge steel band of 0.35mm; Continuous annealing: continuous annealing is carried out to the thin gauge steel band after cold rolling, annealing temperature is 900~1000 DEG C. | 1. 다음을 포함하는 것을 특징으로 하는 박규격 실리콘강의 제조 방법: 재료 선택: 주편을 선택하고, 주편의 화학 성분 질량 백분율은 다음과 같다:C≤0.003%, Si 2.8~3.5%, Al0.40~0.80%, Mn 0.10~0.40%, P≤0.02%, N ≤0.003%, S≤0.002%, Ti≤0.003%, 및 나머지 Fe; 가열: 주편을 가열하고, 가열 온도를 1000~1200°C로 조절한다; 열간 압연: 주편을 2.3mm의 실리콘 스트립으로 열간 압연합니다; 정규화: 열간 압연 후의 실리콘 강 스트립을 정규화 처리한다; 냉간 압연: 상온 처리된 규소강 스트립을 한 번에 0.35mm의 얇은 규격의 강 스트립으로 냉간 압연한다; 연속 어닐링: 냉간 압연 후의 박규격 스틸 스트립을 연속 어닐링하고, 어닐링 온도는 900~1000°C이다. ¦ 8. 제1항 내지 제7항 중 어느 한 항에 따른 박규격 실리콘강의 제조 방법으로 제조되고, 상기 박규격 실리콘강의 철손 P1.0/1000≤75W/kg이고, 공정 주파수 철손 P1.5/50은 2.25~2.5W/kg인 것을 특징으로 하는 박규격 실리콘강. | 1. a kind of manufacturing method of thin gauge silicon steel, which is characterized in that the described method includes: Sorting: choosing slab, and the chemical component mass percent of slab is as follows: C≤0.003%, Si 2.8~3.5%, Al0.40~0.80%, Mn 0.10~0.40%, P≤0.02%, N≤0.003%, S≤0.002%, Ti≤0.003%, with And the Fe of surplus; Heating: slab is heated, heating and temperature control is at 1000~1200 DEG C; Hot rolling: slab is rolled into the silicon strip of 2.3mm; Normalizing: normalizing treatment is carried out to the silicon strip after hot rolling; Cold rolling: by the silicon strip once cold rolling after normalizing treatment at the thin gauge steel band of 0.35mm; Continuous annealing: continuous annealing is carried out to the thin gauge steel band after cold rolling, annealing temperature is 900~1000 DEG C. ¦ 8. a kind of thin gauge silicon steel, which is characterized in that the thin gauge silicon steel is by the described in any item thin gauges of claim 1-7 Silicon steel manufacturing method is prepared, iron loss P1.0/1000≤75W/kg of the thin gauge silicon steel, and power frequency iron loss P1.5/50 is 2.25~2.5W/kg. | 8 | 2019-10783769 | 2019-08-23 | 110453049 | 2019-11-15 |  |  | Shanxi Taigang Stainless Steel Co.,Ltd. | Lin Yuan ¦ Zhang Wenkang ¦ Li Yinglong ¦ Pan Zhendong ¦ Yang Fengmao ¦ Zhang Yugang ¦ Peng Qiyong ¦ Jiang Shiyong ¦ Song Wenjun ¦ Bright red army |  |  |  | 0 |  | 0 |  | 56878728 | CN110453049A | 1 | 거절 |  | 8419471009939
CN | CN | P | A | 박규격 고번호 규소강 및 그 제조 방법 | Thin-gauge high-grade silicon steel and production method thereof | 본 발명은 박규격 고번호 규소강 및 그 제조 방법을 개시하고, 그 방법은 다음을 포함한다: 재료 선택: 원료의 화학 성분 질량 백분율은 C≤0.003%, Si 2.0~3.0%, Al≥0.5%, Mn 0.10~0.50%, P≤0.02%, N≤0.003%, Ti이다 Si+Al≤3.5%및 나머지 Fe는≤0.003%이다; 가열: 제련하여 빌렛을 주조한 후 빌렛을 가열합니다; 열간 압연: 주편을 2.3mm의 실리콘 스트립으로 열간 압연합니다; 정규화: 열간 압연 후의 실리콘 강 스트립을 정규화 처리한다; 냉간 압연: 상온 처리된 실리콘 강대를 0.3mm의 얇은 규격의 강대로 냉간 압연한다; 연속 어닐링: 냉간 압연 후의 박규격 강대를 연속 소둔하고, 소둔 온도는 950~1100°C이며, 노 내 장력은 2~4MPa로 제어하고, 노를 나온 후≤20°C/s의 냉각 속도로 700°C까지 냉각한다; 코팅: 얇은 규격의 강철 스트립을 상온으로 냉각시킨 후 절연층을 도포한다. 본 발명의 박규격 고판호 실리콘강 및 그 제조방법은, 어닐링 장력과 냉각 속도를 낮추어 박규격 고판호 실리콘강의 가로 세로 방향의 강도차를 효과적으로 낮춘다. | The invention discloses thin-gauge high-grade silicon steel and a production method thereof. The method comprises the following steps that materials are selected, specifically, the selected raw materials comprise the following chemical components in percentage by mass: less than or equal to 0.003% of C, 2.0-3.0% of Si, greater than or equal to 0.5% of Al, 0.10-0.50% of Mn, less than or equal to 0.02% of P, less than or equal to 0.003% of N, less than or equal to 0.003% of Ti, and the balance Fe, wherein Si+Al is less than or equal to 3.5%; heating is carried out, specifically, the raw materials are smelted and cast into a blank, and then the cast blank is heated; hot rolling is carried out, specifically, the cast blank is hot-rolled into a silicon steel strip with the thickness of 2.3 mm;normalizing is carried out, specifically, normalizing treatment is carried out on the hot-rolled silicon steel strip; cold rolling is carried out, specifically, the silicon steel strip subjected to normalizing treatment is cold-rolled into a thin-gauge steel strip with the thickness of 0.3 mm; continuous annealing is carried out, specifically, continuous annealing is carried out on the cold-rolledthin-gauge steel strip, wherein the annealing temperature is 950-1100 DEG C, the tension in a furnace is within 2-4 MPa, and after discharging is carried out, the thin-gauge steel strip is cooled to700 DEG C at a cooling speed of less than or equal to 20 DEG C/s; and coating is carried out, specifically, the thin-gauge steel strip is coated with an insulating layer after being cooled to room temperature. According to the thin-specification high-grade silicon steel and the manufacturing method thereof, the annealing tension and the cooling speed are reduced, so that the transverse longitudinal strength difference of the thin-specification high-grade silicon steel is effectively reduced. | 1. 상기 방법은 다음을 포함하는 것을 특징으로 하는 박규격 고번호 실리콘강의 제조 방법: 재료 선택: 원료의 화학 성분 질량 백분율은 C≤0.003%, Si 2.0~3.0%, Al≥0.5%, Mn 0.10~0.50%, P≤0.02%, N≤0.003%, Ti이다 Si+Al≤3.5%및 나머지 Fe는≤0.003%이다; 가열: 제련하여 빌렛을 주조한 후 빌렛을 가열합니다; 열간 압연: 주편을 2.3mm의 실리콘 스트립으로 열간 압연합니다; 정규화: 열간 압연 후의 실리콘 강 스트립을 정규화 처리한다; 냉간 압연: 상온 처리된 실리콘 강 스트립을 한 번에 0.3mm의 얇은 규격의 강 스트립으로 냉간 압연한다; 연속 어닐링: 냉간 압연 후의 박규격 강대를 연속 소둔하고, 소둔 온도는 950~1100°C이며, 노 내 장력은 2~4MPa로 제어하고, 노를 나온 후≤20°C/s의 냉각 속도로 700°C까지 냉각한다; 코팅: 얇은 규격의 강철 스트립을 상온으로 냉각시킨 후 절연층을 도포한다. | 1. a kind of manufacturing method of thin gauge high grade silicon steel, which is characterized in that the described method includes: Sorting: the chemical component mass percent for choosing raw material is as follows: C≤0.003%, Si 2.0~3.0%, Al >= 0.5%, Mn 0.10~0.50%, P≤0.02%, N≤0.003%, Ti≤0.003%, while Si+Al≤3.5%, and The Fe of surplus; Heating: it smelts and slab is heated after casting base; Hot rolling: slab is rolled into the silicon strip of 2.3mm; Normalizing: normalizing treatment is carried out to the silicon strip after hot rolling; Cold rolling: by the silicon strip once cold rolling after normalizing treatment at the thin gauge steel band of 0.3mm; Continuous annealing: continuous annealing is carried out to the thin gauge steel band after cold rolling, annealing temperature is 950~1100 DEG C, furnace internal tension Control after coming out of the stove, is cooled to 700 DEG C between 2~4MPa with the cooling velocity of≤20 DEG C/s; Coating: after thin gauge steel band is cooled to room temperature, coating insulating layer. | 1. 상기 방법은 다음을 포함하는 것을 특징으로 하는 박규격 고번호 실리콘강의 제조 방법: 재료 선택: 원료의 화학 성분 질량 백분율은 C≤0.003%, Si 2.0~3.0%, Al≥0.5%, Mn 0.10~0.50%, P≤0.02%, N≤0.003%, Ti이다 Si+Al≤3.5%및 나머지 Fe는≤0.003%이다; 가열: 제련하여 빌렛을 주조한 후 빌렛을 가열합니다; 열간 압연: 주편을 2.3mm의 실리콘 스트립으로 열간 압연합니다; 정규화: 열간 압연 후의 실리콘 강 스트립을 정규화 처리한다; 냉간 압연: 상온 처리된 실리콘 강 스트립을 한 번에 0.3mm의 얇은 규격의 강 스트립으로 냉간 압연한다; 연속 어닐링: 냉간 압연 후의 박규격 강대를 연속 소둔하고, 소둔 온도는 950~1100°C이며, 노 내 장력은 2~4MPa로 제어하고, 노를 나온 후≤20°C/s의 냉각 속도로 700°C까지 냉각한다; 코팅: 얇은 규격의 강철 스트립을 상온으로 냉각시킨 후 절연층을 도포한다. ¦ 7. 제1항 내지 제6항 중 어느 한 항에 따른 박사양 고사양 실리콘강의 제조방법에 의해 제조된 박사양 고사양 실리콘강으로서, 상기 박사양 고사양 실리콘강의 화학성분 질량 백분율은 C≤0.003%, Si인 것을 특징으로 하는 박사양 고사양 실리콘강 2.0~3.0%, Al≥0.5%, Mn 0.10~0.50%, P≤0.02%, N≤0.003%, Ti≤0.003%, Si+Al≤3.5%, 잔부 Fe. | 1. a kind of manufacturing method of thin gauge high grade silicon steel, which is characterized in that the described method includes: Sorting: the chemical component mass percent for choosing raw material is as follows: C≤0.003%, Si 2.0~3.0%, Al >= 0.5%, Mn 0.10~0.50%, P≤0.02%, N≤0.003%, Ti≤0.003%, while Si+Al≤3.5%, and The Fe of surplus; Heating: it smelts and slab is heated after casting base; Hot rolling: slab is rolled into the silicon strip of 2.3mm; Normalizing: normalizing treatment is carried out to the silicon strip after hot rolling; Cold rolling: by the silicon strip once cold rolling after normalizing treatment at the thin gauge steel band of 0.3mm; Continuous annealing: continuous annealing is carried out to the thin gauge steel band after cold rolling, annealing temperature is 950~1100 DEG C, furnace internal tension Control after coming out of the stove, is cooled to 700 DEG C between 2~4MPa with the cooling velocity of≤20 DEG C/s; Coating: after thin gauge steel band is cooled to room temperature, coating insulating layer. ¦ 7. a kind of thin gauge high grade silicon steel, which is characterized in that the thin gauge high grade silicon steel is by any one of claim 1-6 The manufacturing method of the thin gauge high grade silicon steel is prepared, the chemical component quality hundred of the thin gauge high grade silicon steel Divide ratio as follows: C≤0.003%, Si 2.0~3.0%, Al >=0.5%, Mn 0.10~0.50%, P≤0.02%, N≤ 0.003%, Ti≤0.003%, while the Fe of Si+Al≤3.5% and surplus. | 8 | 2019-10783808 | 2019-08-23 | 110423877 | 2019-11-08 |  |  | Shanxi Taigang Stainless Steel Co.,Ltd. | LIN YUAN ¦ ZHANG WENKANG ¦ GU XIANGYU ¦ HOU PENGFEI ¦ HU ZHIQIANG ¦ PENG QIYONG ¦ WANG LIXIA ¦ CHEN ZEMIN ¦ CHEN XIANG ¦ ZHAO YANBING |  |  |  | 0 |  | 1 | CN115198198B | 56820348 | CN110423877A | 1 | 거절 |  | 8419461009790
CN | CN | P | A | 희토류 처리된 고강도 무방향성 전기 강 제조 방법 | Preparation method of high-strength non-oriented electrical steel capable of treating rare earth | 본 발명은 희토류 처리의 고강도 무방향성 전기 강 제조 방법을 개시하고, 야금 재료 기술 영역에 관련된다. 상기 희토류 처리의 고강도 무방향성 전기강 제조 방법은, 강판의 화학 성분이 중량 백분율 C:0.001-0.005%, Si:2.0-3.0%, Cu:1.0-2.0%, Mn:0.25-0.5%, P:≤0.01%, S:≤0.005%, RE인 것을 특징으로 한다 (Ce):0.005-0.025%, 잔여량은 철과 불가피한 불순물이며, 구체적인 제조방법은 다음과 같다: S1,원료 내에 희토류 원소를 첨가하고, 상기 비율에 따라 대응 재료를 첨가한다; S2, 제련 작업을 수행합니다; S3, 연속 주조 작업을 진행한다. 이 희토류 처리의 고강도 무방향성 전기 강 제조 방법은, 희토류를 첨가하여 희토류의 옥시설파이드를 형성하고, 이 희토류의 옥시설파이드는 융점이 비교적 높고, 고온 어닐링시 쉽게 고용되지 않아 결정립의 성장을 저해하고, Cu 석출 강화의 능력을 효과적으로 발휘한다 따라서, 무방향성 전기 강이 우수한 자성 에너지를 가지면서 높은 강도를 갖는다. | The invention discloses a preparation method of high-strength non-oriented electrical steel capable of treating rare earth, and relates to the technical field of metallurgical materials. The preparation method is characterized in that a steel plate comprises the following chemical components in percentage by weight: 0.001%-0.005% of C, 2.0%-3.0% of Si, 1.0%-2.0% of Cu, 0.25%-0.5% of Mn, less thanor equal to 0.01% of P, less than or equal to 0.005% of S, 0.005%-0.025% of RE (Ce), and the balance of Fe and inevitable impurities. The specific preparation method comprises the following steps: S1,adding rare earth elements in the raw materials and adding corresponding materials at the above ratio; S2, performing smelting operation; and S3, performing continuous casting operation. According tothe preparation method, rare earth is added to form oxysulfides of rare earth, the melting points of the oxysulfides of rare earth are higher, and are not likely to be subjected to solid solution inhigh-temperature annealing, crystalline grain growth is hindered, and the capacity of Cu precipitation strength is effectively exerted, so that when the high-strength non-oriented electrical steel hasexcellent magnetic performance, the high-strength non-oriented electrical steel has higher strength. | 1. 강판의 화학 성분은 중량 백분율 C:0.001-0.005%, Si:2.0-3.0%, Cu:1.0-2.0%, Mn:0.25-0.5%, P:≤0.01%, S:≤0.005%, RE인 것을 특징으로 하는 희토류 처리된 고강도 무방향성 전기강판의 제조방법 (Ce):0.005-0.025%,잔량은 철과 불가피한 불순물이며, 구체적인 제조 방법은 다음과 같다: S1,원료 내에 희토류 원소를 첨가하고, 상기 비율에 따라 대응 재료를 첨가한다; S2,제련 작업을 진행한다; S3.연속 주조 작업을 진행한다; S4, 열간 압연 조작을 진행한다; S5,냉연 조작을 한다; S6,어닐링 조작을 한다. | 1. a kind of high-intensitive non-oriented electrical steel preparation method of rare earth treatment, which is characterized in that the chemical component of steel plate according to Weight percent C:0.001-0.005%, Si:2.0-3.0%, Cu:1.0-2.0%, Mn:0.25-0.5%, P :≤0.01%, S :≤0.005%, RE (Ce): 0.005-0.025%, surplus is iron and inevitable impurity, it is specific the preparation method is as follows: S1, rare earth element is added in raw material and adds respective material according to aforementioned proportion; S2, smelting operation is carried out; S3, continuous casting operation is carried out; S4, hot-rolled manipulation is carried out; S5, cold rolling manipulation is carried out; S6, annealing operation is carried out. | 1. 강판의 화학 성분은 중량 백분율 C:0.001-0.005%, Si:2.0-3.0%, Cu:1.0-2.0%, Mn:0.25-0.5%, P:≤0.01%, S:≤0.005%, RE인 것을 특징으로 하는 희토류 처리된 고강도 무방향성 전기강판의 제조방법 (Ce):0.005-0.025%,잔량은 철과 불가피한 불순물이며, 구체적인 제조 방법은 다음과 같다: S1,원료 내에 희토류 원소를 첨가하고, 상기 비율에 따라 대응 재료를 첨가한다; S2,제련 작업을 진행한다; S3.연속 주조 작업을 진행한다; S4, 열간 압연 조작을 진행한다; S5,냉연 조작을 한다; S6,어닐링 조작을 한다. | 1. a kind of high-intensitive non-oriented electrical steel preparation method of rare earth treatment, which is characterized in that the chemical component of steel plate according to Weight percent C:0.001-0.005%, Si:2.0-3.0%, Cu:1.0-2.0%, Mn:0.25-0.5%, P :≤0.01%, S :≤0.005%, RE (Ce): 0.005-0.025%, surplus is iron and inevitable impurity, it is specific the preparation method is as follows: S1, rare earth element is added in raw material and adds respective material according to aforementioned proportion; S2, smelting operation is carried out; S3, continuous casting operation is carried out; S4, hot-rolled manipulation is carried out; S5, cold rolling manipulation is carried out; S6, annealing operation is carried out. | 6 | 2019-10811202 | 2019-08-30 | 110373612 | 2019-10-25 |  |  | MAANSHAN IRON & STEEL Co.,Ltd. | LU TIANLIN ¦ PEI YINGHAO ¦ SHI LIFA ¦ ZHAN YUNGAO ¦ ZHU TAO ¦ ZHANG ZHENHAI ¦ CHENG GUOQING ¦ ZHAO CONGWEN |  |  |  | 0 |  | 0 |  | 56713230 | CN110373612A | 1 | 거절 |  | 8419441012038
CN | CN | P | A | 규소강 박대 및 그 제조 방법 | Silicon steel thin strip and manufacturing method thereof | 본 발명은 실리콘강 박대 및 그 제조 방법을 개시하고, 그 방법은 다음을 포함한다: 재료 선택: 주편을 선택하고, 주편의 화학 성분 질량 백분율은 다음과 같다:C≤0.003%, Si 3.10~3.35%, Al 0.20~0.80%, Mn 0.10~0.30%, P≤0.015%, N ≤0.0020%, S≤0.0010%, Ti≤0.0020%, N+S+Ti≤45ppm, Si+0.8Al≥3.7%, 및 잔부 Fe를 동시에 만족한다; 가열: 주편을 가열하고, 가열 온도를 1000~1200°C로 조절한다; 열간 압연: 주편을 2.0mm 이하의 규소강 벨트로 열간 압연한다; 정규화: 열간 압연 후의 실리콘 강 스트립을 정규화 처리한다; 냉간 압연: 정규화 처리된 실리콘 강 스트립을 한번에 0.25mm의 실리콘 강 스트립으로 냉간 압연한다; 연속 어닐링: 냉간 압연된 실리콘강 박대를 연속 어닐링한다. 본 발명의 규소강 박대 및 그 제조 방법은, 규소강 박대의 작업 주파수 (50Hz), 중간 주파수 (400Hz), 고주파 (1000Hz)에서의 철손의 최적화를 실현하는 동시에, 신에너지 자동차 구동 모터의 상이한 회전 속도에서의 효율을 향상시킨다. 또한 마이크로 합금 원소 또는 귀금속 원소를 첨가하지 않아 생산 비용이 저렴합니다. | The invention discloses a silicon steel thin strip and a manufacturing method thereof. The method comprises the steps that material section is carried out, wherein a casting blank is selected, the casting blank comprises chemical compositions including, by mass, not larger than 0.003% of C, 3.10%-3.35% of Si, 0.20%-0.80% of Al, 0.10%-0.30% of Mn, not larger than 0.015% of P, not larger than 0.0020% of N, not larger than 0.0010% of S, not larger than 0.0020% of Ti and the balance Fe, the sum of the N, the S and the Ti is smaller than or equal to 45ppm, and the sum of the Si and 0.8Al is largerthan or equal to 3.7%; heating is carried out, wherein the casting blank is heated, and the heating temperature is controlled at 1000 DEG C-1200 DEG C; hot rolling is carried out, wherein the castingblank is subjected to hot rolling to form a silicon steel strip being 2.0 mm or below; normalizing is carried out, wherein the silicon steel strip obtained after hot rolling is subjected to normalizing; cold rolling is carried out, wherein the silicon steel strip obtained after normalizing is subjected to primary cold rolling to form the silicon steel thin strip being 0.25 mm; and continuous annealing is carried out, wherein the silicon steel thin strip obtained after cold rolling is subjected to continuous annealing. By means of the silicon steel thin strip and the manufacturing method thereof, optimization of the iron loss of the silicon steel thin strip at the power frequency (50 Hz), the intermediate frequency (400 Hz) and the high frequency (1000 Hz) is realized; and meanwhile, the efficiency of a new energy vehicle driving motor at different rotating speeds is improved. No microalloying elements or precious metal elements are added, and the production cost is lower. | 1. 다음을 포함하는 것을 특징으로 하는 실리콘 강 박대의 제조 방법: 재료 선택: 주편을 선택하고, 주편의 화학 성분 질량 백분율은 다음과 같다:C≤0.003%, Si 3.10~3.35%, Al0.20~0.80%, Mn 0.10~0.30%, P≤0.015%, N ≤0.0020%, S≤0.0010%, Ti≤0.0020%, N+S+Ti≤45ppm, Si+0.8Al≥3.7%, 및 잔부 Fe를 동시에 만족한다; 가열: 주편을 가열하고, 가열 온도를 1000~1200°C로 조절한다; 열간 압연: 주편을 2.0mm 이하의 규소강 벨트로 열간 압연한다; 정규화: 열간 압연 후의 실리콘 강 스트립을 정규화 처리한다; 냉간 압연: 정규화 처리된 실리콘 강 스트립을 한번에 0.25mm의 실리콘 강 스트립으로 냉간 압연한다; 연속 어닐링: 냉간 압연된 실리콘강 박대를 연속 어닐링한다. | 1. a kind of manufacturing method of silicon steel thin belt, which is characterized in that the described method includes: Sorting: choosing slab, and the chemical component mass percent of slab is as follows: C≤0.003%, Si 3.10~3.35%, Al0.20~0.80%, Mn 0.10~0.30%, P≤0.015%, N≤0.0020%, S≤0.0010%, Ti≤ 0.0020%, and meet N+S+Ti≤45ppm simultaneously, the Fe of Si+0.8Al >=3.7% and surplus; Heating: slab is heated, heating and temperature control is at 1000~1200 DEG C; Hot rolling: slab is rolled into 2.0mm silicon strip below; Normalizing: normalizing treatment is carried out to the silicon strip after hot rolling; Cold rolling: by the silicon strip once cold rolling after normalizing treatment at the silicon steel thin belt of 0.25mm; Continuous annealing: continuous annealing is carried out to the silicon steel thin belt after cold rolling. | 1. 다음을 포함하는 것을 특징으로 하는 실리콘 강 박대의 제조 방법: 재료 선택: 주편을 선택하고, 주편의 화학 성분 질량 백분율은 다음과 같다:C≤0.003%, Si 3.10~3.35%, Al0.20~0.80%, Mn 0.10~0.30%, P≤0.015%, N ≤0.0020%, S≤0.0010%, Ti≤0.0020%, N+S+Ti≤45ppm, Si+0.8Al≥3.7%, 및 잔부 Fe를 동시에 만족한다; 가열: 주편을 가열하고, 가열 온도를 1000~1200°C로 조절한다; 열간 압연: 주편을 2.0mm 이하의 규소강 벨트로 열간 압연한다; 정규화: 열간 압연 후의 실리콘 강 스트립을 정규화 처리한다; 냉간 압연: 정규화 처리된 실리콘 강 스트립을 한번에 0.25mm의 실리콘 강 스트립으로 냉간 압연한다; 연속 어닐링: 냉간 압연된 실리콘강 박대를 연속 어닐링한다. ¦ 7. 제1항 내지 제6항 중 어느 한 항에 따른 실리콘강 박대의 제조 방법에 의해 제조되고, 상기 실리콘강 박대의 화학 성분 질량 백분율은 C≤0.003%, Si 3.10~3.35%, Al인 것을 특징으로 하는 실리콘강 박대 0.20~0.80%, Mn 0.10~0.30%, P≤0.015%, N≤0.0020%, S≤0.0010%, Ti≤0.0020%, N+S+Ti≤45ppm, Si+0.8Al≥3.7%를 동시에 만족한다, 그리고 나머지는 Fe입니다. | 1. a kind of manufacturing method of silicon steel thin belt, which is characterized in that the described method includes: Sorting: choosing slab, and the chemical component mass percent of slab is as follows: C≤0.003%, Si 3.10~3.35%, Al0.20~0.80%, Mn 0.10~0.30%, P≤0.015%, N≤0.0020%, S≤0.0010%, Ti≤ 0.0020%, and meet N+S+Ti≤45ppm simultaneously, the Fe of Si+0.8Al >=3.7% and surplus; Heating: slab is heated, heating and temperature control is at 1000~1200 DEG C; Hot rolling: slab is rolled into 2.0mm silicon strip below; Normalizing: normalizing treatment is carried out to the silicon strip after hot rolling; Cold rolling: by the silicon strip once cold rolling after normalizing treatment at the silicon steel thin belt of 0.25mm; Continuous annealing: continuous annealing is carried out to the silicon steel thin belt after cold rolling. ¦ 7. a kind of silicon steel thin belt, which is characterized in that manufactured by the manufacturing method of silicon steel thin belt described in any one of claims 1-6 It forms, the chemical component mass percent of the silicon steel thin belt is as follows: C≤0.003%, Si 3.10~3.35%, Al 0.20 ~0.80%, Mn 0.10~0.30%, P≤0.015%, N≤0.0020%, S≤0.0010%, Ti≤0.0020%, and it is same When meet N+S+Ti≤45ppm, the Fe of Si+0.8Al >=3.7% and surplus. | 8 | 2019-10781802 | 2019-08-23 | 110358977 | 2019-10-22 |  |  | Shanxi Taigang Stainless Steel Co.,Ltd. | HOU PENGFEI ¦ LIN YUAN ¦ ZHANG WENKANG ¦ NAN HAI ¦ MIAO XIAO ¦ PENG QIYONG ¦ GU XIANGYU ¦ PEI RUNQI ¦ NIU LINKANG ¦ WANG LIXIA ¦ XIN XIANCHENG |  |  |  | 0 |  | 0 |  | 56691594 | CN110358977A | 1 | 거절 |  | 8419432009622
CN | CN | P | A | 초고효율 고정 주파수 압축기용 무방향성 전기 강 및 그 제조 방법 | Non-oriented electrical steel for ultrahigh-effect constant-frequency compressor and preparation method of non-oriented electrical steel | 본 발명은 초고효율 고정 주파수 압축기용 무방향성 전기 강철 및 그 제조 방법을 개시하고, 상기 초고효율 고정 주파수 압축기용 무방향성 전기 강철은, 이하의 중량 백분율의 화학 성분을 포함한다:Si:1.0%~1.90%; Als:0.20%내지 0.9%; Mn:0.10%내지 0.60%; P:0.01%내지 0.20%; C:≤0.01%; S:≤0.02%; N:≤0.02%; Ti:≤0.01%; C+S+N+Ti:≤100ppm 나머지 성분은 Fe 및 불가피적 불순물 원소이다. 합리적인 성분설계를 통해 열간압연, 상화, 냉간압연, 연퇴 등의 공정기술에 최적화되어 0.5mm 두께의 P1.0/50≤3.20W/kg, B5000≥1.72T를 얻는다 항복 강도 Rp0.2≤350MPa, 가로 세로 강도차 △Rp0.2≤10MPa의 초고효율 정주파 압축기용의 무방향성 전기 강을 만족시킨다. | The invention discloses non-oriented electrical steel for an ultrahigh-effect constant-frequency compressor and a preparation method of the non-oriented electrical steel. The non-oriented electrical steel for the ultrahigh-effect constant-frequency compressor comprises the following chemical components of, in percentage by weight, 1.0%-1.90% of Si, 0.20%-0.9% of Als, 0.10%-0.60% of Mn, 0.01%-0.02% of P, less than or equal to 0.01% of C, less than or equal to 0.02% of S, less than or equal to 0.02% of N, less than or equal to 0.01% of Ti, less than or equal to 100 ppm of C+S+N+Ti, and the balance Fe and inevitable impurity elements. According to the reasonable component design, the technological technologies such as hot rolling, normalizing, cold rolling, continuous annealing and the like are matched to optimize, so that the non-oriented electrical steel for the ultrahigh-effect constant-frequency compressor is obtained, which the thickness of 0.5mm, P1.0/50 is less than or equal to 3.20W/kg, B5000 is greater than or equal to 1.72T, the yield strength Rp0.2 is less than or equal to 350 MPa, and the transverse longitudinal strength difference delta Rp0.2 is less than or equal to 10 MPa. | 1. 이하의 중량 백분율의 화학 성분을 포함하는 것을 특징으로 하는 초고효율 고정 주파수 압축기용 무방향성 전기강판: Si:1.0%~1.90%; Als:0.20%~0.9%; Mn:0.10%~0.60%; P:0.01%∼0.20%; C:≤0.01% S:≤0.02%; N:≤0.02%; Ti:≤0.01%; C+S+N+Ti:≤100ppm, 나머지 성분은 Fe 및 불가피한 불순물 원소이다. | 1. a kind of ultra high efficiency invariable frequency compressor non-oriented electrical steel, which is characterized in that the chemistry including following weight percent Ingredient: Si:1.0%~1.90%; Als:0.20%~0.9%; Mn:0.10%~0.60%; P:0.01%~0.20%; C :≤0.01% S :≤0.02%; N :≤0.02%; Ti :≤0.01%; C+S+N+Ti :≤100ppm, remaining ingredient is Fe and inevitable impurity element. | 1. 이하의 중량 백분율의 화학 성분을 포함하는 것을 특징으로 하는 초고효율 고정 주파수 압축기용 무방향성 전기강판: Si:1.0%~1.90%; Als:0.20%~0.9%; Mn:0.10%~0.60%; P:0.01%∼0.20%; C:≤0.01% S:≤0.02%; N:≤0.02%; Ti:≤0.01%; C+S+N+Ti:≤100ppm, 나머지 성분은 Fe 및 불가피한 불순물 원소이다. | 1. a kind of ultra high efficiency invariable frequency compressor non-oriented electrical steel, which is characterized in that the chemistry including following weight percent Ingredient: Si:1.0%~1.90%; Als:0.20%~0.9%; Mn:0.10%~0.60%; P:0.01%~0.20%; C :≤0.01% S :≤0.02%; N :≤0.02%; Ti :≤0.01%; C+S+N+Ti :≤100ppm, remaining ingredient is Fe and inevitable impurity element. | 10 | 2019-10697082 | 2019-07-30 | 110241359 | 2019-09-17 |  |  | MAANSHAN IRON & STEEL Co.,Ltd. | LIU QINGSONG ¦ ZHANG ZHENHAI ¦ PEI YINGHAO ¦ SHI LIFA ¦ XIA XUELAN ¦ QI XUAN ¦ ZHAN YUNGAO |  |  |  | 0 |  | 3 | CN113403537B ¦ CN112030059B ¦ CN111235462B | 56469078 | CN110241359A | 1 | 거절 |  | 8419382010041
CN | CN | P | A | 고속 모터용 무방향성 규소강 제조 방법 | Production method of non-oriented silicon steel for high-speed motor | 본 발명은 고속 모터용 무방향성 규소강 생산방법을 개시하고, 열간 압연판을 상시화하고, 산세 후 임계 두께로 냉간 압연한 후, 재결정 어닐링 후 X%의 임계 압하량을 사용하여 목표 완제품 두께로 냉간 압연하고, 코팅층을 진행하여 철손 P1.0/400≤30 W/kg을 획득한다 항복 강도 Rp0.2≥500MPa, 경도 HV5≤280의 완제품 A; 2)단계 1)에서 완제품 A를 제거한 후 남은 열연판을 응력 제거 어닐링하여 철손 P1.0/400≤20W/kg, 자기감각 B5000≥1.64T의 완제품 B를 얻는다. 본 발명은 재료의 이용률을 현저히 향상시키고, 합금 원소의 첨가에 따른 생산 가공 문제를 회피한다. | The invention discloses a production method of non-oriented silicon steel for a high-speed motor. The method comprises the steps that a hot-rolled plate is subjected to normalizing and pickling, thenis subjected to cold rolling to have the critical thickness, is subjected to recrystallization annealing, is subjected to cold rolling to have the target finished product thickness by adopting the X%critical rolling reduction, and is coated, so that a first finished product with the iron loss P1.0/400 euqal to or smaller than 30 W/kg, the yield strength Rp0.2 larger than or equal to 500MPa, and the hardness HV5 equal to or smaller than 280 can be obtained; and the rest hot-rolled plate without the first finished product is subjected to stress-relief annealing, and a second finished product with the iron loss P1.0/400 equal to or smaller than 20W/kg, and the magnetic induction B5000 larger than or equal to 1.64T is obtained. With the production method of the non-oriented silicon steel forthe high-speed motor, the use ratio of materials is obviously increased, and the problems in production and processing caused by adding alloy elements are avoided. | 1. 고속 모터용 무방향성 규소강 생산 방법은 다음을 포함하는 것을 특징으로 한다: 상기 생산 방법은 다음과 같다: 1) 열간 압연 판을 정규화하고, 산세 후 임계 두께로 냉간 압연한 후, 재결정 소둔 후, X%의 임계 압하량을 사용하여 목표 완제품 두께로 냉간 압연하고, 코팅층을 수행하여 철손 P1.0/400≤30 W/kg을 얻는다 항복 강도 Rp0.2≥500MPa, 경도 HV5≤280의 완제품 A; 그 중: 임계압하량 X와 재결정 소둔 온도 T가 만족한다: T=(35×X%+710)±10°C, X는 2~10이다; 2) 단계 1)에서 완제품 A를 제거한 후 남은 열연판을 응력 제거 어닐링하여 철손 P1.0/400≤20W/kg, 자기감각 B5000≥1.64T의 완제품 B를 얻는다. | 1. a kind of used in high-speed motor method for producing non-oriented silicon steel, it is characterised in that: the production method is as follows: 1) hot rolled plate made a practice of, be cold-rolled to critical thickness after pickling, the critical reduction of X% is then used after recrystallization annealing It is cold-rolled to target finished product thickness, coating is carried out and obtains iron loss P1.0/400≤ 30W/kg, yield strength Rp0.2>=500MPa, hardness HV5 ≤ 280 finished product A; Wherein: critical reduction X and recrystallization annealing temperature T meets: ± 10 DEG C of T=(35 × X%+710), X is 2~10; 2) the remaining hot rolled plate after removing step 1) finished product A carries out stress relief annealing and obtains iron loss P1.0/400≤ 20W/kg, magnetic strength B5000The finished product B of >=1.64T. | 1. 고속 모터용 무방향성 규소강 생산 방법은 다음을 포함하는 것을 특징으로 한다: 상기 생산 방법은 다음과 같다: 1) 열간 압연 판을 정규화하고, 산세 후 임계 두께로 냉간 압연한 후, 재결정 소둔 후, X%의 임계 압하량을 사용하여 목표 완제품 두께로 냉간 압연하고, 코팅층을 수행하여 철손 P1.0/400≤30 W/kg을 얻는다 항복 강도 Rp0.2≥500MPa, 경도 HV5≤280의 완제품 A; 그 중: 임계압하량 X와 재결정 소둔 온도 T가 만족한다: T=(35×X%+710)±10°C, X는 2~10이다; 2) 단계 1)에서 완제품 A를 제거한 후 남은 열연판을 응력 제거 어닐링하여 철손 P1.0/400≤20W/kg, 자기감각 B5000≥1.64T의 완제품 B를 얻는다. | 1. a kind of used in high-speed motor method for producing non-oriented silicon steel, it is characterised in that: the production method is as follows: 1) hot rolled plate made a practice of, be cold-rolled to critical thickness after pickling, the critical reduction of X% is then used after recrystallization annealing It is cold-rolled to target finished product thickness, coating is carried out and obtains iron loss P1.0/400≤ 30W/kg, yield strength Rp0.2>=500MPa, hardness HV5 ≤ 280 finished product A; Wherein: critical reduction X and recrystallization annealing temperature T meets: ± 10 DEG C of T=(35 × X%+710), X is 2~10; 2) the remaining hot rolled plate after removing step 1) finished product A carries out stress relief annealing and obtains iron loss P1.0/400≤ 20W/kg, magnetic strength B5000The finished product B of >=1.64T. | 4 | 2019-10578952 | 2019-06-28 | 110205462 | 2019-09-06 |  |  | WUHAN IRON AND STEEL Co.,Ltd. | Shi Wenmin ¦ Yang Guang ¦ Lv Li ¦ Li Zhun ¦ Chen Shenglin ¦ Huang Jingwen ¦ Luo Min |  |  |  | 0 |  | 0 |  | 56394445 | CN110205462A | 1 | 거절 |  | 8419371009439